4849 | [8 empty] | 8.615083 | 8.336909 | 8.100011 | 8.350668 | 0.7422816 | 308.2607 | 307.9971 | 307.7725
4850 | [8 empty] | 8.635077 | 8.523099 | 8.196728 | 8.451634 | 0.7512564 | 308.2797 | 308.1736 | 307.8642
4851 | [8 empty] | 8.698889 | 8.603396 | 8.348564 | 8.550283 | 0.7600252 | 308.3402 | 308.2497 | 308.0081
4852 | [8 empty] | 8.61753 | 8.489486 | 8.171003 | 8.426006 | 0.7489783 | 308.2631 | 308.1417 | 307.8398
4853 | [8 empty] | 8.648567 | 8.359929 | 7.961986 | 8.323494 | 0.7398661 | 308.2925 | 308.0189 | 307.6417
4854 | [8 empty] | 8.753494 | 8.423517 | 8.081015 | 8.419342 | 0.7483859 | 308.3919 | 308.0792 | 307.7545
4855 | [8 empty] | 8.829251 | 8.402364 | 8.169361 | 8.466992 | 0.7526215 | 308.4637 | 308.0591 | 307.8383
4856 | [8 empty] | 8.721266 | 8.29103 | 7.965914 | 8.32607 | 0.7400951 | 308.3614 | 307.9536 | 307.6454
4857 | [8 empty] | 8.664021 | 8.301783 | 7.951587 | 8.305797 | 0.7382931 | 308.3071 | 307.9638 | 307.6318
4858 | [8 empty] | 8.697795 | 8.381694 | 8.061569 | 8.380352 | 0.7449202 | 308.3391 | 308.0395 | 307.7361
4859 | [8 empty] | 8.688973 | 8.283335 | 7.953036 | 8.308448 | 0.7385287 | 308.3308 | 307.9463 | 307.6332
4860 | [8 empty] | 8.699115 | 8.063404 | 7.892572 | 8.218363 | 0.7305212 | 308.3404 | 307.7378 | 307.5759
4861 | [8 empty] | 8.68086 | 8.14003 | 7.89299 | 8.23796 | 0.7322631 | 308.3231 | 307.8105 | 307.5763
4862 | [8 empty] | 8.773584 | 8.247823 | 8.131756 | 8.384388 | 0.7452789 | 308.411 | 307.9126 | 307.8026
4863 | [8 empty] | 8.780603 | 8.364855 | 8.297437 | 8.480965 | 0.7538636 | 308.4176 | 308.0236 | 307.9597
4864 | [8 empty] | 8.663506 | 8.252169 | 8.347566 | 8.42108 | 0.7485405 | 308.3066 | 307.9167 | 308.0072
4865 | [8 empty] | 9.606657 | 8.162471 | 8.253425 | 8.674184 | 0.7710386 | 309.2006 | 307.8317 | 307.9179
4866 | [8 empty] | 10.34533 | 8.236908 | 8.22374 | 8.935326 | 0.7942512 | 309.9008 | 307.9023 | 307.8898
4867 | [8 empty] | 10.81346 | 8.313148 | 8.264693 | 9.130434 | 0.8115942 | 310.3445 | 307.9745 | 307.9286
4868 | [8 empty] | 11.05236 | 8.324771 | 8.256677 | 9.211268 | 0.8187794 | 310.571 | 307.9856 | 307.921
4869 | [8 empty] | 11.18996 | 8.266464 | 8.200849 | 9.219092 | 0.8194748 | 310.7014 | 307.9303 | 307.8681
4870 | [8 empty] | 11.42773 | 8.335493 | 8.047692 | 9.270305 | 0.8240271 | 310.9268 | 307.9957 | 307.7229
4871 | [8 empty] | 11.18504 | 8.459801 | 8.135652 | 9.260163 | 0.8231256 | 310.6967 | 308.1136 | 307.8063
4872 | [8 empty] | 10.17875 | 8.313406 | 8.129212 | 8.873789 | 0.7887812 | 309.7429 | 307.9748 | 307.8002
4873 | [8 empty] | 9.457171 | 8.183366 | 7.985522 | 8.542019 | 0.7592906 | 309.0589 | 307.8515 | 307.664
4874 | [8 empty] | 9.11982 | 8.321713 | 7.987872 | 8.476468 | 0.7534638 | 308.7392 | 307.9827 | 307.6662
4875 | [8 empty] | 8.941808 | 8.478218 | 8.196438 | 8.538821 | 0.7590063 | 308.5704 | 308.131 | 307.8639
4876 | [8 empty] | 8.709739 | 8.366755 | 8.185169 | 8.420555 | 0.7484937 | 308.3505 | 308.0254 | 307.8532
4877 | [8 empty] | 8.553009 | 8.321294 | 8.034942 | 8.303082 | 0.7380517 | 308.2019 | 307.9823 | 307.7108
4878 | [8 empty] | 8.541644 | 8.444058 | 8.105033 | 8.363578 | 0.7434292 | 308.1911 | 308.0986 | 307.7773
4879 | [8 empty] | 8.637073 | 8.378088 | 8.172742 | 8.395967 | 0.7463082 | 308.2816 | 308.0361 | 307.8415
4880 | [8 empty] | 8.610415 | 8.216593 | 8.048787 | 8.291931 | 0.7370606 | 308.2563 | 307.883 | 307.724
4881 | [8 empty] | 8.555456 | 8.209059 | 7.961117 | 8.241877 | 0.7326113 | 308.2042 | 307.8759 | 307.6409
4882 | [8 empty] | 8.675676 | 8.376575 | 8.093217 | 8.381823 | 0.7450509 | 308.3182 | 308.0347 | 307.7661
4883 | [8 empty] | 8.68556 | 8.490195 | 8.098304 | 8.424686 | 0.748861 | 308.3275 | 308.1424 | 307.7709
4884 | [8 empty] | 8.626287 | 8.489712 | 8.059959 | 8.391986 | 0.7459543 | 308.2714 | 308.1419 | 307.7346
4885 | [8 empty] | 8.603235 | 8.457258 | 8.00471 | 8.355068 | 0.7426727 | 308.2495 | 308.1111 | 307.6822
4886 | [8 empty] | 8.759836 | 8.526608 | 8.042122 | 8.442856 | 0.7504761 | 308.3979 | 308.1769 | 307.7177
4887 | [8 empty] | 8.845092 | 8.599725 | 8.259349 | 8.568055 | 0.7616049 | 308.4788 | 308.2462 | 307.9236
4888 | [8 empty] | 8.797377 | 8.494605 | 8.384109 | 8.558697 | 0.7607731 | 308.4335 | 308.1465 | 308.0418
4889 | [8 empty] | 8.779734 | 8.43266 | 8.290901 | 8.501098 | 0.7556532 | 308.4168 | 308.0878 | 307.9535
4890 | [8 empty] | 8.7722 | 8.462924 | 8.247114 | 8.49408 | 0.7550293 | 308.4097 | 308.1165 | 307.912
4891 | [8 empty] | 8.794029 | 8.570105 | 8.314147 | 8.559427 | 0.7608379 | 308.4304 | 308.2181 | 307.9755
4892 | [8 empty] | 8.818401 | 8.501141 | 8.340966 | 8.553503 | 0.7603114 | 308.4535 | 308.1527 | 308.0009
4893 | [8 empty] | 8.83495 | 8.287038 | 8.291674 | 8.47122 | 0.7529974 | 308.4691 | 307.9498 | 307.9542
4894 | [8 empty] | 8.844673 | 8.322646 | 8.207224 | 8.458181 | 0.7518383 | 308.4784 | 307.9836 | 307.8741
4895 | [8 empty] | 8.841325 | 8.528572 | 8.265144 | 8.545014 | 0.7595568 | 308.4752 | 308.1787 | 307.929
4896 | [8 empty] | 8.814344 | 8.49937 | 8.366079 | 8.559931 | 0.7608828 | 308.4496 | 308.1511 | 308.0247
4897 | [8 empty] | 8.770107 | 8.395345 | 8.19515 | 8.453534 | 0.7514252 | 308.4077 | 308.0525 | 307.8627
4898 | [8 empty] | 8.808935 | 8.449821 | 8.061247 | 8.440001 | 0.7502223 | 308.4445 | 308.1041 | 307.7358
4899 | [8 empty] | 8.948666 | 8.401462 | 8.242446 | 8.530858 | 0.7582985 | 308.5769 | 308.0583 | 307.9075
4900 | [8 empty] | 8.930411 | 8.239065 | 8.410767 | 8.526748 | 0.7579331 | 308.5596 | 307.9043 | 308.0671
4901 | [8 empty] | 8.810255 | 8.096018 | 8.295763 | 8.400679 | 0.746727 | 308.4457 | 307.7687 | 307.9581
4902 | [8 empty] | 8.828189 | 8.114756 | 8.269169 | 8.404038 | 0.7470256 | 308.4627 | 307.7865 | 307.9329
4903 | [8 empty] | 8.948344 | 8.207449 | 8.374418 | 8.51007 | 0.7564507 | 308.5766 | 307.8744 | 308.0326
4904 | [8 empty] | 8.958293 | 8.179728 | 8.323966 | 8.487329 | 0.7544293 | 308.5861 | 307.8481 | 307.9848
4905 | [8 empty] | 8.940553 | 8.032721 | 8.177088 | 8.383454 | 0.7451959 | 308.5692 | 307.7087 | 307.8456
4906 | [8 empty] | 9.01074 | 7.918908 | 8.167139 | 8.365596 | 0.7436085 | 308.6358 | 307.6009 | 307.8362
4907 | [8 empty] | 8.940746 | 7.971548 | 8.422164 | 8.44482 | 0.7506506 | 308.5694 | 307.6508 | 308.0779
4908 | [8 empty] | 8.775516 | 8.028407 | 8.372067 | 8.391997 | 0.7459553 | 308.4128 | 307.7047 | 308.0304
4909 | [8 empty] | 8.693287 | 7.955032 | 8.214725 | 8.287681 | 0.7366828 | 308.3349 | 307.6351 | 307.8813
4910 | [8 empty] | 8.840906 | 7.956609 | 7.999301 | 8.265606 | 0.7347205 | 308.4748 | 307.6366 | 307.6771
4911 | [8 empty] | 8.927352 | 8.134976 | 7.93858 | 8.333636 | 0.7407676 | 308.5567 | 307.8057 | 307.6195
4912 | [8 empty] | 8.890649 | 8.286748 | 7.978857 | 8.385418 | 0.7453705 | 308.5219 | 307.9495 | 307.6577
4913 | [8 empty] | 8.848343 | 8.165079 | 7.893248 | 8.302223 | 0.7379754 | 308.4818 | 307.8342 | 307.5765
4914 | [8 empty] | 8.868691 | 8.01218 | 7.833041 | 8.237971 | 0.7322641 | 308.5011 | 307.6893 | 307.5195
4915 | [8 empty] | 8.981732 | 8.203843 | 7.742667 | 8.309414 | 0.7386146 | 308.6083 | 307.8709 | 307.4338
4916 | [8 empty] | 8.898312 | 8.366079 | 7.706897 | 8.323762 | 0.73989 | 308.5292 | 308.0247 | 307.3999
4917 | [8 empty] | 8.838169 | 8.291384 | 7.682975 | 8.270843 | 0.735186 | 308.4722 | 307.9539 | 307.3772
4918 | [8 empty] | 8.881344 | 8.268267 | 7.641475 | 8.263695 | 0.7345507 | 308.5131 | 307.932 | 307.3379
4919 | [8 empty] | 8.919014 | 8.348564 | 7.72512 | 8.330899 | 0.7405244 | 308.5488 | 308.0081 | 307.4172
4920 | [8 empty] | 8.911448 | 8.388004 | 7.928921 | 8.409458 | 0.7475073 | 308.5417 | 308.0455 | 307.6104
4921 | [8 empty] | 8.833984 | 8.257127 | 7.734972 | 8.275361 | 0.7355877 | 308.4682 | 307.9214 | 307.4265
4922 | [8 empty] | 8.835401 | 8.203199 | 7.663304 | 8.233968 | 0.7319082 | 308.4696 | 307.8703 | 307.3586
4923 | [8 empty] | 8.925324 | 8.374675 | 7.930981 | 8.410327 | 0.7475846 | 308.5548 | 308.0329 | 307.6123
4924 | [8 empty] | 8.829315 | 8.474483 | 8.135072 | 8.479624 | 0.7537443 | 308.4638 | 308.1275 | 307.8058
4925 | [8 empty] | 8.684787 | 8.415918 | 8.086939 | 8.395882 | 0.7463006 | 308.3268 | 308.072 | 307.7601
4926 | [8 empty] | 8.675934 | 8.296825 | 8.093024 | 8.355261 | 0.7426899 | 308.3184 | 307.9591 | 307.7659
4927 | [8 empty] | 8.681117 | 8.407064 | 8.16289 | 8.417024 | 0.7481799 | 308.3233 | 308.0636 | 307.8321
4928 | [8 empty] | 8.66415 | 8.497954 | 8.138871 | 8.433658 | 0.7496585 | 308.3073 | 308.1497 | 307.8094
4929 | [8 empty] | 8.694639 | 8.43324 | 8.054324 | 8.394068 | 0.7461394 | 308.3362 | 308.0884 | 307.7292
4930 | [8 empty] | 8.861673 | 8.417625 | 8.01672 | 8.432006 | 0.7495116 | 308.4945 | 308.0736 | 307.6936
4931 | [8 empty] | 8.849116 | 8.539229 | 8.167397 | 8.518581 | 0.7572072 | 308.4826 | 308.1888 | 307.8364
4932 | [8 empty] | 8.792934 | 8.644414 | 8.253296 | 8.563548 | 0.7612043 | 308.4293 | 308.2885 | 307.9178
4933 | [8 empty] | 8.669559 | 8.518463 | 8.26157 | 8.483197 | 0.754062 | 308.3124 | 308.1692 | 307.9257
4934 | [8 empty] | 8.73614 | 8.331532 | 8.129019 | 8.398897 | 0.7465686 | 308.3755 | 307.992 | 307.8
4935 | [8 empty] | 8.754492 | 8.34763 | 8.099077 | 8.4004 | 0.7467022 | 308.3929 | 308.0072 | 307.7716
4936 | [8 empty] | 8.767016 | 8.490549 | 8.185137 | 8.480901 | 0.7538578 | 308.4048 | 308.1427 | 307.8532
4937 | [8 empty] | 8.722521 | 8.45436 | 8.161151 | 8.446011 | 0.7507565 | 308.3626 | 308.1084 | 307.8305
4938 | [8 empty] | 8.72896 | 8.379955 | 8.133495 | 8.414137 | 0.7479233 | 308.3687 | 308.0379 | 307.8043
4939 | [8 empty] | 8.764312 | 8.490967 | 8.046436 | 8.433905 | 0.7496805 | 308.4022 | 308.1431 | 307.7217
4940 | [8 empty] | 8.760062 | 8.461089 | 8.161119 | 8.460757 | 0.7520673 | 308.3982 | 308.1148 | 307.8304
4941 | [8 empty] | 8.758291 | 8.300495 | 8.164693 | 8.407826 | 0.7473623 | 308.3965 | 307.9626 | 307.8338
4942 | [8 empty] | 8.727415 | 8.172774 | 8.071968 | 8.324052 | 0.7399158 | 308.3672 | 307.8415 | 307.7459
4943 | [8 empty] | 8.759579 | 8.371166 | 8.030145 | 8.386963 | 0.7455078 | 308.3977 | 308.0295 | 307.7063
4944 | [8 empty] | 8.747988 | 8.475706 | 8.178859 | 8.467518 | 0.7526682 | 308.3867 | 308.1286 | 307.8473
4945 | [8 empty] | 8.625515 | 8.392254 | 8.177732 | 8.3985 | 0.7465334 | 308.2706 | 308.0495 | 307.8462
4946 | [8 empty] | 8.629088 | 8.283689 | 7.972868 | 8.295215 | 0.7373525 | 308.274 | 307.9466 | 307.652
4947 | [8 empty] | 8.77397 | 8.261667 | 8.026089 | 8.353909 | 0.7425697 | 308.4113 | 307.9258 | 307.7025
4948 | [8 empty] | 8.7854 | 8.404714 | 7.981014 | 8.390376 | 0.7458112 | 308.4222 | 308.0613 | 307.6597
4949 | [8 empty] | 8.622681 | 8.384141 | 7.731978 | 8.246267 | 0.7330015 | 308.2679 | 308.0418 | 307.4237
4950 | [8 empty] | 8.57091 | 8.315177 | 7.768198 | 8.218095 | 0.7304973 | 308.2189 | 307.9765 | 307.458
4951 | [8 empty] | 8.546505 | 8.379344 | 8.009894 | 8.311914 | 0.7388368 | 308.1957 | 308.0373 | 307.6871
4952 | [8 empty] | 8.472004 | 8.458127 | 8.214532 | 8.381554 | 0.7450271 | 308.1251 | 308.112 | 307.8811
4953 | [8 empty] | 8.557742 | 8.390355 | 8.250688 | 8.399595 | 0.7466307 | 308.2064 | 308.0477 | 307.9153
4954 | [8 empty] | 8.701594 | 8.306194 | 8.118845 | 8.375544 | 0.7444928 | 308.3427 | 307.968 | 307.7904
4955 | [8 empty] | 8.754363 | 8.377605 | 8.019199 | 8.383722 | 0.7452198 | 308.3928 | 308.0356 | 307.6959
4956 | [8 empty] | 8.770526 | 8.551206 | 8.009958 | 8.443897 | 0.7505686 | 308.4081 | 308.2002 | 307.6872
4957 | [8 empty] | 8.737814 | 8.532371 | 8.204197 | 8.491461 | 0.7547965 | 308.3771 | 308.1823 | 307.8713
4958 | [8 empty] | 8.754267 | 8.370168 | 8.247533 | 8.457322 | 0.751762 | 308.3927 | 308.0286 | 307.9124
4959 | [8 empty] | 8.841904 | 8.313052 | 8.196502 | 8.450486 | 0.7511543 | 308.4757 | 307.9745 | 307.864
4960 | [8 empty] | 8.917307 | 8.334527 | 8.243863 | 8.498566 | 0.755428 | 308.5472 | 307.9948 | 307.9089
4961 | [8 empty] | 8.922523 | 8.287424 | 8.258351 | 8.489433 | 0.7546162 | 308.5522 | 307.9502 | 307.9226
4962 | [8 empty] | 8.84976 | 8.12786 | 8.283947 | 8.420522 | 0.7484909 | 308.4832 | 307.7989 | 307.9469
4963 | [8 empty] | 8.838717 | 8.198756 | 8.217526 | 8.418333 | 0.7482963 | 308.4727 | 307.8661 | 307.8839
4964 | [8 empty] | 8.794608 | 8.408771 | 8.137455 | 8.446945 | 0.7508395 | 308.4309 | 308.0652 | 307.808
4965 | [8 empty] | 8.740132 | 8.395409 | 8.209059 | 8.4482 | 0.7509511 | 308.3793 | 308.0525 | 307.8759
4966 | [8 empty] | 8.700628 | 8.25336 | 8.075831 | 8.343273 | 0.7416243 | 308.3418 | 307.9179 | 307.7496
4967 | [8 empty] | 8.804106 | 8.247533 | 7.883975 | 8.311871 | 0.738833 | 308.4399 | 307.9124 | 307.5677
4968 | [8 empty] | 8.778607 | 8.361282 | 7.993313 | 8.377734 | 0.7446874 | 308.4157 | 308.0202 | 307.6714
4969 | [8 empty] | 8.58968 | 8.451366 | 8.202716 | 8.414588 | 0.7479633 | 308.2367 | 308.1056 | 307.8699
4970 | [8 empty] | 8.598792 | 8.356742 | 8.09428 | 8.349938 | 0.7422167 | 308.2453 | 308.0159 | 307.7671
4971 | [8 empty] | 8.782116 | 8.285396 | 8.039772 | 8.369094 | 0.7439195 | 308.4191 | 307.9482 | 307.7154
4972 | [8 empty] | 8.796443 | 8.405197 | 8.125574 | 8.442405 | 0.750436 | 308.4326 | 308.0618 | 307.7968
4973 | [8 empty] | 8.715374 | 8.414051 | 8.120069 | 8.416498 | 0.7481331 | 308.3558 | 308.0702 | 307.7915
4974 | [8 empty] | 8.75256 | 8.295988 | 8.035361 | 8.361303 | 0.7432269 | 308.3911 | 307.9583 | 307.7112
4975 | [8 empty] | 8.745026 | 8.214178 | 8.020132 | 8.326445 | 0.7401285 | 308.3839 | 307.8807 | 307.6968
4976 | [8 empty] | 8.69612 | 8.338648 | 8.205163 | 8.41331 | 0.7478498 | 308.3376 | 307.9987 | 307.8722
4977 | [8 empty] | 8.597343 | 8.460317 | 8.235298 | 8.430986 | 0.749421 | 308.2439 | 308.114 | 307.9008
4978 | [8 empty] | 8.647247 | 8.350721 | 8.119521 | 8.372497 | 0.7442219 | 308.2912 | 308.0102 | 307.791
4979 | [8 empty] | 8.816791 | 8.233109 | 7.985554 | 8.345151 | 0.7417912 | 308.4519 | 307.8987 | 307.664
4980 | [8 empty] | 8.845349 | 8.310895 | 7.976185 | 8.377476 | 0.7446646 | 308.479 | 307.9724 | 307.6552
4981 | [8 empty] | 8.789231 | 8.326317 | 8.11334 | 8.409629 | 0.7475226 | 308.4258 | 307.987 | 307.7852
4982 | [8 empty] | 8.730731 | 8.198853 | 8.121646 | 8.35041 | 0.7422587 | 308.3704 | 307.8662 | 307.793
4983 | [8 empty] | 8.762058 | 8.172001 | 8.061633 | 8.331897 | 0.7406131 | 308.4001 | 307.8408 | 307.7361
4984 | [8 empty] | 8.783146 | 8.367302 | 8.008671 | 8.386373 | 0.7454554 | 308.42 | 308.0259 | 307.6859
4985 | [8 empty] | 8.761414 | 8.403426 | 7.960473 | 8.375104 | 0.7444537 | 308.3994 | 308.0601 | 307.6403
4986 | [8 empty] | 8.766887 | 8.180758 | 8.01292 | 8.320189 | 0.7395723 | 308.4046 | 307.8491 | 307.69
4987 | [8 empty] | 8.761543 | 8.095117 | 8.056514 | 8.304391 | 0.7381681 | 308.3996 | 307.7679 | 307.7313
4988 | [8 empty] | 8.744286 | 8.115658 | 8.03887 | 8.299605 | 0.7377426 | 308.3832 | 307.7874 | 307.7146
4989 | [8 empty] | 8.668593 | 8.171711 | 8.198756 | 8.346353 | 0.7418981 | 308.3115 | 307.8405 | 307.8661
4990 | [8 empty] | 8.629636 | 8.078085 | 8.255453 | 8.321058 | 0.7396496 | 308.2745 | 307.7517 | 307.9199
4991 | [8 empty] | 8.677543 | 7.902424 | 8.1456 | 8.241856 | 0.7326094 | 308.3199 | 307.5852 | 307.8157
4992 | [8 empty] | 8.595121 | 8.032045 | 8.197404 | 8.274857 | 0.7355428 | 308.2418 | 307.7081 | 307.8648
4993 | [8 empty] | 8.403813 | 8.120326 | 8.37944 | 8.301193 | 0.7378838 | 308.0605 | 307.7918 | 308.0374
4994 | [8 empty] | 8.365821 | 8.113662 | 8.351365 | 8.276949 | 0.7357288 | 308.0245 | 307.7855 | 308.0108
4995 | [8 empty] | 8.420394 | 8.056063 | 8.268686 | 8.248381 | 0.7331894 | 308.0762 | 307.7309 | 307.9324
4996 | [8 empty] | 8.368944 | 8.173901 | 8.419717 | 8.320854 | 0.7396315 | 308.0274 | 307.8426 | 308.0756
4997 | [8 empty] | 8.315982 | 8.360412 | 8.424064 | 8.366819 | 0.7437173 | 307.9772 | 308.0193 | 308.0797
4998 | [8 empty] | 8.362666 | 8.27139 | 8.297308 | 8.310455 | 0.7387071 | 308.0215 | 307.935 | 307.9595
4999 | [8 empty] | 8.428056 | 8.129534 | 8.142896 | 8.233495 | 0.7318663 | 308.0835 | 307.8005 | 307.8132
5000 | [8 empty] | 8.337617 | 8.22873 | 8.174577 | 8.246975 | 0.7330644 | 307.9977 | 307.8945 | 307.8432
5001 | [8 empty] | 8.322035 | 8.306806 | 8.229342 | 8.286061 | 0.7365387 | 307.983 | 307.9685 | 307.8951
5002 | [8 empty] | 8.375802 | 8.210926 | 8.242832 | 8.27652 | 0.7356907 | 308.0339 | 307.8777 | 307.9079
5003 | [8 empty] | 8.477928 | 8.203875 | 8.106611 | 8.262805 | 0.7344715 | 308.1307 | 307.871 | 307.7788
5004 | [8 empty] | 8.585141 | 8.437039 | 7.998142 | 8.340107 | 0.7413429 | 308.2324 | 308.092 | 307.676
5005 | [8 empty] | 8.589165 | 8.479087 | 8.069424 | 8.379226 | 0.74482 | 308.2362 | 308.1318 | 307.7435
5006 | [8 empty] | 8.584754 | 8.371938 | 8.147693 | 8.368129 | 0.7438337 | 308.232 | 308.0303 | 307.8177
5007 | [8 empty] | 8.605585 | 8.328892 | 8.185266 | 8.373248 | 0.7442887 | 308.2517 | 307.9895 | 307.8533
5008 | [8 empty] | 8.623551 | 8.41228 | 8.167461 | 8.401097 | 0.7467642 | 308.2688 | 308.0685 | 307.8365
5009 | [8 empty] | 8.571039 | 8.581181 | 8.187294 | 8.446505 | 0.7508004 | 308.219 | 308.2286 | 307.8553
5010 | [8 empty] | 8.557999 | 8.651722 | 8.215144 | 8.474955 | 0.7533293 | 308.2066 | 308.2955 | 307.8817
5011 | [8 empty] | 8.597053 | 8.580343 | 8.120326 | 8.432574 | 0.7495622 | 308.2437 | 308.2278 | 307.7918
5012 | [8 empty] | 8.582082 | 8.640293 | 8.001072 | 8.407816 | 0.7473614 | 308.2295 | 308.2846 | 307.6787
5013 | [8 empty] | 8.465404 | 8.727125 | 8.162085 | 8.451538 | 0.7512478 | 308.1189 | 308.3669 | 307.8314
5014 | [8 empty] | 8.444122 | 8.65301 | 8.34161 | 8.479581 | 0.7537405 | 308.0987 | 308.2967 | 308.0015
5015 | [8 empty] | 8.538328 | 8.604297 | 8.191383 | 8.444669 | 0.7506373 | 308.188 | 308.2505 | 307.8591
5016 | [8 empty] | 8.603814 | 8.62912 | 7.983719 | 8.405551 | 0.7471601 | 308.2501 | 308.274 | 307.6623
5017 | [8 empty] | 8.446794 | 8.756005 | 8.09927 | 8.434023 | 0.7496909 | 308.1012 | 308.3943 | 307.7718
5018 | [8 empty] | 8.357515 | 8.679539 | 8.175253 | 8.404102 | 0.7470313 | 308.0166 | 308.3218 | 307.8438
5019 | [8 empty] | 8.449177 | 8.461926 | 8.069972 | 8.327025 | 0.74018 | 308.1035 | 308.1156 | 307.744
5020 | [8 empty] | 8.427992 | 8.37709 | 8.068974 | 8.291352 | 0.737009 | 308.0834 | 308.0352 | 307.7431
5021 | [8 empty] | 8.409898 | 8.49335 | 8.211634 | 8.371627 | 0.7441446 | 308.0663 | 308.1454 | 307.8783
5022 | [8 empty] | 8.488714 | 8.528701 | 8.223161 | 8.413525 | 0.7478689 | 308.141 | 308.1789 | 307.8893
5023 | [8 empty] | 8.594349 | 8.45011 | 8.09589 | 8.380116 | 0.7448992 | 308.2411 | 308.1044 | 307.7686
5024 | [8 empty] | 8.563602 | 8.525997 | 8.103359 | 8.397652 | 0.746458 | 308.2119 | 308.1763 | 307.7757
5025 | [8 empty] | 8.430406 | 8.602237 | 8.299465 | 8.444036 | 0.750581 | 308.0857 | 308.2486 | 307.9616
5026 | [8 empty] | 8.43852 | 8.575611 | 8.439937 | 8.484689 | 0.7541946 | 308.0934 | 308.2233 | 308.0947
5027 | [8 empty] | 8.559867 | 8.444025 | 8.369749 | 8.45788 | 0.7518116 | 308.2084 | 308.0986 | 308.0282
5028 | [8 empty] | 8.677608 | 8.475288 | 8.224062 | 8.458986 | 0.7519099 | 308.32 | 308.1282 | 307.8901
5029 | [8 empty] | 8.679121 | 8.559126 | 8.219329 | 8.485859 | 0.7542986 | 308.3214 | 308.2077 | 307.8856
5030 | [8 empty] | 8.598599 | 8.613119 | 8.236071 | 8.482596 | 0.7540086 | 308.2451 | 308.2589 | 307.9015
5031 | [8 empty] | 8.590614 | 8.597472 | 8.138324 | 8.442137 | 0.7504121 | 308.2375 | 308.244 | 307.8088
5032 | [8 empty] | 8.570813 | 8.576931 | 7.943989 | 8.363911 | 0.7434587 | 308.2188 | 308.2246 | 307.6246
5033 | [8 empty] | 8.505069 | 8.692064 | 7.960537 | 8.38589 | 0.7454125 | 308.1565 | 308.3337 | 307.6403
5034 | [8 empty] | 8.442448 | 8.661284 | 8.184268 | 8.429333 | 0.7492741 | 308.0971 | 308.3045 | 307.8524
5035 | [8 empty] | 8.509641 | 8.541966 | 8.207513 | 8.419707 | 0.7484184 | 308.1608 | 308.1914 | 307.8744
5036 | [8 empty] | 8.64377 | 8.442641 | 8.138324 | 8.408245 | 0.7473995 | 308.2879 | 308.0973 | 307.8088
5037 | [8 empty] | 8.480665 | 8.557742 | 8.21949 | 8.419299 | 0.7483821 | 308.1333 | 308.2064 | 307.8858
5038 | [8 empty] | 8.372743 | 8.594349 | 8.338519 | 8.435204 | 0.7497959 | 308.031 | 308.2411 | 307.9986
5039 | [8 empty] | 8.486428 | 8.451302 | 8.189162 | 8.37563 | 0.7445005 | 308.1388 | 308.1055 | 307.857
5040 | [8 empty] | 8.592836 | 8.354681 | 7.957447 | 8.301655 | 0.7379248 | 308.2397 | 308.0139 | 307.6374
5041 | [8 empty] | 8.503652 | 8.428861 | 8.071099 | 8.334537 | 0.7408478 | 308.1551 | 308.0842 | 307.7451
5042 | [8 empty] | 8.437393 | 8.544992 | 8.128891 | 8.370425 | 0.7440378 | 308.0923 | 308.1943 | 307.7999
5043 | [8 empty] | 8.475191 | 8.460381 | 8.047338 | 8.327637 | 0.740234375 | 308.1281 | 308.1141 | 307.7226
5044 | [8 empty] | 8.429054 | 8.476093 | 8.065239 | 8.323462 | 0.7398633 | 308.0844 | 308.129 | 307.7396
5045 | [8 empty] | 8.328925 | 8.581567 | 8.175639 | 8.362044 | 0.7432928 | 307.9895 | 308.229 | 307.8442
5046 | [8 empty] | 8.359124 | 8.563215 | 8.242156 | 8.388165 | 0.7456147 | 308.0181 | 308.2116 | 307.9073
5047 | [8 empty] | 8.518012 | 8.392737 | 8.135845 | 8.348865 | 0.7421213 | 308.1687 | 308.05 | 307.8065
5048 | [8 empty] | 8.561895 | 8.373774 | 8.081047 | 8.338905 | 0.741236 | 308.2103 | 308.032 | 307.7545
5049 | [8 empty] | 8.445056 | 8.54995 | 8.182046 | 8.392351 | 0.7459867 | 308.0996 | 308.199 | 307.8503
5050 | [8 empty] | 8.398404 | 8.639359 | 8.34132 | 8.459694 | 0.7519728 | 308.0554 | 308.2838 | 308.0013
5051 | [8 empty] | 8.400883 | 8.622907 | 8.366304 | 8.463365 | 0.7522991 | 308.0577 | 308.2682 | 308.0249
5052 | [8 empty] | 8.452557 | 8.549081 | 8.255485 | 8.419041 | 0.7483592 | 308.1067 | 308.1982 | 307.9199
5053 | [8 empty] | 8.425513 | 8.540034 | 8.213534 | 8.393027 | 0.7460468 | 308.0811 | 308.1896 | 307.8801
5054 | [8 empty] | 8.392802 | 8.56196 | 8.233431 | 8.396064 | 0.7463168 | 308.05 | 308.2104 | 307.899
5055 | [8 empty] | 8.457677 | 8.521232 | 8.250463 | 8.40979 | 0.7475369 | 308.1115 | 308.1718 | 307.9151
5056 | [8 empty] | 8.462957 | 8.415886 | 8.208028 | 8.36229 | 0.7433147 | 308.1165 | 308.0719 | 307.8749
5057 | [8 empty] | 8.447052 | 8.429763 | 8.100075 | 8.32563 | 0.740056 | 308.1015 | 308.0851 | 307.7726
5058 | [8 empty] | 8.410381 | 8.450175 | 8.249014 | 8.369856 | 0.7439872 | 308.0667 | 308.1044 | 307.9138
5059 | [8 empty] | 8.415146 | 8.251493 | 8.321616 | 8.329418 | 0.7403927 | 308.0712 | 307.9161 | 307.9826
5060 | [8 empty] | 8.583563 | 8.049559 | 8.178633 | 8.270585 | 0.7351631 | 308.2309 | 307.7247 | 307.847
5061 | [8 empty] | 8.549113 | 8.225897 | 8.177764 | 8.317592 | 0.7393415 | 308.1982 | 307.8918 | 307.8462
5062 | [8 empty] | 8.440355 | 8.450851 | 8.383626 | 8.424944 | 0.7488839 | 308.0951 | 308.1051 | 308.0414
5063 | [8 empty] | 8.422776 | 8.337617 | 8.416949 | 8.392447 | 0.7459953 | 308.0785 | 307.9977 | 308.0729
5064 | [8 empty] | 8.587105 | 8.290161 | 8.205453 | 8.360906 | 0.7431916 | 308.2342 | 307.9528 | 307.8725
5065 | [8 empty] | 8.598051 | 8.43369 | 8.160668 | 8.39747 | 0.7464418 | 308.2446 | 308.0888 | 307.83
5066 | [8 empty] | 8.662701 | 8.423356 | 8.110732 | 8.398929 | 0.7465715 | 308.3059 | 308.079 | 307.7827
5067 | [8 empty] | 8.788459 | 8.23253 | 8.05529 | 8.35876 | 0.7430008 | 308.4251 | 307.8981 | 307.7301
5068 | [8 empty] | 8.745863 | 8.185813 | 8.06804 | 8.333239 | 0.7407323 | 308.3847 | 307.8539 | 307.7422
5069 | [8 empty] | 8.651947 | 8.328442 | 8.193894 | 8.391428 | 0.7459047 | 308.2957 | 307.989 | 307.8615
5070 | [8 empty] | 8.562925 | 8.480697 | 8.308448 | 8.45069 | 0.7511724 | 308.2113 | 308.1334 | 307.9701
5071 | [8 empty] | 8.650531 | 8.501077 | 8.293766 | 8.481791 | 0.753937 | 308.2943 | 308.1527 | 307.9562
5072 | [8 empty] | 8.713957 | 8.397406 | 8.181113 | 8.430825 | 0.7494067 | 308.3545 | 308.0544 | 307.8494
5073 | [8 empty] | 8.753977 | 8.482274 | 8.063307 | 8.433186 | 0.7496165 | 308.3924 | 308.1349 | 307.7377
5074 | [8 empty] | 8.683564 | 8.55082 | 8.161344 | 8.465243 | 0.752466 | 308.3257 | 308.1998 | 307.8307
5075 | [8 empty] | 8.678445 | 8.508385 | 8.289839 | 8.492223 | 0.7548643 | 308.3208 | 308.1596 | 307.9525
5076 | [8 empty] | 8.695219 | 8.440323 | 8.229857 | 8.455133 | 0.7515674 | 308.3367 | 308.0951 | 307.8956
5077 | [8 empty] | 8.688007 | 8.425448 | 8.181724 | 8.431727 | 0.7494868 | 308.3299 | 308.081 | 307.85
5078 | [8 empty] | 8.66972 | 8.572552 | 8.210894 | 8.484389 | 0.7541679 | 308.3125 | 308.2204 | 307.8776
5079 | [8 empty] | 8.720879 | 8.51373 | 8.275576 | 8.503395 | 0.7558573 | 308.361 | 308.1647 | 307.9389
5080 | [8 empty] | 8.811865 | 8.351752 | 8.292414 | 8.485344 | 0.7542528 | 308.4473 | 308.0111 | 307.9549
5081 | [8 empty] | 8.781472 | 8.301622 | 8.163952 | 8.415682 | 0.7480606 | 308.4185 | 307.9636 | 307.8331
5082 | [8 empty] | 8.66489 | 8.472326 | 8.200945 | 8.446054 | 0.7507603 | 308.308 | 308.1254 | 307.8682
5083 | [8 empty] | 8.6967 | 8.482049 | 8.310863 | 8.496537 | 0.7552477 | 308.3381 | 308.1346 | 307.9724
5084 | [8 empty] | 8.833887 | 8.385976 | 8.231886 | 8.483916 | 0.7541259 | 308.4681 | 308.0436 | 307.8975
5085 | [8 empty] | 8.793031 | 8.460123 | 8.165433 | 8.472862 | 0.7531433 | 308.4294 | 308.1139 | 307.8345
5086 | [8 empty] | 8.659836 | 8.423195 | 8.350818 | 8.477949 | 0.7535955 | 308.3032 | 308.0789 | 308.0103
5087 | [8 empty] | 8.653718 | 8.344314 | 8.433079 | 8.477037 | 0.7535144 | 308.2974 | 308.0041 | 308.0882
5088 | [8 empty] | 8.659964 | 8.209316 | 8.300173 | 8.389818 | 0.7457616 | 308.3033 | 307.8761 | 307.9622
5089 | [8 empty] | 8.63688 | 8.295119 | 8.301461 | 8.411153 | 0.7476581 | 308.2814 | 307.9575 | 307.9635
5090 | [8 empty] | 8.616242 | 8.459383 | 8.330953 | 8.468859 | 0.7527875 | 308.2618 | 308.1132 | 307.9914
5091 | [8 empty] | 8.84213 | 8.483015 | 8.284591 | 8.536578 | 0.758807 | 308.476 | 308.1356 | 307.9475
5092 | [8 empty] | 8.924487 | 8.365982 | 8.156611 | 8.48236 | 0.7539876 | 308.554 | 308.0246 | 307.8262
5093 | [8 empty] | 8.839554 | 8.296632 | 8.171486 | 8.435891 | 0.7498569 | 308.4735 | 307.9589 | 307.8403
5094 | [8 empty] | 8.707357 | 8.365177 | 8.328796 | 8.46711 | 0.752632 | 308.3482 | 308.0239 | 307.9894
5095 | [8 empty] | 8.736269 | 8.37284 | 8.318944 | 8.476018 | 0.7534238 | 308.3756 | 308.0311 | 307.98
5096 | [8 empty] | 8.89184 | 8.280791 | 8.097338 | 8.423323 | 0.7487399 | 308.5231 | 307.9439 | 307.77
5097 | [8 empty] | 8.960192 | 8.285556 | 7.939546 | 8.395098 | 0.7462309 | 308.5879 | 307.9484 | 307.6204
5098 | [8 empty] | 8.924873 | 8.318235 | 8.049077 | 8.430728 | 0.7493981 | 308.5544 | 307.9794 | 307.7242
5099 | [8 empty] | 8.870011 | 8.243508 | 8.202619 | 8.438713 | 0.7501078 | 308.5024 | 307.9085 | 307.8698
5100 | [8 empty] | 8.869754 | 8.087969 | 8.206129 | 8.387951 | 0.7455956 | 308.5021 | 307.7611 | 307.8731
5101 | [8 empty] | 8.830764 | 7.971452 | 8.200849 | 8.334355 | 0.7408316 | 308.4652 | 307.6507 | 307.8681
5102 | [8 empty] | 8.897635 | 8.164177 | 8.208705 | 8.423506 | 0.7487561 | 308.5286 | 307.8333 | 307.8755
5103 | [8 empty] | 8.84258 | 8.369202 | 8.216754 | 8.476179 | 0.7534381 | 308.4764 | 308.0277 | 307.8832
5104 | [8 empty] | 8.96016 | 8.283174 | 8.206 | 8.483111 | 0.7540543 | 308.5878 | 307.9461 | 307.873
5105 | [8 empty] | 8.858067 | 8.230791 | 8.10542 | 8.398092 | 0.7464971 | 308.4911 | 307.8965 | 307.7776
5106 | [8 empty] | 8.731536 | 8.325447 | 8.115111 | 8.390698 | 0.7458398 | 308.3711 | 307.9862 | 307.7868
5107 | [8 empty] | 8.794769 | 8.33897 | 8.185588 | 8.439776 | 0.7502023 | 308.4311 | 307.999 | 307.8536
5108 | [8 empty] | 8.918853 | 8.20468 | 8.079663 | 8.401065 | 0.7467613 | 308.5487 | 307.8717 | 307.7532
5109 | [8 empty] | 8.910836 | 8.208994 | 7.96366 | 8.361164 | 0.7432145 | 308.5411 | 307.8758 | 307.6433
5110 | [8 empty] | 8.774292 | 8.398565 | 8.101105 | 8.424654 | 0.7488581 | 308.4117 | 308.0555 | 307.7736
5111 | [8 empty] | 8.800854 | 8.433175 | 8.239291 | 8.491107 | 0.754765 | 308.4368 | 308.0883 | 307.9045
5112 | [8 empty] | 8.788523 | 8.271068 | 8.24383 | 8.434474 | 0.749731 | 308.4251 | 307.9347 | 307.9088
5113 | [8 empty] | 8.75388 | 8.16788 | 8.23253 | 8.384763 | 0.7453123 | 308.3923 | 307.8369 | 307.8981
5114 | [8 empty] | 8.728381 | 8.240546 | 8.321165 | 8.430031 | 0.7493361 | 308.3681 | 307.9057 | 307.9821
5115 | [8 empty] | 8.860674 | 8.338358 | 8.319716 | 8.50625 | 0.7561111 | 308.4935 | 307.9984 | 307.9808
5116 | [8 empty] | 8.910385 | 8.289195 | 8.186811 | 8.46213 | 0.7521894 | 308.5406 | 307.9518 | 307.8548
5117 | [8 empty] | 8.802528 | 8.26376 | 8.140352 | 8.402213 | 0.7468634 | 308.4384 | 307.9277 | 307.8108
5118 | [8 empty] | 8.7703 | 8.321198 | 8.240868 | 8.444122 | 0.7505886 | 308.4079 | 307.9822 | 307.906
5119 | [8 empty] | 8.728027 | 8.38604 | 8.329086 | 8.481051 | 0.7538712 | 308.3678 | 308.0436 | 307.9897
5120 | [8 empty] | 8.69113 | 8.327862 | 8.358577 | 8.45919 | 0.751928 | 308.3328 | 307.9885 | 308.0176
5121 | [8 empty] | 8.676223 | 8.133817 | 8.096212 | 8.302084 | 0.737963 | 308.3187 | 307.8046 | 307.7689
5122 | [8 empty] | 8.71048 | 8.165691 | 7.948239 | 8.274803 | 0.735538 | 308.3512 | 307.8348 | 307.6287
5123 | [8 empty] | 8.787557 | 8.351011 | 7.943313 | 8.360627 | 0.7431668 | 308.4242 | 308.0104 | 307.624
5124 | [8 empty] | 8.820462 | 8.246567 | 7.96424 | 8.343756 | 0.7416672 | 308.4554 | 307.9114 | 307.6438
5125 | [8 empty] | 8.762766 | 8.113436 | 8.01746 | 8.297888 | 0.73759 | 308.4007 | 307.7852 | 307.6943
5126 | [8 empty] | 8.657807 | 8.174029 | 8.034234 | 8.28869 | 0.7367725 | 308.3012 | 307.8427 | 307.7102
5127 | [8 empty] | 8.680312 | 8.198788 | 8.078697 | 8.319266 | 0.7394903 | 308.3226 | 307.8661 | 307.7523
5128 | [8 empty] | 8.778027 | 8.14882 | 8.056127 | 8.327658 | 0.7402363 | 308.4152 | 307.8188 | 307.7309
5129 | [8 empty] | 8.672424 | 8.119715 | 7.929951 | 8.240697 | 0.7325064 | 308.3151 | 307.7912 | 307.6113
5130 | [8 empty] | 8.538424 | 8.285267 | 7.892411 | 8.238701 | 0.7323289 | 308.1881 | 307.9481 | 307.5757
5131 | [8 empty] | 8.587169 | 8.44145 | 8.015238 | 8.347952 | 0.7420402 | 308.2343 | 308.0962 | 307.6922
5132 | [8 empty] | 8.714504 | 8.390483 | 8.097499 | 8.400829 | 0.7467404 | 308.355 | 308.0479 | 307.7701
5133 | [8 empty] | 8.672553 | 8.256773 | 7.965013 | 8.298113 | 0.73761 | 308.3152 | 307.9211 | 307.6446
5134 | [8 empty] | 8.716694 | 8.223837 | 7.871548 | 8.270693 | 0.7351727 | 308.3571 | 307.8899 | 307.556
5135 | [8 empty] | 8.760094 | 8.306741 | 7.959926 | 8.342254 | 0.7415337 | 308.3982 | 307.9685 | 307.6397
5136 | [8 empty] | 8.724711 | 8.371456 | 7.956931 | 8.351033 | 0.742314 | 308.3647 | 308.0298 | 307.6369
5137 | [8 empty] | 8.546538 | 8.348049 | 7.864303 | 8.252963 | 0.7335967 | 308.1958 | 308.0076 | 307.5491
5138 | [8 empty] | 8.410992 | 8.347115 | 7.961342 | 8.239817 | 0.7324281 | 308.0673 | 308.0067 | 307.6411
5139 | [8 empty] | 8.520233 | 8.493736 | 8.038387 | 8.350786 | 0.7422921 | 308.1708 | 308.1457 | 307.7141
5140 | [8 empty] | 8.598212 | 8.471328 | 8.012148 | 8.360563 | 0.7431611 | 308.2448 | 308.1245 | 307.6892
5141 | [8 empty] | 8.584046 | 8.392415 | 7.912147 | 8.296203 | 0.7374402 | 308.2313 | 308.0497 | 307.5945
5142 | [8 empty] | 8.575224 | 8.377702 | 7.939288 | 8.297405 | 0.7375471 | 308.223 | 308.0357 | 307.6202
5143 | [8 empty] | 8.636461 | 8.504457 | 8.018426 | 8.386448 | 0.7454621 | 308.281 | 308.1559 | 307.6952
5144 | [8 empty] | 8.637717 | 8.645959 | 8.192059 | 8.491912 | 0.7548366 | 308.2822 | 308.29 | 307.8598
5145 | [8 empty] | 8.633789 | 8.520942 | 8.185942 | 8.446891 | 0.7508347 | 308.2785 | 308.1715 | 307.854
5146 | [8 empty] | 8.596474 | 8.469042 | 8.095986 | 8.387167 | 0.745526 | 308.2431 | 308.1223 | 307.7687
5147 | [8 empty] | 8.635624 | 8.570524 | 8.119167 | 8.441772 | 0.7503797 | 308.2802 | 308.2185 | 307.7907
5148 | [8 empty] | 8.67397 | 8.525449 | 8.086617 | 8.428679 | 0.7492159 | 308.3166 | 308.1758 | 307.7598
5149 | [8 empty] | 8.656487 | 8.427509 | 8.045277 | 8.376424 | 0.7445711 | 308.3 | 308.0829 | 307.7206
5150 | [8 empty] | 8.566692 | 8.467207 | 7.917363 | 8.317087 | 0.7392966 | 308.2149 | 308.1206 | 307.5994
5151 | [8 empty] | 8.601947 | 8.585334 | 7.819551 | 8.335611 | 0.7409432 | 308.2483 | 308.2325 | 307.5067
5152 | [8 empty] | 8.774196 | 8.566145 | 7.876699 | 8.40568 | 0.7471715 | 308.4116 | 308.2144 | 307.5609
5153 | [8 empty] | 8.790938 | 8.432209 | 7.779563 | 8.334237 | 0.7408211 | 308.4274 | 308.0874 | 307.4688
5154 | [8 empty] | 8.710222 | 8.405583 | 7.706221 | 8.274009 | 0.7354675 | 308.3509 | 308.0622 | 307.3993
5155 | [8 empty] | 8.705296 | 8.529055 | 7.831109 | 8.355154 | 0.7426803 | 308.3463 | 308.1792 | 307.5176
5156 | [8 empty] | 8.724711 | 8.680183 | 8.057512 | 8.487469 | 0.7544417 | 308.3647 | 308.3224 | 307.7322
5157 | [8 empty] | 8.694253 | 8.664729 | 7.957994 | 8.438992 | 0.7501326 | 308.3358 | 308.3078 | 307.6379
5158 | [8 empty] | 8.69348 | 8.614761 | 7.887968 | 8.398736 | 0.7465543 | 308.3351 | 308.2604 | 307.5715
5159 | [8 empty] | 8.850887 | 8.642965 | 8.041704 | 8.511852 | 0.756609 | 308.4843 | 308.2872 | 307.7173
5160 | [8 empty] | 8.889361 | 8.652785 | 8.107577 | 8.549907 | 0.7599918 | 308.5207 | 308.2965 | 307.7797
5161 | [8 empty] | 8.817789 | 8.594767 | 8.038774 | 8.483777 | 0.7541135 | 308.4529 | 308.2415 | 307.7145
5162 | [8 empty] | 8.807358 | 8.483916 | 8.056224 | 8.449166 | 0.751037 | 308.443 | 308.1364 | 307.731
5163 | [8 empty] | 8.891744 | 8.534303 | 8.175897 | 8.533981 | 0.7585761 | 308.523 | 308.1842 | 307.8445
5164 | [8 empty] | 8.940424 | 8.602752 | 8.246116 | 8.596431 | 0.7641272 | 308.5691 | 308.2491 | 307.911
5165 | [8 empty] | 8.978448 | 8.470072 | 8.142864 | 8.530461 | 0.7582632 | 308.6052 | 308.1233 | 307.8131
5166 | [8 empty] | 8.921396 | 8.386427 | 8.094376 | 8.4674 | 0.7526578 | 308.5511 | 308.044 | 307.7672
5167 | [8 empty] | 8.913025 | 8.426833 | 8.012019 | 8.450626 | 0.7511667 | 308.5432 | 308.0823 | 307.6891
5168 | [8 empty] | 8.929606 | 8.487393 | 8.094312 | 8.503771 | 0.7558907 | 308.5589 | 308.1397 | 307.7671
5169 | [8 empty] | 8.813024 | 8.482274 | 8.101041 | 8.465447 | 0.7524841 | 308.4484 | 308.1349 | 307.7735
5170 | [8 empty] | 8.700596 | 8.475803 | 8.074769 | 8.417056 | 0.7481827 | 308.3418 | 308.1287 | 307.7486
5171 | [8 empty] | 8.795027 | 8.637395 | 8.034492 | 8.488971 | 0.7545752 | 308.4313 | 308.2819 | 307.7104
5172 | [8 empty] | 8.915408 | 8.712315 | 8.064659 | 8.564127 | 0.7612558 | 308.5454 | 308.3529 | 307.739
5173 | [8 empty] | 8.858002 | 8.604104 | 8.09824 | 8.520115 | 0.7573436 | 308.491 | 308.2503 | 307.7708
5174 | [8 empty] | 8.710737 | 8.543157 | 8.071807 | 8.4419 | 0.7503912 | 308.3514 | 308.1926 | 307.7458
5175 | [8 empty] | 8.749405 | 8.621007 | 8.081176 | 8.483863 | 0.7541211 | 308.3881 | 308.2664 | 307.7547
5176 | [8 empty] | 8.864345 | 8.706745 | 8.213952 | 8.595014 | 0.7640013 | 308.497 | 308.3476 | 307.8805
5177 | [8 empty] | 8.804235 | 8.667144 | 8.252749 | 8.574709 | 0.7621964 | 308.44 | 308.3101 | 307.9173
5178 | [8 empty] | 8.737074 | 8.602527 | 8.107351 | 8.482317 | 0.7539838 | 308.3764 | 308.2488 | 307.7795
5179 | [8 empty] | 8.807165 | 8.586042 | 8.015721 | 8.469643 | 0.7528571 | 308.4428 | 308.2332 | 307.6926
5180 | [8 empty] | 8.699791 | 8.62091 | 8.15542 | 8.49204 | 0.754848 | 308.341 | 308.2663 | 307.825
5181 | [8 empty] | 8.609481 | 8.518946 | 8.235814 | 8.454747 | 0.751533 | 308.2554 | 308.1696 | 307.9012
5182 | [8 empty] | 8.609771 | 8.433433 | 8.142123 | 8.395109 | 0.7462319 | 308.2557 | 308.0886 | 307.8124
5183 | [8 empty] | 8.785593 | 8.499725 | 8.199335 | 8.494884 | 0.7551008 | 308.4224 | 308.1514 | 307.8667
5184 | [8 empty] | 8.855362 | 8.647633 | 8.193379 | 8.565458 | 0.7613741 | 308.4885 | 308.2916 | 307.861
5185 | [8 empty] | 8.730474 | 8.510124 | 8.083365 | 8.441321 | 0.7503396 | 308.3701 | 308.1613 | 307.7567
5186 | [8 empty] | 8.681922 | 8.279407 | 8.012115 | 8.324482 | 0.7399539 | 308.3241 | 307.9426 | 307.6892
5187 | [8 empty] | 8.69039 | 8.293187 | 8.067815 | 8.350464 | 0.7422634 | 308.3321 | 307.9556 | 307.742
5188 | [8 empty] | 8.752753 | 8.472776 | 8.192671 | 8.472734 | 0.7531319 | 308.3912 | 308.1259 | 307.8604
5189 | [8 empty] | 8.776836 | 8.458353 | 8.232433 | 8.489207 | 0.7545962 | 308.4140625 | 308.1122 | 307.898
5190 | [8 empty] | 8.822071 | 8.425352 | 8.11672 | 8.454715 | 0.7515302 | 308.4569 | 308.0809 | 307.7884
5191 | [8 empty] | 8.936464 | 8.512861 | 7.98008 | 8.476468 | 0.7534638 | 308.5654 | 308.1638 | 307.6588
5192 | [8 empty] | 8.960514 | 8.479538 | 8.082303 | 8.507452 | 0.7562179 | 308.5882 | 308.1323 | 307.7557
5193 | [8 empty] | 8.910739 | 8.373355 | 8.173514 | 8.48587 | 0.7542995 | 308.541 | 308.0316 | 307.8422
5194 | [8 empty] | 8.789199 | 8.279922 | 8.098176 | 8.389099 | 0.7456977 | 308.4258 | 307.9431 | 307.7708
5195 | [8 empty] | 8.827352 | 8.299111 | 8.079148 | 8.40187 | 0.7468329 | 308.4619 | 307.9612 | 307.7527
5196 | [8 empty] | 8.902046 | 8.399756 | 8.128214 | 8.476672 | 0.753482 | 308.5327 | 308.0566 | 307.7993
5197 | [8 empty] | 8.706971 | 8.41843 | 8.176476 | 8.433959 | 0.7496852 | 308.3478 | 308.0743 | 307.845
5198 | [8 empty] | 8.578315 | 8.301139 | 8.08636 | 8.321938 | 0.7397278 | 308.2259 | 307.9632 | 307.7596
5199 | [8 empty] | 8.665663 | 8.30452 | 7.984202 | 8.318128 | 0.7393892 | 308.3087 | 307.9664 | 307.6628
5200 | [8 empty] | 8.76605 | 8.387618 | 8.059669 | 8.404446 | 0.7470618 | 308.4038 | 308.0451 | 307.7343
5201 | [8 empty] | 8.690486 | 8.383111 | 8.129695 | 8.401097 | 0.7467642 | 308.3322 | 308.0409 | 307.8007
5202 | [8 empty] | 8.778059 | 8.337907 | 7.930692 | 8.348886 | 0.7421232 | 308.4152 | 307.998 | 307.612
5203 | [8 empty] | 8.795671 | 8.374192 | 7.789866 | 8.31991 | 0.7395475 | 308.4319 | 308.0324 | 307.4785
5204 | [8 empty] | 8.750628 | 8.463697 | 7.91263 | 8.375652 | 0.7445024 | 308.3892 | 308.1172 | 307.5949
5205 | [8 empty] | 8.594606 | 8.407258 | 7.967588 | 8.323151 | 0.7398356 | 308.2413 | 308.0638 | 307.647
5206 | [8 empty] | 8.584207 | 8.201782 | 7.902295 | 8.229428 | 0.7315047 | 308.2315 | 307.869 | 307.5851
5207 | [8 empty] | 8.750145 | 8.210025 | 7.967299 | 8.309156 | 0.7385917 | 308.3888 | 307.8768 | 307.6467
5208 | [8 empty] | 8.787461 | 8.403491 | 8.066849 | 8.419267 | 0.7483793 | 308.4241 | 308.0602 | 307.7411
5209 | [8 empty] | 8.708838 | 8.376478 | 8.039386 | 8.374901 | 0.7444356 | 308.3496 | 308.0346 | 307.7151
5210 | [8 empty] | 8.630859 | 8.245376 | 7.930531 | 8.268922 | 0.7350153 | 308.2757 | 307.9103 | 307.6119
5211 | [8 empty] | 8.660705 | 8.236071 | 7.939546 | 8.278774 | 0.735891 | 308.304 | 307.9015 | 307.6204
5212 | [8 empty] | 8.732148 | 8.226412 | 8.079309 | 8.345956 | 0.7418628 | 308.3717 | 307.8923 | 307.7529
5213 | [8 empty] | 8.724614 | 8.136843 | 8.107416 | 8.322958 | 0.7398184 | 308.3646 | 307.8074 | 307.7795
5214 | [8 empty] | 8.723873 | 8.066656 | 8.057641 | 8.282723 | 0.7362421 | 308.3639 | 307.7409 | 307.7324
5215 | [8 empty] | 8.779154 | 8.151202 | 7.76163 | 8.230662 | 0.7316144 | 308.4163 | 307.821 | 307.4518
5216 | [8 empty] | 8.812477 | 8.266786 | 7.755803 | 8.278355 | 0.7358538 | 308.4478 | 307.9306 | 307.4463
5217 | [8 empty] | 8.774647 | 8.236779 | 7.97641 | 8.329279 | 0.7403803 | 308.412 | 307.9022 | 307.6554
5218 | [8 empty] | 8.691613 | 8.088259 | 8.044022 | 8.274631 | 0.7355228 | 308.3333 | 307.7614 | 307.7195
5219 | [8 empty] | 8.782052 | 7.988902 | 8.096501 | 8.289152 | 0.7368135 | 308.419 | 307.6672 | 307.7692
5220 | [8 empty] | 8.895993 | 8.015303 | 8.018909 | 8.310068 | 0.7386727 | 308.527 | 307.6922 | 307.6956
5221 | [8 empty] | 8.830314 | 8.13343 | 8.11408 | 8.359275 | 0.7430466 | 308.4648 | 307.8042 | 307.7859
5222 | [8 empty] | 8.738362 | 8.060828 | 8.067943 | 8.289044 | 0.7368039 | 308.3776 | 307.7354 | 307.7421
5223 | [8 empty] | 8.770654 | 8.036327 | 7.956062 | 8.254348 | 0.7337198 | 308.4082 | 307.7122 | 307.6361
5224 | [8 empty] | 8.876933 | 8.181756 | 8.050654 | 8.369781 | 0.7439806 | 308.5089 | 307.85 | 307.7257
5225 | [8 empty] | 8.884918 | 8.234816 | 8.228537 | 8.449424 | 0.7510599 | 308.5165 | 307.9003 | 307.8943
5226 | [8 empty] | 8.962607 | 8.156483 | 8.185652 | 8.434914 | 0.7497701 | 308.5901 | 307.826 | 307.8537
5227 | [8 empty] | 9.068596 | 8.086875 | 8.04328125 | 8.399584 | 0.7466297 | 308.6906 | 307.7601 | 307.71875
5228 | [8 empty] | 9.068081 | 8.189934 | 8.132014 | 8.463343 | 0.7522972 | 308.6901 | 307.8578 | 307.8029
5229 | [8 empty] | 8.931152 | 8.308866 | 8.136875 | 8.458964 | 0.7519079 | 308.5603 | 307.9705 | 307.8075
5230 | [8 empty] | 8.902433 | 8.074254 | 8.06012 | 8.345602 | 0.7418313 | 308.5331 | 307.7481 | 307.7347
5231 | [8 empty] | 9.049086 | 7.961117 | 8.011922 | 8.340708 | 0.7413963 | 308.6721 | 307.6409 | 307.689
5232 | [8 empty] | 9.085821 | 8.035619 | 8.150816 | 8.424085 | 0.7488076 | 308.7069 | 307.7115 | 307.8207
5233 | [8 empty] | 9.060193 | 8.065014 | 8.26743 | 8.464212 | 0.7523744 | 308.6826 | 307.7393 | 307.9312
5234 | [8 empty] | 8.983663 | 8.021517 | 8.215176 | 8.406785 | 0.7472698 | 308.6101 | 307.6981 | 307.8817
5235 | [8 empty] | 9.013702 | 8.039772 | 8.077055 | 8.376843 | 0.7446083 | 308.6386 | 307.7154 | 307.7508
5236 | [8 empty] | 8.986915 | 8.254713 | 8.061182 | 8.43427 | 0.7497129 | 308.6132 | 307.9192 | 307.7357
5237 | [8 empty] | 8.941905 | 8.356259 | 8.149335 | 8.4825 | 0.754 | 308.5705 | 308.0154 | 307.8193
5238 | [8 empty] | 8.85298 | 8.257449 | 8.170391 | 8.42694 | 0.7490613 | 308.4862 | 307.9218 | 307.8392
5239 | [8 empty] | 8.882858 | 8.220424 | 7.896789 | 8.333357 | 0.7407428 | 308.5146 | 307.8867 | 307.5799
5240 | [8 empty] | 8.874841 | 8.341835 | 7.858798 | 8.358491 | 0.742977 | 308.507 | 308.0017 | 307.5439
5241 | [8 empty] | 8.749437 | 8.489647 | 8.019005 | 8.419363 | 0.7483878 | 308.3881 | 308.1418 | 307.6957
5242 | [8 empty] | 8.704974 | 8.410059 | 8.13797 | 8.417668 | 0.7482371 | 308.3459 | 308.0664 | 307.8085
5243 | [8 empty] | 8.851338 | 8.268299 | 8.226606 | 8.448748 | 0.7509998 | 308.4847 | 307.932 | 307.8925
5244 | [8 empty] | 8.957617 | 8.32197 | 8.27065 | 8.516746 | 0.757044 | 308.5854 | 307.9829 | 307.9343
5245 | [8 empty] | 8.842065 | 8.358159 | 8.294282 | 8.498168 | 0.7553927 | 308.4759 | 308.0172 | 307.9567
5246 | [8 empty] | 8.737943 | 8.392737 | 8.303908 | 8.478196 | 0.7536174 | 308.3772 | 308.05 | 307.9658
5247 | [8 empty] | 8.77748 | 8.229857 | 8.080017 | 8.362451 | 0.743329 | 308.4147 | 307.8956 | 307.7536
5248 | [8 empty] | 8.773906 | 8.254326 | 8.002231 | 8.343488 | 0.7416434 | 308.4113 | 307.9188 | 307.6798
5249 | [8 empty] | 8.724163 | 8.350464 | 8.166141 | 8.413589 | 0.7478746 | 308.3641 | 308.0099 | 307.8352
5250 | [8 empty] | 8.825613 | 8.303973 | 8.293251 | 8.474279 | 0.7532692 | 308.4603 | 307.9659 | 307.9557
5251 | [8 empty] | 8.908035 | 8.140449 | 8.247018 | 8.431834 | 0.7494963 | 308.5384 | 307.8109 | 307.9119
5252 | [8 empty] | 8.863508 | 8.108575 | 8.24074 | 8.404274 | 0.7470466 | 308.4962 | 307.7806 | 307.9059
5253 | [8 empty] | 8.767081 | 8.199335 | 8.236071 | 8.400829 | 0.7467404 | 308.4048 | 307.8667 | 307.9015
5254 | [8 empty] | 8.724807 | 8.232562 | 8.186071 | 8.381147 | 0.7449908 | 308.3647 | 307.8982 | 307.8541
5255 | [8 empty] | 8.76869 | 8.127345 | 8.14956 | 8.348532 | 0.7420917 | 308.4063 | 307.7984 | 307.8195
5256 | [8 empty] | 8.852207 | 8.284719 | 8.196985 | 8.444637 | 0.7506344 | 308.4855 | 307.9476 | 307.8644
5257 | [8 empty] | 8.81824 | 8.380245 | 8.265692 | 8.488059 | 0.7544941 | 308.4533 | 308.0381 | 307.9296
5258 | [8 empty] | 8.75124 | 8.310315 | 8.166592 | 8.409382 | 0.7475007 | 308.3898 | 307.9719 | 307.8356
5259 | [8 empty] | 8.806585 | 8.234912 | 8.021967 | 8.354488 | 0.7426212 | 308.4423 | 307.9004 | 307.6985
5260 | [8 empty] | 8.775387 | 8.336909 | 7.929983 | 8.347427 | 0.7419935 | 308.4127 | 307.9971 | 307.6114
5261 | [8 empty] | 8.757132 | 8.476769 | 8.018426 | 8.417442 | 0.7482171 | 308.3954 | 308.1296 | 307.6952
5262 | [8 empty] | 8.673132 | 8.480536 | 8.117719 | 8.423796 | 0.7487818 | 308.3158 | 308.1332 | 307.7893
5263 | [8 empty] | 8.750822 | 8.35964 | 8.078826 | 8.396429 | 0.7463492 | 308.3894 | 308.0186 | 307.7524
5264 | [8 empty] | 8.7939 | 8.479023 | 8.002392 | 8.425105 | 0.7488982 | 308.4302 | 308.1318 | 307.68
5265 | [8 empty] | 8.684981 | 8.576512 | 8.069102 | 8.443532 | 0.7505362 | 308.327 | 308.2242 | 307.7432
5266 | [8 empty] | 8.654877 | 8.429312 | 8.110668 | 8.398286 | 0.7465143 | 308.2985 | 308.0847 | 307.7826
5267 | [8 empty] | 8.774647 | 8.420458 | 8.127989 | 8.441031 | 0.7503139 | 308.412 | 308.0763 | 307.799
5268 | [8 empty] | 8.868434 | 8.407097 | 8.075831 | 8.450454 | 0.7511515 | 308.5009 | 308.0636 | 307.7496
5269 | [8 empty] | 8.766855 | 8.52004 | 8.140063 | 8.475653 | 0.7533913 | 308.4046 | 308.1707 | 307.8105
5270 | [8 empty] | 8.712766 | 8.433562 | 8.161698 | 8.436009 | 0.7498674 | 308.3533 | 308.0887 | 307.831
5271 | [8 empty] | 8.697762 | 8.265627 | 7.93111 | 8.298167 | 0.7376148 | 308.3391 | 307.9295 | 307.6124
5272 | [8 empty] | 8.608998 | 8.363568 | 7.870292 | 8.280952 | 0.7360847 | 308.255 | 308.0223 | 307.5548
5273 | [8 empty] | 8.572037 | 8.507387 | 8.081595 | 8.387006 | 0.7455117 | 308.2199 | 308.1587 | 307.7551
5274 | [8 empty] | 8.648181 | 8.45626 | 8.179406 | 8.427949 | 0.749151 | 308.2921 | 308.1102 | 307.8478
5275 | [8 empty] | 8.762992 | 8.385235 | 8.073417 | 8.407215 | 0.747308 | 308.4009 | 308.0429 | 307.7473
5276 | [8 empty] | 8.77352 | 8.416015 | 8.078375 | 8.422637 | 0.7486788 | 308.4109 | 308.0721 | 307.752
5277 | [8 empty] | 8.69905 | 8.442029 | 8.079341 | 8.406807 | 0.7472717 | 308.3403 | 308.0967 | 307.7529
5278 | [8 empty] | 8.670267 | 8.351719 | 7.959765 | 8.32725 | 0.7402 | 308.313 | 308.0111 | 307.6396
5279 | [8 empty] | 8.726031 | 8.249433 | 7.865173 | 8.280212 | 0.7360188 | 308.3659 | 307.9142 | 307.5499
5280 | [8 empty] | 8.793417 | 8.281532 | 7.913563 | 8.329504 | 0.7404004 | 308.4298 | 307.9446 | 307.5958
5281 | [8 empty] | 8.822876 | 8.419299 | 8.094248 | 8.445474 | 0.7507088 | 308.4577 | 308.0752 | 307.7671
5282 | [8 empty] | 8.817274 | 8.313986 | 8.145053 | 8.425438 | 0.7489278 | 308.4524 | 307.9753 | 307.8152
5283 | [8 empty] | 8.848858 | 8.376156 | 7.981111 | 8.402042 | 0.7468482 | 308.4823 | 308.0343 | 307.6598
5284 | [8 empty] | 8.831698 | 8.334333 | 7.741637 | 8.302556 | 0.738005 | 308.4661 | 307.9946 | 307.4328
5285 | [8 empty] | 8.77265 | 8.372454 | 7.625956 | 8.25702 | 0.7339573 | 308.4101 | 308.0308 | 307.3232
5286 | [8 empty] | 8.770365 | 8.37812 | 7.78816 | 8.312215 | 0.7388635 | 308.4079 | 308.0361 | 307.4769
5287 | [8 empty] | 8.959098 | 8.344025 | 7.91865 | 8.407258 | 0.7473118 | 308.5868 | 308.0038 | 307.6006
5288 | [8 empty] | 8.959935 | 8.266464 | 7.998464 | 8.408288 | 0.7474034 | 308.5876 | 307.9303 | 307.6763
5289 | [8 empty] | 8.817918 | 8.340129 | 8.00075 | 8.386266 | 0.7454458 | 308.453 | 308.0001 | 307.6784
5290 | [8 empty] | 8.864699 | 8.342318 | 8.051813 | 8.41961 | 0.7484098 | 308.4973 | 308.0022 | 307.7268
5291 | [8 empty] | 9.059002 | 8.167816 | 8.11363 | 8.446816 | 0.7508281 | 308.6815 | 307.8368 | 307.7854
5292 | [8 empty] | 9.049891 | 8.056321 | 8.045567 | 8.383926 | 0.7452379 | 308.6729 | 307.7311 | 307.7209
5293 | [8 empty] | 9.000437 | 8.175317 | 8.050912 | 8.408889 | 0.7474568 | 308.626 | 307.8439 | 307.726
5294 | [8 empty] | 8.913927 | 8.337939 | 8.1758 | 8.475889 | 0.7534123 | 308.544 | 307.998 | 307.8444
5295 | [8 empty] | 8.864828 | 8.248145 | 8.08124 | 8.398071 | 0.7464952 | 308.4975 | 307.9129 | 307.7547
5296 | [8 empty] | 8.807165 | 8.203875 | 7.92509 | 8.312043 | 0.7388483 | 308.4428 | 307.871 | 307.6067
5297 | [8 empty] | 8.816019 | 8.199174 | 8.005547 | 8.340247 | 0.7413553 | 308.4512 | 307.8665 | 307.683
5298 | [8 empty] | 8.963412 | 8.16466 | 8.114338 | 8.414137 | 0.7479233 | 308.5909 | 307.8338 | 307.7861
5299 | [8 empty] | 9.024327 | 8.046919 | 8.008992 | 8.36008 | 0.7431182 | 308.6487 | 307.7222 | 307.6862
5300 | [8 empty] | 8.914281 | 8.040384 | 8.034685 | 8.329783 | 0.7404252 | 308.5443 | 307.716 | 307.7106
5301 | [8 empty] | 8.849921 | 8.160571 | 8.086134 | 8.365542 | 0.7436038 | 308.4833 | 307.8299 | 307.7594
5302 | [8 empty] | 8.832954 | 8.277958 | 8.048014 | 8.386309 | 0.7454497 | 308.4673 | 307.9412 | 307.7232
5303 | [8 empty] | 8.907101 | 8.161956 | 7.961117 | 8.343391 | 0.7416348 | 308.5375 | 307.8312 | 307.6409
5304 | [8 empty] | 8.855266 | 8.007318 | 7.919809 | 8.260798 | 0.7342931 | 308.4884 | 307.6847 | 307.6017
5305 | [8 empty] | 8.824422 | 8.071227 | 8.073835 | 8.323161 | 0.7398366 | 308.4592 | 307.7452 | 307.7477
5306 | [8 empty] | 8.879895 | 8.193508 | 8.200784 | 8.424729 | 0.7488648 | 308.5117 | 307.8611 | 307.868
5307 | [8 empty] | 8.895092 | 8.172935 | 8.176734 | 8.41492 | 0.7479929 | 308.5262 | 307.8416 | 307.8452
5308 | [8 empty] | 8.897281 | 8.24412 | 7.990512 | 8.377304 | 0.7446493 | 308.5282 | 307.9091 | 307.6687
5309 | [8 empty] | 8.810223 | 8.379762 | 8.007866 | 8.399284 | 0.746603 | 308.4457 | 308.0377 | 307.6852
5310 | [8 empty] | 8.791389 | 8.494348 | 8.141254 | 8.475663 | 0.7533923 | 308.4279 | 308.1463 | 307.8116
5311 | [8 empty] | 8.962704 | 8.434817 | 8.113533 | 8.503685 | 0.7558831 | 308.5902 | 308.0899 | 307.7853
5312 | [8 empty] | 8.879413 | 8.346085 | 8.070262 | 8.43192 | 0.749504 | 308.5113 | 308.0058 | 307.7443
5313 | [8 empty] | 8.72896 | 8.48778 | 8.004195 | 8.406979 | 0.747287 | 308.3687 | 308.1401 | 307.6817
5314 | [8 empty] | 8.837751 | 8.707003 | 7.880788 | 8.47518 | 0.7533494 | 308.4718 | 308.3479 | 307.5647
5315 | [8 empty] | 8.959033 | 8.668883 | 7.823253 | 8.483723 | 0.7541087 | 308.5868 | 308.3117 | 307.5102
5316 | [8 empty] | 8.941969 | 8.523389 | 7.771321 | 8.412226 | 0.7477535 | 308.5706 | 308.1738 | 307.461
5317 | [8 empty] | 8.903592 | 8.572262 | 7.920647 | 8.4655 | 0.7524889 | 308.5342 | 308.2202 | 307.6025
5318 | [8 empty] | 8.970914 | 8.477091 | 8.172033 | 8.540013 | 0.7591122 | 308.598 | 308.1299 | 307.8408
5319 | [8 empty] | 8.957488 | 8.412345 | 8.187487 | 8.519107 | 0.7572539 | 308.5853 | 308.0686 | 307.8554
5320 | [8 empty] | 8.858871 | 8.359189 | 8.044827 | 8.420962 | 0.74853 | 308.4918 | 308.0182 | 307.7202
5321 | [8 empty] | 8.820301 | 8.593608 | 8.07815 | 8.497353 | 0.7553202 | 308.4553 | 308.2404 | 307.7518
5322 | [8 empty] | 8.959291 | 8.766791 | 8.137101 | 8.621061 | 0.7663165 | 308.587 | 308.4045 | 307.8077
5323 | [8 empty] | 9.024552 | 8.661993 | 8.094409 | 8.593651 | 0.7638801 | 308.6489 | 308.3052 | 307.7672
5324 | [8 empty] | 9.045254 | 8.514374 | 8.015947 | 8.525192 | 0.7577948 | 308.6685 | 308.1653 | 307.6928
5325 | [8 empty] | 8.961255 | 8.551431 | 8.065464 | 8.52605 | 0.7578711 | 308.5889 | 308.2004 | 307.7398
5326 | [8 empty] | 8.954977 | 8.615502 | 8.067332 | 8.545937 | 0.7596388 | 308.5829 | 308.2611 | 307.7415
5327 | [8 empty] | 8.995737 | 8.607742 | 8.02245 | 8.541977 | 0.7592868 | 308.6216 | 308.2538 | 307.699
5328 | [8 empty] | 8.978383 | 8.58543 | 7.892443 | 8.485419 | 0.7542594 | 308.6051 | 308.2326 | 307.5758
5329 | [8 empty] | 8.91544 | 8.64509 | 7.96952 | 8.510017 | 0.7564459 | 308.5454 | 308.2892 | 307.6488
5330 | [8 empty] | 8.91251 | 8.709063 | 8.068555 | 8.563376 | 0.761189 | 308.5427 | 308.3498 | 307.7427
5331 | [8 empty] | 8.932472 | 8.631245 | 8.193154 | 8.585624 | 0.7631665 | 308.5616 | 308.2761 | 307.8608
5332 | [8 empty] | 8.904493 | 8.511154 | 8.11833 | 8.511326 | 0.7565623 | 308.5351 | 308.1622 | 307.7899
5333 | [8 empty] | 8.84097 | 8.552784 | 8.03784 | 8.477198 | 0.7535287 | 308.4749 | 308.2017 | 307.7136
5334 | [8 empty] | 8.995447 | 8.740036 | 8.104389 | 8.613291 | 0.7656258 | 308.6213 | 308.3792 | 307.7767
5335 | [8 empty] | 9.092132 | 8.701111 | 8.056643 | 8.616628 | 0.7659225 | 308.7129 | 308.3423 | 307.7314
5336 | [8 empty] | 8.941358 | 8.522809 | 8.041607 | 8.501925 | 0.7557266 | 308.57 | 308.1733 | 307.7172
5337 | [8 empty] | 8.83173 | 8.570009 | 7.960344 | 8.454028 | 0.7514691 | 308.4661 | 308.218 | 307.6401
5338 | [8 empty] | 8.846315 | 8.58836 | 8.040062 | 8.491579 | 0.754807 | 308.4799 | 308.2354 | 307.7157
5339 | [8 empty] | 8.832471 | 8.447503 | 8.171196 | 8.483723 | 0.7541087 | 308.4668 | 308.1019 | 307.84
5340 | [8 empty] | 8.811543 | 8.398243 | 8.090513 | 8.433433 | 0.7496385 | 308.447 | 308.0552 | 307.7635
5341 | [8 empty] | 8.903205 | 8.568399 | 8.024286 | 8.49863 | 0.7554338 | 308.5338 | 308.2165 | 307.7007
5342 | [8 empty] | 9.016085 | 8.704298 | 8.145085 | 8.621823 | 0.7663842 | 308.6408 | 308.3453 | 307.8152
5343 | [8 empty] | 8.983567 | 8.598534 | 8.283142 | 8.621748 | 0.7663776 | 308.61 | 308.2451 | 307.9461
5344 | [8 empty] | 8.815954 | 8.525031 | 8.087036 | 8.476007 | 0.7534228 | 308.4511 | 308.1754 | 307.7602
5345 | [8 empty] | 8.830378 | 8.56856 | 7.970486 | 8.456475 | 0.7516866 | 308.4648 | 308.2166 | 307.6497
5346 | [8 empty] | 8.890617 | 8.73614 | 7.928535 | 8.51843 | 0.7571938 | 308.5219 | 308.3755 | 307.61
5347 | [8 empty] | 8.982247 | 8.720589 | 7.880208 | 8.527681 | 0.7580161 | 308.6088 | 308.3607 | 307.5642
5348 | [8 empty] | 9.019465 | 8.633596 | 7.763884 | 8.472315 | 0.7530947 | 308.644 | 308.2783 | 307.4539
5349 | [8 empty] | 9.025744 | 8.632501 | 7.79344 | 8.483895 | 0.754124 | 308.65 | 308.2773 | 307.4819
5350 | [8 empty] | 9.056716 | 8.645025 | 8.005193 | 8.568978 | 0.761687 | 308.6794 | 308.2891 | 307.6826
5351 | [8 empty] | 9.027611 | 8.588714 | 8.008735 | 8.541687 | 0.759261 | 308.6518 | 308.2357 | 307.686
5352 | [8 empty] | 8.940199 | 8.55948 | 7.837001 | 8.44556 | 0.7507165 | 308.5689 | 308.208 | 307.5232
5353 | [8 empty] | 8.835626 | 8.590292 | 7.765011 | 8.396976 | 0.7463979 | 308.4698 | 308.2372 | 307.455
5354 | [8 empty] | 8.878994 | 8.672521 | 7.825668 | 8.459061 | 0.7519165 | 308.5109 | 308.3152 | 307.5125
5355 | [8 empty] | 8.824068 | 8.641677 | 7.92422 | 8.463322 | 0.7522953 | 308.4588 | 308.2859 | 307.6059
5356 | [8 empty] | 8.652688 | 8.465758 | 7.891413 | 8.336619 | 0.7410328 | 308.2964 | 308.1192 | 307.5748
5357 | [8 empty] | 8.604845 | 8.432081 | 7.861921 | 8.299615 | 0.7377436 | 308.251 | 308.0873 | 307.5468
5358 | [8 empty] | 8.758484 | 8.586139 | 7.907156 | 8.41726 | 0.7482009 | 308.3967 | 308.2333 | 307.5897
5359 | [8 empty] | 8.84345 | 8.596635 | 7.947884 | 8.462656 | 0.7522361 | 308.4772 | 308.2433 | 307.6283
5360 | [8 empty] | 8.728284 | 8.503685 | 8.041704 | 8.424558 | 0.7488496 | 308.368 | 308.1552 | 307.7173
5361 | [8 empty] | 8.682534 | 8.586364 | 8.19457 | 8.487823 | 0.7544731 | 308.3247 | 308.2335 | 307.8622
5362 | [8 empty] | 8.693191 | 8.663989 | 8.153005 | 8.503395 | 0.7558573 | 308.3348 | 308.3071 | 307.8228
5363 | [8 empty] | 8.594574 | 8.617916 | 8.171518 | 8.461336 | 0.7521188 | 308.2413 | 308.2634 | 307.8403
5364 | [8 empty] | 8.518849 | 8.43163 | 7.944214 | 8.298231 | 0.7376205 | 308.1695 | 308.0869 | 307.6248
5365 | [8 empty] | 8.649404 | 8.40333 | 7.656349 | 8.236361 | 0.732121 | 308.2933 | 308.06 | 307.352
5366 | [8 empty] | 8.865246 | 8.542417 | 7.748752 | 8.385472 | 0.7453752 | 308.4979 | 308.1919 | 307.4396
5367 | [8 empty] | 8.827867 | 8.61885 | 7.87026 | 8.438992 | 0.7501326 | 308.4624 | 308.2643 | 307.5547
5368 | [8 empty] | 8.764312 | 8.563569 | 7.879564 | 8.402482 | 0.7468873 | 308.4022 | 308.2119 | 307.5636
5369 | [8 empty] | 8.717466 | 8.53646 | 7.833621 | 8.362516 | 0.7433347 | 308.3578 | 308.1862 | 307.52
5370 | [8 empty] | 8.730699 | 8.635109 | 7.936487 | 8.434098 | 0.7496976 | 308.3703 | 308.2797 | 307.6175
5371 | [8 empty] | 8.701658 | 8.647987 | 7.936262 | 8.428636 | 0.7492121 | 308.3428 | 308.2919 | 307.6173
5372 | [8 empty] | 8.669527 | 8.559641 | 7.774315 | 8.334494 | 0.740844 | 308.3123 | 308.2082 | 307.4638
5373 | [8 empty] | 8.66489 | 8.506454 | 7.732074 | 8.301139 | 0.7378791 | 308.308 | 308.1578 | 307.4238
5374 | [8 empty] | 8.747538 | 8.616017 | 7.942636 | 8.435397 | 0.7498131 | 308.3863 | 308.2616 | 307.6234
5375 | [8 empty] | 8.78305 | 8.642643 | 8.001909 | 8.475867 | 0.7534104 | 308.42 | 308.2869 | 307.6795
5376 | [8 empty] | 8.694414 | 8.462892 | 7.920486 | 8.359264 | 0.7430457 | 308.3359375 | 308.1165 | 307.6024
5377 | [8 empty] | 8.614568 | 8.364533 | 7.836905 | 8.272002 | 0.7352890625 | 308.2603 | 308.0233 | 307.5231
5378 | [8 empty] | 8.758227 | 8.547117 | 7.911567 | 8.405637 | 0.7471677 | 308.3964 | 308.1963 | 307.5939
5379 | [8 empty] | 8.720461 | 8.597923 | 8.023738 | 8.447374 | 0.7508777 | 308.3606 | 308.2445 | 307.7002
5380 | [8 empty] | 8.599371 | 8.437361 | 7.987292 | 8.341342 | 0.7414526 | 308.2458 | 308.0923 | 307.6657
5381 | [8 empty] | 8.56901 | 8.403909 | 7.985296 | 8.319405 | 0.7395027 | 308.2171 | 308.0606 | 307.6638
5382 | [8 empty] | 8.731568 | 8.469847 | 7.863048 | 8.354821 | 0.7426507 | 308.3712 | 308.1231 | 307.5479
5383 | [8 empty] | 8.783855 | 8.472776 | 7.871612 | 8.376081 | 0.7445405 | 308.4207 | 308.1259 | 307.556
5384 | [8 empty] | 8.793481 | 8.274706 | 7.865366 | 8.311185 | 0.738772 | 308.4298 | 307.9381 | 307.5501
5385 | [8 empty] | 8.8911 | 8.279568 | 7.798463 | 8.323043 | 0.7398261 | 308.5224 | 307.9427 | 307.4867
5386 | [8 empty] | 8.85694 | 8.454682 | 7.658313 | 8.323312 | 0.7398499 | 308.49 | 308.1087 | 307.3539
5387 | [8 empty] | 8.786398 | 8.54042 | 7.705706 | 8.344175 | 0.7417044 | 308.4231 | 308.19 | 307.3988
5388 | [8 empty] | 8.682984 | 8.47107 | 7.648783 | 8.267613 | 0.7348989 | 308.3251 | 308.1242 | 307.3448
5389 | [8 empty] | 8.830571 | 8.34528 | 7.606156 | 8.260669 | 0.7342817 | 308.465 | 308.005 | 307.3044
5390 | [8 empty] | 8.945189 | 8.415757 | 7.806125 | 8.389024 | 0.745691 | 308.5736 | 308.0718 | 307.494
5391 | [8 empty] | 8.959774 | 8.443382 | 7.96746 | 8.456872 | 0.7517219 | 308.5875 | 308.098 | 307.6469
5392 | [8 empty] | 8.878092 | 8.383851 | 7.91865 | 8.393531 | 0.7460917 | 308.51 | 308.0416 | 307.6006
5393 | [8 empty] | 8.876096 | 8.392512 | 7.956094 | 8.408234 | 0.7473986 | 308.5081 | 308.0498 | 307.6361
5394 | [8 empty] | 8.919336 | 8.526029 | 8.058059 | 8.501141 | 0.755657 | 308.5491 | 308.1763 | 307.7328
5395 | [8 empty] | 8.877738 | 8.599275 | 8.03198 | 8.502998 | 0.755822 | 308.5097 | 308.2458 | 307.708
5396 | [8 empty] | 8.833984 | 8.510929 | 7.911954 | 8.418955 | 0.7483516 | 308.4682 | 308.162 | 307.5943
5397 | [8 empty] | 8.864667 | 8.4221 | 7.847626 | 8.378131 | 0.7447227 | 308.4973 | 308.0778 | 307.5333
5398 | [8 empty] | 8.890746 | 8.528701 | 8.050783 | 8.490076 | 0.7546735 | 308.522 | 308.1789 | 307.7259
5399 | [8 empty] | 8.822361 | 8.682952 | 8.114531 | 8.539948 | 0.7591065 | 308.4572 | 308.3251 | 307.7863
5400 | [8 empty] | 8.692836 | 8.618689 | 8.137294 | 8.48294 | 0.7540391 | 308.3344 | 308.2642 | 307.8079
5401 | [8 empty] | 8.713635 | 8.48588 | 7.830369 | 8.343295 | 0.7416262 | 308.3542 | 308.1383 | 307.5169
5402 | [8 empty] | 8.870108 | 8.464309 | 7.798527 | 8.377648 | 0.7446798 | 308.5025 | 308.1178 | 307.4868
5403 | [8 empty] | 8.81634 | 8.453394 | 7.987968 | 8.419234 | 0.7483764 | 308.4515 | 308.1075 | 307.6663
5404 | [8 empty] | 8.659449 | 8.340193 | 8.066784 | 8.355476 | 0.7427089 | 308.3028 | 308.0002 | 307.741
5405 | [8 empty] | 8.646667 | 8.2343 | 8.061375 | 8.314114 | 0.7390324 | 308.2907 | 307.8998 | 307.7359
5406 | [8 empty] | 8.625257 | 8.468076 | 7.990641 | 8.361325 | 0.7432288 | 308.2704 | 308.1214 | 307.6689
5407 | [8 empty] | 8.58366 | 8.55977 | 8.017299 | 8.38691 | 0.7455031 | 308.231 | 308.2083 | 307.6941
5408 | [8 empty] | 8.588006 | 8.464341 | 8.061891 | 8.371413 | 0.7441256 | 308.2351 | 308.1179 | 307.7364
5409 | [8 empty] | 8.800725 | 8.399305 | 8.073095 | 8.424375 | 0.7488333 | 308.4367 | 308.0562 | 307.747
5410 | [8 empty] | 8.813958 | 8.319491 | 8.06994 | 8.40113 | 0.7467671 | 308.4492 | 307.9806 | 307.744
5411 | [8 empty] | 8.7033 | 8.304584 | 8.167944 | 8.391943 | 0.7459505 | 308.3444 | 307.9664 | 307.8369
5412 | [8 empty] | 8.658934 | 8.18137 | 7.853614 | 8.231306 | 0.7316717 | 308.3023 | 307.8496 | 307.539
5413 | [8 empty] | 8.750854 | 8.155291 | 7.724315 | 8.210153 | 0.7297914 | 308.3894 | 307.8249 | 307.4164
5414 | [8 empty] | 8.861544 | 8.251107 | 7.867684 | 8.326778 | 0.7401581 | 308.4944 | 307.9157 | 307.5523
5415 | [8 empty] | 8.863604 | 8.267044 | 8.188002 | 8.43955 | 0.7501822 | 308.4963 | 307.9308 | 307.8559
5416 | [8 empty] | 8.839747 | 8.23034 | 8.164081 | 8.411389 | 0.7476791 | 308.4737 | 307.8961 | 307.8333
5417 | [8 empty] | 8.902336 | 8.158479 | 8.13533 | 8.398715 | 0.7465524 | 308.533 | 307.8279 | 307.806
5418 | [8 empty] | 8.799051 | 8.253393 | 8.27799 | 8.443478 | 0.7505314 | 308.4351 | 307.9179 | 307.9412
5419 | [8 empty] | 8.687621 | 8.455423 | 8.26846 | 8.470501 | 0.7529334 | 308.3295 | 308.1094 | 307.9322
5420 | [8 empty] | 8.584078 | 8.421553 | 8.210411 | 8.405347 | 0.747142 | 308.2314 | 308.0773 | 307.8772
5421 | [8 empty] | 8.584014 | 8.246116 | 8.053101 | 8.29441 | 0.7372809 | 308.2313 | 307.911 | 307.7281
5422 | [8 empty] | 8.634079 | 8.234719 | 8.111955 | 8.326918 | 0.7401705 | 308.2787 | 307.9002 | 307.7838
5423 | [8 empty] | 8.596667 | 8.384753 | 8.187198 | 8.389539 | 0.7457368 | 308.2433 | 308.0424 | 307.8552
5424 | [8 empty] | 8.408062 | 8.218975 | 8.215079 | 8.280706 | 0.7360627 | 308.0645 | 307.8853 | 307.8816
5425 | [8 empty] | 8.485301 | 8.144248 | 8.081434 | 8.236994 | 0.7321773 | 308.1377 | 307.8145 | 307.7549
5426 | [8 empty] | 8.645927 | 8.277604 | 8.027537 | 8.317023 | 0.7392909 | 308.29 | 307.9409 | 307.7038
5427 | [8 empty] | 8.564922 | 8.348017 | 8.029823 | 8.314254 | 0.7390448 | 308.2132 | 308.0076 | 307.706
5428 | [8 empty] | 8.417013 | 8.252652 | 7.811824 | 8.160496 | 0.7253775 | 308.073 | 307.9172 | 307.4994
5429 | [8 empty] | 8.426929 | 8.187777 | 7.825056 | 8.146588 | 0.7241411 | 308.0824 | 307.8557 | 307.5119
5430 | [8 empty] | 8.356259 | 8.216464 | 7.809055 | 8.127259 | 0.722423 | 308.0154 | 307.8829 | 307.4967
5431 | [8 empty] | 8.330148 | 8.298306 | 7.981207 | 8.20322 | 0.7291752 | 307.9907 | 307.9605 | 307.6599
5432 | [8 empty] | 8.390065 | 8.372293 | 8.069811 | 8.277389 | 0.7357679 | 308.0475 | 308.0306 | 307.7439
5433 | [8 empty] | 8.595733 | 8.304617 | 8.116431 | 8.338927 | 0.7412379 | 308.2424 | 307.9665 | 307.7881
5434 | [8 empty] | 8.639101 | 8.185073 | 8.117171 | 8.313782 | 0.7390028 | 308.2835 | 307.8531 | 307.7888
5435 | [8 empty] | 8.541 | 8.22609 | 8.217913 | 8.328334 | 0.7402964 | 308.1905 | 307.892 | 307.8843
5436 | [8 empty] | 8.569075 | 8.169876 | 8.27403 | 8.33766 | 0.7411254 | 308.2171 | 307.8387 | 307.9375
5437 | [8 empty] | 8.620106 | 8.180179 | 8.095471 | 8.298585 | 0.737652 | 308.2655 | 307.8485 | 307.7682
5438 | [8 empty] | 8.655103 | 8.221744 | 8.071871 | 8.316239 | 0.7392213 | 308.2987 | 307.8879 | 307.7458
5439 | [8 empty] | 8.647118 | 8.413697 | 8.190804 | 8.417206 | 0.7481961 | 308.2911 | 308.0699 | 307.8586
5440 | [8 empty] | 8.64319 | 8.427831 | 8.150913 | 8.407311 | 0.7473166 | 308.2874 | 308.0833 | 307.8208
5441 | [8 empty] | 8.705683 | 8.327508 | 8.062148 | 8.365113 | 0.7435656 | 308.3466 | 307.9882 | 307.7366
5442 | [8 empty] | 8.727608 | 8.214274 | 8.143347 | 8.361743 | 0.743266 | 308.3674 | 307.8808 | 307.8136
5443 | [8 empty] | 8.642482 | 8.299111 | 8.253521 | 8.398371 | 0.7465219 | 308.2867 | 307.9612 | 307.918
5444 | [8 empty] | 8.560865 | 8.273225 | 8.233592 | 8.355894 | 0.7427461 | 308.2094 | 307.9367 | 307.8991
5445 | [8 empty] | 8.595572 | 8.19837 | 8.135941 | 8.309961 | 0.7386632 | 308.2422 | 307.8658 | 307.8066
5446 | [8 empty] | 8.671845 | 8.208028 | 8.143347 | 8.341073 | 0.7414287 | 308.3145 | 307.8749 | 307.8136
5447 | [8 empty] | 8.557291 | 8.409608 | 8.192349 | 8.386416 | 0.7454592 | 308.206 | 308.066 | 307.86
5448 | [8 empty] | 8.417818 | 8.401237 | 8.293831 | 8.370962 | 0.7440855 | 308.0738 | 308.058 | 307.9562
5449 | [8 empty] | 8.524805 | 8.265241 | 8.22168 | 8.337242 | 0.7410882 | 308.1752 | 307.9291 | 307.8878
5450 | [8 empty] | 8.634497 | 8.227249 | 8.082045 | 8.314597 | 0.7390753 | 308.2791 | 307.8931 | 307.7555
5451 | [8 empty] | 8.604008 | 8.323258 | 8.12361 | 8.350292 | 0.7422482 | 308.2502 | 307.9841 | 307.7949
5452 | [8 empty] | 8.621844 | 8.421778 | 8.0201 | 8.354574 | 0.7426288 | 308.2672 | 308.0775 | 307.6968
5453 | [8 empty] | 8.664826 | 8.419363 | 7.897433 | 8.327207 | 0.7401962 | 308.3079 | 308.0752 | 307.5805
5454 | [8 empty] | 8.628605 | 8.323644 | 7.804612 | 8.252287 | 0.7335366 | 308.2736 | 307.9845 | 307.4925
5455 | [8 empty] | 8.475513 | 8.391964 | 7.920743 | 8.26274 | 0.7344658 | 308.1284 | 308.0493 | 307.6026
5456 | [8 empty] | 8.445184 | 8.453652 | 8.106836 | 8.335224 | 0.7409088 | 308.0997 | 308.1077 | 307.779
5457 | [8 empty] | 8.55449 | 8.369749 | 7.879178 | 8.267806 | 0.7349161 | 308.2033 | 308.0282 | 307.5632
5458 | [8 empty] | 8.611413 | 8.334849 | 7.848077 | 8.264779 | 0.734647 | 308.2573 | 307.9951 | 307.5337
5459 | [8 empty] | 8.559738 | 8.422132 | 8.116495 | 8.366122 | 0.7436553 | 308.2083 | 308.0779 | 307.7881
5460 | [8 empty] | 8.514664 | 8.531309 | 8.303393 | 8.449789 | 0.7510923 | 308.1656 | 308.1813 | 307.9653
5461 | [8 empty] | 8.594252 | 8.345699 | 8.131692 | 8.357214 | 0.7428635 | 308.241 | 308.0054 | 307.8026
5462 | [8 empty] | 8.649726 | 8.117429 | 8.054164 | 8.273773 | 0.7354465 | 308.2936 | 307.789 | 307.7291
5463 | [8 empty] | 8.603814 | 8.194699 | 8.10191 | 8.300141 | 0.7377903 | 308.2501 | 307.8623 | 307.7743
5464 | [8 empty] | 8.569719 | 8.305582 | 8.061408 | 8.312236 | 0.7388654 | 308.2177 | 307.9674 | 307.7359
5465 | [8 empty] | 8.639488 | 8.26186 | 7.900749 | 8.267366 | 0.734877 | 308.2839 | 307.9259 | 307.5836
5466 | [8 empty] | 8.700885 | 8.241866 | 7.97319 | 8.305314 | 0.7382501 | 308.3421 | 307.907 | 307.6523
5467 | [8 empty] | 8.668367 | 8.377895 | 8.122773 | 8.389678 | 0.7457492 | 308.3112 | 308.0359 | 307.7941
5468 | [8 empty] | 8.614568 | 8.414502 | 8.066913 | 8.365328 | 0.7435847 | 308.2603 | 308.0706 | 307.7411
5469 | [8 empty] | 8.726868 | 8.259252 | 7.915334 | 8.300485 | 0.7378209 | 308.3667 | 307.9235 | 307.5975
5470 | [8 empty] | 8.897764 | 8.084202 | 7.840414 | 8.274127 | 0.7354779 | 308.5287 | 307.7575 | 307.5265
5471 | [8 empty] | 8.847893 | 8.204261 | 8.016913 | 8.356356 | 0.7427872 | 308.4814 | 307.8713 | 307.6938
5472 | [8 empty] | 8.698213 | 8.252459 | 8.188163 | 8.379612 | 0.7448544 | 308.3395 | 307.917 | 307.8561
5473 | [8 empty] | 8.729926 | 8.199014 | 8.144216 | 8.357719 | 0.7429083 | 308.3696 | 307.8664 | 307.8144
5474 | [8 empty] | 8.766404 | 8.170649 | 8.039386 | 8.32548 | 0.7400426 | 308.4042 | 307.8395 | 307.7151
5475 | [8 empty] | 8.662926 | 8.218041 | 8.09267 | 8.324546 | 0.7399596 | 308.3061 | 307.8844 | 307.7656
5476 | [8 empty] | 8.740583 | 8.299208 | 8.115819 | 8.385203 | 0.7453514 | 308.3797 | 307.9613 | 307.7875
5477 | [8 empty] | 8.890037 | 8.172291 | 8.118588 | 8.393639 | 0.7461012 | 308.5214 | 307.841 | 307.7901
5478 | [8 empty] | 8.943966 | 8.082528 | 8.027151 | 8.351215 | 0.7423302 | 308.5725 | 307.756 | 307.7035
5479 | [8 empty] | 8.875163 | 8.007672 | 7.997016 | 8.293284 | 0.7371808 | 308.5073 | 307.685 | 307.6749
5480 | [8 empty] | 8.858582 | 8.160217 | 7.956738 | 8.325179 | 0.7400159 | 308.4915 | 307.8296 | 307.6367
5481 | [8 empty] | 8.973296 | 8.080918 | 7.856834 | 8.303683 | 0.7381051 | 308.6003 | 307.7544 | 307.542
5482 | [8 empty] | 9.068886 | 7.92451 | 7.86176 | 8.285052 | 0.7364491 | 308.6909 | 307.6062 | 307.5467
5483 | [8 empty] | 9.049343 | 7.977505 | 8.103327 | 8.376725 | 0.7445978 | 308.6724 | 307.6564 | 307.7757
5484 | [8 empty] | 9.006587 | 8.193605 | 8.252073 | 8.484088 | 0.7541412 | 308.6318 | 307.8612 | 307.9167
5485 | [8 empty] | 9.119048 | 8.302041 | 8.105355 | 8.508815 | 0.7563391 | 308.7384 | 307.964 | 307.7776
5486 | [8 empty] | 9.076517 | 8.202748 | 8.035329 | 8.438198 | 0.750062 | 308.6981 | 307.8699 | 307.7112
5487 | [8 empty] | 8.963573 | 8.291577 | 8.156547 | 8.470566 | 0.7529392 | 308.5911 | 307.9541 | 307.8261
5488 | [8 empty] | 8.885337 | 8.24998 | 8.129921 | 8.421746 | 0.7485996 | 308.5169 | 307.9147 | 307.8009
5489 | [8 empty] | 8.99725 | 8.213502 | 8.033622 | 8.414791 | 0.7479815 | 308.623 | 307.8801 | 307.7096
5490 | [8 empty] | 9.044353 | 7.968297 | 8.095085 | 8.369245 | 0.7439329 | 308.6676 | 307.6477 | 307.7679
5491 | [8 empty] | 8.935401 | 8.163405 | 8.228473 | 8.442426 | 0.7504379 | 308.5644 | 307.8326 | 307.8943
5492 | [8 empty] | 8.924841 | 8.419911 | 8.313503 | 8.552751 | 0.7602446 | 308.5544 | 308.0757 | 307.9749
5493 | [8 empty] | 9.032955 | 8.507484 | 8.139869 | 8.560103 | 0.760898 | 308.6568 | 308.1588 | 307.8103
5494 | [8 empty] | 9.12539 | 8.403523 | 7.9597 | 8.496204 | 0.7552182 | 308.7444 | 308.0602 | 307.6395
5495 | [8 empty] | 9.037012 | 8.374514 | 8.027248 | 8.479591 | 0.7537415 | 308.6607 | 308.0327 | 307.7036
5496 | [8 empty] | 9.0449 | 8.512345 | 8.101524 | 8.552923 | 0.7602598 | 308.6682 | 308.1634 | 307.774
5497 | [8 empty] | 9.04255 | 8.557291 | 8.115626 | 8.571822 | 0.7619398 | 308.6659 | 308.206 | 307.7873
5498 | [8 empty] | 8.944931 | 8.530375 | 8.071517 | 8.515608 | 0.7569429 | 308.5734 | 308.1805 | 307.7455
5499 | [8 empty] | 8.911351 | 8.569107 | 8.033816 | 8.504758 | 0.7559785 | 308.5416 | 308.2172 | 307.7098
5500 | [8 empty] | 9.030798 | 8.690679 | 8.102297 | 8.607925 | 0.7651489 | 308.6548 | 308.3324 | 307.7747
5501 | [8 empty] | 9.107779 | 8.626577 | 8.116141 | 8.616832 | 0.7659407 | 308.7278 | 308.2716 | 307.7878
5502 | [8 empty] | 9.078835 | 8.448726 | 7.984684 | 8.504082 | 0.7559184 | 308.7003 | 308.1031 | 307.6632
5503 | [8 empty] | 9.031185 | 8.379376 | 7.957672 | 8.456077 | 0.7516513 | 308.6552 | 308.0373 | 307.6376
5504 | [8 empty] | 9.023071 | 8.569912 | 7.907639 | 8.500208 | 0.755574 | 308.6475 | 308.2179 | 307.5902
5505 | [8 empty] | 9.066343 | 8.638779 | 7.670258 | 8.45846 | 0.7518631 | 308.6885 | 308.2832 | 307.3652
5506 | [8 empty] | 9.038107 | 8.516692 | 7.506477 | 8.353758 | 0.7425563 | 308.6617 | 308.1675 | 307.2099
5507 | [8 empty] | 8.979252 | 8.433111 | 7.814818 | 8.409061 | 0.747472 | 308.6059 | 308.0883 | 307.5022
5508 | [8 empty] | 9.063831 | 8.420329 | 7.969069 | 8.48441 | 0.7541698 | 308.6861 | 308.0761 | 307.6484
5509 | [8 empty] | 9.065828 | 8.388777 | 7.986455 | 8.480353 | 0.7538092 | 308.688 | 308.0462 | 307.6649
5510 | [8 empty] | 9.137238 | 8.28546 | 7.76749 | 8.396729 | 0.7463759 | 308.7557 | 307.9483 | 307.4573
5511 | [8 empty] | 9.112093 | 8.352782 | 7.90384 | 8.456238 | 0.7516656 | 308.7318 | 308.0121 | 307.5866
5512 | [8 empty] | 9.0685 | 8.493414 | 8.053294 | 8.538403 | 0.7589691 | 308.6905 | 308.1454 | 307.7282
5513 | [8 empty] | 9.189847 | 8.52986 | 8.102522 | 8.60741 | 0.7651031 | 308.8055 | 308.18 | 307.7749
5514 | [8 empty] | 9.095577 | 8.472261 | 8.095986 | 8.554608 | 0.7604096 | 308.7162 | 308.1254 | 307.7687
5515 | [8 empty] | 8.9279 | 8.393284 | 8.181434 | 8.500873 | 0.7556331 | 308.5573 | 308.0505 | 307.8497
5516 | [8 empty] | 8.928222 | 8.458546 | 8.212729 | 8.533166 | 0.7585036 | 308.5576 | 308.1124 | 307.8794
5517 | [8 empty] | 9.101565 | 8.543608 | 8.192059 | 8.612411 | 0.7655476 | 308.7219 | 308.193 | 307.8598
5518 | [8 empty] | 9.012414 | 8.535945 | 8.032946 | 8.527102 | 0.7579646 | 308.6374 | 308.1857 | 307.709
5519 | [8 empty] | 8.997604 | 8.477799 | 8.03842 | 8.504608 | 0.7559651 | 308.6233 | 308.1306 | 307.7141
5520 | [8 empty] | 9.055718 | 8.6316 | 8.153746 | 8.613688 | 0.7656611 | 308.6784 | 308.2764 | 307.8235
5521 | [8 empty] | 8.982118 | 8.65008 | 8.183592 | 8.605263 | 0.7649123 | 308.6086 | 308.2939 | 307.8517
5522 | [8 empty] | 8.877416 | 8.502461 | 8.191673 | 8.52385 | 0.7576756 | 308.5094 | 308.154 | 307.8594
5523 | [8 empty] | 8.8524 | 8.418913 | 8.135072 | 8.468795 | 0.7527818 | 308.4857 | 308.0748 | 307.8058
5524 | [8 empty] | 8.975679 | 8.549628 | 8.148208 | 8.557838 | 0.7606968 | 308.6025 | 308.1987 | 307.8182
5525 | [8 empty] | 8.97951 | 8.655006 | 7.956062 | 8.530193 | 0.7582394 | 308.6062 | 308.2986 | 307.6361
5526 | [8 empty] | 8.887107 | 8.441579 | 7.786292 | 8.371659 | 0.7441475 | 308.5186 | 308.0963 | 307.4752
5527 | [8 empty] | 8.914152 | 8.294249 | 7.689093 | 8.299165 | 0.7377035 | 308.5442 | 307.9566 | 307.383
5528 | [8 empty] | 9.027257 | 8.245505 | 7.924542 | 8.399101 | 0.7465868 | 308.6514 | 307.9104 | 307.6062
5529 | [8 empty] | 9.100889 | 8.24045 | 8.104325 | 8.481888 | 0.7539456 | 308.7212 | 307.9056 | 307.7766
5530 | [8 empty] | 9.055364 | 8.148595 | 7.874091 | 8.35935 | 0.7430533 | 308.6781 | 307.8186 | 307.5584
5531 | [8 empty] | 9.03199 | 8.205388 | 7.827697 | 8.355025 | 0.7426689 | 308.6559 | 307.8724 | 307.5144
5532 | [8 empty] | 9.09152 | 8.416433 | 8.018716 | 8.50889 | 0.7563458 | 308.7123 | 308.0724 | 307.6955
5533 | [8 empty] | 9.146221 | 8.471424 | 8.029662 | 8.549103 | 0.7599202 | 308.7642 | 308.1246 | 307.7058
5534 | [8 empty] | 9.022653 | 8.353683 | 8.036778 | 8.471038 | 0.7529811 | 308.6471 | 308.013 | 307.7126
5535 | [8 empty] | 8.953592 | 8.324256 | 8.164532 | 8.480793 | 0.7538483 | 308.5816 | 307.9851 | 307.8337
5536 | [8 empty] | 9.031796 | 8.467883 | 8.209799 | 8.569826 | 0.7617623 | 308.6557 | 308.1212 | 307.8766
5537 | [8 empty] | 9.088139 | 8.601303 | 8.102425 | 8.597289 | 0.7642035 | 308.7091 | 308.2477 | 307.7748
5538 | [8 empty] | 8.937172 | 8.543093 | 7.926506 | 8.468924 | 0.7527932 | 308.566 | 308.1925 | 307.6081
5539 | [8 empty] | 8.840359 | 8.435848 | 7.986455 | 8.420887 | 0.7485233 | 308.4743 | 308.0909 | 307.6649
5540 | [8 empty] | 8.981667 | 8.522906 | 8.098723 | 8.534432 | 0.7586162 | 308.6082 | 308.1734 | 307.7713
5541 | [8 empty] | 9.09342 | 8.50484375 | 8.209091 | 8.602451 | 0.7646623 | 308.7141 | 308.15625 | 307.8759
5542 | [8 empty] | 9.105397 | 8.394218 | 7.992476 | 8.497364 | 0.7553212 | 308.7255 | 308.0514 | 307.6706
5543 | [8 empty] | 9.122815 | 8.301719 | 7.885166 | 8.436567 | 0.749917 | 308.742 | 307.9637 | 307.5689
5544 | [8 empty] | 9.158295 | 8.3853 | 7.940254 | 8.494616 | 0.755077 | 308.7756 | 308.0429 | 307.6211
5545 | [8 empty] | 9.109872 | 8.585495 | 7.900331 | 8.531899 | 0.758391 | 308.7297 | 308.2327 | 307.5833
5546 | [8 empty] | 8.972491 | 8.414791 | 7.882269 | 8.423184 | 0.7487275 | 308.5995 | 308.0709 | 307.5661
5547 | [8 empty] | 8.996606 | 8.264661 | 7.764431 | 8.3419 | 0.7415022 | 308.6224 | 307.9286 | 307.4544
5548 | [8 empty] | 9.07407 | 8.384495 | 7.825056 | 8.427874 | 0.7491443 | 308.6958 | 308.0422 | 307.5119
5549 | [8 empty] | 9.133793 | 8.480504 | 7.735229 | 8.449842 | 0.7510971 | 308.7524 | 308.1332 | 307.4268
5550 | [8 empty] | 9.126034 | 8.455584 | 7.645692 | 8.409103 | 0.7474759 | 308.7451 | 308.1096 | 307.3419
5551 | [8 empty] | 9.050277 | 8.4655 | 7.756382 | 8.424053 | 0.7488047 | 308.6732 | 308.119 | 307.4468
5552 | [8 empty] | 9.082892 | 8.516949 | 7.984362 | 8.528068 | 0.7580505 | 308.7042 | 308.1677 | 307.6629
5553 | [8 empty] | 9.069434 | 8.538843 | 8.059122 | 8.555799 | 0.7605155 | 308.6914 | 308.1885 | 307.7338
5554 | [8 empty] | 9.011449 | 8.468945 | 7.917298 | 8.465897 | 0.7525242 | 308.6364 | 308.1222 | 307.5993
5555 | [8 empty] | 9.068081 | 8.307257 | 7.944987 | 8.440108 | 0.7502318 | 308.6901 | 307.969 | 307.6256
5556 | [8 empty] | 9.120239 | 8.424708 | 8.181595 | 8.575514 | 0.7622679 | 308.7396 | 308.0803 | 307.8499
5557 | [8 empty] | 9.018886 | 8.558676 | 8.186393 | 8.587985 | 0.7633764 | 308.6435 | 308.2073 | 307.8544
5558 | [8 empty] | 8.933405 | 8.624355 | 8.131595 | 8.563119 | 0.7611661 | 308.5625 | 308.2695 | 307.8025
5559 | [8 empty] | 8.941873 | 8.54261 | 8.175188 | 8.553224 | 0.7602865 | 308.5705 | 308.192 | 307.8438
5560 | [8 empty] | 9.084727 | 8.532951 | 8.212343 | 8.610007 | 0.7653339 | 308.7059 | 308.1829 | 307.879
5561 | [8 empty] | 9.040876 | 8.596087 | 8.137616 | 8.591526 | 0.7636912 | 308.6643 | 308.2427 | 307.8082
5562 | [8 empty] | 8.886045 | 8.586718 | 8.011021 | 8.494595 | 0.7550751 | 308.5176 | 308.2339 | 307.6882
5563 | [8 empty] | 8.867114 | 8.555392 | 8.000525 | 8.474343 | 0.753275 | 308.4996 | 308.2042 | 307.6782
5564 | [8 empty] | 8.923457 | 8.540936 | 8.184397 | 8.549596 | 0.7599641 | 308.553 | 308.1905 | 307.8525
5565 | [8 empty] | 8.934532 | 8.653879 | 8.299336 | 8.629249 | 0.7670444 | 308.5635 | 308.2975 | 307.9615
5566 | [8 empty] | 8.936818 | 8.63366 | 8.1456 | 8.572026 | 0.7619579 | 308.5657 | 308.2784 | 307.8157
5567 | [8 empty] | 9.079447 | 8.439228 | 8.027248 | 8.515307 | 0.7569162 | 308.7009 | 308.0941 | 307.7036
5568 | [8 empty] | 9.063638 | 8.422744 | 8.090062 | 8.525481 | 0.7578206 | 308.6859 | 308.0784 | 307.7631
5569 | [8 empty] | 8.916985 | 8.629056 | 7.997949 | 8.514664 | 0.756859 | 308.5469 | 308.274 | 307.6758
5570 | [8 empty] | 8.86853 | 8.730441 | 7.955708 | 8.518227 | 0.7571757 | 308.501 | 308.3701 | 307.6357
5571 | [8 empty] | 8.932311 | 8.666307 | 7.927633 | 8.50875 | 0.7563334 | 308.5614 | 308.3093 | 307.6091
5572 | [8 empty] | 8.961512 | 8.701851 | 7.941477 | 8.534947 | 0.758662 | 308.5891 | 308.343 | 307.6223
5573 | [8 empty] | 8.94271 | 8.744125 | 8.047692 | 8.578176 | 0.7625045 | 308.5713 | 308.3831 | 307.7229
5574 | [8 empty] | 8.905169 | 8.657775 | 7.980499 | 8.514481 | 0.7568428 | 308.5357 | 308.3012 | 307.6592
5575 | [8 empty] | 8.915311 | 8.488166 | 7.839802 | 8.414427 | 0.747949 | 308.5453 | 308.1404 | 307.5259
5576 | [8 empty] | 8.938074 | 8.558708 | 7.94357 | 8.480117 | 0.7537882 | 308.5669 | 308.2073 | 307.6242
5577 | [8 empty] | 8.947733 | 8.704395 | 8.081981 | 8.578036 | 0.7624921 | 308.576 | 308.3454 | 307.7554
5578 | [8 empty] | 8.869979 | 8.731955 | 7.923383 | 8.508439 | 0.7563057 | 308.5023 | 308.3715 | 307.6051
5579 | [8 empty] | 8.905234 | 8.636107 | 7.728404 | 8.423248 | 0.7487332 | 308.5358 | 308.2807 | 307.4203
5580 | [8 empty] | 8.921622 | 8.531856 | 7.678275 | 8.377251 | 0.7446445 | 308.5513 | 308.1819 | 307.3728
5581 | [8 empty] | 8.881344 | 8.667852 | 7.839802 | 8.463 | 0.7522666 | 308.5131 | 308.3108 | 307.5259
5582 | [8 empty] | 8.799405 | 8.775967 | 7.833685 | 8.469686 | 0.7528609 | 308.4355 | 308.4132 | 307.5201
5583 | [8 empty] | 8.896348 | 8.675644 | 8.007318 | 8.526437 | 0.7579055 | 308.5273 | 308.3181 | 307.6847
5584 | [8 empty] | 8.958389 | 8.616757 | 8.18958 | 8.588242 | 0.7633993 | 308.5862 | 308.2623 | 307.8574
5585 | [8 empty] | 8.801466 | 8.796347 | 8.238389 | 8.612067 | 0.7655171 | 308.4374 | 308.4326 | 307.9037
5586 | [8 empty] | 8.734788 | 8.815761 | 8.097499 | 8.549349 | 0.7599422 | 308.3742 | 308.451 | 307.7701
5587 | [8 empty] | 8.856425 | 8.672778 | 8.103649 | 8.544284 | 0.7594919 | 308.4895 | 308.3154 | 307.776
5588 | [8 empty] | 8.839232 | 8.599565 | 8.26508 | 8.567959 | 0.7615963 | 308.4732 | 308.246 | 307.929
5589 | [8 empty] | 8.723809 | 8.754556 | 8.422421875 | 8.633596 | 0.7674307 | 308.3638 | 308.3929 | 308.078125
5590 | [8 empty] | 8.809837 | 8.852271 | 8.36141 | 8.674506 | 0.7710672 | 308.4453 | 308.4856 | 308.0203
5591 | [8 empty] | 8.919464 | 8.66547 | 8.275028 | 8.619988 | 0.7662211 | 308.5493 | 308.3085 | 307.9384
5592 | [8 empty] | 9.022653 | 8.457033 | 8.327315 | 8.602333 | 0.7646519 | 308.6471 | 308.1109 | 307.988
5593 | [8 empty] | 8.791034 | 8.523904 | 8.296052 | 8.536997 | 0.7588442 | 308.4275 | 308.1743 | 307.9583
5594 | [8 empty] | 8.789006 | 8.501656 | 8.217043 | 8.502569 | 0.7557839 | 308.4256 | 308.1532 | 307.8835
5595 | [8 empty] | 8.862928 | 8.426285 | 8.026893 | 8.438702 | 0.7501069 | 308.4957 | 308.0818 | 307.7032
5596 | [8 empty] | 8.976226 | 8.457258 | 8.04972 | 8.494401 | 0.7550579 | 308.6031 | 308.1111 | 307.7249
5597 | [8 empty] | 8.984919 | 8.625804 | 8.23327 | 8.614664 | 0.765748 | 308.6113 | 308.2709 | 307.8988
5598 | [8 empty] | 9.008647 | 8.685914 | 8.188163 | 8.627575 | 0.7668956 | 308.6338 | 308.3279 | 307.8561
5599 | [8 empty] | 9.151115 | 8.52297 | 8.044312 | 8.572799 | 0.7620266 | 308.7688 | 308.1734 | 307.7197
5600 | [8 empty] | 8.999021 | 8.44013 | 8.194538 | 8.544563 | 0.7595167 | 308.6247 | 308.0949 | 307.8621
5601 | [8 empty] | 8.91309 | 8.477059 | 8.412248 | 8.600799 | 0.7645154 | 308.5432 | 308.1299 | 308.0685
5602 | [8 empty] | 8.857423 | 8.545572 | 8.290032 | 8.564342 | 0.7612748 | 308.4904 | 308.1949 | 307.9526
5603 | [8 empty] | 8.940875 | 8.489293 | 8.086134 | 8.505434 | 0.7560386 | 308.5695 | 308.1415 | 307.7594
5604 | [8 empty] | 8.933663 | 8.414244 | 8.185298 | 8.511068 | 0.7565394 | 308.5627 | 308.0704 | 307.8534
5605 | [8 empty] | 8.819431 | 8.471714 | 8.114306 | 8.468484 | 0.7527541 | 308.4544 | 308.1248 | 307.7861
5606 | [8 empty] | 8.769882 | 8.419395 | 8.075413 | 8.421563 | 0.7485834 | 308.4075 | 308.0753 | 307.7492
5607 | [8 empty] | 9.014411 | 8.253038 | 8.160571 | 8.476007 | 0.7534228 | 308.6393 | 307.9176 | 307.8299
5608 | [8 empty] | 9.05501 | 8.142896 | 8.365692 | 8.521199 | 0.7574399 | 308.6777 | 307.8132 | 308.0244
5609 | [8 empty] | 8.921718 | 8.233753 | 8.373419 | 8.50963 | 0.7564116 | 308.5514 | 307.8993 | 308.0317
5610 | [8 empty] | 8.828639 | 8.399176 | 8.190482 | 8.472766 | 0.7531347 | 308.4632 | 308.0561 | 307.8583
5611 | [8 empty] | 8.770493 | 8.293348 | 8.027022 | 8.363621 | 0.743433 | 308.4081 | 307.9558 | 307.7033
5612 | [8 empty] | 8.789038 | 8.175124 | 7.964304 | 8.309489 | 0.7386212 | 308.4256 | 307.8437 | 307.6439
5613 | [8 empty] | 8.678058 | 8.285428 | 8.084718 | 8.349401 | 0.742169 | 308.3204 | 307.9483 | 307.758
5614 | [8 empty] | 8.753397 | 8.376414 | 8.185459 | 8.438423 | 0.7500821 | 308.3918 | 308.0345 | 307.8535
5615 | [8 empty] | 8.908453 | 8.276735 | 8.086875 | 8.424021 | 0.7488019 | 308.5388 | 307.94 | 307.7601
5616 | [8 empty] | 8.81634 | 8.199014 | 8.041961 | 8.352438 | 0.742439 | 308.4515 | 307.8664 | 307.7175
5617 | [8 empty] | 8.722843 | 8.356903 | 8.17976 | 8.419835 | 0.7484298 | 308.3629 | 308.016 | 307.8481
5618 | [8 empty] | 8.780699 | 8.506454 | 8.251075 | 8.512743 | 0.7566882 | 308.4177 | 308.1578 | 307.9157
5619 | [8 empty] | 8.88099 | 8.449724 | 8.238711 | 8.523142 | 0.7576126 | 308.5128 | 308.104 | 307.904
5620 | [8 empty] | 9.021301 | 8.346665 | 8.076604 | 8.481523 | 0.7539132 | 308.6458 | 308.0063 | 307.7503
5621 | [8 empty] | 8.999568 | 8.371488 | 8.136972 | 8.502676 | 0.7557934 | 308.6252 | 308.0298 | 307.8076
5622 | [8 empty] | 8.966632 | 8.516724 | 8.283367 | 8.588908 | 0.7634585 | 308.594 | 308.1675 | 307.9463
5623 | [8 empty] | 8.914184 | 8.613634 | 8.137068 | 8.554962 | 0.7604411 | 308.5443 | 308.2594 | 307.8076
5624 | [8 empty] | 8.891196 | 8.57677 | 8.089579 | 8.519182 | 0.7572606 | 308.5225 | 308.2244 | 307.7626
5625 | [8 empty] | 8.959581 | 8.533337 | 8.322292 | 8.60507 | 0.7648951 | 308.5873 | 308.1833 | 307.9832
5626 | [8 empty] | 8.939329 | 8.60507 | 8.323644 | 8.622681 | 0.7664606 | 308.5681 | 308.2513 | 307.9845
5627 | [8 empty] | 8.934597 | 8.569204 | 8.20146 | 8.56842 | 0.7616374 | 308.5636 | 308.2173 | 307.8687
5628 | [8 empty] | 8.8005 | 8.431984 | 8.265949 | 8.499478 | 0.7555091 | 308.4365 | 308.0872 | 307.9298
5629 | [8 empty] | 8.649855 | 8.294507 | 8.358674 | 8.434345 | 0.7497196 | 308.2937 | 307.9569 | 308.0177
5630 | [8 empty] | 8.735174 | 8.37709 | 8.214371 | 8.442212 | 0.7504188 | 308.3746 | 308.0352 | 307.8809
5631 | [8 empty] | 8.809805 | 8.407 | 8.1003 | 8.439035 | 0.7501364 | 308.4453125 | 308.0635 | 307.7728
5632 | [8 empty] | 8.696797 | 8.193733 | 8.162729 | 8.351086 | 0.7423188 | 308.3382 | 307.8614 | 307.832
5633 | [8 empty] | 8.61724 | 8.114853 | 8.294668 | 8.342254 | 0.7415337 | 308.2628 | 307.7866 | 307.957
5634 | [8 empty] | 8.673358 | 8.348371 | 8.245537 | 8.422421875 | 0.7486597 | 308.316 | 308.0079 | 307.9105
5635 | [8 empty] | 8.700242 | 8.409801 | 8.044569 | 8.384871 | 0.7453218 | 308.3415 | 308.0662 | 307.72
5636 | [8 empty] | 8.846315 | 8.31405 | 7.91073 | 8.357032 | 0.7428473 | 308.4799 | 307.9754 | 307.5931
5637 | [8 empty] | 8.840423 | 8.335428 | 7.92084 | 8.365564 | 0.7436057 | 308.4743 | 307.9957 | 307.6027
5638 | [8 empty] | 8.96808 | 8.567143 | 8.041478 | 8.525567 | 0.7578282 | 308.5953 | 308.2153 | 307.717
5639 | [8 empty] | 9.017662 | 8.638071 | 8.100494 | 8.585409 | 0.7631475 | 308.6423 | 308.2825 | 307.773
5640 | [8 empty] | 8.908035 | 8.50713 | 8.059733 | 8.491633 | 0.7548118 | 308.5384 | 308.1584 | 307.7343
5641 | [8 empty] | 8.899245 | 8.430986 | 7.743826 | 8.358019 | 0.742935 | 308.5301 | 308.0862 | 307.4349
5642 | [8 empty] | 8.929027 | 8.547858 | 7.832494 | 8.436459 | 0.7499075 | 308.5583 | 308.197 | 307.519
5643 | [8 empty] | 8.981023 | 8.6882 | 7.882494 | 8.517239 | 0.7570879 | 308.6076 | 308.33 | 307.5663
5644 | [8 empty] | 8.881022 | 8.644768 | 7.88346 | 8.46975 | 0.7528667 | 308.5128 | 308.2889 | 307.5673
5645 | [8 empty] | 8.827899 | 8.568624 | 8.099206 | 8.498576 | 0.755429 | 308.4625 | 308.2167 | 307.7718
5646 | [8 empty] | 8.888685 | 8.675547 | 8.331919 | 8.63205 | 0.7672934 | 308.5201 | 308.3181 | 307.9923
5647 | [8 empty] | 8.909902 | 8.544252 | 8.225801 | 8.559985 | 0.7608875 | 308.5402 | 308.1936 | 307.8918
5648 | [8 empty] | 8.841196 | 8.385235 | 8.140256 | 8.455562 | 0.7516055 | 308.4751 | 308.0429 | 307.8107
5649 | [8 empty] | 8.733629 | 8.253682 | 8.277025 | 8.421445 | 0.7485729 | 308.3731 | 307.9182 | 307.9403
5650 | [8 empty] | 8.797699 | 8.298564 | 8.28517 | 8.460478 | 0.7520425 | 308.4338 | 307.9607 | 307.948
5651 | [8 empty] | 8.885594 | 8.353587 | 8.085587 | 8.441589 | 0.7503635 | 308.5172 | 308.0129 | 307.7589
5652 | [8 empty] | 8.811897 | 8.180243 | 8.131788 | 8.374643 | 0.7444127 | 308.4473 | 307.8486 | 307.8026
5653 | [8 empty] | 8.726964 | 8.074994 | 8.167268 | 8.323076 | 0.7398289 | 308.3668 | 307.7488 | 307.8363
5654 | [8 empty] | 8.800758 | 8.196856 | 8.110217 | 8.369277 | 0.7439357 | 308.4367 | 307.8643 | 307.7822
5655 | [8 empty] | 8.924197 | 8.384237 | 7.901908 | 8.403448 | 0.7469731 | 308.5537 | 308.0419 | 307.5847
5656 | [8 empty] | 8.819174 | 8.322743 | 7.880369 | 8.340762 | 0.7414011 | 308.4542 | 307.9836 | 307.5643
5657 | [8 empty] | 8.758581 | 8.407579 | 8.086875 | 8.417678 | 0.7482381 | 308.3968 | 308.0641 | 307.7601
5658 | [8 empty] | 8.733983 | 8.516692 | 8.268138 | 8.506271 | 0.756113 | 308.3734 | 308.1675 | 307.9319
5659 | [8 empty] | 8.619719 | 8.544413 | 8.2711 | 8.478411 | 0.7536365 | 308.2651 | 308.1938 | 307.9347
5660 | [8 empty] | 8.485558 | 8.452396 | 8.102554 | 8.346836 | 0.741941 | 308.138 | 308.1065 | 307.7749
5661 | [8 empty] | 8.502107 | 8.306709 | 8.115722 | 8.30818 | 0.7385049 | 308.1537 | 307.9684 | 307.7874
5662 | [8 empty] | 8.616403 | 8.430954 | 8.262762 | 8.436706 | 0.7499294 | 308.262 | 308.0862 | 307.9268
5663 | [8 empty] | 8.613409 | 8.509383 | 8.2428 | 8.455197 | 0.7515731 | 308.2592 | 308.1606 | 307.9079
5664 | [8 empty] | 8.529699 | 8.51109 | 8.207095 | 8.415961 | 0.7480854 | 308.1798 | 308.1622 | 307.874
5665 | [8 empty] | 8.562185 | 8.429505 | 8.044923 | 8.345538 | 0.7418256 | 308.2106 | 308.0848 | 307.7203
5666 | [8 empty] | 8.589874 | 8.462924 | 8.049205 | 8.367334 | 0.7437631 | 308.2368 | 308.1165 | 307.7244
5667 | [8 empty] | 8.702463 | 8.540034 | 8.083816 | 8.442104 | 0.7504093 | 308.3436 | 308.1896 | 307.7572
5668 | [8 empty] | 8.681471 | 8.521972 | 8.01936 | 8.407601 | 0.7473423 | 308.3237 | 308.1725 | 307.6961
5669 | [8 empty] | 8.818079 | 8.464888 | 8.044891 | 8.44262 | 0.7504551 | 308.4532 | 308.1184 | 307.7203
5670 | [8 empty] | 8.817371 | 8.398082 | 8.131112 | 8.448855 | 0.7510093 | 308.4525 | 308.0551 | 307.802
5671 | [8 empty] | 8.792483 | 8.457322 | 8.035071 | 8.428292 | 0.7491815 | 308.4289 | 308.1112 | 307.711
5672 | [8 empty] | 8.69406 | 8.439293 | 7.76031 | 8.297888 | 0.73759 | 308.3356 | 308.0941 | 307.4505
5673 | [8 empty] | 8.635656 | 8.266786 | 7.971098 | 8.29118 | 0.7369938 | 308.2802 | 307.9306 | 307.6503
5674 | [8 empty] | 8.74464 | 8.224384 | 8.213244 | 8.394089 | 0.7461413 | 308.3835 | 307.8904 | 307.8799
5675 | [8 empty] | 8.675515 | 8.381082 | 8.212632 | 8.423077 | 0.7487179 | 308.318 | 308.0389 | 307.8793
5676 | [8 empty] | 8.495958 | 8.4136 | 8.162664 | 8.357407 | 0.7428807 | 308.1478 | 308.0698 | 307.8319
5677 | [8 empty] | 8.518012 | 8.308351 | 8.253296 | 8.359886 | 0.743101 | 308.1687 | 307.97 | 307.9178
5678 | [8 empty] | 8.712379 | 8.287681 | 8.262826 | 8.420962 | 0.74853 | 308.353 | 307.9504 | 307.9268
5679 | [8 empty] | 8.801595 | 8.31463 | 8.13211 | 8.416111 | 0.7480988 | 308.4375 | 307.976 | 307.8029
5680 | [8 empty] | 8.805716 | 8.289517 | 8.108736 | 8.401323 | 0.7467842 | 308.4414 | 307.9521 | 307.7808
5681 | [8 empty] | 8.851595 | 8.143508 | 8.207384 | 8.400829 | 0.7467404 | 308.4849 | 307.8138 | 307.8743
5682 | [8 empty] | 8.795574 | 8.13269 | 8.285975 | 8.404746 | 0.7470886 | 308.4318 | 307.8035 | 307.9488
5683 | [8 empty] | 8.742676 | 8.313277 | 8.399949 | 8.485301 | 0.754249 | 308.3817 | 307.9747 | 308.0568
5684 | [8 empty] | 8.618947 | 8.390902 | 8.41199 | 8.473946 | 0.7532397 | 308.2644 | 308.0482 | 308.0682
5685 | [8 empty] | 8.682147 | 8.271809 | 8.370329 | 8.441428 | 0.7503492 | 308.3243 | 307.9354 | 308.0287
5686 | [8 empty] | 8.796572 | 8.175993 | 8.109348 | 8.360638 | 0.7431678 | 308.4328 | 307.8445 | 307.7814
5687 | [8 empty] | 8.758806 | 8.250881 | 7.585904 | 8.198531 | 0.7287583 | 308.397 | 307.9155 | 307.2852
5688 | [8 empty] | 8.646345 | 8.279182 | 7.670676 | 8.198734 | 0.7287764 | 308.2904 | 307.9424 | 307.3656
5689 | [8 empty] | 8.601432 | 8.205131 | 7.837227 | 8.214596 | 0.7301863 | 308.2478 | 307.8722 | 307.5234375
5690 | [8 empty] | 8.637652 | 8.200366 | 8.092573 | 8.310197 | 0.7386842 | 308.2821 | 307.8676 | 307.7655
5691 | [8 empty] | 8.688715 | 8.307257 | 8.242156 | 8.412709 | 0.7477964 | 308.3305 | 307.969 | 307.9073
5692 | [8 empty] | 8.69963 | 8.380535 | 8.144312 | 8.408159 | 0.7473919 | 308.3409 | 308.0384 | 307.8145
5693 | [8 empty] | 8.744865 | 8.301912 | 8.082689 | 8.376489 | 0.7445768 | 308.3838 | 307.9639 | 307.7561
5694 | [8 empty] | 8.786624 | 8.209542 | 8.20658 | 8.400915 | 0.746748 | 308.4233 | 307.8763 | 307.8735
5695 | [8 empty] | 8.749759 | 8.378474 | 8.200173 | 8.442802 | 0.7504713 | 308.3884 | 308.0365 | 307.8675
5696 | [8 empty] | 8.668271 | 8.607903 | 8.062374 | 8.446183 | 0.7507718 | 308.3112 | 308.2539 | 307.7368
5697 | [8 empty] | 8.624742 | 8.571296 | 8.147854 | 8.447964 | 0.7509301 | 308.2699 | 308.2192 | 307.8179
5698 | [8 empty] | 8.806424 | 8.403974 | 8.218911 | 8.476436 | 0.753461 | 308.4421 | 308.0606 | 307.8852
5699 | [8 empty] | 8.68556 | 8.467979 | 8.105452 | 8.419664 | 0.7484146 | 308.3275 | 308.1213 | 307.7777
5700 | [8 empty] | 8.619784 | 8.380986 | 7.985425 | 8.328731 | 0.7403317 | 308.2652 | 308.0388 | 307.6639
5701 | [8 empty] | 8.649146 | 8.261023 | 7.942379 | 8.284183 | 0.7363718 | 308.293 | 307.9251 | 307.6231
5702 | [8 empty] | 8.89741 | 8.173579 | 7.930531 | 8.33384 | 0.7407858 | 308.5284 | 307.8423 | 307.6119
5703 | [8 empty] | 8.893031 | 8.354424 | 8.016365 | 8.421274 | 0.7485576 | 308.5242 | 308.0137 | 307.6932
5704 | [8 empty] | 8.782921 | 8.456453 | 7.981143 | 8.406839 | 0.7472746 | 308.4198 | 308.1104 | 307.6599
5705 | [8 empty] | 8.888782 | 8.317044 | 8.034105 | 8.41331 | 0.7478498 | 308.5202 | 307.9782 | 307.7101
5706 | [8 empty] | 8.882954 | 8.16598 | 8.198434 | 8.415789 | 0.7480702 | 308.5146 | 307.8351 | 307.8658
5707 | [8 empty] | 8.804042 | 8.121099 | 8.344701 | 8.42328 | 0.748736 | 308.4398 | 307.7925 | 308.0045
5708 | [8 empty] | 8.735979 | 8.27036 | 8.304069 | 8.436803 | 0.749938 | 308.3753 | 307.934 | 307.9659
5709 | [8 empty] | 8.841969 | 8.327379 | 8.210218 | 8.459855 | 0.7519871 | 308.4758 | 307.988 | 307.877
5710 | [8 empty] | 8.955588 | 8.319105 | 8.234333 | 8.503009 | 0.755823 | 308.5835 | 307.9802 | 307.8998
5711 | [8 empty] | 8.913605 | 8.322163 | 8.234365 | 8.490044 | 0.7546706 | 308.5437 | 307.9831 | 307.8999
5712 | [8 empty] | 8.86853 | 8.381404 | 8.256838 | 8.502257 | 0.7557562 | 308.501 | 308.0392 | 307.9212
5713 | [8 empty] | 8.876933 | 8.440258 | 8.04399 | 8.453727 | 0.7514424 | 308.5089 | 308.095 | 307.7194
5714 | [8 empty] | 8.930572 | 8.255936 | 7.741669 | 8.309392 | 0.7386126 | 308.5598 | 307.9203 | 307.4329
5715 | [8 empty] | 8.902111 | 8.147178 | 7.79212 | 8.28047 | 0.7360417 | 308.5328 | 307.8172 | 307.4807
5716 | [8 empty] | 8.895414 | 8.236683 | 7.673638 | 8.268578 | 0.7349848 | 308.5265 | 307.9021 | 307.3684
5717 | [8 empty] | 8.952562 | 8.222903 | 7.775636 | 8.317033 | 0.7392919 | 308.5806 | 307.889 | 307.4651
5718 | [8 empty] | 8.986754 | 8.003519 | 8.10323 | 8.364501 | 0.7435112 | 308.613 | 307.6811 | 307.7756
5719 | [8 empty] | 8.975389 | 7.965657 | 8.369395 | 8.436814 | 0.749939 | 308.6023 | 307.6452 | 308.0279
5720 | [8 empty] | 8.957327 | 8.070004 | 8.303812 | 8.443714 | 0.7505524 | 308.5851 | 307.7441 | 307.9657
5721 | [8 empty] | 8.900308 | 7.991993 | 8.262536 | 8.384946 | 0.7453285 | 308.5311 | 307.6701 | 307.9266
5722 | [8 empty] | 8.994513 | 7.929533 | 8.334076 | 8.419374 | 0.7483888 | 308.6204 | 307.6109 | 307.9944
5723 | [8 empty] | 8.903978 | 7.946629 | 8.25893 | 8.369846 | 0.7439863 | 308.5346 | 307.6271 | 307.9232
5724 | [8 empty] | 8.766018 | 8.156096 | 8.189097 | 8.370404 | 0.7440359 | 308.4038 | 307.8257 | 307.857
5725 | [8 empty] | 8.828189 | 8.189999 | 8.172645 | 8.396944 | 0.746395 | 308.4627 | 307.8578 | 307.8414
5726 | [8 empty] | 8.950308 | 8.089483 | 8.199207 | 8.412999 | 0.7478221 | 308.5785 | 307.7625 | 307.8665
5727 | [8 empty] | 8.844544 | 8.114853 | 8.246245 | 8.401881 | 0.7468338 | 308.4782 | 307.7866 | 307.9111
5728 | [8 empty] | 8.850436 | 8.237005 | 8.102458 | 8.396633 | 0.7463674 | 308.4838 | 307.9024 | 307.7748
5729 | [8 empty] | 8.921847 | 8.38736 | 8.00236 | 8.437189 | 0.7499724 | 308.5515 | 308.0449 | 307.68
5730 | [8 empty] | 8.964539 | 8.350142 | 8.009765 | 8.441482 | 0.7503539 | 308.592 | 308.0096 | 307.687
5731 | [8 empty] | 8.924648 | 8.278377 | 8.079083 | 8.427369 | 0.7490995 | 308.5542 | 307.9416 | 307.7527
5732 | [8 empty] | 8.876386 | 8.354424 | 8.050332 | 8.427047 | 0.7490709 | 308.5084 | 308.0137 | 307.7254
5733 | [8 empty] | 9.027386 | 8.291738 | 8.070133 | 8.463085 | 0.7522743 | 308.6516 | 307.9543 | 307.7442
5734 | [8 empty] | 9.10823 | 8.204036 | 8.034685 | 8.448984 | 0.7510208 | 308.7282 | 307.8711 | 307.7106
5735 | [8 empty] | 8.972781 | 8.198015 | 8.175607 | 8.448801 | 0.7510045 | 308.5998 | 307.8654 | 307.8442
5736 | [8 empty] | 9.042196 | 8.223611 | 8.173836 | 8.479881 | 0.7537672 | 308.6656 | 307.8897 | 307.8425
5737 | [8 empty] | 9.086401 | 8.339742 | 8.131627 | 8.519257 | 0.7572673 | 308.7075 | 307.9998 | 307.8025
5738 | [8 empty] | 9.096543 | 8.273741 | 8.098336 | 8.48954 | 0.7546258 | 308.7171 | 307.9372 | 307.7709
5739 | [8 empty] | 9.057843 | 8.135008 | 8.161537 | 8.451463 | 0.7512411 | 308.6804 | 307.8057 | 307.8308
5740 | [8 empty] | 9.040135 | 8.186071 | 8.126959 | 8.451055 | 0.7512049 | 308.6636 | 307.8541 | 307.7981
5741 | [8 empty] | 9.09973 | 8.240804 | 7.958573 | 8.433036 | 0.7496032 | 308.7201 | 307.906 | 307.6385
5742 | [8 empty] | 8.993837 | 8.184397 | 7.980757 | 8.38633 | 0.7454516 | 308.6198 | 307.8525 | 307.6595
5743 | [8 empty] | 8.929316 | 8.181982 | 8.04151 | 8.38427 | 0.7452684 | 308.5586 | 307.8502 | 307.7171
5744 | [8 empty] | 8.842484 | 8.389646 | 7.913435 | 8.381855 | 0.7450538 | 308.4763 | 308.0471 | 307.5957
5745 | [8 empty] | 8.914216 | 8.509287 | 7.904967 | 8.442823 | 0.7504732 | 308.5443 | 308.1605 | 307.5876
5746 | [8 empty] | 8.954397 | 8.417947 | 8.097757 | 8.490034 | 0.7546697 | 308.5824 | 308.0739 | 307.7704
5747 | [8 empty] | 8.823617 | 8.441482 | 8.073771 | 8.44629 | 0.7507813 | 308.4584 | 308.0962 | 307.7477
5748 | [8 empty] | 8.701658 | 8.583563 | 7.979855 | 8.421692 | 0.7485949 | 308.3428 | 308.2309 | 307.6586
5749 | [8 empty] | 8.775677 | 8.719752 | 8.008767 | 8.501399 | 0.7556799 | 308.413 | 308.36 | 307.686
5750 | [8 empty] | 8.786398 | 8.756488 | 8.169973 | 8.570953 | 0.7618625 | 308.4231 | 308.3948 | 307.8388
5751 | [8 empty] | 8.667885 | 8.640936 | 7.966461 | 8.425094 | 0.7488973 | 308.3108 | 308.2852 | 307.6459
5752 | [8 empty] | 8.705007 | 8.684884 | 7.627437 | 8.339109 | 0.7412542 | 308.346 | 308.3269 | 307.3246
5753 | [8 empty] | 8.797957 | 8.652624 | 7.619098 | 8.356559 | 0.7428053 | 308.4341 | 308.2963 | 307.3167
5754 | [8 empty] | 8.820977 | 8.550916 | 7.711791 | 8.361228 | 0.7432203 | 308.4559 | 308.1999 | 307.4045
5755 | [8 empty] | 8.628477 | 8.532758 | 7.942379 | 8.367871 | 0.7438108 | 308.2734375 | 308.1827 | 307.6231
5756 | [8 empty] | 8.705393 | 8.55684 | 8.074576 | 8.445603 | 0.7507203 | 308.3463 | 308.2055 | 307.7484
5757 | [8 empty] | 8.972105 | 8.729282 | 8.1692 | 8.623529 | 0.7665359 | 308.5992 | 308.369 | 307.8381
5758 | [8 empty] | 9.029317 | 8.632726 | 8.109444 | 8.590496 | 0.7635996 | 308.6534 | 308.2775 | 307.7815
5759 | [8 empty] | 8.997572 | 8.426028 | 8.1239 | 8.515833 | 0.756963 | 308.6233 | 308.0815 | 307.7952
5760 | [8 empty] | 8.98508 | 8.431501 | 8.173064 | 8.529882 | 0.7582117 | 308.6115 | 308.0867 | 307.8418
5761 | [8 empty] | 8.963026 | 8.604619 | 8.12448 | 8.564042 | 0.7612481 | 308.5905 | 308.2508 | 307.7957
5762 | [8 empty] | 8.912413 | 8.570491 | 8.083623 | 8.522176 | 0.7575268 | 308.5426 | 308.2185 | 307.757
5763 | [8 empty] | 8.876161 | 8.557034 | 8.215015 | 8.549403 | 0.7599469 | 308.5082 | 308.2057 | 307.8815
5764 | [8 empty] | 8.849824 | 8.657099 | 8.175865 | 8.560929 | 0.7609715 | 308.4832 | 308.3006 | 307.8444
5765 | [8 empty] | 8.882536 | 8.647054 | 8.057673 | 8.529087 | 0.7581411 | 308.5143 | 308.291 | 307.7324
5766 | [8 empty] | 8.872748 | 8.563247 | 8.104325 | 8.51344 | 0.7567502 | 308.505 | 308.2116 | 307.7766
5767 | [8 empty] | 8.771652 | 8.39747 | 8.227217 | 8.465447 | 0.7524841 | 308.4091 | 308.0545 | 307.8931
5768 | [8 empty] | 8.811125 | 8.458997 | 8.203714 | 8.491278 | 0.7547803 | 308.4466 | 308.1128 | 307.8708
5769 | [8 empty] | 8.949085 | 8.528604 | 8.163984 | 8.547224 | 0.7597533 | 308.5773 | 308.1788 | 307.8332
5770 | [8 empty] | 8.864892 | 8.52825 | 8.257578125 | 8.55024 | 0.7600213 | 308.4975 | 308.1784 | 307.921875
5771 | [8 empty] | 8.686655 | 8.43926 | 8.257578125 | 8.461164 | 0.7521035 | 308.3286 | 308.0941 | 307.921875
5772 | [8 empty] | 8.606197 | 8.4306 | 8.125285 | 8.38736 | 0.7455431 | 308.2523 | 308.0859 | 307.7965
5773 | [8 empty] | 8.583016 | 8.492996 | 8.059283 | 8.378431 | 0.7447495 | 308.2303 | 308.145 | 307.7339
5774 | [8 empty] | 8.553395 | 8.487554 | 8.150237 | 8.397062 | 0.7464055 | 308.2023 | 308.1399 | 307.8201
5775 | [8 empty] | 8.50259 | 8.494477 | 8.257675 | 8.418247 | 0.7482886 | 308.1541 | 308.1464 | 307.922
5776 | [8 empty] | 8.615727 | 8.437812 | 8.309156 | 8.454232 | 0.7514873 | 308.2614 | 308.0927 | 307.9708
5777 | [8 empty] | 8.659224 | 8.469332 | 8.128375 | 8.418977 | 0.7483535 | 308.3026 | 308.1226 | 307.7994
5778 | [8 empty] | 8.56724 | 8.435912 | 7.858218 | 8.287123 | 0.7366332 | 308.2154 | 308.0909 | 307.5433
5779 | [8 empty] | 8.477284 | 8.289517 | 7.943345 | 8.236715 | 0.7321525 | 308.1301 | 307.9521 | 307.624
5780 | [8 empty] | 8.602945 | 8.251493 | 8.12522 | 8.326553 | 0.740138 | 308.2492 | 307.9161 | 307.7964
5781 | [8 empty] | 8.676513 | 8.443671 | 8.148401 | 8.422862 | 0.7486988 | 308.319 | 308.0983 | 307.8184
5782 | [8 empty] | 8.775001 | 8.520298 | 8.120262 | 8.471854 | 0.7530536 | 308.4123 | 308.1709 | 307.7917
5783 | [8 empty] | 8.754073 | 8.433014 | 8.085651 | 8.424246 | 0.7488219 | 308.3925 | 308.0882 | 307.7589
5784 | [8 empty] | 8.752206 | 8.46579 | 7.953165 | 8.390387 | 0.7458122 | 308.3907 | 308.1192 | 307.6333
5785 | [8 empty] | 8.832052 | 8.467915 | 7.789834 | 8.363267 | 0.7434015 | 308.4664 | 308.1212 | 307.4785
5786 | [8 empty] | 8.852658 | 8.429054 | 7.672544 | 8.318085 | 0.7393854 | 308.4859 | 308.0844 | 307.3673
5787 | [8 empty] | 8.817822 | 8.304649 | 7.927311 | 8.349927 | 0.7422157 | 308.4529 | 307.9665 | 307.6088
5788 | [8 empty] | 8.897668 | 8.333593 | 8.172838 | 8.468033 | 0.752714 | 308.5286 | 307.9939 | 307.8416
5789 | [8 empty] | 8.988557 | 8.491837 | 8.124093 | 8.534829 | 0.7586515 | 308.6147 | 308.1439 | 307.7953
5790 | [8 empty] | 8.890198 | 8.4891 | 7.92583 | 8.435043 | 0.7497816 | 308.5215 | 308.1413 | 307.6074
5791 | [8 empty] | 8.826192 | 8.323483 | 8.023964 | 8.391213 | 0.7458856 | 308.4608 | 307.9843 | 307.7004
5792 | [8 empty] | 8.94461 | 8.224674 | 8.106611 | 8.425298 | 0.7489154 | 308.5731 | 307.8907 | 307.7788
5793 | [8 empty] | 9.150954 | 8.250012 | 8.066591 | 8.489186 | 0.7545943 | 308.7687 | 307.9147 | 307.7408
5794 | [8 empty] | 9.083117 | 8.269426 | 8.146437 | 8.49966 | 0.7555253 | 308.7044 | 307.9331 | 307.8165
5795 | [8 empty] | 8.955427 | 8.155742 | 8.324546 | 8.478572 | 0.7536508 | 308.5833 | 307.8253 | 307.9854
5796 | [8 empty] | 8.971815 | 8.101556 | 8.257739 | 8.443703 | 0.7505514 | 308.5989 | 307.774 | 307.922
5797 | [8 empty] | 8.943933 | 8.141383 | 8.118266 | 8.401194 | 0.7467728 | 308.5724 | 307.8117 | 307.7898
5798 | [8 empty] | 8.840359 | 8.132754 | 8.103874 | 8.358996 | 0.7430218 | 308.4743 | 307.8036 | 307.7762
5799 | [8 empty] | 8.700242 | 8.0569 | 8.231177 | 8.32944 | 0.7403946 | 308.3415 | 307.7317 | 307.8969
5800 | [8 empty] | 8.431437 | 7.995695 | 8.240321 | 8.222484 | 0.7308875 | 308.0867 | 307.6736 | 307.9055
5801 | [8 empty] | 8.389968 | 8.170713 | 8.169329 | 8.243337 | 0.732741 | 308.0474 | 307.8395 | 307.8382
5802 | [8 empty] | 8.52326 | 8.36492 | 8.058156 | 8.315445 | 0.7391507 | 308.1737 | 308.0236 | 307.7328
5803 | [8 empty] | 8.61695 | 8.2362 | 8.091575 | 8.314909 | 0.739103 | 308.2625 | 307.9016 | 307.7645
5804 | [8 empty] | 8.779057 | 8.179149 | 8.152394 | 8.3702 | 0.7440178 | 308.4162 | 307.8475 | 307.8222
5805 | [8 empty] | 8.963766 | 8.307933 | 8.099238 | 8.456979 | 0.7517315 | 308.5912 | 307.9696 | 307.7718
5806 | [8 empty] | 8.940327 | 8.324224 | 7.926377 | 8.396976 | 0.7463979 | 308.569 | 307.985 | 307.6079
5807 | [8 empty] | 8.864184 | 8.254938 | 7.91688 | 8.345334 | 0.7418074 | 308.4969 | 307.9194 | 307.5989
5808 | [8 empty] | 8.953882 | 8.238518 | 8.064273 | 8.418891 | 0.7483459 | 308.5819 | 307.9038 | 307.7386
5809 | [8 empty] | 8.985853 | 8.423259 | 8.108993 | 8.506035 | 0.756092 | 308.6122 | 308.0789 | 307.781
5810 | [8 empty] | 8.940875 | 8.489808 | 8.133881 | 8.521521 | 0.7574686 | 308.5695 | 308.142 | 307.8046
5811 | [8 empty] | 8.858936 | 8.334655 | 8.221036 | 8.471542 | 0.753026 | 308.4919 | 307.9949 | 307.8872
5812 | [8 empty] | 8.941519 | 8.244828 | 8.273837 | 8.486728 | 0.7543758 | 308.5702 | 307.9098 | 307.9373
5813 | [8 empty] | 8.982955 | 8.332788 | 8.190643 | 8.502129 | 0.7557448 | 308.6094 | 307.9932 | 307.8584
5814 | [8 empty] | 8.861415 | 8.499692 | 8.010409 | 8.457172 | 0.7517486 | 308.4942 | 308.1514 | 307.6876
5815 | [8 empty] | 8.766243 | 8.525803 | 8.019327 | 8.437125 | 0.7499666 | 308.404 | 308.1761 | 307.696
5816 | [8 empty] | 8.853656 | 8.48353 | 7.990705 | 8.44263 | 0.750456 | 308.4869 | 308.136 | 307.6689
5817 | [8 empty] | 8.994063 | 8.520362 | 8.028793 | 8.514406 | 0.7568361 | 308.62 | 308.171 | 307.705
5818 | [8 empty] | 8.942646 | 8.471553 | 8.135555 | 8.516585 | 0.7570297 | 308.5712 | 308.1247 | 307.8062
5819 | [8 empty] | 8.896122 | 8.413568 | 8.388616 | 8.566102 | 0.7614313 | 308.5271 | 308.0697 | 308.0461
5820 | [8 empty] | 8.903624 | 8.348951 | 8.383722 | 8.545432 | 0.759594 | 308.5342 | 308.0085 | 308.0414
5821 | [8 empty] | 8.822297 | 8.320876 | 8.247791 | 8.463654 | 0.7523248 | 308.4572 | 307.9819 | 307.9126
5822 | [8 empty] | 8.734241 | 8.426865 | 8.234622 | 8.465243 | 0.752466 | 308.3737 | 308.0823 | 307.9001
5823 | [8 empty] | 8.798246 | 8.36595 | 8.422068 | 8.528755 | 0.7581115 | 308.4344 | 308.0246 | 308.0778
5824 | [8 empty] | 9.039459 | 8.108704 | 8.42796 | 8.525374 | 0.757811 | 308.663 | 307.7808 | 308.0834
5825 | [8 empty] | 9.010354 | 8.043829 | 8.314597 | 8.45626 | 0.7516675 | 308.6354 | 307.7193 | 307.9759
5826 | [8 empty] | 8.884017 | 8.175575 | 8.176573 | 8.412055 | 0.7477382 | 308.5157 | 307.8441 | 307.8451
5827 | [8 empty] | 8.864216 | 8.068137 | 8.195536 | 8.375963 | 0.74453 | 308.4969 | 307.7423 | 307.8631
5828 | [8 empty] | 8.839489 | 7.993957 | 8.258415 | 8.363954 | 0.7434626 | 308.4734 | 307.672 | 307.9227
5829 | [8 empty] | 8.850855 | 8.070068 | 8.191061 | 8.370661 | 0.7440588 | 308.4842 | 307.7441 | 307.8588
5830 | [8 empty] | 8.911576 | 8.152973 | 8.239484 | 8.434678 | 0.7497491 | 308.5418 | 307.8227 | 307.9047
5831 | [8 empty] | 8.930862 | 8.088967 | 8.164532 | 8.394787 | 0.7462033 | 308.5601 | 307.7621 | 307.8337
5832 | [8 empty] | 8.993193 | 7.969745 | 8.166689 | 8.376543 | 0.7445816 | 308.6191 | 307.649 | 307.8357
5833 | [8 empty] | 8.992034 | 7.996307 | 8.162857 | 8.383733 | 0.7452207 | 308.618 | 307.6742 | 307.8321
5834 | [8 empty] | 8.968563 | 8.17609 | 8.160249 | 8.434968 | 0.7497749 | 308.5958 | 307.8446 | 307.8296
5835 | [8 empty] | 8.964668 | 8.338422 | 8.174319 | 8.49247 | 0.7548862 | 308.5921 | 307.9985 | 307.843
5836 | [8 empty] | 9.069079 | 8.261474 | 8.24676 | 8.525771 | 0.7578463 | 308.6911 | 307.9256 | 307.9116
5837 | [8 empty] | 8.985756 | 8.152426 | 8.183656 | 8.440613 | 0.7502767 | 308.6121 | 307.8222 | 307.8518
5838 | [8 empty] | 8.802271 | 8.137809 | 8.017814 | 8.319298 | 0.7394932 | 308.4382 | 307.8083 | 307.6946
5839 | [8 empty] | 8.862638 | 8.130275 | 7.952746 | 8.31522 | 0.7391306 | 308.4954 | 307.8012 | 307.6329
5840 | [8 empty] | 8.962929 | 8.053906 | 8.252234 | 8.423023 | 0.7487131 | 308.5905 | 307.7288 | 307.9168
5841 | [8 empty] | 8.903334 | 8.003262 | 8.203038 | 8.369878 | 0.7439891 | 308.534 | 307.6808 | 307.8702
5842 | [8 empty] | 8.860513 | 8.14824 | 8.080114 | 8.362956 | 0.7433738 | 308.4934 | 307.8182 | 307.7537
5843 | [8 empty] | 8.898698 | 8.336716 | 8.07596 | 8.437125 | 0.7499666 | 308.5296 | 307.9969 | 307.7497
5844 | [8 empty] | 8.819914 | 8.21788 | 7.999076 | 8.345624 | 0.7418332 | 308.4549 | 307.8842 | 307.6768
5845 | [8 empty] | 8.684852 | 8.109412 | 7.977473 | 8.257245 | 0.7339774 | 308.3269 | 307.7814 | 307.6564
5846 | [8 empty] | 8.670074 | 8.274159 | 7.957253 | 8.300495 | 0.7378218 | 308.3129 | 307.9376 | 307.6372
5847 | [8 empty] | 8.776611 | 8.47606 | 7.95677 | 8.403147 | 0.7469464 | 308.4138 | 308.129 | 307.6367
5848 | [8 empty] | 8.624613 | 8.452074 | 8.122516 | 8.399734 | 0.7466431 | 308.2698 | 308.1062 | 307.7939
5849 | [8 empty] | 8.458546 | 8.438134 | 8.25423 | 8.383636 | 0.7452121 | 308.1124 | 308.093 | 307.9187
5850 | [8 empty] | 8.589069 | 8.610221 | 8.047853 | 8.415714 | 0.7480635 | 308.2361 | 308.2561 | 307.7231
5851 | [8 empty] | 8.735947 | 8.613602 | 7.96981 | 8.439786 | 0.7502032 | 308.3753 | 308.2593 | 307.6491
5852 | [8 empty] | 8.872973 | 8.462957 | 8.080661 | 8.472197 | 0.7530842 | 308.5052 | 308.1165 | 307.7542
5853 | [8 empty] | 8.881119 | 8.417947 | 8.157126 | 8.485397 | 0.7542575 | 308.5129 | 308.0739 | 307.8267
5854 | [8 empty] | 8.920913 | 8.541644 | 8.22989 | 8.564149 | 0.7612577 | 308.5506 | 308.1911 | 307.8956
5855 | [8 empty] | 8.986303 | 8.658902 | 8.138936 | 8.594714 | 0.7639745 | 308.6126 | 308.3023 | 307.8094
5856 | [8 empty] | 9.040361 | 8.619268 | 8.27725 | 8.645626 | 0.7685001 | 308.6638 | 308.2647 | 307.9405
5857 | [8 empty] | 8.998924 | 8.513022 | 8.210411 | 8.574119 | 0.7621439 | 308.6246 | 308.164 | 307.8772
5858 | [8 empty] | 8.877255 | 8.462409 | 8.128182 | 8.489282 | 0.7546029 | 308.5092 | 308.116 | 307.7992
5859 | [8 empty] | 8.819721 | 8.478829 | 8.100011 | 8.466187 | 0.75255 | 308.4547 | 308.1316 | 307.7725
5860 | [8 empty] | 8.78598 | 8.443639 | 8.181821 | 8.47048 | 0.7529315 | 308.4227 | 308.0982 | 307.8501
5861 | [8 empty] | 8.66151 | 8.398983 | 8.157223 | 8.405905 | 0.7471916 | 308.3047 | 308.0559 | 307.8268
5862 | [8 empty] | 8.559545 | 8.350432 | 7.953422 | 8.287799 | 0.7366933 | 308.2081 | 308.0099 | 307.6336
5863 | [8 empty] | 8.644993 | 8.423678 | 7.973931 | 8.347534 | 0.742003 | 308.2891 | 308.0793 | 307.653
5864 | [8 empty] | 8.714247 | 8.386234 | 8.068974 | 8.389818 | 0.7457616 | 308.3547 | 308.0438 | 307.7431
5865 | [8 empty] | 8.667112 | 8.220971 | 7.908154 | 8.265412 | 0.7347033 | 308.3101 | 307.8872 | 307.5907
5866 | [8 empty] | 8.73453 | 8.344862 | 7.802262 | 8.293885 | 0.7372342 | 308.374 | 308.0046 | 307.4903
5867 | [8 empty] | 8.806617 | 8.658998 | 7.927343 | 8.46432 | 0.752384 | 308.4423 | 308.3024 | 307.6089
5868 | [8 empty] | 8.826965 | 8.6797 | 7.817877 | 8.441514 | 0.7503568 | 308.4616 | 308.322 | 307.5051
5869 | [8 empty] | 8.660769 | 8.553106 | 7.737 | 8.316958 | 0.7392852 | 308.304 | 308.202 | 307.4284
5870 | [8 empty] | 8.617626 | 8.541901 | 7.692022 | 8.28385 | 0.7363422 | 308.2632 | 308.1914 | 307.3858
5871 | [8 empty] | 8.704749 | 8.532726 | 7.865462 | 8.367646 | 0.7437907 | 308.3457 | 308.1827 | 307.5502
5872 | [8 empty] | 8.767435 | 8.433948 | 8.054131 | 8.418505 | 0.7483115 | 308.4052 | 308.0891 | 307.729
5873 | [8 empty] | 8.767789 | 8.336813 | 7.985264 | 8.363288 | 0.7434034 | 308.4055 | 307.997 | 307.6638
5874 | [8 empty] | 8.697859 | 8.47899 | 7.864497 | 8.347115 | 0.7419658 | 308.3392 | 308.1317 | 307.5493
5875 | [8 empty] | 8.71869 | 8.64348 | 7.863305 | 8.408492 | 0.7474215 | 308.3589 | 308.2877 | 307.5482
5876 | [8 empty] | 8.729926 | 8.567723 | 7.893795 | 8.397148 | 0.7464132 | 308.3696 | 308.2159 | 307.5771
5877 | [8 empty] | 8.41492 | 8.426575 | 7.922997 | 8.254831 | 0.7337627 | 308.071 | 308.0821 | 307.6047
5878 | [8 empty] | 8.175607 | 8.426607 | 8.021678 | 8.207964 | 0.7295968 | 307.8442 | 308.0821 | 307.6983
5879 | [8 empty] | 8.382821 | 8.479216 | 8.000171 | 8.287402 | 0.736658 | 308.0406 | 308.132 | 307.6779
5880 | [8 empty] | 8.593125 | 8.492867 | 7.890865 | 8.325619 | 0.740055 | 308.2399 | 308.1449 | 307.5743
5881 | [8 empty] | 8.62207 | 8.427927 | 7.926989 | 8.325662 | 0.7400588 | 308.2674 | 308.0833 | 307.6085
5882 | [8 empty] | 8.581985 | 8.398951 | 7.833234 | 8.27139 | 0.7352347 | 308.2294 | 308.0559 | 307.5197
5883 | [8 empty] | 8.763249 | 8.454071 | 7.77042 | 8.329247 | 0.7403775 | 308.4012 | 308.1081 | 307.4601
5884 | [8 empty] | 8.880378 | 8.456711 | 7.841122 | 8.392737 | 0.7460211 | 308.5122 | 308.1106 | 307.5271
5885 | [8 empty] | 8.749501 | 8.330502 | 7.881045 | 8.32035 | 0.7395866 | 308.3882 | 307.991 | 307.565
5886 | [8 empty] | 8.730409 | 8.249304 | 7.755288 | 8.245 | 0.7328889 | 308.3701 | 307.914 | 307.4458
5887 | [8 empty] | 8.746572 | 8.39615 | 7.804966 | 8.315896 | 0.7391907 | 308.3854 | 308.0532 | 307.4929
5888 | [8 empty] | 8.638586 | 8.386298 | 7.799847 | 8.27491 | 0.7355476 | 308.283 | 308.0439 | 307.488
5889 | [8 empty] | 8.624677 | 8.205549 | 7.591474 | 8.140567 | 0.723606 | 308.2698 | 307.8726 | 307.2905
5890 | [8 empty] | 8.758484 | 8.192993 | 7.491055 | 8.147511 | 0.7242232 | 308.3967 | 307.8607 | 307.1953125
5891 | [8 empty] | 8.830829 | 8.311925 | 7.671707 | 8.271487 | 0.7352433 | 308.4652 | 307.9734 | 307.3665
5892 | [8 empty] | 8.756617 | 8.298338 | 7.840639 | 8.298531 | 0.7376472 | 308.3949 | 307.9605 | 307.5267
5893 | [8 empty] | 8.57838 | 8.214951 | 7.787484 | 8.193605 | 0.7283204 | 308.226 | 307.8815 | 307.4763
5894 | [8 empty] | 8.588232 | 8.251042 | 7.733845 | 8.19104 | 0.7280924 | 308.2353 | 307.9157 | 307.4254
5895 | [8 empty] | 8.638071 | 8.482693 | 7.741282 | 8.287349 | 0.7366532 | 308.2825 | 308.1353 | 307.4325
5896 | [8 empty] | 8.711671 | 8.515179 | 7.861277 | 8.362709 | 0.7433519 | 308.3523 | 308.166 | 307.5462
5897 | [8 empty] | 8.718014 | 8.36521 | 8.002263 | 8.361829 | 0.7432737 | 308.3583 | 308.0239 | 307.6799
5898 | [8 empty] | 8.670492 | 8.309253 | 8.039192 | 8.339646 | 0.7413019 | 308.3133 | 307.9709 | 307.7149
5899 | [8 empty] | 8.713635 | 8.439325 | 7.975895 | 8.376285 | 0.7445587 | 308.3542 | 308.0941 | 307.6549
5900 | [8 empty] | 8.703461 | 8.667369 | 8.007769 | 8.459533 | 0.7519585 | 308.3445 | 308.3103 | 307.6851
5901 | [8 empty] | 8.678928 | 8.642546 | 7.923319 | 8.414931 | 0.7479939 | 308.3213 | 308.2868 | 307.605
5902 | [8 empty] | 8.622552 | 8.608129 | 8.029791 | 8.420157 | 0.7484584 | 308.2678 | 308.2542 | 307.706
5903 | [8 empty] | 8.722231 | 8.651851 | 8.061279 | 8.478454 | 0.7536403 | 308.3623 | 308.2956 | 307.7358
5904 | [8 empty] | 8.788523 | 8.637781 | 7.955225 | 8.46051 | 0.7520453 | 308.4251 | 308.2823 | 307.6353
5905 | [8 empty] | 8.682984 | 8.569783 | 7.855997 | 8.369588 | 0.7439634 | 308.3251 | 308.2178 | 307.5412
5906 | [8 empty] | 8.655231 | 8.495893 | 7.681237 | 8.277454 | 0.7357737 | 308.2988 | 308.1478 | 307.3756
5907 | [8 empty] | 8.844995 | 8.511541 | 7.714302 | 8.356946 | 0.7428396 | 308.4787 | 308.1626 | 307.4069
5908 | [8 empty] | 8.848376 | 8.647826 | 7.873479 | 8.45656 | 0.7516943 | 308.4819 | 308.2918 | 307.5578
5909 | [8 empty] | 8.729379 | 8.47854 | 8.060184 | 8.422701 | 0.7486845 | 308.3691 | 308.1313 | 307.7348
5910 | [8 empty] | 8.712476 | 8.191061 | 8.05323 | 8.318922 | 0.7394598 | 308.3531 | 307.8588 | 307.7282
5911 | [8 empty] | 8.65404 | 8.284172 | 8.040673 | 8.326295 | 0.7401151 | 308.2977 | 307.9471 | 307.7163
5912 | [8 empty] | 8.62149 | 8.369781 | 8.213534 | 8.401602 | 0.746809 | 308.2668 | 308.0282 | 307.8801
5913 | [8 empty] | 8.554296875 | 8.307933 | 8.13269 | 8.33164 | 0.7405902 | 308.203125 | 307.9696 | 307.8035
5914 | [8 empty] | 8.629281 | 8.360412 | 8.007318 | 8.332337 | 0.7406522 | 308.2742 | 308.0193 | 307.6847
5915 | [8 empty] | 8.723745 | 8.499081 | 8.110829 | 8.444551 | 0.7506268 | 308.3637 | 308.1508 | 307.7828
5916 | [8 empty] | 8.760738 | 8.529377 | 8.217076 | 8.502397 | 0.7557686 | 308.3988 | 308.1795 | 307.8835
5917 | [8 empty] | 8.700982 | 8.442094 | 8.089772 | 8.410949 | 0.7476399 | 308.3422 | 308.0968 | 307.7628
5918 | [8 empty] | 8.729733 | 8.363535 | 7.987325 | 8.360198 | 0.7431287 | 308.3694 | 308.0223 | 307.6657
5919 | [8 empty] | 8.867532 | 8.503652 | 7.871226 | 8.414137 | 0.7479233 | 308.5 | 308.1551 | 307.5557
5920 | [8 empty] | 8.885916 | 8.622939 | 7.952746 | 8.4872 | 0.7544178 | 308.5175 | 308.2682 | 307.6329
5921 | [8 empty] | 8.844963 | 8.61093 | 8.100977 | 8.518956 | 0.7572406 | 308.4786 | 308.2568 | 307.7734375
5922 | [8 empty] | 8.901306 | 8.542803 | 8.134171 | 8.526093 | 0.7578749 | 308.532 | 308.1922 | 307.8049
5923 | [8 empty] | 8.892549 | 8.610576 | 8.093346 | 8.532157 | 0.7584139 | 308.5237 | 308.2565 | 307.7662
5924 | [8 empty] | 8.816888 | 8.663184 | 8.137455 | 8.539175 | 0.7590378 | 308.452 | 308.3063 | 307.808
5925 | [8 empty] | 8.764827 | 8.589423 | 8.139966 | 8.498072 | 0.7553842 | 308.4027 | 308.2364 | 307.8104
5926 | [8 empty] | 8.802496 | 8.533595 | 8.191351 | 8.509147 | 0.7563686 | 308.4384 | 308.1835 | 307.8591
5927 | [8 empty] | 8.911287 | 8.539841 | 8.230115 | 8.560414 | 0.7609257 | 308.5415 | 308.1894 | 307.8958
5928 | [8 empty] | 8.847088 | 8.686526 | 8.081498 | 8.538371 | 0.7589663 | 308.4807 | 308.3285 | 307.755
5929 | [8 empty] | 8.598116 | 8.586332 | 8.049978 | 8.411475 | 0.7476867 | 308.2447 | 308.2335 | 307.7251
5930 | [8 empty] | 8.672006 | 8.397888 | 8.047274 | 8.372389 | 0.7442124 | 308.3147 | 308.0549 | 307.7225
5931 | [8 empty] | 8.856811 | 8.549757 | 7.943795 | 8.450121 | 0.7511219 | 308.4899 | 308.1988 | 307.6245
5932 | [8 empty] | 8.871589 | 8.79258 | 7.981368 | 8.548512 | 0.7598678 | 308.5039 | 308.429 | 307.6601
5933 | [8 empty] | 8.853269 | 8.76531 | 8.146115 | 8.588232 | 0.7633984 | 308.4865 | 308.4031 | 307.8162
5934 | [8 empty] | 8.901821 | 8.68791 | 8.167333 | 8.585688 | 0.7631723 | 308.5325 | 308.3298 | 307.8363
5935 | [8 empty] | 8.833276 | 8.753751 | 8.038935 | 8.541987 | 0.7592878 | 308.4676 | 308.3922 | 307.7146
5936 | [8 empty] | 8.760287 | 8.755232 | 8.161151 | 8.55889 | 0.7607902 | 308.3984 | 308.3936 | 307.8305
5937 | [8 empty] | 8.679121 | 8.626352 | 8.295859 | 8.533777 | 0.758558 | 308.3214 | 308.2714 | 307.9582
5938 | [8 empty] | 8.889941 | 8.490034 | 8.094151 | 8.491375 | 0.7547889 | 308.5213 | 308.1422 | 307.767
5939 | [8 empty] | 9.002949 | 8.63028 | 8.1003 | 8.577843 | 0.7624749 | 308.6284 | 308.2751 | 307.7728
5940 | [8 empty] | 9.005879 | 8.775838 | 8.150945 | 8.64422 | 0.7683751 | 308.6312 | 308.4131 | 307.8208
5941 | [8 empty] | 8.901177 | 8.683628 | 7.953358 | 8.512721 | 0.7566863 | 308.5319 | 308.3257 | 307.6335
5942 | [8 empty] | 8.896573 | 8.562571 | 7.781656 | 8.4136 | 0.7478756 | 308.5276 | 308.211 | 307.4708
5943 | [8 empty] | 8.935208 | 8.485397 | 7.656059 | 8.358888 | 0.7430123 | 308.5642 | 308.1378 | 307.3517
5944 | [8 empty] | 8.846412 | 8.596602 | 7.741218 | 8.394744 | 0.7461995 | 308.48 | 308.2432 | 307.4324
5945 | [8 empty] | 8.799019 | 8.619172 | 7.803775 | 8.407322 | 0.7473175 | 308.4351 | 308.2646 | 307.4917
5946 | [8 empty] | 8.846476 | 8.587427 | 7.87979 | 8.437897 | 0.7500353 | 308.4801 | 308.2345 | 307.5638
5947 | [8 empty] | 8.804364 | 8.485912 | 7.867072 | 8.385783 | 0.7454029 | 308.4402 | 308.1383 | 307.5517
5948 | [8 empty] | 8.70066 | 8.554587 | 7.907189 | 8.387478 | 0.7455536 | 308.3419 | 308.2034 | 307.5898
5949 | [8 empty] | 8.615341 | 8.585076 | 7.92876 | 8.376392 | 0.7445682 | 308.261 | 308.2323 | 307.6102
5950 | [8 empty] | 8.672134 | 8.42313 | 8.019166 | 8.371477 | 0.7441313 | 308.3148 | 308.0788 | 307.6959
5951 | [8 empty] | 8.793481 | 8.400818 | 7.988709 | 8.394336 | 0.7461632 | 308.4298 | 308.0576 | 307.667
5952 | [8 empty] | 8.59129 | 8.607935 | 7.920389 | 8.373205 | 0.7442849 | 308.2382 | 308.254 | 307.6023
5953 | [8 empty] | 8.453588 | 8.706971 | 7.952682 | 8.37108 | 0.744096 | 308.1077 | 308.3478 | 307.6329
5954 | [8 empty] | 8.551238 | 8.518656 | 8.081498 | 8.383797 | 0.7452264 | 308.2002 | 308.1693 | 307.755
5955 | [8 empty] | 8.651883 | 8.697247 | 8.012148 | 8.453759 | 0.7514453 | 308.2956 | 308.3386 | 307.6892
5956 | [8 empty] | 8.640743 | 8.690969 | 7.991864 | 8.441192 | 0.7503282 | 308.2851 | 308.3327 | 307.67
5957 | [8 empty] | 8.732244 | 8.601593 | 8.100172 | 8.478003 | 0.7536003 | 308.3718 | 308.248 | 307.7727
5958 | [8 empty] | 8.8439 | 8.504232 | 7.977151 | 8.441761 | 0.7503788 | 308.4776 | 308.1557 | 307.6561
5959 | [8 empty] | 8.83598 | 8.502236 | 7.826248 | 8.388155 | 0.7456137 | 308.4701 | 308.1538 | 307.513
5960 | [8 empty] | 8.715309 | 8.729926 | 7.986037 | 8.477091 | 0.7535192 | 308.3557 | 308.3696 | 307.6645
5961 | [8 empty] | 8.692611 | 8.774936 | 8.069714 | 8.512421 | 0.7566596 | 308.3342 | 308.4123 | 307.7438
5962 | [8 empty] | 8.717048 | 8.625515 | 7.973351 | 8.438638 | 0.7501012 | 308.3574 | 308.2706 | 307.6525
5963 | [8 empty] | 8.778703 | 8.533402 | 8.032463 | 8.448189 | 0.7509502 | 308.4158 | 308.1833 | 307.7085
5964 | [8 empty] | 8.758001 | 8.626706 | 8.094988 | 8.493232 | 0.7549539 | 308.3962 | 308.2718 | 307.7678
5965 | [8 empty] | 8.739102 | 8.716694 | 7.894181 | 8.449992 | 0.7511104 | 308.3783 | 308.3571 | 307.5774
5966 | [8 empty] | 8.769012 | 8.626384 | 7.713819 | 8.369738 | 0.7439767 | 308.4066 | 308.2715 | 307.4065
5967 | [8 empty] | 8.767016 | 8.544541 | 7.566039 | 8.292532 | 0.737114 | 308.4048 | 308.1939 | 307.2664
5968 | [8 empty] | 8.612861 | 8.619108 | 7.581558 | 8.271176 | 0.7352156 | 308.2586 | 308.2646 | 307.2811
5969 | [8 empty] | 8.521328125 | 8.598083 | 7.705738 | 8.27505 | 0.73556 | 308.171875 | 308.2446 | 307.3988
5970 | [8 empty] | 8.585269 | 8.494444 | 7.661629 | 8.247114 | 0.7330768 | 308.2325 | 308.1464 | 307.357
5971 | [8 empty] | 8.574548 | 8.388874 | 7.634359 | 8.19926 | 0.7288231 | 308.2223 | 308.0463 | 307.3311
5972 | [8 empty] | 8.460317 | 8.550466 | 7.460662 | 8.157148 | 0.7250798 | 308.114 | 308.1995 | 307.1665
5973 | [8 empty] | 8.493961 | 8.699082 | 7.474345 | 8.222463 | 0.7308856 | 308.1459 | 308.3404 | 307.1795
5974 | [8 empty] | 8.672939 | 8.521199 | 7.702937 | 8.299025 | 0.7376911 | 308.3156 | 308.1718 | 307.3961
5975 | [8 empty] | 8.704363 | 8.396343 | 7.880659 | 8.327122 | 0.7401886 | 308.3454 | 308.0534 | 307.5646
5976 | [8 empty] | 8.530182 | 8.523228 | 7.836132 | 8.296514 | 0.7374679 | 308.1803 | 308.1737 | 307.5224
5977 | [8 empty] | 8.516016 | 8.56856 | 7.81015 | 8.298242 | 0.7376215 | 308.1668 | 308.2166 | 307.4978
5978 | [8 empty] | 8.671072 | 8.484174 | 7.866718 | 8.340655 | 0.7413915 | 308.3138 | 308.1367 | 307.5514
5979 | [8 empty] | 8.699276 | 8.49248 | 7.832301 | 8.341352 | 0.7414535 | 308.3405 | 308.1445 | 307.5188
5980 | [8 empty] | 8.663989 | 8.719205 | 7.760149 | 8.381114 | 0.7449879 | 308.3071 | 308.3594 | 307.4504
5981 | [8 empty] | 8.863089 | 8.734627 | 7.82467 | 8.474129 | 0.7532559 | 308.4958 | 308.3741 | 307.5115
5982 | [8 empty] | 8.939394 | 8.558515 | 7.861374 | 8.453094 | 0.7513861 | 308.5681 | 308.2071 | 307.5463
5983 | [8 empty] | 8.827126 | 8.448823 | 7.738031 | 8.337993 | 0.7411549 | 308.4617 | 308.1031 | 307.4294
5984 | [8 empty] | 8.806295 | 8.533112 | 7.778598 | 8.372668 | 0.7442372 | 308.442 | 308.183 | 307.4679
5985 | [8 empty] | 8.92365 | 8.682727 | 7.934008 | 8.513462 | 0.7567521 | 308.5532 | 308.3249 | 307.6152
5986 | [8 empty] | 9.010289 | 8.653493 | 7.86176 | 8.508514 | 0.7563124 | 308.6353 | 308.2971 | 307.5467
5987 | [8 empty] | 9.026548 | 8.553653 | 7.844149 | 8.474783 | 0.7533141 | 308.6508 | 308.2025 | 307.53
5988 | [8 empty] | 9.007521 | 8.570846 | 7.968747 | 8.515705 | 0.7569515 | 308.6327 | 308.2188 | 307.6481
5989 | [8 empty] | 9.062608 | 8.550208 | 7.948013 | 8.520276 | 0.7573579 | 308.6849 | 308.1992 | 307.6284
5990 | [8 empty] | 9.071301 | 8.359768 | 7.790864 | 8.407311 | 0.7473166 | 308.6932 | 308.0187 | 307.4795
5991 | [8 empty] | 9.006233 | 8.233141 | 7.583522 | 8.274299 | 0.7354932 | 308.6315 | 307.8987 | 307.283
5992 | [8 empty] | 8.927063 | 8.230372 | 7.473733 | 8.210389 | 0.7298124 | 308.5565 | 307.8961 | 307.1789
5993 | [8 empty] | 9.023586 | 8.367109 | 7.442181 | 8.277626 | 0.7357889 | 308.6479 | 308.0257 | 307.149
5994 | [8 empty] | 9.03405 | 8.30452 | 7.542536 | 8.293702 | 0.737218 | 308.6579 | 307.9664 | 307.2441
5995 | [8 empty] | 8.838524 | 8.238228 | 7.607443 | 8.228065 | 0.7313836 | 308.4725 | 307.9035 | 307.3056
5996 | [8 empty] | 8.858743 | 8.424676 | 7.567681 | 8.2837 | 0.7363289 | 308.4917 | 308.0803 | 307.2679
5997 | [8 empty] | 9.033342 | 8.560318 | 7.566007 | 8.386555 | 0.7454716 | 308.6572 | 308.2088 | 307.2664
5998 | [8 empty] | 9.200536 | 8.441096 | 7.567456 | 8.403029 | 0.7469359 | 308.8157 | 308.0958 | 307.2677
5999 | [8 empty] | 9.127869 | 8.29103 | 7.627083 | 8.348661 | 0.7421032 | 308.7468 | 307.9536 | 307.3242
6000 | [8 empty] | 9.055718 | 8.440098 | 7.657895 | 8.38457 | 0.7452951 | 308.6784 | 308.0949 | 307.3535
6001 | [8 empty] | 8.959838 | 8.49673 | 7.560308 | 8.338959 | 0.7412408 | 308.5875 | 308.1486 | 307.261
6002 | [8 empty] | 9.027514 | 8.415725 | 7.586162 | 8.343134 | 0.7416119 | 308.6517 | 308.0718 | 307.2855
6003 | [8 empty] | 8.969111 | 8.416723 | 7.726762 | 8.370865 | 0.7440769 | 308.5963 | 308.0727 | 307.4187
6004 | [8 empty] | 9.04915 | 8.560028 | 7.644759 | 8.417979 | 0.7482648 | 308.6722 | 308.2086 | 307.341
6005 | [8 empty] | 9.194354 | 8.68057 | 7.610856 | 8.49526 | 0.7551342 | 308.8098 | 308.3228 | 307.3089
6006 | [8 empty] | 9.133085 | 8.607678 | 7.681237 | 8.474 | 0.7532444 | 308.7517 | 308.2537 | 307.3756
6007 | [8 empty] | 9.015505 | 8.435268 | 7.654256 | 8.368343 | 0.7438527 | 308.6403 | 308.0903 | 307.35
6008 | [8 empty] | 8.978158 | 8.449177 | 7.536805 | 8.32138 | 0.7396782 | 308.6049 | 308.1035 | 307.2387
6009 | [8 empty] | 9.011255 | 8.596602 | 7.62821 | 8.412023 | 0.7477353 | 308.6363 | 308.2432 | 307.3253
6010 | [8 empty] | 9.085789 | 8.581503 | 7.688835 | 8.452042 | 0.7512926 | 308.7069 | 308.2289 | 307.3828
6011 | [8 empty] | 9.01953 | 8.58865 | 7.66076 | 8.42298 | 0.7487093 | 308.6441 | 308.2357 | 307.3562
6012 | [8 empty] | 9.012382 | 8.624581 | 7.843054 | 8.493339 | 0.7549635 | 308.6373 | 308.2697 | 307.529
6013 | [8 empty] | 9.056137 | 8.796958 | 7.994923 | 8.616006 | 0.7658672 | 308.6788 | 308.4331 | 307.6729
6014 | [8 empty] | 8.970978 | 8.750564 | 7.916332 | 8.545958 | 0.7596407 | 308.5981 | 308.3892 | 307.5984
6015 | [8 empty] | 8.869271 | 8.559448 | 7.714399 | 8.381039 | 0.7449813 | 308.5017 | 308.208 | 307.407
6016 | [8 empty] | 8.887687 | 8.585559 | 7.571191 | 8.348146 | 0.7420574 | 308.5191 | 308.2328 | 307.2713
6017 | [8 empty] | 9.064604 | 8.813958 | 7.505124 | 8.461229 | 0.7521092 | 308.6868 | 308.4492 | 307.2086
6018 | [8 empty] | 9.107071 | 8.820945 | 7.583586 | 8.503867 | 0.7558993 | 308.7271 | 308.4559 | 307.283
6019 | [8 empty] | 8.946606 | 8.663763 | 7.627469 | 8.412613 | 0.7477878 | 308.575 | 308.3069 | 307.3246
6020 | [8 empty] | 8.894995 | 8.661123 | 7.655641 | 8.40392 | 0.7470151 | 308.5261 | 308.3044 | 307.3513
6021 | [8 empty] | 9.009935 | 8.705522 | 7.722061 | 8.479173 | 0.7537042 | 308.635 | 308.3465 | 307.4143
6022 | [8 empty] | 9.016214 | 8.598373 | 7.773446 | 8.462678 | 0.752238 | 308.641 | 308.2449 | 307.463
6023 | [8 empty] | 8.961641 | 8.596989 | 7.867072 | 8.475234 | 0.7533541 | 308.5892 | 308.2436 | 307.5517
6024 | [8 empty] | 9.008519 | 8.567916 | 7.970261 | 8.515565 | 0.7569391 | 308.6337 | 308.216 | 307.6495
6025 | [8 empty] | 8.955266 | 8.698503 | 7.914175 | 8.522648 | 0.7575687 | 308.5832 | 308.3398 | 307.5964
6026 | [8 empty] | 8.858904 | 8.570652 | 7.879339 | 8.436298 | 0.7498932 | 308.4919 | 308.2186 | 307.5634
6027 | [8 empty] | 8.739521 | 8.474129 | 7.933847 | 8.382499 | 0.745111 | 308.3787 | 308.1271 | 307.615
6028 | [8 empty] | 8.850372 | 8.501785 | 7.747206 | 8.366454 | 0.7436848 | 308.4838 | 308.1534 | 307.4381
6029 | [8 empty] | 8.982247 | 8.647859 | 7.545015 | 8.391707 | 0.7459295 | 308.6088 | 308.2918 | 307.2465
6030 | [8 empty] | 8.891711 | 8.676674 | 7.721675 | 8.43002 | 0.7493351 | 308.5229 | 308.3191 | 307.4139
6031 | [8 empty] | 8.788909 | 8.664762 | 7.927279 | 8.460317 | 0.7520281 | 308.4255 | 308.3078 | 307.6088
6032 | [8 empty] | 8.766179 | 8.724324 | 7.884748 | 8.458417 | 0.7518593 | 308.404 | 308.3643 | 307.5685
6033 | [8 empty] | 8.831376 | 8.78965 | 7.886422 | 8.502483 | 0.7557762 | 308.4658 | 308.4262 | 307.5701
6034 | [8 empty] | 8.795059 | 8.755909 | 7.987067 | 8.512678 | 0.7566825 | 308.4313 | 308.3942 | 307.6655
6035 | [8 empty] | 8.736205 | 8.658 | 7.957511 | 8.450572 | 0.751162 | 308.3755 | 308.3014 | 307.6375
6036 | [8 empty] | 8.806295 | 8.687975 | 8.065336 | 8.519869 | 0.7573217 | 308.442 | 308.3298 | 307.7397
6037 | [8 empty] | 8.886077 | 8.880475 | 8.248982 | 8.671845 | 0.7708306 | 308.5176 | 308.5123 | 307.9137
6038 | [8 empty] | 8.858228 | 8.890552 | 8.293831 | 8.68087 | 0.7716329 | 308.4912 | 308.5219 | 307.9562
6039 | [8 empty] | 8.764537 | 8.668078 | 8.1777 | 8.536771 | 0.7588241 | 308.4024 | 308.311 | 307.8462
6040 | [8 empty] | 8.855684 | 8.594381 | 8.094827 | 8.514964 | 0.7568857 | 308.4888 | 308.2411 | 307.7676
6041 | [8 empty] | 9.010483 | 8.701175 | 7.888225 | 8.533294 | 0.7585151 | 308.6355 | 308.3423 | 307.5718
6042 | [8 empty] | 8.99535 | 8.624613 | 7.923576 | 8.514513 | 0.7568456 | 308.6212 | 308.2698 | 307.6053
6043 | [8 empty] | 8.930218 | 8.553138 | 8.050171 | 8.511176 | 0.7565489 | 308.5594 | 308.202 | 307.7253
6044 | [8 empty] | 8.976612 | 8.652237 | 8.16466 | 8.597837 | 0.7642521 | 308.6034 | 308.296 | 307.8338
6045 | [8 empty] | 9.005943 | 8.771234 | 8.151299 | 8.642825 | 0.7682511 | 308.6312 | 308.4088 | 307.8211
6046 | [8 empty] | 8.994868 | 8.714279 | 8.152297 | 8.620481 | 0.766265 | 308.6207 | 308.3548 | 307.8221
6047 | [8 empty] | 9.03962 | 8.593608 | 8.158382 | 8.597203 | 0.7641959 | 308.6631 | 308.2404 | 307.8279
6048 | [8 empty] | 9.114991 | 8.619784 | 8.202298 | 8.645691 | 0.7685058 | 308.7346 | 308.2652 | 307.8695
6049 | [8 empty] | 9.069659 | 8.786913 | 8.110088 | 8.655553 | 0.7693825 | 308.6916 | 308.4236 | 307.7821
6050 | [8 empty] | 8.934919 | 8.932987 | 7.939352 | 8.602419 | 0.7646595 | 308.5639 | 308.5621 | 307.6202
6051 | [8 empty] | 8.932697 | 8.830153 | 7.857768 | 8.540206 | 0.7591294 | 308.5618 | 308.4646 | 307.5429
6052 | [8 empty] | 9.043902 | 8.800049 | 7.840511 | 8.561487 | 0.7610211 | 308.6672 | 308.4361 | 307.5266
6053 | [8 empty] | 9.097734 | 8.85372 | 7.733427 | 8.561627 | 0.7610335 | 308.7182 | 308.4869 | 307.425
6054 | [8 empty] | 9.054301 | 8.805297 | 7.78787 | 8.549156 | 0.759925 | 308.6771 | 308.441 | 307.4767
6055 | [8 empty] | 9.03112 | 8.692193 | 8.027409 | 8.583574 | 0.7629843 | 308.6551 | 308.3338 | 307.7037
6056 | [8 empty] | 9.038558 | 8.611445 | 8.105001 | 8.585001 | 0.7631112 | 308.6621 | 308.2573 | 307.7773
6057 | [8 empty] | 8.941937 | 8.737396 | 8.071292 | 8.583542 | 0.7629815 | 308.5706 | 308.3767 | 307.7453
6058 | [8 empty] | 8.848955 | 8.819753 | 8.164145 | 8.610951 | 0.7654179 | 308.4824 | 308.4547 | 307.8333
6059 | [8 empty] | 8.862188 | 8.616339 | 8.117461 | 8.531996 | 0.7583996 | 308.495 | 308.2619 | 307.7890625
6060 | [8 empty] | 9.015827 | 8.427605 | 8.058156 | 8.500529 | 0.7556026 | 308.6406 | 308.083 | 307.7328
6061 | [8 empty] | 9.05443 | 8.518173 | 8.175961 | 8.582855 | 0.7629204 | 308.6772 | 308.1689 | 307.8445
6062 | [8 empty] | 9.007231 | 8.587942 | 8.28385 | 8.626341 | 0.7667859 | 308.6324 | 308.235 | 307.9468
6063 | [8 empty] | 8.939265 | 8.476189 | 8.205066 | 8.540174 | 0.7591265 | 308.568 | 308.1291 | 307.8721
6064 | [8 empty] | 9.027611 | 8.48852 | 8.021646 | 8.512592 | 0.7566749 | 308.6518 | 308.1408 | 307.6982
6065 | [8 empty] | 9.106395 | 8.638264 | 7.830304 | 8.524988 | 0.7577767 | 308.7264 | 308.2827 | 307.5169
6066 | [8 empty] | 8.992646 | 8.666822 | 7.765075 | 8.474848 | 0.7533198 | 308.6186 | 308.3098 | 307.455
6067 | [8 empty] | 8.92864 | 8.474064 | 7.852327 | 8.418344 | 0.7482972 | 308.558 | 308.1271 | 307.5378
6068 | [8 empty] | 8.934307 | 8.681632 | 7.86308 | 8.493006 | 0.7549339 | 308.5633 | 308.3238 | 307.5479
6069 | [8 empty] | 8.873971 | 8.613248 | 7.784715 | 8.423978 | 0.748798 | 308.5061 | 308.259 | 307.4737
6070 | [8 empty] | 8.786366 | 8.716146 | 7.917298 | 8.47327 | 0.7531796 | 308.4231 | 308.3565 | 307.5993
6071 | [8 empty] | 8.885723 | 8.658129 | 7.973577 | 8.50581 | 0.756072 | 308.5173 | 308.3015 | 307.6527
6072 | [8 empty] | 8.970817 | 8.637813 | 7.981626 | 8.530085 | 0.7582298 | 308.5979 | 308.2823 | 307.6603
6073 | [8 empty] | 8.926419 | 8.673068 | 7.875057 | 8.491515 | 0.7548013 | 308.5558 | 308.3157 | 307.5593
6074 | [8 empty] | 8.777222 | 8.689037 | 7.822352 | 8.429537 | 0.7492922 | 308.4144 | 308.3308 | 307.5093
6075 | [8 empty] | 8.80211 | 8.79889 | 7.850234 | 8.483745 | 0.7541106 | 308.438 | 308.435 | 307.5358
6076 | [8 empty] | 8.877416 | 8.720042 | 7.880305 | 8.492588 | 0.7548967 | 308.5094 | 308.3602 | 307.5643
6077 | [8 empty] | 9.002112 | 8.703815 | 7.712338 | 8.472755 | 0.7531338 | 308.6276 | 308.3448 | 307.4051
6078 | [8 empty] | 9.005524 | 8.880475 | 7.703452 | 8.529817 | 0.758206 | 308.6308 | 308.5123 | 307.3966
6079 | [8 empty] | 9.03244 | 8.790036 | 7.828952 | 8.550476 | 0.7600423 | 308.6563 | 308.4266 | 307.5156
6080 | [8 empty] | 9.068242 | 8.597923 | 7.842442 | 8.502869 | 0.7558106 | 308.6903 | 308.2445 | 307.5284
6081 | [8 empty] | 8.998377 | 8.667144 | 7.677631 | 8.447717 | 0.7509082 | 308.6241 | 308.3101 | 307.3722
6082 | [8 empty] | 8.966181 | 8.887333 | 7.713401 | 8.522305 | 0.7575382 | 308.5935 | 308.5188 | 307.4061
6083 | [8 empty] | 8.957359 | 8.87014 | 7.860923 | 8.562807 | 0.7611384 | 308.5852 | 308.5025 | 307.5459
6084 | [8 empty] | 8.992356 | 8.84213 | 7.768037 | 8.534174 | 0.7585933 | 308.6183 | 308.476 | 307.4579
6085 | [8 empty] | 8.894384 | 8.936721 | 7.773994 | 8.535033 | 0.7586696 | 308.5255 | 308.5656 | 307.4635
6086 | [8 empty] | 8.783211 | 8.964217 | 7.93536 | 8.560929 | 0.7609715 | 308.4201 | 308.5917 | 307.6165
6087 | [8 empty] | 8.79039 | 8.809708 | 7.883363 | 8.494487 | 0.7550655 | 308.4269 | 308.4452 | 307.5672
6088 | [8 empty] | 8.939877 | 8.731955 | 7.625731 | 8.432521 | 0.7495574 | 308.5686 | 308.3715 | 307.323
6089 | [8 empty] | 8.948215 | 9.046124 | 7.548106 | 8.514148 | 0.7568132 | 308.5765 | 308.6693 | 307.2494
6090 | [8 empty] | 8.869625 | 9.122267 | 7.552227 | 8.514706 | 0.7568628 | 308.502 | 308.7415 | 307.2533
6091 | [8 empty] | 8.973586 | 9.013219 | 7.712048 | 8.566285 | 0.7614475 | 308.6006 | 308.6381 | 307.4048
6092 | [8 empty] | 8.946155 | 8.694639 | 7.766363 | 8.469052 | 0.7528047 | 308.5746 | 308.3362 | 307.4563
6093 | [8 empty] | 8.844448 | 8.785593 | 7.667425 | 8.432489 | 0.7495545 | 308.4781 | 308.4224 | 307.3625
6094 | [8 empty] | 8.829476 | 8.88656 | 7.690799 | 8.468945 | 0.7527951 | 308.464 | 308.5181 | 307.3846
6095 | [8 empty] | 9.009452 | 8.852883 | 7.830015 | 8.564117 | 0.7612548 | 308.6346 | 308.4861 | 307.5166
6096 | [8 empty] | 9.067405 | 8.775516 | 7.813981 | 8.552301 | 0.7602045 | 308.6895 | 308.4128 | 307.5014
6097 | [8 empty] | 9.01866 | 8.963992 | 7.749814 | 8.577489 | 0.7624434 | 308.6433 | 308.5915 | 307.4406
6098 | [8 empty] | 9.046091 | 9.101082 | 7.647624 | 8.598266 | 0.7642903 | 308.6693 | 308.7214 | 307.3437
6099 | [8 empty] | 9.04622 | 9.30997 | 7.662821 | 8.673004 | 0.7709337 | 308.6694 | 308.9194 | 307.3581
6100 | [8 empty] | 9.102917 | 9.389591 | 7.816814 | 8.769774 | 0.7795355 | 308.7231 | 308.9949 | 307.5041
6101 | [8 empty] | 9.090168 | 9.241103 | 7.797497 | 8.709589 | 0.7741857 | 308.7111 | 308.8541 | 307.4858
6102 | [8 empty] | 9.023136 | 9.155816 | 7.668487 | 8.615813 | 0.76585 | 308.6475 | 308.7733 | 307.3635
6103 | [8 empty] | 9.084855 | 8.974359 | 7.705126 | 8.588113 | 0.7633879 | 308.706 | 308.6013 | 307.3982
6104 | [8 empty] | 9.130574 | 8.847925 | 7.752841 | 8.577113 | 0.7624101 | 308.7494 | 308.4814 | 307.4435
6105 | [8 empty] | 9.080638 | 9.055267 | 7.627791 | 8.587899 | 0.7633688 | 308.702 | 308.678 | 307.3249
6106 | [8 empty] | 9.047411 | 8.90797 | 7.442406 | 8.465929 | 0.7525271 | 308.6705 | 308.5384 | 307.1492
6107 | [8 empty] | 9.102982 | 8.751304 | 7.620418 | 8.491568 | 0.7548061 | 308.7232 | 308.3899 | 307.3179
6108 | [8 empty] | 9.181315 | 8.600337 | 7.4124 | 8.398017 | 0.7464904 | 308.7975 | 308.2468 | 307.1208
6109 | [8 empty] | 9.050502 | 8.688329 | 7.283036 | 8.340622 | 0.7413887 | 308.6735 | 308.3302 | 306.9981
6110 | [8 empty] | 8.940682 | 8.792065 | 7.422638 | 8.385128 | 0.7453447 | 308.5694 | 308.4285 | 307.1305
6111 | [8 empty] | 9.001403 | 8.666693 | 7.68568 | 8.451259 | 0.751223 | 308.6269 | 308.3097 | 307.3798
6112 | [8 empty] | 8.853817 | 8.536621 | 7.51459 | 8.301676 | 0.7379268 | 308.487 | 308.1864 | 307.2176
6113 | [8 empty] | 8.458642 | 8.535623 | 7.372348 | 8.122204 | 0.7219737 | 308.1125 | 308.1854 | 307.0828
6114 | [8 empty] | 8.605843 | 8.617594 | 7.453128 | 8.225522 | 0.7311575 | 308.252 | 308.2631 | 307.1594
6115 | [8 empty] | 8.802335 | 8.633564 | 7.552292 | 8.329397 | 0.7403908 | 308.4382 | 308.2783 | 307.2534
6116 | [8 empty] | 8.888621 | 8.569654 | 7.706317 | 8.388197 | 0.7456176 | 308.52 | 308.2177 | 307.3994
6117 | [8 empty] | 8.765342 | 8.601625 | 7.718423 | 8.361797 | 0.7432708 | 308.4032 | 308.248 | 307.4108
6118 | [8 empty] | 8.719785 | 8.564406 | 7.645918 | 8.310036 | 0.7386699 | 308.36 | 308.2127 | 307.3421
6119 | [8 empty] | 8.977063 | 8.49364 | 7.703323 | 8.391342 | 0.7458971 | 308.6039 | 308.1456 | 307.3965
6120 | [8 empty] | 9.139492 | 8.277507 | 7.832912 | 8.416637 | 0.7481455 | 308.7578125 | 307.9408 | 307.5193
6121 | [8 empty] | 9.146125 | 8.21421 | 7.859571 | 8.406635 | 0.7472565 | 308.7641 | 307.8808 | 307.5446
6122 | [8 empty] | 9.17098 | 8.46051 | 7.830465 | 8.487318 | 0.7544283 | 308.7877 | 308.1142 | 307.517
6123 | [8 empty] | 9.203755 | 8.558482 | 7.794374 | 8.51887 | 0.7572329 | 308.8187 | 308.2071 | 307.4828
6124 | [8 empty] | 9.124392 | 8.479505 | 7.808636 | 8.470845 | 0.752964 | 308.7435 | 308.1322 | 307.4963
6125 | [8 empty] | 9.037946 | 8.468752 | 7.888869 | 8.465189 | 0.7524612 | 308.6616 | 308.122 | 307.5724
6126 | [8 empty] | 8.992968 | 8.526576 | 7.749718 | 8.423087 | 0.7487189 | 308.6189 | 308.1768 | 307.4405
6127 | [8 empty] | 9.033632 | 8.452396 | 7.646304 | 8.377444 | 0.7446617 | 308.6575 | 308.1065 | 307.3425
6128 | [8 empty] | 8.95591 | 8.404585 | 7.782365 | 8.380953 | 0.7449736 | 308.5838 | 308.0612 | 307.4714
6129 | [8 empty] | 8.87175 | 8.558128 | 7.86205 | 8.430643 | 0.7493905 | 308.504 | 308.2068 | 307.547
6130 | [8 empty] | 8.918885 | 8.785207 | 7.729402 | 8.477831 | 0.753585 | 308.5487 | 308.422 | 307.4212
6131 | [8 empty] | 9.055428 | 8.740422 | 7.682686 | 8.492845 | 0.7549196 | 308.6781 | 308.3795 | 307.377
6132 | [8 empty] | 9.054237 | 8.5608 | 7.886583 | 8.50054 | 0.7556036 | 308.677 | 308.2093 | 307.5702
6133 | [8 empty] | 8.911351 | 8.638393 | 7.887678 | 8.479141 | 0.7537014 | 308.5416 | 308.2828 | 307.5713
6134 | [8 empty] | 8.904075 | 8.814409 | 7.811631 | 8.510038 | 0.7564478 | 308.5347 | 308.4497 | 307.4992
6135 | [8 empty] | 8.926161 | 8.984017 | 7.908863 | 8.606347 | 0.7650086 | 308.5556 | 308.6104 | 307.5913
6136 | [8 empty] | 8.888717 | 8.959484 | 7.929533 | 8.592578 | 0.7637847 | 308.5201 | 308.5872 | 307.6109
6137 | [8 empty] | 8.812928 | 8.957327 | 7.735616 | 8.501957 | 0.7557295 | 308.4483 | 308.5851 | 307.4271
6138 | [8 empty] | 8.980669 | 9.002112 | 7.729756 | 8.570846 | 0.7618529 | 308.6073 | 308.6276 | 307.4216
6139 | [8 empty] | 9.056072 | 8.973618 | 7.774155 | 8.601282 | 0.7645584 | 308.6787 | 308.6006 | 307.4637
6140 | [8 empty] | 8.990618 | 8.912864 | 7.937968 | 8.613817 | 0.7656726 | 308.6167 | 308.543 | 307.6189
6141 | [8 empty] | 8.895511 | 8.80182 | 8.063404 | 8.586911 | 0.763281 | 308.5266 | 308.4377 | 307.7378
6142 | [8 empty] | 8.948441 | 8.883791 | 8.016591 | 8.616274 | 0.765891 | 308.5767 | 308.5154 | 307.6935
6143 | [8 empty] | 9.032698 | 8.916052 | 7.999527 | 8.649425 | 0.7688378 | 308.6566 | 308.546 | 307.6773
6144 | [8 empty] | 9.058165 | 8.697344 | 8.129406 | 8.628305 | 0.7669604 | 308.6807 | 308.3387 | 307.8004
6145 | [8 empty] | 9.036078 | 8.615276 | 8.067299 | 8.572885 | 0.7620342 | 308.6598 | 308.2609 | 307.7415
6146 | [8 empty] | 9.063574 | 8.776965 | 8.006417 | 8.615652 | 0.7658357 | 308.6859 | 308.4142 | 307.6838
6147 | [8 empty] | 9.065634 | 8.809193 | 8.00558 | 8.626802 | 0.7668269 | 308.6878 | 308.4447 | 307.683
6148 | [8 empty] | 8.974552 | 8.777351 | 8.028503 | 8.593469 | 0.7638639 | 308.6015 | 308.4146 | 307.7047
6149 | [8 empty] | 8.909612 | 8.856006 | 8.010634 | 8.592084 | 0.7637408 | 308.5399 | 308.4891 | 307.6878
6150 | [8 empty] | 9.065345 | 8.898666 | 7.936068 | 8.63336 | 0.7674097 | 308.6875 | 308.5295 | 307.6171
6151 | [8 empty] | 9.113735 | 8.839264 | 7.828823 | 8.593941 | 0.7639059 | 308.7334 | 308.4732 | 307.5155
6152 | [8 empty] | 8.995962 | 8.628155 | 7.795146 | 8.473088 | 0.7531634 | 308.6218 | 308.2731 | 307.4836
6153 | [8 empty] | 8.912574 | 8.683693 | 7.991574 | 8.529281 | 0.7581583 | 308.5427 | 308.3258 | 307.6697
6154 | [8 empty] | 8.965312 | 8.905524 | 7.991156 | 8.620664 | 0.7662812 | 308.5927 | 308.536 | 307.6693
6155 | [8 empty] | 9.134115 | 9.003432 | 7.93726 | 8.691602 | 0.7725869 | 308.7527 | 308.6288 | 307.6183
6156 | [8 empty] | 9.015795 | 8.925228 | 8.146598 | 8.695874 | 0.7729665 | 308.6406 | 308.5547 | 307.8167
6157 | [8 empty] | 8.95855 | 8.82571 | 8.239645 | 8.674635 | 0.7710787 | 308.5863 | 308.4604 | 307.9049
6158 | [8 empty] | 8.931152 | 8.884918 | 8.079437 | 8.631836 | 0.7672743 | 308.5603 | 308.5165 | 307.753
6159 | [8 empty] | 8.86985 | 8.968209 | 7.966687 | 8.601582 | 0.7645851 | 308.5022 | 308.5955 | 307.6461
6160 | [8 empty] | 8.782341 | 9.11776 | 8.061214 | 8.653772 | 0.7692242 | 308.4193 | 308.7372 | 307.7357
6161 | [8 empty] | 8.887494 | 9.174393 | 7.786743 | 8.61621 | 0.7658853 | 308.519 | 308.7909 | 307.4756
6162 | [8 empty] | 9.043677 | 9.080509 | 7.663819 | 8.596001 | 0.764089 | 308.667 | 308.7019 | 307.3591
6163 | [8 empty] | 9.054688 | 9.036948 | 7.823414 | 8.63835 | 0.7678533 | 308.6774 | 308.6606 | 307.5103
6164 | [8 empty] | 8.938299 | 8.811994 | 8.086231 | 8.612175 | 0.7655266 | 308.5671 | 308.4474 | 307.7595
6165 | [8 empty] | 8.922942 | 8.629314 | 8.191319 | 8.581191 | 0.7627726 | 308.5526 | 308.2742 | 307.8591
6166 | [8 empty] | 9.031281 | 8.858195 | 8.249239 | 8.712905 | 0.7744805 | 308.6552 | 308.4912 | 307.914
6167 | [8 empty] | 9.087206 | 9.028641 | 8.205356 | 8.773734 | 0.7798875 | 308.7083 | 308.6527 | 307.8724
6168 | [8 empty] | 9.069112 | 8.872651 | 8.261442 | 8.734402 | 0.7763912 | 308.6911 | 308.5049 | 307.9255
6169 | [8 empty] | 9.053658 | 8.786849 | 8.350625 | 8.730377 | 0.7760335 | 308.6765 | 308.4236 | 308.0101
6170 | [8 empty] | 9.062189 | 8.790938 | 8.315048 | 8.722725 | 0.7753533 | 308.6845 | 308.4274 | 307.9763
6171 | [8 empty] | 8.975035 | 8.770461 | 8.222356 | 8.655951 | 0.7694178 | 308.6019 | 308.408 | 307.8885
6172 | [8 empty] | 8.914699 | 8.602494 | 8.083591 | 8.533595 | 0.7585418 | 308.5447 | 308.2488 | 307.757
6173 | [8 empty] | 8.90224 | 8.570363 | 7.584681 | 8.352428 | 0.742438 | 308.5329 | 308.2184 | 307.2841
6174 | [8 empty] | 8.974262 | 8.670492 | 7.38558 | 8.343445 | 0.7416396 | 308.6012 | 308.3133 | 307.0953
6175 | [8 empty] | 8.865214 | 8.727512 | 7.509439 | 8.367388 | 0.7437678 | 308.4978 | 308.3673 | 307.2127
6176 | [8 empty] | 8.677447 | 8.621941 | 7.717908 | 8.339099 | 0.7412532 | 308.3199 | 308.2672 | 307.4103
6177 | [8 empty] | 8.685592 | 8.559899 | 8.022064 | 8.422518 | 0.7486683 | 308.3276 | 308.2084 | 307.6986
6178 | [8 empty] | 8.861737 | 8.625804 | 8.164918 | 8.55082 | 0.7600729 | 308.4945 | 308.2709 | 307.834
6179 | [8 empty] | 8.864667 | 8.759579 | 8.029952 | 8.551399 | 0.7601244 | 308.4973 | 308.3977 | 307.7061
6180 | [8 empty] | 8.882793 | 8.749888 | 8.060474 | 8.564385 | 0.7612787 | 308.5145 | 308.3885 | 307.735
6181 | [8 empty] | 8.963573 | 8.682856 | 8.20703 | 8.61782 | 0.7660284 | 308.5911 | 308.325 | 307.874
6182 | [8 empty] | 8.944481 | 8.768658 | 8.131176 | 8.614772 | 0.7657575 | 308.573 | 308.4063 | 307.8021
6183 | [8 empty] | 8.845832 | 8.763314 | 7.949204 | 8.51945 | 0.7572844 | 308.4795 | 308.4012 | 307.6296
6184 | [8 empty] | 8.747055 | 8.717627 | 8.010956 | 8.491879 | 0.7548337 | 308.3858 | 308.3579 | 307.6881
6185 | [8 empty] | 8.910771 | 8.58308 | 8.058446 | 8.517432 | 0.7571051 | 308.541 | 308.2304 | 307.7331
6186 | [8 empty] | 8.980701 | 8.555392 | 7.999623 | 8.511905 | 0.7566138 | 308.6073 | 308.2042 | 307.6774
6187 | [8 empty] | 8.890778 | 8.726095 | 8.020197 | 8.54569 | 0.7596169 | 308.5221 | 308.366 | 307.6969
6188 | [8 empty] | 8.821717 | 8.638007 | 8.128343 | 8.529356 | 0.7581649 | 308.4566 | 308.2825 | 307.7994
6189 | [8 empty] | 8.814377 | 8.490613 | 8.20072 | 8.501903 | 0.7557247 | 308.4496 | 308.1428 | 307.868
6190 | [8 empty] | 8.846637 | 8.54042 | 8.038355 | 8.475138 | 0.7533456 | 308.4802 | 308.19 | 307.7141
6191 | [8 empty] | 8.78862 | 8.595604 | 7.891895 | 8.425373 | 0.7489221 | 308.4252 | 308.2423 | 307.5753
6192 | [8 empty] | 8.77513 | 8.519879 | 7.849719 | 8.381576 | 0.745029 | 308.4124 | 308.1705 | 307.5353
6193 | [8 empty] | 8.939136 | 8.490999 | 7.959443 | 8.463193 | 0.7522838 | 308.5679 | 308.1431 | 307.6393
6194 | [8 empty] | 8.992614 | 8.644414 | 7.972547 | 8.536525 | 0.7588022 | 308.6186 | 308.2885 | 307.6517
6195 | [8 empty] | 8.893225 | 8.755748 | 7.889352 | 8.512775 | 0.7566911 | 308.5244 | 308.3941 | 307.5728
6196 | [8 empty] | 8.76795 | 8.658741 | 7.929661 | 8.452117 | 0.7512993 | 308.4056 | 308.3021 | 307.6111
6197 | [8 empty] | 8.825291 | 8.53543 | 7.994408 | 8.45171 | 0.7512631 | 308.46 | 308.1852 | 307.6724
6198 | [8 empty] | 8.889426 | 8.6514 | 7.972643 | 8.50449 | 0.7559546 | 308.5208 | 308.2952 | 307.6518
6199 | [8 empty] | 8.834467 | 8.830539 | 7.875186 | 8.513397 | 0.7567464 | 308.4687 | 308.465 | 307.5594
6200 | [8 empty] | 8.694768 | 8.822426 | 7.880144 | 8.465779 | 0.7525137 | 308.3363 | 308.4573 | 307.5641
6201 | [8 empty] | 8.795252 | 8.607517 | 7.933106 | 8.445292 | 0.7506926 | 308.4315 | 308.2536 | 307.6143
6202 | [8 empty] | 8.885079 | 8.496247 | 7.938129 | 8.439818 | 0.7502061 | 308.5167 | 308.1481 | 307.6191
6203 | [8 empty] | 8.850114 | 8.485269 | 7.760697 | 8.36536 | 0.7435875 | 308.4835 | 308.1377 | 307.4509
6204 | [8 empty] | 8.926193 | 8.436749 | 7.699009 | 8.353984 | 0.7425763 | 308.5556 | 308.0917 | 307.3924
6205 | [8 empty] | 9.018177 | 8.330856 | 7.799461 | 8.382831 | 0.7451406 | 308.6428 | 307.9913 | 307.4876
6206 | [8 empty] | 9.015505 | 8.505262 | 7.849654 | 8.456807 | 0.7517162 | 308.6403 | 308.1566 | 307.5352
6207 | [8 empty] | 8.751272 | 8.567143 | 7.675506 | 8.331307 | 0.7405606 | 308.3898 | 308.2153 | 307.3701
6208 | [8 empty] | 8.73408 | 8.510542 | 7.685422 | 8.310015 | 0.738668 | 308.3735 | 308.1617 | 307.3795
6209 | [8 empty] | 8.78466 | 8.280212 | 7.885521 | 8.316797 | 0.7392709 | 308.4215 | 307.9433 | 307.5692
6210 | [8 empty] | 8.67999 | 8.185459 | 7.835746 | 8.233732 | 0.7318873 | 308.3223 | 307.8535 | 307.522
6211 | [8 empty] | 8.631825 | 8.338487 | 7.782493 | 8.250935 | 0.7334164 | 308.2766 | 307.9986 | 307.4716
6212 | [8 empty] | 8.688232 | 8.437329 | 7.903003 | 8.342855 | 0.7415871 | 308.3301 | 308.0923 | 307.5858
6213 | [8 empty] | 8.793932 | 8.348629 | 8.003841 | 8.382134 | 0.7450786 | 308.4303 | 308.0082 | 307.6814
6214 | [8 empty] | 8.783565 | 8.454682 | 7.915399 | 8.384549 | 0.7452932 | 308.4204 | 308.1087 | 307.5975
6215 | [8 empty] | 8.739424 | 8.653171 | 7.828437 | 8.407011 | 0.7472898 | 308.3786 | 308.2968 | 307.5151
6216 | [8 empty] | 8.700403 | 8.677157 | 7.766105 | 8.381222 | 0.7449975 | 308.3416 | 308.3196 | 307.456
6217 | [8 empty] | 8.707325 | 8.500368 | 7.905289 | 8.370994 | 0.7440884 | 308.3482 | 308.152 | 307.588
6218 | [8 empty] | 8.727157 | 8.523195 | 7.955611 | 8.401988 | 0.7468434 | 308.367 | 308.1736 | 307.6357
6219 | [8 empty] | 8.645025 | 8.73028 | 7.8342 | 8.403169 | 0.7469483 | 308.2891 | 308.3699 | 307.5206
6220 | [8 empty] | 8.720589 | 8.889715 | 7.887034 | 8.499113 | 0.7554767 | 308.3607 | 308.5211 | 307.5706
6221 | [8 empty] | 8.950984 | 8.812091 | 8.007479 | 8.590185 | 0.763572 | 308.5791 | 308.4475 | 307.6848
6222 | [8 empty] | 8.826096 | 8.666146 | 8.044569 | 8.51227 | 0.7566462 | 308.4608 | 308.3091 | 307.72
6223 | [8 empty] | 8.726031 | 8.689037 | 8.012212 | 8.47576 | 0.7534009 | 308.3659 | 308.3308 | 307.6893
6224 | [8 empty] | 8.761961 | 8.717499 | 7.947884 | 8.475781 | 0.7534028 | 308.4 | 308.3578 | 307.6283
6225 | [8 empty] | 8.813636 | 8.67706 | 8.006642 | 8.499113 | 0.7554767 | 308.4489 | 308.3195 | 307.684
6226 | [8 empty] | 8.754492 | 8.647762 | 8.026121 | 8.476125 | 0.7534333 | 308.3929 | 308.2917 | 307.7025
6227 | [8 empty] | 8.769334 | 8.581503 | 7.850942 | 8.400593 | 0.7467194 | 308.407 | 308.2289 | 307.5364
6228 | [8 empty] | 8.915215 | 8.664311 | 7.765043 | 8.448189 | 0.7509502 | 308.5452 | 308.3074 | 307.455
6229 | [8 empty] | 8.965666 | 8.553331 | 7.921097 | 8.480031 | 0.7537806 | 308.593 | 308.2022 | 307.6029
6230 | [8 empty] | 8.868369 | 8.326156 | 7.989353 | 8.394626 | 0.746189 | 308.5008 | 307.9869 | 307.6676
6231 | [8 empty] | 8.754717 | 8.389743 | 7.8512 | 8.331887 | 0.7406121 | 308.3931 | 308.0471 | 307.5367
6232 | [8 empty] | 8.836431 | 8.58308 | 7.718005 | 8.379172 | 0.7448153 | 308.4706 | 308.2304 | 307.4104
6233 | [8 empty] | 8.942549 | 8.545604 | 7.948078 | 8.478743 | 0.7536661 | 308.5711 | 308.1949 | 307.6285
6234 | [8 empty] | 8.925453 | 8.491676 | 7.871 | 8.429376 | 0.7492779 | 308.5549 | 308.1438 | 307.5555
6235 | [8 empty] | 8.801337 | 8.577124 | 7.720226 | 8.366229 | 0.7436648 | 308.4373 | 308.2248 | 307.4125
6236 | [8 empty] | 8.835433 | 8.621426 | 7.81543 | 8.424096 | 0.7488085 | 308.4696 | 308.2668 | 307.5028
6237 | [8 empty] | 8.817435 | 8.531148 | 7.886615 | 8.411733 | 0.7477096 | 308.4525 | 308.1812 | 307.5703
6238 | [8 empty] | 8.73585 | 8.521811 | 7.77541 | 8.344357 | 0.7417206 | 308.3752 | 308.1723 | 307.4648
6239 | [8 empty] | 8.643577 | 8.69216 | 7.665235 | 8.333657 | 0.7407695 | 308.2878 | 308.3338 | 307.3604
6240 | [8 empty] | 8.732792 | 8.85475 | 7.759538 | 8.449027 | 0.7510246 | 308.3723 | 308.4879 | 307.4498
6241 | [8 empty] | 8.697344 | 8.791936 | 7.950363 | 8.479881 | 0.7537672 | 308.3387 | 308.4284 | 307.6307
6242 | [8 empty] | 8.596345 | 8.676255 | 8.017363 | 8.429988 | 0.7493323 | 308.243 | 308.3187 | 307.6942
6243 | [8 empty] | 8.585463 | 8.64744 | 7.894471 | 8.375791 | 0.7445148 | 308.2327 | 308.2914 | 307.5777
6244 | [8 empty] | 8.718465 | 8.74274 | 7.882333 | 8.447846 | 0.7509196 | 308.3587 | 308.3817 | 307.5662
6245 | [8 empty] | 8.80929 | 8.762863 | 8.020808 | 8.530987 | 0.75831 | 308.4448 | 308.4008 | 307.6974
6246 | [8 empty] | 8.678606 | 8.74757 | 7.962888 | 8.463021 | 0.7522685 | 308.321 | 308.3863 | 307.6425
6247 | [8 empty] | 8.622585 | 8.719913 | 7.955515 | 8.432671 | 0.7495708 | 308.2679 | 308.3601 | 307.6356
6248 | [8 empty] | 8.637846 | 8.755683 | 7.919262 | 8.437597 | 0.7500086 | 308.2823 | 308.394 | 307.6012
6249 | [8 empty] | 8.577864 | 8.709868 | 7.816718 | 8.36815 | 0.7438356 | 308.2255 | 308.3506 | 307.504
6250 | [8 empty] | 8.512635 | 8.551367 | 7.88932 | 8.317774 | 0.7393577 | 308.1636 | 308.2003 | 307.5728
6251 | [8 empty] | 8.585591 | 8.584014 | 7.845179 | 8.338261 | 0.7411788 | 308.2328 | 308.2313 | 307.531
6252 | [8 empty] | 8.610801 | 8.782857 | 7.676375 | 8.356678 | 0.7428158 | 308.2567 | 308.4198 | 307.371
6253 | [8 empty] | 8.588714 | 8.802335 | 7.624024 | 8.338358 | 0.7411874 | 308.2357 | 308.4382 | 307.3214
6254 | [8 empty] | 8.512442 | 8.652591 | 7.420449 | 8.195161 | 0.7284587 | 308.1635 | 308.2963 | 307.1284
6255 | [8 empty] | 8.541161 | 8.666468 | 7.383777 | 8.197135 | 0.7286343 | 308.1907 | 308.3094 | 307.0936
6256 | [8 empty] | 8.613377 | 8.658709 | 7.442986 | 8.238357 | 0.7322984 | 308.2591 | 308.3021 | 307.1497
6257 | [8 empty] | 8.700145 | 8.581181 | 7.786389 | 8.355905 | 0.7427471 | 308.3414 | 308.2286 | 307.4753
6258 | [8 empty] | 8.635399 | 8.472261 | 7.956352 | 8.354671 | 0.7426374 | 308.28 | 308.1254 | 307.6364
6259 | [8 empty] | 8.655264 | 8.566048 | 7.964465 | 8.395259 | 0.7462453 | 308.2988 | 308.2143 | 307.644
6260 | [8 empty] | 8.736205 | 8.758613 | 8.063919 | 8.519579 | 0.7572959 | 308.3755 | 308.3968 | 307.7383
6261 | [8 empty] | 8.754782 | 8.749469 | 8.233077 | 8.579109 | 0.7625875 | 308.3932 | 308.3881 | 307.8987
6262 | [8 empty] | 8.698922 | 8.63395 | 8.106868 | 8.479913 | 0.7537701 | 308.3402 | 308.2786 | 307.779
6263 | [8 empty] | 8.675805 | 8.618496 | 7.970357 | 8.421553 | 0.7485825 | 308.3183 | 308.264 | 307.6496
6264 | [8 empty] | 8.766018 | 8.656487 | 7.920196 | 8.447567 | 0.7508948 | 308.4038 | 308.3 | 307.6021
6265 | [8 empty] | 8.778092 | 8.669366 | 8.083591 | 8.510349 | 0.7564755 | 308.4153 | 308.3122 | 307.757
6266 | [8 empty] | 8.67661 | 8.585334 | 8.16466 | 8.475535 | 0.7533809 | 308.3191 | 308.2325 | 307.8338
6267 | [8 empty] | 8.594317 | 8.473453 | 8.063275 | 8.377015 | 0.7446235 | 308.2411 | 308.1265 | 307.7377
6268 | [8 empty] | 8.726031 | 8.471328 | 7.981916 | 8.393091 | 0.7460526 | 308.3659 | 308.1245 | 307.6606
6269 | [8 empty] | 8.734434 | 8.537233 | 8.104454 | 8.458707 | 0.7518851 | 308.3739 | 308.187 | 307.7767
6270 | [8 empty] | 8.54467 | 8.401333 | 8.088484 | 8.344829 | 0.7417626 | 308.194 | 308.0581 | 307.7616
6271 | [8 empty] | 8.381726 | 8.272421 | 8.017138 | 8.223762 | 0.731001 | 308.0396 | 307.9359 | 307.694
6272 | [8 empty] | 8.281822 | 8.421971 | 7.96923 | 8.224341 | 0.7310525 | 307.9449 | 308.0777 | 307.6486
6273 | [8 empty] | 8.479892 | 8.511476 | 7.850749 | 8.280706 | 0.7360627 | 308.1326 | 308.1625 | 307.5363
6274 | [8 empty] | 8.494219 | 8.333915 | 7.520353 | 8.116162 | 0.7214367 | 308.1462 | 307.9942 | 307.2231
6275 | [8 empty] | 8.714987 | 8.274417 | 7.575441 | 8.188282 | 0.7278472 | 308.3554 | 307.9378 | 307.2753
6276 | [8 empty] | 8.876257 | 8.463343 | 7.438285 | 8.259295 | 0.7341596 | 308.5083 | 308.1169 | 307.1453
6277 | [8 empty] | 8.886979 | 8.528733 | 7.595788 | 8.337167 | 0.7410815 | 308.5185 | 308.1789 | 307.2946
6278 | [8 empty] | 8.789264 | 8.474998 | 7.821837 | 8.362033 | 0.7432918 | 308.4258 | 308.128 | 307.5089
6279 | [8 empty] | 8.792354 | 8.548405 | 7.84534 | 8.395366 | 0.7462548 | 308.4288 | 308.1975 | 307.5311
6280 | [8 empty] | 8.777319 | 8.692643 | 7.73494 | 8.401634 | 0.7468119 | 308.4145 | 308.3343 | 307.4265
6281 | [8 empty] | 8.740776 | 8.69699 | 7.833427 | 8.423731 | 0.7487761 | 308.3799 | 308.3384 | 307.5198
6282 | [8 empty] | 8.689327 | 8.506936 | 8.009669 | 8.401977 | 0.7468424 | 308.3311 | 308.1582 | 307.6869
6283 | [8 empty] | 8.692965 | 8.498115 | 7.966075 | 8.385718 | 0.7453972 | 308.3346 | 308.1499 | 307.6456
6284 | [8 empty] | 8.74699 | 8.651786 | 7.914079 | 8.437618 | 0.7500105 | 308.3858 | 308.2955 | 307.5963
6285 | [8 empty] | 8.662701 | 8.812735 | 8.010795 | 8.49541 | 0.7551476 | 308.3059 | 308.4481 | 307.688
6286 | [8 empty] | 8.564535 | 8.803945 | 7.894439 | 8.420973 | 0.7485309 | 308.2128 | 308.4398 | 307.5777
6287 | [8 empty] | 8.60639 | 8.760802 | 7.739769 | 8.368987 | 0.74391 | 308.2525 | 308.3989 | 307.4311
6288 | [8 empty] | 8.772618 | 8.807583 | 7.794052 | 8.458084 | 0.7518297 | 308.4101 | 308.4432 | 307.4825
6289 | [8 empty] | 8.729508 | 8.870204 | 7.95603 | 8.518581 | 0.7572072 | 308.3692 | 308.5026 | 307.636
6290 | [8 empty] | 8.648181 | 8.830668 | 8.042187 | 8.507012 | 0.7561788 | 308.2921 | 308.4651 | 307.7177
6291 | [8 empty] | 8.669172 | 8.729411 | 8.029501 | 8.476028 | 0.7534247 | 308.312 | 308.3691 | 307.7057
6292 | [8 empty] | 8.621039 | 8.79918 | 7.918779 | 8.446333 | 0.7507851 | 308.2664 | 308.4352 | 307.6007
6293 | [8 empty] | 8.55552 | 8.948183 | 7.9682 | 8.490635 | 0.7547231 | 308.2043 | 308.5765 | 307.6476
6294 | [8 empty] | 8.532275 | 8.830314 | 8.040577 | 8.467722 | 0.7526864 | 308.1823 | 308.4648 | 307.7162
6295 | [8 empty] | 8.684208 | 8.665373 | 7.891863 | 8.413815 | 0.7478946 | 308.3263 | 308.3084 | 307.5752
6296 | [8 empty] | 8.725419 | 8.76859375 | 7.671481 | 8.388498 | 0.7456443 | 308.3653 | 308.40625 | 307.3663
6297 | [8 empty] | 8.618045 | 8.981893 | 7.810665 | 8.470201 | 0.7529067 | 308.2635 | 308.6084 | 307.4983
6298 | [8 empty] | 8.626319 | 8.923038 | 7.98858 | 8.512646 | 0.7566796 | 308.2714 | 308.5526 | 307.6669
6299 | [8 empty] | 8.707486 | 8.890552 | 8.080661 | 8.559566 | 0.7608503 | 308.3483 | 308.5219 | 307.7542
6300 | [8 empty] | 8.826482 | 8.917468 | 7.995856 | 8.579936 | 0.7626609 | 308.4611 | 308.5474 | 307.6738
6301 | [8 empty] | 8.8005 | 8.871911 | 7.967814 | 8.546742 | 0.7597104 | 308.4365 | 308.5042 | 307.6472
6302 | [8 empty] | 8.756005 | 8.656197 | 8.071388 | 8.49453 | 0.7550694 | 308.3943 | 308.2997 | 307.7454
6303 | [8 empty] | 8.837461 | 8.585946 | 8.111569 | 8.511659 | 0.7565919 | 308.4715 | 308.2331 | 307.7835
6304 | [8 empty] | 8.874905 | 8.691613 | 7.92744 | 8.497986 | 0.7553765 | 308.507 | 308.3333 | 307.6089
6305 | [8 empty] | 8.882697 | 8.798375 | 7.668165 | 8.449746 | 0.7510885 | 308.5144 | 308.4345 | 307.3632
6306 | [8 empty] | 8.768272 | 8.726803 | 7.720323 | 8.405133 | 0.7471229 | 308.4059 | 308.3666 | 307.4126
6307 | [8 empty] | 8.778768 | 8.572359 | 7.768069 | 8.373065 | 0.7442725 | 308.4159 | 308.2202 | 307.4579
6308 | [8 empty] | 8.770622 | 8.58015 | 7.791862 | 8.380878 | 0.744967 | 308.4082 | 308.2276 | 307.4804
6309 | [8 empty] | 8.657453 | 8.652978 | 7.94885 | 8.41976 | 0.7484231 | 308.3009 | 308.2967 | 307.6292
6310 | [8 empty] | 8.527574 | 8.635077 | 7.906802 | 8.356484375 | 0.7427986 | 308.1778 | 308.2797 | 307.5894
6311 | [8 empty] | 8.638522 | 8.587265625 | 7.796209 | 8.340665 | 0.7413925 | 308.283 | 308.234375 | 307.4846
6312 | [8 empty] | 8.71473 | 8.596281 | 7.868425 | 8.393145 | 0.7460573 | 308.3552 | 308.2429 | 307.553
6313 | [8 empty] | 8.596377 | 8.679379 | 8.028664 | 8.434807 | 0.7497606 | 308.243 | 308.3217 | 307.7049
6314 | [8 empty] | 8.617305 | 8.673293 | 8.094409 | 8.461669 | 0.7521483 | 308.2628 | 308.3159 | 307.7672
6315 | [8 empty] | 8.666146 | 8.544541 | 8.15806 | 8.456249 | 0.7516666 | 308.3091 | 308.1939 | 307.8275
6316 | [8 empty] | 8.625128 | 8.538456 | 8.088935 | 8.417507 | 0.7482228 | 308.2703 | 308.1881 | 307.762
6317 | [8 empty] | 8.513923 | 8.725322 | 8.154068 | 8.464438 | 0.7523945 | 308.1649 | 308.3652 | 307.8238
6318 | [8 empty] | 8.541032 | 8.672971 | 8.209091 | 8.474365 | 0.7532769 | 308.1906 | 308.3156 | 307.8759
6319 | [8 empty] | 8.695927 | 8.530375 | 8.135877 | 8.45406 | 0.751472 | 308.3374 | 308.1805 | 307.8065
6320 | [8 empty] | 8.788201 | 8.500401 | 8.090384 | 8.459662 | 0.75197 | 308.4248 | 308.152 | 307.7634
6321 | [8 empty] | 8.741935 | 8.499338 | 8.050493 | 8.430589 | 0.7493857 | 308.381 | 308.151 | 307.7256
6322 | [8 empty] | 8.709353 | 8.440741 | 8.099946 | 8.41668 | 0.7481494 | 308.3501 | 308.0955 | 307.7725
6323 | [8 empty] | 8.737847 | 8.404811 | 8.052232 | 8.398296 | 0.7465152 | 308.3771 | 308.0614 | 307.7272
6324 | [8 empty] | 8.596635 | 8.521264 | 7.929146 | 8.349015 | 0.7421347 | 308.2433 | 308.1718 | 307.6106
6325 | [8 empty] | 8.451012 | 8.751369 | 7.858605 | 8.353662 | 0.7425477 | 308.1052 | 308.3899 | 307.5437
6326 | [8 empty] | 8.489551 | 8.714665 | 7.900331 | 8.368182 | 0.7438384 | 308.1418 | 308.3551 | 307.5833
6327 | [8 empty] | 8.609352 | 8.57751 | 7.946661 | 8.377841 | 0.744697 | 308.2553 | 308.2251 | 307.6272
6328 | [8 empty] | 8.654169 | 8.54657 | 7.59405 | 8.26493 | 0.7346604 | 308.2978 | 308.1958 | 307.2929
6329 | [8 empty] | 8.640357 | 8.649243 | 7.651423 | 8.313674 | 0.7389933 | 308.2847 | 308.2931 | 307.3473
6330 | [8 empty] | 8.663892 | 8.78965 | 7.91337 | 8.455637 | 0.7516122 | 308.307 | 308.4262 | 307.5956
6331 | [8 empty] | 8.85768 | 8.748149 | 8.001362 | 8.53573 | 0.7587316 | 308.4907 | 308.3869 | 307.679
6332 | [8 empty] | 8.821685 | 8.698052 | 7.938322 | 8.48602 | 0.7543129 | 308.4566 | 308.3394 | 307.6193
6333 | [8 empty] | 8.702399 | 8.772908 | 8.020873 | 8.498727 | 0.7554424 | 308.3435 | 308.4103 | 307.6975
6334 | [8 empty] | 8.712766 | 8.782921 | 8.0437 | 8.513129 | 0.7567226 | 308.3533 | 308.4198 | 307.7191
6335 | [8 empty] | 8.852786 | 8.739006 | 7.863724 | 8.485172 | 0.7542375 | 308.4861 | 308.3782 | 307.5486
6336 | [8 empty] | 8.866566 | 8.657517 | 7.96057 | 8.494884 | 0.7551008 | 308.4991 | 308.301 | 307.6404
6337 | [8 empty] | 8.854654 | 8.792483 | 8.108768 | 8.585302 | 0.7631379 | 308.4878 | 308.4289 | 307.7808
6338 | [8 empty] | 8.964314 | 8.972395 | 8.182883 | 8.706531 | 0.7739138 | 308.5918 | 308.5994 | 307.8511
6339 | [8 empty] | 8.902272 | 8.830024 | 8.224899 | 8.652398 | 0.7691021 | 308.533 | 308.4645 | 307.8909
6340 | [8 empty] | 8.755039 | 8.664729 | 8.12625 | 8.51534 | 0.7569191 | 308.3934 | 308.3078 | 307.7974
6341 | [8 empty] | 8.706552 | 8.726771 | 8.141447 | 8.524923 | 0.757771 | 308.3474 | 308.3666 | 307.8118
6342 | [8 empty] | 8.821427 | 8.735979 | 8.289742 | 8.615716 | 0.7658414 | 308.4563 | 308.3753 | 307.9524
6343 | [8 empty] | 8.834048 | 8.613892 | 8.199561 | 8.549167 | 0.759926 | 308.4683 | 308.2596 | 307.8669
6344 | [8 empty] | 8.69728 | 8.583338 | 8.068974 | 8.449864 | 0.751099 | 308.3387 | 308.2307 | 307.7431
6345 | [8 empty] | 8.640099 | 8.781279 | 8.056449 | 8.492609 | 0.7548986 | 308.2845 | 308.4183 | 307.7312
6346 | [8 empty] | 8.756359 | 8.826514 | 8.051556 | 8.54481 | 0.7595386 | 308.3947 | 308.4612 | 307.7266
6347 | [8 empty] | 8.771749 | 8.65243 | 8.064016 | 8.496065 | 0.7552058 | 308.4092 | 308.2961 | 307.7384
6348 | [8 empty] | 8.729347 | 8.621683 | 8.02464 | 8.458557 | 0.7518717 | 308.369 | 308.267 | 307.7011
6349 | [8 empty] | 8.738201 | 8.753011 | 7.817684 | 8.436298 | 0.7498932 | 308.3774 | 308.3915 | 307.5049
6350 | [8 empty] | 8.785786 | 8.906844 | 7.816042 | 8.502891 | 0.7558125 | 308.4225 | 308.5373 | 307.5034
6351 | [8 empty] | 8.821299 | 8.808356 | 7.945727 | 8.525127 | 0.7577891 | 308.4562 | 308.4439 | 307.6263
6352 | [8 empty] | 8.74831 | 8.740422 | 7.901361 | 8.463365 | 0.7522991 | 308.387 | 308.3795 | 307.5842
6353 | [8 empty] | 8.729991 | 8.712186 | 7.973126 | 8.471768 | 0.753046 | 308.3697 | 308.3528 | 307.6523
6354 | [8 empty] | 8.836849 | 8.702914 | 8.106096 | 8.54862 | 0.7598773 | 308.4709 | 308.344 | 307.7783
6355 | [8 empty] | 8.934597 | 8.617594 | 8.088967 | 8.547053 | 0.759738 | 308.5636 | 308.2631 | 307.7621
6356 | [8 empty] | 8.848794 | 8.380438 | 7.990383 | 8.406538 | 0.7472479 | 308.4823 | 308.0383 | 307.6686
6357 | [8 empty] | 8.735657 | 8.336684 | 8.030821 | 8.367721 | 0.7437974 | 308.375 | 307.9969 | 307.7069
6358 | [8 empty] | 8.790197 | 8.465983 | 8.025284 | 8.427155 | 0.7490804 | 308.4267 | 308.1194 | 307.7017
6359 | [8 empty] | 8.74538 | 8.335235 | 7.879081 | 8.319899 | 0.7395466 | 308.3842 | 307.9955 | 307.5631
6360 | [8 empty] | 8.650595 | 8.106611 | 7.974092 | 8.243766 | 0.7327792 | 308.2944 | 307.7788 | 307.6532
6361 | [8 empty] | 8.532307 | 8.158447 | 8.174545 | 8.288433 | 0.7367496 | 308.1823 | 307.8279 | 307.8432
6362 | [8 empty] | 8.469847 | 8.327057 | 8.201847 | 8.332917 | 0.7407037 | 308.1231 | 307.9877 | 307.869
6363 | [8 empty] | 8.59525 | 8.310991 | 8.149786 | 8.352009 | 0.7424008 | 308.2419 | 307.9725 | 307.8197
6364 | [8 empty] | 8.546183 | 8.355583 | 7.999978 | 8.300581 | 0.7378294 | 308.1954 | 308.0148 | 307.6777
6365 | [8 empty] | 8.606809 | 8.539422 | 7.958992 | 8.368408 | 0.7438585 | 308.2529 | 308.189 | 307.6389
6366 | [8 empty] | 8.691645 | 8.665888 | 8.085426 | 8.480986 | 0.7538655 | 308.3333 | 308.3089 | 307.7587
6367 | [8 empty] | 8.808195 | 8.509126 | 8.036327 | 8.451216 | 0.7512192 | 308.4438 | 308.1603 | 307.7122
6368 | [8 empty] | 8.756456 | 8.37915 | 7.942636 | 8.359414 | 0.743059 | 308.3947 | 308.0371 | 307.6234
6369 | [8 empty] | 8.703751 | 8.463794 | 7.839191 | 8.335578 | 0.7409403 | 308.3448 | 308.1173 | 307.5253
6370 | [8 empty] | 8.807873 | 8.568721 | 7.832107 | 8.4029 | 0.7469245 | 308.4435 | 308.2168 | 307.5186
6371 | [8 empty] | 8.812413 | 8.588264 | 7.815784 | 8.405487 | 0.7471544 | 308.4478 | 308.2353 | 307.5031
6372 | [8 empty] | 8.806006 | 8.521521 | 7.737097 | 8.354875 | 0.7426555 | 308.4417 | 308.1721 | 307.4285
6373 | [8 empty] | 8.770847 | 8.54335 | 7.642698 | 8.318965 | 0.7394636 | 308.4084 | 308.1927 | 307.3391
6374 | [8 empty] | 8.908453 | 8.605585 | 7.823543 | 8.445861 | 0.7507432 | 308.5388 | 308.2517 | 307.5105
6375 | [8 empty] | 8.87468 | 8.565115 | 7.998175 | 8.479323 | 0.7537176 | 308.5068 | 308.2134 | 307.676
6376 | [8 empty] | 8.721877 | 8.502719 | 7.978277 | 8.400958 | 0.7467518 | 308.362 | 308.1542 | 307.6571
6377 | [8 empty] | 8.716468 | 8.419782 | 7.886487 | 8.340912 | 0.7414144 | 308.3568 | 308.0756 | 307.5701
6378 | [8 empty] | 8.865665 | 8.551367 | 7.973899 | 8.463644 | 0.7523239 | 308.4983 | 308.2003 | 307.653
6379 | [8 empty] | 8.870269 | 8.483305 | 8.014208 | 8.455927 | 0.751638 | 308.5026 | 308.1358 | 307.6912
6380 | [8 empty] | 8.728638 | 8.245859 | 7.903969 | 8.292822 | 0.7371397 | 308.3684 | 307.9108 | 307.5867
6381 | [8 empty] | 8.695605 | 8.258544 | 7.886036 | 8.280062 | 0.7360055 | 308.3371 | 307.9228 | 307.5697
6382 | [8 empty] | 8.680634 | 8.515404 | 7.935167 | 8.377068 | 0.7446283 | 308.3229 | 308.1663 | 307.6163
6383 | [8 empty] | 8.625321 | 8.580215 | 7.790349 | 8.331962 | 0.7406188 | 308.2704 | 308.2277 | 307.479
6384 | [8 empty] | 8.603975 | 8.502204 | 7.820163 | 8.308781 | 0.7385583 | 308.2502 | 308.1537 | 307.5073
6385 | [8 empty] | 8.761446 | 8.580311 | 7.954034 | 8.43193 | 0.7495049 | 308.3995 | 308.2278 | 307.6342
6386 | [8 empty] | 8.859548 | 8.610511 | 8.057576 | 8.509212 | 0.7563744 | 308.4925 | 308.2564 | 307.7323
6387 | [8 empty] | 8.69245 | 8.636944 | 7.95735 | 8.428915 | 0.7492369 | 308.3341 | 308.2815 | 307.6373
6388 | [8 empty] | 8.636365 | 8.511154 | 7.724895 | 8.290804 | 0.7369604 | 308.2809 | 308.1622 | 307.417
6389 | [8 empty] | 8.627414 | 8.573969 | 7.472091 | 8.224491 | 0.7310659 | 308.2724 | 308.2218 | 307.1773
6390 | [8 empty] | 8.666146 | 8.679475 | 7.560824 | 8.302148 | 0.7379687 | 308.3091 | 308.3218 | 307.2614
6391 | [8 empty] | 8.717241 | 8.641065 | 7.738739 | 8.365682 | 0.7436162 | 308.3576 | 308.2854 | 307.4301
6392 | [8 empty] | 8.711607 | 8.545379 | 7.825314 | 8.360766 | 0.7431792 | 308.3522 | 308.1947 | 307.5121
6393 | [8 empty] | 8.738716 | 8.366369 | 7.820549 | 8.308544 | 0.7385373 | 308.3779 | 308.025 | 307.5076
6394 | [8 empty] | 8.783018 | 8.364694 | 7.896789 | 8.348167 | 0.7420593 | 308.4199 | 308.0234 | 307.5799
6395 | [8 empty] | 8.73907 | 8.446601 | 7.97406 | 8.386577 | 0.7454735 | 308.3783 | 308.101 | 307.6531
6396 | [8 empty] | 8.689166 | 8.37094 | 7.925637 | 8.328581 | 0.7403183 | 308.331 | 308.0293 | 307.6072
6397 | [8 empty] | 8.770815 | 8.304005 | 7.737644 | 8.270821 | 0.7351841 | 308.4084 | 307.9659 | 307.429
6398 | [8 empty] | 8.850629 | 8.403491 | 7.654128 | 8.302749 | 0.7380221 | 308.484 | 308.0602 | 307.3499
6399 | [8 empty] | 8.729862 | 8.483755 | 7.815623 | 8.34308 | 0.7416071 | 308.3695 | 308.1363 | 307.503
6400 | [8 empty] | 8.660576 | 8.335621 | 7.877633 | 8.291277 | 0.7370024 | 308.3039 | 307.9958 | 307.5617
6401 | [8 empty] | 8.806006 | 8.242832 | 7.810633 | 8.28649 | 0.7365769 | 308.4417 | 307.9079 | 307.4982
6402 | [8 empty] | 8.891937 | 8.417206 | 7.852552 | 8.387232 | 0.7455317 | 308.5232 | 308.0732 | 307.538
6403 | [8 empty] | 8.806328 | 8.612346 | 7.891413 | 8.436695 | 0.7499285 | 308.442 | 308.2581 | 307.5748
6404 | [8 empty] | 8.844931 | 8.488231 | 7.758861 | 8.364008 | 0.7434673 | 308.4786 | 308.1405 | 307.4492
6405 | [8 empty] | 8.844705 | 8.398049 | 7.636806 | 8.293187 | 0.7371722 | 308.4784 | 308.055 | 307.3335
6406 | [8 empty] | 8.808678 | 8.452976 | 7.810375 | 8.357343 | 0.7428749 | 308.4442 | 308.1071 | 307.498
6407 | [8 empty] | 8.752013 | 8.50127 | 7.785133 | 8.346139 | 0.741879 | 308.3905 | 308.1529 | 307.4741
6408 | [8 empty] | 8.84815 | 8.376317 | 7.716008 | 8.313492 | 0.7389771 | 308.4817 | 308.0344 | 307.4085
6409 | [8 empty] | 9.00707 | 8.37284 | 7.789254 | 8.389721 | 0.745753 | 308.6323 | 308.0311 | 307.478
6410 | [8 empty] | 9.031346 | 8.608901 | 7.935779 | 8.525342 | 0.7578082 | 308.6553 | 308.2549 | 307.6169
6411 | [8 empty] | 8.963412 | 8.733403 | 7.896532 | 8.531116 | 0.7583214 | 308.5909 | 308.3729 | 307.5797
6412 | [8 empty] | 8.924423 | 8.520652 | 7.81968 | 8.421585 | 0.7485853 | 308.554 | 308.1712 | 307.5068
6413 | [8 empty] | 8.932794 | 8.346987 | 7.686935 | 8.322239 | 0.7397545 | 308.5619 | 308.0066 | 307.381
6414 | [8 empty] | 8.968853 | 8.445056 | 7.715107 | 8.376339 | 0.7445634 | 308.5961 | 308.0996 | 307.4077
6415 | [8 empty] | 8.973457 | 8.537748 | 7.714366 | 8.408524 | 0.7474243 | 308.6004 | 308.1874 | 307.407
6416 | [8 empty] | 8.929671 | 8.482339 | 7.625312 | 8.345774 | 0.7418466 | 308.5589 | 308.1349 | 307.3226
6417 | [8 empty] | 8.973103 | 8.417786 | 7.599491 | 8.330127 | 0.7404557 | 308.6001 | 308.0737 | 307.2981
6418 | [8 empty] | 8.927127 | 8.44058 | 7.661436 | 8.343048 | 0.7416043 | 308.5565 | 308.0953 | 307.3568
6419 | [8 empty] | 8.90046875 | 8.456517 | 7.635583 | 8.330856 | 0.7405206 | 308.53125 | 308.1104 | 307.3323
6420 | [8 empty] | 8.827577 | 8.419653 | 7.654031 | 8.30042 | 0.7378151 | 308.4622 | 308.0755 | 307.3498
6421 | [8 empty] | 8.947475 | 8.327605 | 7.704997 | 8.326692 | 0.7401504 | 308.5758 | 307.9883 | 307.3981
6422 | [8 empty] | 8.907616 | 8.295859 | 7.780143 | 8.327873 | 0.7402554 | 308.538 | 307.9582 | 307.4693
6423 | [8 empty] | 8.74435 | 8.429698 | 7.7974 | 8.323816 | 0.7398948 | 308.3833 | 308.085 | 307.4857
6424 | [8 empty] | 8.805297 | 8.314597 | 7.472639 | 8.197511 | 0.7286676 | 308.441 | 307.9759 | 307.1779
6425 | [8 empty] | 8.90459 | 8.115014 | 7.3671 | 8.128901 | 0.722569 | 308.5352 | 307.7867 | 307.0778
6426 | [8 empty] | 8.957746 | 8.201847 | 7.548235 | 8.235942 | 0.7320838 | 308.5855 | 307.869 | 307.2495
6427 | [8 empty] | 8.868917 | 8.321004 | 7.741604 | 8.310508 | 0.7387119 | 308.5013 | 307.982 | 307.4328
6428 | [8 empty] | 8.891164 | 8.282659 | 7.728082 | 8.300635 | 0.7378342 | 308.5224 | 307.9456 | 307.42
6429 | [8 empty] | 8.919722 | 8.238776 | 7.659698 | 8.272732 | 0.7353539 | 308.5495 | 307.9041 | 307.3552
6430 | [8 empty] | 8.813668 | 8.395474 | 7.707541 | 8.305561 | 0.7382721 | 308.449 | 308.0526 | 307.4005
6431 | [8 empty] | 8.583306 | 8.539905 | 7.755449 | 8.292886 | 0.7371455 | 308.2306 | 308.1895 | 307.4459
6432 | [8 empty] | 8.717821 | 8.423871 | 7.681398 | 8.274363 | 0.7354989 | 308.3581 | 308.0795 | 307.3757
6433 | [8 empty] | 8.887912 | 8.283464 | 7.754161 | 8.308512 | 0.7385344 | 308.5193 | 307.9464 | 307.4447
6434 | [8 empty] | 8.989845 | 8.375222 | 7.899912 | 8.42166 | 0.748592 | 308.616 | 308.0334 | 307.5829
6435 | [8 empty] | 8.836463 | 8.49599 | 7.890253 | 8.407569 | 0.7473394 | 308.4706 | 308.1479 | 307.5737
6436 | [8 empty] | 8.733693 | 8.524998 | 7.746337 | 8.33501 | 0.7408897 | 308.3732 | 308.1754 | 307.4373
6437 | [8 empty] | 8.759032 | 8.407644 | 7.66134 | 8.276005 | 0.7356449 | 308.3972 | 308.0641 | 307.3567
6438 | [8 empty] | 8.701594 | 8.361153 | 7.619034 | 8.22726 | 0.731312 | 308.3427 | 308.0201 | 307.3166
6439 | [8 empty] | 8.635238 | 8.455390625 | 7.716588 | 8.269072 | 0.7350286 | 308.2798 | 308.109375 | 307.4091
6440 | [8 empty] | 8.71605 | 8.509222 | 7.768939 | 8.331404 | 0.7405692 | 308.3564 | 308.1604 | 307.4587
6441 | [8 empty] | 8.747795 | 8.373999 | 7.756994 | 8.292929 | 0.7371493 | 308.3865 | 308.0322 | 307.4474
6442 | [8 empty] | 8.683274 | 8.199368 | 7.809635 | 8.230759 | 0.731623 | 308.3254 | 307.8667 | 307.4973
6443 | [8 empty] | 8.591258 | 8.317205 | 7.920003 | 8.276155 | 0.7356582 | 308.2382 | 307.9784 | 307.6019
6444 | [8 empty] | 8.728574 | 8.360638 | 7.884748 | 8.324653 | 0.7399692 | 308.3683 | 308.0196 | 307.5685
6445 | [8 empty] | 8.844834 | 8.15381 | 7.834554 | 8.277733 | 0.7357985 | 308.4785 | 307.8235 | 307.5209
6446 | [8 empty] | 8.619236 | 8.037293 | 7.749975 | 8.135501 | 0.7231557 | 308.2647 | 307.7131 | 307.4407
6447 | [8 empty] | 8.5089 | 8.250302 | 7.777439 | 8.17888 | 0.7270116 | 308.1601 | 307.915 | 307.4668
6448 | [8 empty] | 8.654974 | 8.321745 | 7.880852 | 8.285857 | 0.7365206 | 308.2986 | 307.9827 | 307.5648
6449 | [8 empty] | 8.686268 | 8.158286 | 7.854162 | 8.232905 | 0.7318138 | 308.3282 | 307.8278 | 307.5395
6450 | [8 empty] | 8.670847 | 8.145858 | 7.777664 | 8.198123 | 0.728722 | 308.3136 | 307.816 | 307.467
6451 | [8 empty] | 8.800983 | 8.289742 | 7.874381 | 8.321702 | 0.7397068 | 308.437 | 307.9524 | 307.5587
6452 | [8 empty] | 8.896959 | 8.327862 | 7.853453 | 8.359425 | 0.74306 | 308.5279 | 307.9885 | 307.5388
6453 | [8 empty] | 8.819721 | 8.142574 | 7.771965 | 8.244753 | 0.732867 | 308.4547 | 307.8129 | 307.4616
6454 | [8 empty] | 8.615244 | 8.096534 | 7.806608 | 8.172795 | 0.7264707 | 308.2609 | 307.7692 | 307.4944
6455 | [8 empty] | 8.584432 | 8.362215 | 7.897304 | 8.281317 | 0.7361171 | 308.2317 | 308.0211 | 307.5804
6456 | [8 empty] | 8.660544 | 8.592964 | 7.806222 | 8.353243 | 0.7425105 | 308.3038 | 308.2398 | 307.494
6457 | [8 empty] | 8.73746 | 8.526029 | 7.836647 | 8.366712 | 0.7437077 | 308.3767 | 308.1763 | 307.5229
6458 | [8 empty] | 8.724678 | 8.387521 | 7.94972 | 8.353973 | 0.7425754 | 308.3646 | 308.045 | 307.6301
6459 | [8 empty] | 8.723906 | 8.392769 | 7.819744 | 8.31214 | 0.7388569 | 308.3639 | 308.05 | 307.5069
6460 | [8 empty] | 8.71737 | 8.457065 | 7.721868 | 8.298768 | 0.7376682 | 308.3577 | 308.111 | 307.4141
6461 | [8 empty] | 8.733017 | 8.387908 | 7.668519 | 8.263148 | 0.734502 | 308.3725 | 308.0454 | 307.3635
6462 | [8 empty] | 8.720815 | 8.286265 | 7.674572 | 8.227217 | 0.7313082 | 308.361 | 307.9491 | 307.3693
6463 | [8 empty] | 8.743996 | 8.208801 | 7.816203 | 8.256333 | 0.7338963 | 308.3829 | 307.8756 | 307.5035
6464 | [8 empty] | 8.814763 | 8.408417 | 7.805191 | 8.34279 | 0.7415814 | 308.45 | 308.0648 | 307.4931
6465 | [8 empty] | 8.745574 | 8.44747 | 7.804065 | 8.33237 | 0.7406551 | 308.3844 | 308.1019 | 307.492
6466 | [8 empty] | 8.603621 | 8.296568 | 7.793698 | 8.231295 | 0.7316707 | 308.2499 | 307.9588 | 307.4822
6467 | [8 empty] | 8.65433 | 8.377541 | 7.934169 | 8.322013 | 0.7397345 | 308.2979 | 308.0356 | 307.6153
6468 | [8 empty] | 8.86779 | 8.571425 | 7.903228 | 8.447481 | 0.7508872 | 308.5003 | 308.2194 | 307.586
6469 | [8 empty] | 8.844029 | 8.599243 | 7.824477 | 8.422583 | 0.748674 | 308.4778 | 308.2457 | 307.5114
6470 | [8 empty] | 8.752238 | 8.474322 | 7.712274 | 8.312945 | 0.7389284 | 308.3907 | 308.1273 | 307.405
6471 | [8 empty] | 8.769302 | 8.549596 | 7.667392 | 8.328764 | 0.7403345 | 308.4069 | 308.1987 | 307.3625
6472 | [8 empty] | 8.589616 | 8.612346 | 7.760342 | 8.320768 | 0.7396238 | 308.2366 | 308.2581 | 307.4506
6473 | [8 empty] | 8.342737 | 8.516112 | 7.721192 | 8.193347 | 0.7282975 | 308.0026 | 308.1669 | 307.4135
6474 | [8 empty] | 8.424804 | 8.286426 | 7.679563 | 8.130264 | 0.7226902 | 308.0804 | 307.9492 | 307.374
6475 | [8 empty] | 8.715406 | 8.269813 | 7.69463 | 8.226616 | 0.7312548 | 308.3558 | 307.9335 | 307.3883
6476 | [8 empty] | 8.837525 | 8.564374 | 7.715558 | 8.372486 | 0.744221 | 308.4716 | 308.2127 | 307.4081
6477 | [8 empty] | 8.797119 | 8.713442 | 7.625666 | 8.378743 | 0.7447771 | 308.4333 | 308.354 | 307.3229
6478 | [8 empty] | 8.746411 | 8.607646 | 7.51913 | 8.291062 | 0.7369833 | 308.3852 | 308.2537 | 307.2219
6479 | [8 empty] | 8.741613 | 8.457741 | 7.698912 | 8.299422 | 0.7377264 | 308.3807 | 308.1116 | 307.3923
6480 | [8 empty] | 8.805812 | 8.513279 | 7.644662 | 8.321251 | 0.7396668 | 308.4415 | 308.1642 | 307.3409
6481 | [8 empty] | 8.826869 | 8.596184 | 7.579948 | 8.334333 | 0.7408296 | 308.4615 | 308.2428 | 307.2796
6482 | [8 empty] | 8.784724 | 8.520169 | 7.67219 | 8.325694 | 0.7400617 | 308.4215 | 308.1708 | 307.367
6483 | [8 empty] | 8.886045 | 8.375899 | 7.745597 | 8.335847 | 0.7409642 | 308.5176 | 308.034 | 307.4366
6484 | [8 empty] | 8.894094 | 8.46521 | 7.623863 | 8.327723 | 0.740242 | 308.5252 | 308.1187 | 307.3212
6485 | [8 empty] | 8.84477 | 8.572971 | 7.581815 | 8.333185 | 0.7407276 | 308.4785 | 308.2208 | 307.2813
6486 | [8 empty] | 8.749791 | 8.319395 | 7.529432 | 8.199539 | 0.7288479 | 308.3884 | 307.9805 | 307.2317
6487 | [8 empty] | 8.77352 | 8.110474 | 7.490346 | 8.12478 | 0.7222027 | 308.4109 | 307.7824 | 307.1946
6488 | [8 empty] | 8.852175 | 8.340901 | 7.618036 | 8.270371 | 0.7351441 | 308.4855 | 308.0009 | 307.3157
6489 | [8 empty] | 8.761253 | 8.519268 | 7.59112 | 8.290546875 | 0.7369375 | 308.3993 | 308.1699 | 307.2902
6490 | [8 empty] | 8.732083 | 8.382177 | 7.617328 | 8.243863 | 0.7327878 | 308.3716 | 308.04 | 307.315
6491 | [8 empty] | 8.837622 | 8.318686 | 7.72219 | 8.292833 | 0.7371407 | 308.4717 | 307.9798 | 307.4144
6492 | [8 empty] | 8.987076 | 8.400496 | 7.813949 | 8.400507 | 0.7467117 | 308.6133 | 308.0573 | 307.5014
6493 | [8 empty] | 8.933888 | 8.475062 | 7.801392 | 8.403448 | 0.7469731 | 308.5629 | 308.128 | 307.4895
6494 | [8 empty] | 9.008551 | 8.366916 | 7.764335 | 8.379934 | 0.744883 | 308.6337 | 308.0255 | 307.4543
6495 | [8 empty] | 9.013477 | 8.400432 | 7.76485 | 8.39292 | 0.7460373 | 308.6384 | 308.0573 | 307.4548
6496 | [8 empty] | 8.943676 | 8.671426 | 7.884909 | 8.500004 | 0.7555559 | 308.5722 | 308.3141 | 307.5686
6497 | [8 empty] | 8.70945 | 8.821138 | 7.948206 | 8.492931 | 0.7549272 | 308.3502 | 308.4561 | 307.6286
6498 | [8 empty] | 8.807841 | 8.624291 | 7.829886 | 8.420673 | 0.7485042 | 308.4435 | 308.2695 | 307.5165
6499 | [8 empty] | 9.022943 | 8.468977 | 7.821096 | 8.437672 | 0.7500153 | 308.6473 | 308.1223 | 307.5081
6500 | [8 empty] | 9.102628 | 8.523485 | 7.883653 | 8.503255 | 0.7558449 | 308.7229 | 308.1739 | 307.5674
6501 | [8 empty] | 9.020657 | 8.616725 | 7.816009 | 8.484464 | 0.7541745 | 308.6452 | 308.2623 | 307.5033
6502 | [8 empty] | 8.934597 | 8.553814 | 7.74389 | 8.410767 | 0.7476237 | 308.5636 | 308.2027 | 307.435
6503 | [8 empty] | 8.949053 | 8.450754 | 7.880691 | 8.426833 | 0.7490518 | 308.5773 | 308.105 | 307.5646
6504 | [8 empty] | 8.865343 | 8.41022 | 7.858573 | 8.378045 | 0.7447151 | 308.498 | 308.0666 | 307.5437
6505 | [8 empty] | 8.773294 | 8.507967 | 7.314395 | 8.198552 | 0.7287602 | 308.4107 | 308.1592 | 307.0279
6506 | [8 empty] | 8.79126 | 8.551109 | 7.218837 | 8.187069 | 0.7277394 | 308.4277 | 308.2001 | 306.9373
6507 | [8 empty] | 8.843772 | 8.381179 | 7.201612 | 8.1421875 | 0.72375 | 308.4775 | 308.039 | 306.921
6508 | [8 empty] | 8.776385 | 8.370651 | 7.399232 | 8.182089 | 0.7272968 | 308.4136 | 308.0291 | 307.1083
6509 | [8 empty] | 8.666758 | 8.621748 | 7.529207 | 8.272571 | 0.7353396 | 308.3097 | 308.2671 | 307.2315
6510 | [8 empty] | 8.740487 | 8.714859 | 7.619807 | 8.358384 | 0.7429675 | 308.3796 | 308.3553 | 307.3174
6511 | [8 empty] | 8.865182 | 8.628122 | 7.632267 | 8.37519 | 0.7444614 | 308.4978 | 308.2731 | 307.3292
6512 | [8 empty] | 8.758388 | 8.634111 | 7.777181 | 8.389893 | 0.7457683 | 308.3966 | 308.2788 | 307.4665
6513 | [8 empty] | 8.660544 | 8.646957 | 7.827407 | 8.378303 | 0.744738 | 308.3038 | 308.291 | 307.5141
6514 | [8 empty] | 8.694543 | 8.512088 | 7.76427 | 8.323634 | 0.7398785 | 308.3361 | 308.1631 | 307.4543
6515 | [8 empty] | 8.722811 | 8.437361 | 7.780851 | 8.313674 | 0.7389933 | 308.3629 | 308.0923 | 307.47
6516 | [8 empty] | 8.703526 | 8.574065 | 7.91102 | 8.396204 | 0.7463292 | 308.3446 | 308.2219 | 307.5934
6517 | [8 empty] | 8.727608 | 8.72001 | 7.922385 | 8.456668 | 0.7517038 | 308.3674 | 308.3602 | 307.6042
6518 | [8 empty] | 8.879606 | 8.690647 | 8.306548 | 8.6256 | 0.76672 | 308.5115 | 308.3324 | 307.9683
6519 | [8 empty] | 8.870043 | 8.601561 | 7.972128 | 8.481244 | 0.7538884 | 308.5024 | 308.2479 | 307.6513
6520 | [8 empty] | 8.711542 | 8.574838 | 8.000525 | 8.428968 | 0.7492416 | 308.3522 | 308.2226 | 307.6782
6521 | [8 empty] | 8.66415 | 8.701272 | 8.299852 | 8.555091 | 0.7604525 | 308.3073 | 308.3424 | 307.9619
6522 | [8 empty] | 8.764956 | 8.814538 | 8.39425 | 8.657914 | 0.7695924 | 308.4028 | 308.4498 | 308.0514
6523 | [8 empty] | 8.839715 | 8.750661 | 8.390999 | 8.660458 | 0.7698185 | 308.4737 | 308.3893 | 308.0483
6524 | [8 empty] | 8.764408 | 8.682534 | 8.486395 | 8.644446 | 0.7683952 | 308.4023 | 308.3247 | 308.1388
6525 | [8 empty] | 8.798536 | 8.798536 | 8.561283 | 8.719452 | 0.7750624 | 308.4346 | 308.4346 | 308.2097
6526 | [8 empty] | 8.878318 | 8.785432 | 8.508997 | 8.724249 | 0.7754888 | 308.5103 | 308.4222 | 308.1602
6527 | [8 empty] | 8.865761 | 8.632243 | 8.488263 | 8.662089 | 0.7699635 | 308.4984 | 308.277 | 308.1405
6528 | [8 empty] | 8.821524 | 8.488617 | 8.624806 | 8.644982 | 0.7684429 | 308.4564 | 308.1409 | 308.27
6529 | [8 empty] | 8.766533 | 8.662604 | 8.604748 | 8.677962 | 0.7713744 | 308.4043 | 308.3058 | 308.2509
6530 | [8 empty] | 8.837268 | 8.782213 | 8.55816 | 8.72588 | 0.7756338 | 308.4713 | 308.4192 | 308.2068
6531 | [8 empty] | 8.901982 | 8.581921 | 8.658483 | 8.714129 | 0.7745892 | 308.5327 | 308.2293 | 308.3019
6532 | [8 empty] | 8.806263 | 8.500433 | 8.62603 | 8.644242 | 0.7683771 | 308.442 | 308.1521 | 308.2711
6533 | [8 empty] | 8.751143 | 8.657872 | 8.469911 | 8.626309 | 0.766783 | 308.3897 | 308.3013 | 308.1231
6534 | [8 empty] | 8.836688 | 8.678831 | 8.475352 | 8.663624 | 0.7700999 | 308.4708 | 308.3212 | 308.1283
6535 | [8 empty] | 8.966181 | 8.575772 | 8.541483 | 8.694478 | 0.7728425 | 308.5935 | 308.2235 | 308.191
6536 | [8 empty] | 8.877706 | 8.552333 | 8.706262 | 8.7121 | 0.7744089 | 308.5097 | 308.2013 | 308.3472
6537 | [8 empty] | 8.881022 | 8.787106 | 8.681149 | 8.783093 | 0.7807194 | 308.5128 | 308.4238 | 308.3234
6538 | [8 empty] | 8.861157 | 8.826128 | 8.54496 | 8.744082 | 0.7772517 | 308.494 | 308.4608 | 308.1943
6539 | [8 empty] | 8.833823 | 8.678638 | 8.51534 | 8.675934 | 0.7711941 | 308.4681 | 308.321 | 308.1662
6540 | [8 empty] | 8.691774 | 8.624935 | 8.628734 | 8.648481 | 0.7687539 | 308.3334 | 308.2701 | 308.2737
6541 | [8 empty] | 8.796572 | 8.777351 | 8.600852 | 8.724925 | 0.7755489 | 308.4328 | 308.4146 | 308.2473
6542 | [8 empty] | 8.964153 | 8.966503 | 8.500658 | 8.810438 | 0.78315 | 308.5916 | 308.5938 | 308.1523
6543 | [8 empty] | 8.942678 | 8.884789 | 8.467786 | 8.765084 | 0.7791186 | 308.5713 | 308.5164 | 308.1211
6544 | [8 empty] | 8.832954 | 8.842773 | 8.522101 | 8.732609 | 0.7762319 | 308.4673 | 308.4765625 | 308.1726
6545 | [8 empty] | 8.808968 | 8.880411 | 8.641258 | 8.776879 | 0.780167 | 308.4445 | 308.5122 | 308.2856
6546 | [8 empty] | 8.842419 | 8.887526 | 8.526705 | 8.752217 | 0.7779748 | 308.4762 | 308.519 | 308.177
6547 | [8 empty] | 8.88289 | 8.747859 | 8.333174 | 8.654641 | 0.7693014 | 308.5146 | 308.3866 | 307.9935
6548 | [8 empty] | 8.845671 | 8.604233 | 8.272614 | 8.574173 | 0.7621487 | 308.4793 | 308.2505 | 307.9361
6549 | [8 empty] | 8.8307 | 8.63073 | 8.272581 | 8.578004 | 0.7624892 | 308.4651 | 308.2756 | 307.9361
6550 | [8 empty] | 8.897249 | 8.828704 | 8.225994 | 8.650649 | 0.7689466 | 308.5282 | 308.4632 | 307.8919
6551 | [8 empty] | 8.831891 | 8.652752 | 8.188196 | 8.557613 | 0.7606767 | 308.4662 | 308.2964 | 307.8561
6552 | [8 empty] | 8.677962 | 8.404521 | 8.308319 | 8.463601 | 0.7523201 | 308.3203 | 308.0612 | 307.97
6553 | [8 empty] | 8.388552 | 8.503974 | 8.325544 | 8.406023 | 0.7472021 | 308.046 | 308.1554 | 307.9863
6554 | [8 empty] | 8.459512 | 8.611059 | 8.30188 | 8.457483 | 0.7517763 | 308.1133 | 308.2569 | 307.9639
6555 | [8 empty] | 8.495636 | 8.552043 | 8.354263 | 8.467314 | 0.7526501 | 308.1475 | 308.201 | 308.0135
6556 | [8 empty] | 8.554683 | 8.527961 | 8.449724 | 8.510789 | 0.7565146 | 308.2035 | 308.1782 | 308.104
6557 | [8 empty] | 8.644027 | 8.643222 | 8.360573 | 8.549274 | 0.7599355 | 308.2882 | 308.2874 | 308.0195
6558 | [8 empty] | 8.802303 | 8.721298 | 8.335106 | 8.619569 | 0.7661839 | 308.4382 | 308.3614 | 307.9954
6559 | [8 empty] | 8.798697 | 8.561412 | 8.483884 | 8.614664 | 0.765748 | 308.4348 | 308.2099 | 308.1364
6560 | [8 empty] | 8.845574 | 8.446505 | 8.653944 | 8.648674 | 0.768771 | 308.4792 | 308.101 | 308.2976
6561 | [8 empty] | 8.965505 | 8.512442 | 8.678155 | 8.718701 | 0.7749956 | 308.5929 | 308.1635 | 308.3205
6562 | [8 empty] | 8.96969 | 8.660512 | 8.57252 | 8.734241 | 0.7763769 | 308.5969 | 308.3038 | 308.2204
6563 | [8 empty] | 8.830764 | 8.746894 | 8.383078 | 8.653579 | 0.769207 | 308.4652 | 308.3857 | 308.0408
6564 | [8 empty] | 8.762959 | 8.67178 | 8.449789 | 8.628176 | 0.766949 | 308.4009 | 308.3145 | 308.1041
6565 | [8 empty] | 8.8741 | 8.634819 | 8.443092 | 8.65067 | 0.7689485 | 308.5063 | 308.2794 | 308.0977
6566 | [8 empty] | 8.920623 | 8.772683 | 8.524322 | 8.739209 | 0.7768186 | 308.5504 | 308.4101 | 308.1747
6567 | [8 empty] | 8.908936 | 8.758323 | 8.619397 | 8.762219 | 0.7788639 | 308.5393 | 308.3965 | 308.2648
6568 | [8 empty] | 8.912317 | 8.596152 | 8.702463 | 8.736977 | 0.7766202 | 308.5425 | 308.2428 | 308.3436
6569 | [8 empty] | 8.990585 | 8.478346 | 8.801917 | 8.75695 | 0.7783955 | 308.6167 | 308.1311 | 308.4378
6570 | [8 empty] | 8.983277 | 8.623712 | 8.804943 | 8.803977 | 0.7825758 | 308.6097 | 308.2689 | 308.4407
6571 | [8 empty] | 8.926966 | 8.663474 | 8.6382 | 8.74288 | 0.7771449 | 308.5564 | 308.3066 | 308.2827
6572 | [8 empty] | 8.835111 | 8.417303 | 8.619945 | 8.624119 | 0.7665884 | 308.4693 | 308.0733 | 308.2654
6573 | [8 empty] | 8.940649 | 8.344572 | 8.71576 | 8.666994 | 0.7703994 | 308.5693 | 308.0043 | 308.3562
6574 | [8 empty] | 8.994835 | 8.495861 | 8.735142 | 8.741946 | 0.7770619 | 308.6207 | 308.1477 | 308.3745
6575 | [8 empty] | 8.857841 | 8.593222 | 8.709321 | 8.720128 | 0.7751225 | 308.4908 | 308.24 | 308.3501
6576 | [8 empty] | 8.839425 | 8.483208 | 8.801241 | 8.707958 | 0.7740407 | 308.4734 | 308.1357 | 308.4372
6577 | [8 empty] | 8.898634 | 8.554007 | 8.852336 | 8.768325 | 0.7794067 | 308.5295 | 308.2029 | 308.4856
6578 | [8 empty] | 9.024456 | 8.656326 | 8.784144 | 8.821642 | 0.784146 | 308.6488 | 308.2998 | 308.421
6579 | [8 empty] | 8.893804 | 8.71679 | 8.762992 | 8.791195 | 0.7814396 | 308.5249 | 308.3571 | 308.4009
6580 | [8 empty] | 8.893772 | 8.541322 | 8.767402 | 8.734165 | 0.7763703 | 308.5249 | 308.1908 | 308.4051
6581 | [8 empty] | 8.869818 | 8.506743 | 8.65961 | 8.678724 | 0.7714421 | 308.5022 | 308.1581 | 308.3029
6582 | [8 empty] | 8.866277 | 8.689166 | 8.648567 | 8.73467 | 0.7764151 | 308.4988 | 308.331 | 308.2925
6583 | [8 empty] | 8.813056 | 8.711317 | 8.769527 | 8.764634 | 0.7790785 | 308.4484 | 308.352 | 308.4071
6584 | [8 empty] | 8.905685 | 8.588071 | 8.909806 | 8.801187 | 0.7823277 | 308.5362 | 308.2351 | 308.5401
6585 | [8 empty] | 9.013412 | 8.359962 | 8.946316 | 8.77323 | 0.7798427 | 308.6383 | 308.0189 | 308.5747
6586 | [8 empty] | 8.954204 | 8.407354 | 8.939877 | 8.767145 | 0.7793018 | 308.5822 | 308.0638 | 308.5686
6587 | [8 empty] | 8.839876 | 8.481469 | 8.858678 | 8.726674 | 0.7757044 | 308.4738 | 308.1341 | 308.4916
6588 | [8 empty] | 8.728284 | 8.412216 | 8.943386 | 8.694629 | 0.7728559 | 308.368 | 308.0685 | 308.5719
6589 | [8 empty] | 8.756069 | 8.342318 | 8.963476 | 8.687288 | 0.7722034 | 308.3944 | 308.0022 | 308.591
6590 | [8 empty] | 8.854203 | 8.385879 | 8.818755 | 8.686279 | 0.7721137 | 308.4874 | 308.0435 | 308.4538
6591 | [8 empty] | 8.835723 | 8.515179 | 8.779186 | 8.710029 | 0.7742248 | 308.4699 | 308.166 | 308.4163
6592 | [8 empty] | 8.881216 | 8.527381 | 8.775516 | 8.728037 | 0.7758256 | 308.513 | 308.1776 | 308.4128
6593 | [8 empty] | 8.958164 | 8.411572 | 8.693384 | 8.687707 | 0.7722406 | 308.5859375 | 308.0678 | 308.335
6594 | [8 empty] | 8.913444 | 8.55288 | 8.555842 | 8.674055 | 0.7710271 | 308.5435 | 308.2018 | 308.2046
6595 | [8 empty] | 8.861351 | 8.737557 | 8.533273 | 8.710727 | 0.7742868 | 308.4942 | 308.3768 | 308.1832
6596 | [8 empty] | 8.916148 | 8.574065 | 8.595926 | 8.69538 | 0.7729227 | 308.5461 | 308.2219 | 308.2426
6597 | [8 empty] | 9.082215 | 8.29602 | 8.643931 | 8.674055 | 0.7710271 | 308.7035 | 307.9583 | 308.2881
6598 | [8 empty] | 9.058745 | 8.342511 | 8.592546 | 8.664601 | 0.7701867 | 308.6813 | 308.0024 | 308.2394
6599 | [8 empty] | 8.820236 | 8.318944 | 8.567368 | 8.568849 | 0.7616755 | 308.4552 | 307.98 | 308.2155
6600 | [8 empty] | 8.771588 | 8.158543 | 8.672263 | 8.534131 | 0.7585895 | 308.4091 | 307.828 | 308.3149
6601 | [8 empty] | 8.894641 | 8.079437 | 8.769753 | 8.581277 | 0.7627802 | 308.5257 | 307.753 | 308.4073
6602 | [8 empty] | 8.922813 | 8.277636 | 8.752625 | 8.651025 | 0.76898 | 308.5524 | 307.9409 | 308.3911
6603 | [8 empty] | 9.014378 | 8.448951 | 8.754363 | 8.739231 | 0.7768205 | 308.6392 | 308.1033 | 308.3928
6604 | [8 empty] | 9.111095 | 8.308062 | 8.834081 | 8.751079 | 0.7778737 | 308.7309 | 307.9697 | 308.4683
6605 | [8 empty] | 9.052209 | 8.172742 | 8.682276 | 8.635742 | 0.7676215 | 308.6751 | 307.8415 | 308.3244
6606 | [8 empty] | 8.935562 | 8.170005 | 8.713635 | 8.606401 | 0.7650134 | 308.5645 | 307.8389 | 308.3542
6607 | [8 empty] | 8.914506 | 8.333432 | 8.804106 | 8.684015 | 0.7719124 | 308.5446 | 307.9938 | 308.4399
6608 | [8 empty] | 9.053497 | 8.359962 | 8.884467 | 8.765975 | 0.7791978 | 308.6763 | 308.0189 | 308.5161
6609 | [8 empty] | 9.089685 | 8.267559 | 8.836238 | 8.73116 | 0.7761032 | 308.7106 | 307.9313 | 308.4704
6610 | [8 empty] | 9.041069 | 8.228151 | 8.783726 | 8.684315 | 0.7719391 | 308.6645 | 307.894 | 308.4206
6611 | [8 empty] | 8.987752 | 8.26054 | 8.743255 | 8.663849 | 0.7701199 | 308.614 | 307.9247 | 308.3822
6612 | [8 empty] | 9.093645 | 8.315209 | 8.876998 | 8.761951 | 0.7788401 | 308.7144 | 307.9765 | 308.509
6613 | [8 empty] | 9.160065 | 8.29074 | 8.90723 | 8.786012 | 0.7809788 | 308.7773 | 307.9533 | 308.5377
6614 | [8 empty] | 9.086819 | 8.247114 | 8.810996 | 8.714977 | 0.7746646 | 308.7079 | 307.912 | 308.4464
6615 | [8 empty] | 9.039459 | 8.509126 | 8.609932 | 8.719506 | 0.7750672 | 308.663 | 308.1603 | 308.2559
6616 | [8 empty] | 9.096865 | 8.633789 | 8.667047 | 8.799234 | 0.7821541 | 308.7174 | 308.2785 | 308.31
6617 | [8 empty] | 9.076935 | 8.591773 | 8.807358 | 8.825355 | 0.784476 | 308.6985 | 308.2386 | 308.443
6618 | [8 empty] | 9.019047 | 8.513086 | 8.879541 | 8.803891 | 0.7825681 | 308.6436 | 308.1640625 | 308.5114
6619 | [8 empty] | 8.982794 | 8.693255 | 8.801047 | 8.825699 | 0.7845066 | 308.6093 | 308.3348 | 308.437
6620 | [8 empty] | 9.085338 | 8.732663 | 8.717209 | 8.84507 | 0.7862285 | 308.7065 | 308.3722 | 308.3575
6621 | [8 empty] | 9.058809 | 8.591226 | 8.823295 | 8.824443 | 0.7843949 | 308.6813 | 308.2381 | 308.4581
6622 | [8 empty] | 8.919464 | 8.58997 | 8.860352 | 8.789929 | 0.781327 | 308.5493 | 308.2369 | 308.4932
6623 | [8 empty] | 9.463545 | 8.910997 | 8.798761 | 9.057768 | 0.8051349 | 309.065 | 308.5412 | 308.4348
6624 | [8 empty] | 8.624613 | 8.87513 | 8.785947 | 8.761897 | 0.7788353 | 308.2698 | 308.5072 | 308.4227
6625 | [8 empty] | 8.108317 | 8.596409 | 8.79097 | 8.498566 | 0.755428 | 307.7804 | 308.243 | 308.4275
6626 | [8 empty] | 7.552388 | 8.532983 | 8.738845 | 8.274739 | 0.7355323 | 307.2534 | 308.1829 | 308.3781
6627 | [8 empty] | 5.932766 | 8.689327 | 8.758549 | 7.793547 | 0.6927598 | 305.7183 | 308.3311 | 308.3967
6628 | [8 empty] | 4.662439 | 8.926354 | 8.825162 | 7.471319 | 0.6641172 | 304.5142 | 308.5558 | 308.4599
6629 | [8 empty] | 3.908118 | 8.860385 | 8.845993 | 7.204832 | 0.6404295 | 303.7992 | 308.4933 | 308.4796
6630 | [8 empty] | 3.46349 | 8.763764 | 8.796765 | 7.008007 | 0.6229339 | 303.3777 | 308.4017 | 308.433
6631 | [8 empty] | 3.244074 | 8.774099 | 8.822812 | 6.946995 | 0.6175107 | 303.1697 | 308.4115 | 308.4576
6632 | [8 empty] | 3.127493 | 8.79287 | 8.81457 | 6.911644 | 0.6143683 | 303.0592 | 308.4293 | 308.4498
6633 | [8 empty] | 3.031838 | 8.734466 | 8.648631 | 6.804978 | 0.604887 | 302.9686 | 308.3739 | 308.2925
6634 | [8 empty] | 2.970891 | 8.545829 | 8.626126 | 6.714282 | 0.5968251 | 302.9108 | 308.1951 | 308.2712
6635 | [8 empty] | 2.954986 | 8.529699 | 8.651883 | 6.712189 | 0.5966391 | 302.8957 | 308.1798 | 308.2956
6636 | [8 empty] | 2.933511 | 8.718336 | 8.702463 | 6.78477 | 0.6030907 | 302.8754 | 308.3586 | 308.3436
6637 | [8 empty] | 2.934059 | 8.644414 | 8.743738 | 6.77407 | 0.6021396 | 302.8759 | 308.2885 | 308.3827
6638 | [8 empty] | 2.929873 | 8.508675 | 8.652366 | 6.696971 | 0.5952863 | 302.8719 | 308.1599 | 308.2961
6639 | [8 empty] | 5.33305 | 8.65887 | 8.581535 | 7.524485 | 0.6688431 | 305.1498 | 308.3022 | 308.2289
6640 | [8 empty] | 7.774476 | 8.863347 | 8.618721 | 8.418848 | 0.7483421 | 307.464 | 308.4961 | 308.2642
6641 | [8 empty] | 8.466724 | 8.825066 | 8.668754 | 8.653514 | 0.7692013 | 308.1201 | 308.4598 | 308.3116
6642 | [8 empty] | 8.950856 | 8.808646 | 8.580859 | 8.78012 | 0.7804551 | 308.579 | 308.4442 | 308.2283
6643 | [8 empty] | 10.51211 | 8.974326 | 8.390194 | 9.292209 | 0.8259741 | 310.0589 | 308.6013 | 308.0476
6644 | [8 empty] | 9.696709 | 9.067824 | 8.399691 | 9.054741 | 0.8048659 | 309.286 | 308.6899 | 308.0566
6645 | [8 empty] | 9.43077 | 8.927964 | 8.5542 | 8.970978 | 0.7974203 | 309.0339 | 308.5573 | 308.203
6646 | [8 empty] | 9.271238 | 8.76473 | 8.622585 | 8.886184 | 0.7898831 | 308.8827 | 308.4026 | 308.2679
6647 | [8 empty] | 9.276261 | 8.869496 | 8.553492 | 8.89975 | 0.7910889 | 308.8875 | 308.5019 | 308.2024
6648 | [8 empty] | 9.182538 | 9.001403 | 8.573808 | 8.91925 | 0.7928222 | 308.7986 | 308.6269 | 308.2216
6649 | [8 empty] | 9.167535 | 9.003303 | 8.678348 | 8.949729 | 0.7955314 | 308.7844 | 308.6287 | 308.3207
6650 | [8 empty] | 9.654854 | 8.893869 | 8.676803 | 9.075175 | 0.8066822 | 309.2463 | 308.525 | 308.3192
6651 | [8 empty] | 10.99115 | 8.841164 | 8.56196 | 9.464758 | 0.8413118 | 310.5129 | 308.475 | 308.2104
6652 | [8 empty] | 11.53945 | 8.892581 | 8.670557 | 9.700862 | 0.8622989 | 311.0327 | 308.5238 | 308.3133
6653 | [8 empty] | 11.83655 | 8.811028 | 8.749373 | 9.798985 | 0.8710209 | 311.3143 | 308.4465 | 308.388
6654 | [8 empty] | 12.08124 | 8.774969 | 8.682759 | 9.846324 | 0.8752288 | 311.5462 | 308.4123 | 308.3249
6655 | [8 empty] | 11.97297 | 8.694156 | 8.653622 | 9.773583 | 0.8687629 | 311.4436 | 308.3357 | 308.2973
6656 | [8 empty] | 10.7491 | 8.846283 | 8.6297 | 9.408361 | 0.8362988 | 310.2835 | 308.4799 | 308.2746
6657 | [8 empty] | 9.948547 | 8.81003 | 8.515404 | 9.091327 | 0.8081179 | 309.5247 | 308.4455 | 308.1663
6658 | [8 empty] | 9.622497 | 8.631728 | 8.450948 | 8.901724 | 0.7912644 | 309.2156 | 308.2765 | 308.1052
6659 | [8 empty] | 9.491588 | 8.617111 | 8.344797 | 8.817832 | 0.7838073 | 309.0916 | 308.2627 | 308.0045
6660 | [8 empty] | 9.25997 | 8.793964 | 8.210153 | 8.754696 | 0.7781952 | 308.872 | 308.4303 | 307.8769
6661 | [8 empty] | 10.05711 | 8.879284 | 8.299272 | 9.078556 | 0.8069827 | 309.6276 | 308.5112 | 307.9614
6662 | [8 empty] | 9.604789 | 8.748858 | 8.292736 | 8.882128 | 0.7895225 | 309.1989 | 308.3875 | 307.9552
6663 | [8 empty] | 9.347801 | 8.779186 | 8.24074 | 8.789242 | 0.781266 | 308.9553 | 308.4163 | 307.9059
6664 | [8 empty] | 9.131347 | 8.84097 | 8.282981 | 8.751766 | 0.7779348 | 308.7501 | 308.4749 | 307.946
6665 | [8 empty] | 10.31945 | 8.804943 | 8.342769 | 9.155719 | 0.8138417 | 309.8763 | 308.4407 | 308.0026
6666 | [8 empty] | 10.12991 | 8.603428 | 8.319523 | 9.017619 | 0.8015662 | 309.6966 | 308.2497 | 307.9806
6667 | [8 empty] | 9.643425 | 8.637427 | 8.172001 | 8.817618 | 0.7837882 | 309.2355 | 308.2819 | 307.8408
6668 | [8 empty] | 9.35234 | 8.843321 | 8.109669 | 8.768444 | 0.7794172 | 308.9596 | 308.4771 | 307.7817
6669 | [8 empty] | 9.124746 | 8.793835 | 8.207063 | 8.708548 | 0.7740932 | 308.7438 | 308.4302 | 307.874
6670 | [8 empty] | 9.057779 | 8.592385 | 8.328828 | 8.659664 | 0.7697479 | 308.6804 | 308.2392 | 307.9894
6671 | [8 empty] | 9.019079 | 8.410381 | 8.301397 | 8.576952 | 0.7623957 | 308.6437 | 308.0667 | 307.9634
6672 | [8 empty] | 9.606753 | 8.544155 | 8.322228 | 8.824379 | 0.7843892 | 309.2007 | 308.1935 | 307.9832
6673 | [8 empty] | 9.239944 | 8.625965 | 8.453105 | 8.773005 | 0.7798226 | 308.853 | 308.2711 | 308.1072
6674 | [8 empty] | 9.066117 | 8.509158 | 8.501302 | 8.692193 | 0.7726393 | 308.6883 | 308.1603 | 308.1529
6675 | [8 empty] | 8.978609 | 8.461894 | 8.414437 | 8.618313 | 0.7660723 | 308.6053 | 308.1155 | 308.0706
6676 | [8 empty] | 8.741098 | 8.534207 | 8.474998 | 8.583434 | 0.7629719 | 308.3802 | 308.1841 | 308.128
6677 | [8 empty] | 9.451472 | 8.570942 | 8.588232 | 8.870215 | 0.7884636 | 309.0535 | 308.2189 | 308.2353
6678 | [8 empty] | 9.286532 | 8.447309 | 8.462506 | 8.732116 | 0.7761881 | 308.8972 | 308.1017 | 308.1161
6679 | [8 empty] | 9.028384 | 8.332627 | 8.354327 | 8.571779 | 0.7619359 | 308.6525 | 307.993 | 308.0136
6680 | [8 empty] | 8.969336 | 8.453716 | 8.39 | 8.604351 | 0.7648312 | 308.5965 | 308.1078 | 308.0474
6681 | [8 empty] | 9.065345 | 8.645283 | 8.333786 | 8.681471 | 0.7716863 | 308.6875 | 308.2894 | 307.9941
6682 | [8 empty] | 9.093065 | 8.516563 | 8.072869 | 8.560833 | 0.7609629 | 308.7138 | 308.1674 | 307.7468
6683 | [8 empty] | 9.470371 | 8.402428 | 8.179503 | 8.684101 | 0.7719201 | 309.0714 | 308.0592 | 307.8479
6684 | [8 empty] | 9.519856 | 8.481244 | 8.077892 | 8.692997 | 0.7727109 | 309.1183 | 308.1339 | 307.7516
6685 | [8 empty] | 9.409585 | 8.52957 | 8.11012 | 8.683092 | 0.7718304 | 309.0138 | 308.1796875 | 307.7821
6686 | [8 empty] | 9.215732 | 8.399402 | 8.083977 | 8.56637 | 0.7614551 | 308.8301 | 308.0563 | 307.7573
6687 | [8 empty] | 9.60421 | 8.28868 | 8.013403 | 8.635431 | 0.7675939 | 309.1983 | 307.9514 | 307.6904
6688 | [8 empty] | 9.571241 | 8.470104 | 8.045535 | 8.695627 | 0.7729446 | 309.1671 | 308.1233 | 307.7209
6689 | [8 empty] | 9.476939 | 8.65037 | 8.161022 | 8.762777 | 0.7789135 | 309.0777 | 308.2942 | 307.8304
6690 | [8 empty] | 9.365347 | 8.53543 | 8.14853 | 8.683103 | 0.7718313 | 308.9719 | 308.1852 | 307.8185
6691 | [8 empty] | 9.203305 | 8.425867 | 8.103649 | 8.577607 | 0.7624539 | 308.8183 | 308.0814 | 307.776
6692 | [8 empty] | 9.197992 | 8.46447 | 8.108317 | 8.59026 | 0.7635787 | 308.8133 | 308.118 | 307.7804
6693 | [8 empty] | 9.20456 | 8.605811 | 8.212439 | 8.67427 | 0.7710462 | 308.8195 | 308.252 | 307.8791
6694 | [8 empty] | 9.478001 | 8.652463 | 8.206032 | 8.778832 | 0.7803406 | 309.0787 | 308.2962 | 307.873
6695 | [8 empty] | 9.301696 | 8.521618 | 8.039547 | 8.620953 | 0.766307 | 308.9116 | 308.1721 | 307.7152
6696 | [8 empty] | 9.229255 | 8.463375 | 8.001394 | 8.564675 | 0.7613044 | 308.8429 | 308.1169 | 307.679
6697 | [8 empty] | 9.243646 | 8.518849 | 8.108865 | 8.623787 | 0.7665588 | 308.8565 | 308.1695 | 307.7809
6698 | [8 empty] | 9.404981 | 8.48324 | 8.226026 | 8.704749 | 0.7737555 | 309.0095 | 308.1358 | 307.892
6699 | [8 empty] | 9.898739 | 8.397406 | 8.187809 | 8.827985 | 0.7847098 | 309.4775 | 308.0544 | 307.8557
6700 | [8 empty] | 10.3338 | 8.25658 | 8.018909 | 8.869764 | 0.7884235 | 309.8899 | 307.9209 | 307.6956
6701 | [8 empty] | 10.84611 | 8.400851 | 8.242961 | 9.163307 | 0.8145161 | 310.3755 | 308.0577 | 307.908
6702 | [8 empty] | 11.0397 | 8.362441 | 8.31347 | 9.238538 | 0.8212034 | 310.559 | 308.0213 | 307.9749
6703 | [8 empty] | 11.04881 | 8.208125 | 8.233721 | 9.163553 | 0.8145381 | 310.5676 | 307.875 | 307.8993
6704 | [8 empty] | 11.13761 | 8.243154 | 8.248563 | 9.209776 | 0.8186468 | 310.6518 | 307.9082 | 307.9133
6705 | [8 empty] | 11.23256 | 8.493672 | 8.228473 | 9.318234 | 0.8282875 | 310.7418 | 308.1457 | 307.8943
6706 | [8 empty] | 10.33706 | 8.530085 | 8.167687 | 9.011609 | 0.801032 | 309.8929 | 308.1802 | 307.8367
6707 | [8 empty] | 9.71329 | 8.447309 | 8.311313 | 8.823971 | 0.784353 | 309.3017 | 308.1017 | 307.9728
6708 | [8 empty] | 9.472753 | 8.532822 | 8.255002 | 8.753526 | 0.7780912 | 309.0737 | 308.1828 | 307.9194
6709 | [8 empty] | 9.316345 | 8.662057 | 8.334784 | 8.771062 | 0.77965 | 308.9254 | 308.3053 | 307.9951
6710 | [8 empty] | 9.601892 | 8.734563 | 8.388584 | 8.908346 | 0.791853 | 309.1961 | 308.374 | 308.0461
6711 | [8 empty] | 9.259229 | 8.4504 | 8.304295 | 8.671308 | 0.7707829 | 308.8713 | 308.1046 | 307.9662
6712 | [8 empty] | 9.107972 | 8.437554 | 8.262858 | 8.602795 | 0.7646929 | 308.7279 | 308.0925 | 307.9269
6713 | [8 empty] | 9.109807 | 8.659192 | 8.380986 | 8.716662 | 0.7748144 | 308.7297 | 308.3026 | 308.0388
6714 | [8 empty] | 8.991648 | 8.796637 | 8.345441 | 8.711242 | 0.7743326 | 308.6177 | 308.4328 | 308.0052
6715 | [8 empty] | 8.991841 | 8.700692 | 8.256709 | 8.649747 | 0.7688664 | 308.6179 | 308.3419 | 307.9211
6716 | [8 empty] | 9.643006 | 8.639777 | 8.253199 | 8.845328 | 0.7862513 | 309.2351 | 308.2841 | 307.9177
6717 | [8 empty] | 9.216183 | 8.67896 | 8.24808 | 8.714408 | 0.774614 | 308.8305 | 308.3213 | 307.9129
6718 | [8 empty] | 8.956425 | 8.738458 | 8.174866 | 8.62325 | 0.7665111 | 308.5843 | 308.3777 | 307.8435
6719 | [8 empty] | 8.838749 | 8.716146 | 7.5917 | 8.382198 | 0.7450843 | 308.4727 | 308.3565 | 307.2907
6720 | [8 empty] | 9.254142 | 8.626255 | 7.594823 | 8.49174 | 0.7548213 | 308.8665 | 308.2713 | 307.2937
6721 | [8 empty] | 9.735892 | 8.612701 | 7.928728 | 8.759107 | 0.7785873 | 309.3231 | 308.2585 | 307.6102
6722 | [8 empty] | 9.202693 | 8.74625 | 8.202813 | 8.717252 | 0.7748668 | 308.8177 | 308.3851 | 307.87
6723 | [8 empty] | 8.927932 | 8.627511 | 8.247469 | 8.60097 | 0.7645307 | 308.5573 | 308.2725 | 307.9123
6724 | [8 empty] | 8.888653 | 8.476382 | 8.265756 | 8.543597 | 0.7594308 | 308.5201 | 308.1293 | 307.9296
6725 | [8 empty] | 8.833082 | 8.620782 | 8.413085 | 8.622316 | 0.7664281 | 308.4674 | 308.2661 | 308.0693
6726 | [8 empty] | 8.697054 | 8.880797 | 8.360509 | 8.64612 | 0.768544 | 308.3384 | 308.5126 | 308.0194
6727 | [8 empty] | 9.39764 | 8.937172 | 8.046082 | 8.793632 | 0.7816561 | 309.0025 | 308.566 | 307.7214
6728 | [8 empty] | 9.23695 | 8.752689 | 8.170359 | 8.719999 | 0.775111 | 308.8502 | 308.3912 | 307.8392
6729 | [8 empty] | 8.955749 | 8.798633 | 8.287134 | 8.680505 | 0.7716005 | 308.5836 | 308.4347 | 307.9499
6730 | [8 empty] | 8.768562 | 8.876708 | 8.305099 | 8.650123 | 0.7688998 | 308.4062 | 308.5087 | 307.9669
6731 | [8 empty] | 9.057618 | 8.722231 | 8.428829 | 8.736226 | 0.7765534 | 308.6802 | 308.3623 | 308.0842
6732 | [8 empty] | 9.421175 | 8.67574 | 8.524258 | 8.873725 | 0.7887755 | 309.0248 | 308.3182 | 308.1747
6733 | [8 empty] | 9.334697 | 8.847281 | 8.624227 | 8.935401 | 0.7942579 | 308.9428 | 308.4808 | 308.2694
6734 | [8 empty] | 9.1874 | 9.034436 | 8.7939 | 9.005245 | 0.8004663 | 308.8032 | 308.6582 | 308.4302
6735 | [8 empty] | 9.049279 | 9.042936 | 8.566242 | 8.886152 | 0.7898802 | 308.6723 | 308.6663 | 308.2144
6736 | [8 empty] | 9.083117 | 8.893675 | 8.38134 | 8.786044 | 0.7809817 | 308.7044 | 308.5248 | 308.0392
6737 | [8 empty] | 8.949954 | 8.795703 | 8.337617 | 8.694425 | 0.7728378 | 308.5782 | 308.4319 | 307.9977
6738 | [8 empty] | 9.456237 | 8.910868 | 8.138646 | 8.83525 | 0.7853556 | 309.058 | 308.5411 | 307.8091
6739 | [8 empty] | 9.504821 | 9.008486 | 8.026346 | 8.846551 | 0.7863601 | 309.1041 | 308.6336 | 307.7027
6740 | [8 empty] | 9.208038 | 8.904236 | 8.03446 | 8.715578 | 0.774718 | 308.8228 | 308.5348 | 307.7104
6741 | [8 empty] | 9.035435 | 8.862671 | 8.156128 | 8.684745 | 0.7719773 | 308.6592 | 308.4954 | 307.8257
6742 | [8 empty] | 9.133053 | 8.954719 | 8.19383 | 8.760534 | 0.7787141 | 308.7517 | 308.5827 | 307.8615
6743 | [8 empty] | 9.274136 | 8.962993 | 8.1154 | 8.784177 | 0.7808157 | 308.8854 | 308.5905 | 307.7871
6744 | [8 empty] | 9.250504 | 8.770783 | 7.973384 | 8.66489 | 0.7702125 | 308.863 | 308.4083 | 307.6525
6745 | [8 empty] | 9.064186 | 8.743867 | 8.077184 | 8.628412 | 0.76697 | 308.6864 | 308.3828125 | 307.7509
6746 | [8 empty] | 8.974198 | 8.893901 | 8.127892 | 8.66533 | 0.7702516 | 308.6011 | 308.525 | 307.799
6747 | [8 empty] | 9.030219 | 8.968563 | 8.076089 | 8.691624 | 0.7725888 | 308.6542 | 308.5958 | 307.7498
6748 | [8 empty] | 9.147767 | 8.80549 | 8.021646 | 8.658301 | 0.7696267 | 308.7657 | 308.4412 | 307.6982
6749 | [8 empty] | 9.857432 | 8.756359 | 8.105613 | 8.906468 | 0.791686 | 309.4383 | 308.3947 | 307.7778
6750 | [8 empty] | 9.254046 | 8.810642 | 8.042573 | 8.70242 | 0.7735485 | 308.8664 | 308.4461 | 307.7181
6751 | [8 empty] | 9.197027 | 8.751176 | 7.882172 | 8.610125 | 0.7653444 | 308.8123 | 308.3897 | 307.566
6752 | [8 empty] | 9.073136 | 8.653622 | 7.874671 | 8.533809 | 0.7585608 | 308.6949 | 308.2973 | 307.5589
6753 | [8 empty] | 8.313181 | 8.689488 | 7.930981 | 8.311217 | 0.7387748 | 307.9746 | 308.3313 | 307.6123
6754 | [8 empty] | 9.306364 | 8.910482 | 7.921902 | 8.712916 | 0.7744814 | 308.916 | 308.5407 | 307.6037
6755 | [8 empty] | 9.097476 | 8.934114 | 7.906867 | 8.646152 | 0.7685469 | 308.718 | 308.5631 | 307.5894
6756 | [8 empty] | 9.035435 | 8.70388 | 8.008413 | 8.582576 | 0.7628956 | 308.6592 | 308.3449 | 307.6857
6757 | [8 empty] | 8.955105 | 8.647247 | 7.996919 | 8.53309 | 0.7584969 | 308.583 | 308.2912 | 307.6748
6758 | [8 empty] | 8.891422 | 8.81457 | 7.950524 | 8.552172 | 0.7601931 | 308.5227 | 308.4498 | 307.6308
6759 | [8 empty] | 8.888975 | 8.932472 | 7.842764 | 8.554737 | 0.7604211 | 308.5204 | 308.5616 | 307.5287
6760 | [8 empty] | 9.016664 | 8.887333 | 7.795919 | 8.566639 | 0.761479 | 308.6414 | 308.5188 | 307.4843
6761 | [8 empty] | 9.180735 | 8.737267 | 7.912147 | 8.61005 | 0.7653378 | 308.7969 | 308.3766 | 307.5945
6762 | [8 empty] | 9.045029 | 8.813282 | 7.899365 | 8.585892 | 0.7631904 | 308.6683 | 308.4486 | 307.5823
6763 | [8 empty] | 9.110709 | 8.843514 | 7.71501 | 8.556411 | 0.7605699 | 308.7305 | 308.4773 | 307.4076
6764 | [8 empty] | 9.081926 | 8.794576 | 7.63803 | 8.50484375 | 0.7559861 | 308.7032 | 308.4309 | 307.3346
6765 | [8 empty] | 9.853504 | 8.69245 | 7.85986 | 8.801938 | 0.7823945 | 309.4346 | 308.3341 | 307.5449
6766 | [8 empty] | 9.33254 | 8.787589 | 7.949655 | 8.689928 | 0.7724381 | 308.9408 | 308.4243 | 307.63
6767 | [8 empty] | 9.156588 | 8.939426 | 7.917942 | 8.671319 | 0.7707839 | 308.774 | 308.5682 | 307.5999
6768 | [8 empty] | 9.050856 | 8.771524 | 7.937002 | 8.586461 | 0.763241 | 308.6738 | 308.409 | 307.618
6769 | [8 empty] | 8.871589 | 8.554876 | 7.931207 | 8.452557 | 0.7513384 | 308.5039 | 308.2037 | 307.6125
6770 | [8 empty] | 8.84258 | 8.65565 | 7.940705 | 8.479645 | 0.7537462 | 308.4764 | 308.2992 | 307.6215
6771 | [8 empty] | 9.392231 | 8.743191 | 7.851844 | 8.662422 | 0.7699931 | 308.9974 | 308.3822 | 307.5373
6772 | [8 empty] | 9.349926 | 8.626931 | 7.716685 | 8.564514 | 0.7612901 | 308.9573 | 308.272 | 307.4092
6773 | [8 empty] | 9.180607 | 8.570878 | 7.808379 | 8.519954 | 0.7573293 | 308.7968 | 308.2188 | 307.4961
6774 | [8 empty] | 9.197123 | 8.758613 | 7.916912 | 8.624216 | 0.766597 | 308.8124 | 308.3968 | 307.599
6775 | [8 empty] | 9.41332 | 8.825967 | 7.884201 | 8.707829 | 0.7740293 | 309.0174 | 308.4606 | 307.568
6776 | [8 empty] | 9.854212 | 8.615341 | 7.978342 | 8.815965 | 0.7836413 | 309.4353 | 308.261 | 307.6572
6777 | [8 empty] | 9.395483 | 8.445667 | 8.170584 | 8.670578 | 0.7707181 | 309.0005 | 308.1002 | 307.8394
6778 | [8 empty] | 9.046961 | 8.58411 | 8.099978 | 8.577017 | 0.7624015 | 308.6701 | 308.2314 | 307.7725
6779 | [8 empty] | 8.967952 | 8.740068 | 8.142767 | 8.616929 | 0.7659492 | 308.5952 | 308.3792 | 307.813
6780 | [8 empty] | 8.92687 | 8.712122 | 8.143186 | 8.594059 | 0.7639164 | 308.5563 | 308.3527 | 307.8134
6781 | [8 empty] | 8.879219 | 8.54892 | 8.163888 | 8.530676 | 0.7582823 | 308.5111 | 308.198 | 307.8331
6782 | [8 empty] | 9.461807 | 8.483659 | 8.160539 | 8.702002 | 0.7735113 | 309.0633 | 308.1362 | 307.8299
6783 | [8 empty] | 9.93995 | 8.470104 | 8.075059 | 8.828371 | 0.7847441 | 309.5165 | 308.1233 | 307.7489
6784 | [8 empty] | 10.82479 | 8.452268 | 8.031111 | 9.102724 | 0.809131 | 310.3553 | 308.1064 | 307.7072
6785 | [8 empty] | 11.29875 | 8.392737 | 8.105677 | 9.265722 | 0.8236197 | 310.8045 | 308.05 | 307.7779
6786 | [8 empty] | 11.62319 | 8.277411 | 8.011794 | 9.304132 | 0.827034 | 311.112 | 307.9407 | 307.6889
6787 | [8 empty] | 12.40765 | 8.342061 | 7.897465 | 9.549058 | 0.8488052 | 311.8556 | 308.002 | 307.5805
6788 | [8 empty] | 11.89898 | 8.472841 | 7.979243 | 9.450356 | 0.8400316 | 311.3734 | 308.1259 | 307.6581
6789 | [8 empty] | 11.8069 | 8.281532 | 8.139483 | 9.409306 | 0.8363827 | 311.2862 | 307.9446 | 307.8099
6790 | [8 empty] | 11.99683 | 8.203746 | 8.115561 | 9.438711 | 0.8389966 | 311.4662 | 307.8708 | 307.7873
6791 | [8 empty] | 12.1288 | 8.367946 | 7.96849 | 9.488411 | 0.8434144 | 311.5913 | 308.0265 | 307.6479
6792 | [8 empty] | 12.04325 | 8.513762 | 7.941413 | 9.499476 | 0.8443979 | 311.5102 | 308.1647 | 307.6222
6793 | [8 empty] | 12.65871 | 8.447631 | 7.989321 | 9.698555 | 0.8620938 | 312.0936 | 308.102 | 307.6676
6794 | [8 empty] | 11.37226 | 8.447503 | 8.004227 | 9.274662 | 0.8244144 | 310.8742 | 308.1019 | 307.6817
6795 | [8 empty] | 10.32762 | 8.632372 | 7.895179 | 8.951725 | 0.7957089 | 309.884 | 308.2771 | 307.5784
6796 | [8 empty] | 9.596676 | 8.649726 | 7.867298 | 8.704567 | 0.7737392 | 309.1912 | 308.2936 | 307.5519
6797 | [8 empty] | 9.532702 | 8.547664 | 7.915527 | 8.665298 | 0.7702487 | 309.1305 | 308.1968 | 307.5977
6798 | [8 empty] | 9.50598 | 8.531277 | 7.911052 | 8.649436 | 0.7688388 | 309.1052 | 308.1813 | 307.5934
6799 | [8 empty] | 9.375103 | 8.693158 | 7.77834 | 8.615534 | 0.7658252 | 308.9811 | 308.3347 | 307.4676
6800 | [8 empty] | 9.101855 | 8.709965 | 7.870839 | 8.560886 | 0.7609677 | 308.7221 | 308.3507 | 307.5553
6801 | [8 empty] | 8.967758 | 8.506196 | 8.006835 | 8.493597 | 0.7549864 | 308.595 | 308.1575 | 307.6842
6802 | [8 empty] | 9.005911 | 8.318686 | 7.91073 | 8.411776 | 0.7477134 | 308.6312 | 307.9798 | 307.5931
6803 | [8 empty] | 8.97584 | 8.410638 | 7.872417 | 8.419632 | 0.7484117 | 308.6027 | 308.067 | 307.5568
6804 | [8 empty] | 9.056652 | 8.581631 | 7.661597 | 8.433293 | 0.7496261 | 308.6793 | 308.229 | 307.357
6805 | [8 empty] | 9.212191 | 8.607903 | 7.618293 | 8.479463 | 0.75373 | 308.8267 | 308.2539 | 307.3159
6806 | [8 empty] | 9.203208 | 8.638779 | 7.671674 | 8.504554 | 0.7559604 | 308.8182 | 308.2832 | 307.3665
6807 | [8 empty] | 9.099794 | 8.582758 | 7.709988 | 8.46418 | 0.7523716 | 308.7202 | 308.2301 | 307.4028
6808 | [8 empty] | 8.951789 | 8.690872 | 7.723768 | 8.455476 | 0.7515979 | 308.5799 | 308.3326 | 307.4159
6809 | [8 empty] | 10.04488 | 8.737847 | 7.852455 | 8.878393 | 0.7891905 | 309.616 | 308.3771 | 307.5379
6810 | [8 empty] | 10.36793 | 8.599983 | 7.863885 | 8.943933 | 0.7950163 | 309.9222 | 308.2464 | 307.5487
6811 | [8 empty] | 11.16472 | 8.576609 | 7.729177 | 9.156835 | 0.8139409 | 310.6775 | 308.2243 | 307.421
6812 | [8 empty] | 11.40033 | 8.796025 | 7.772641 | 9.322999 | 0.828711 | 310.9008 | 308.4323 | 307.4622
6813 | [8 empty] | 11.50477 | 8.792998 | 7.898335 | 9.398703 | 0.8354402 | 310.9998 | 308.4294 | 307.5814
6814 | [8 empty] | 11.63246 | 8.574548 | 7.92026 | 9.375757 | 0.8334007 | 311.1208 | 308.2223 | 307.6021
6815 | [8 empty] | 11.90455 | 8.555327 | 7.734875 | 9.398252 | 0.8354002 | 311.3787 | 308.2041 | 307.4264
6816 | [8 empty] | 11.42293 | 8.534689 | 7.704064 | 9.220562 | 0.8196055 | 310.9222 | 308.1845 | 307.3972
6817 | [8 empty] | 11.67912 | 8.45993 | 7.765365 | 9.30147 | 0.8267974 | 311.165 | 308.1137 | 307.4553
6818 | [8 empty] | 11.73556 | 8.354134 | 7.843376 | 9.311022 | 0.8276464 | 311.2185 | 308.0134 | 307.5293
6819 | [8 empty] | 11.68449 | 8.461476 | 7.774155 | 9.306708 | 0.8272629 | 311.1701 | 308.1151 | 307.4637
6820 | [8 empty] | 12.23389 | 8.761639 | 7.744116 | 9.57988 | 0.8515449 | 311.6909 | 308.3997 | 307.4352
6821 | [8 empty] | 10.88307 | 8.766082 | 7.808025 | 9.152392 | 0.813546 | 310.4105 | 308.4039 | 307.4958
6822 | [8 empty] | 10.21903 | 8.583434 | 7.850105 | 8.884188 | 0.7897056 | 309.7811 | 308.2307 | 307.5356
6823 | [8 empty] | 9.843748 | 8.488295 | 7.774863 | 8.702302 | 0.773538 | 309.4254 | 308.1406 | 307.4643
6824 | [8 empty] | 9.432863 | 8.593737 | 7.744405 | 8.590335 | 0.7635853 | 309.0359 | 308.2405 | 307.4355
6825 | [8 empty] | 9.218952 | 8.756778 | 7.610566 | 8.528765 | 0.7581125 | 308.8331 | 308.3951 | 307.3086
6826 | [8 empty] | 10.7633 | 8.743191 | 7.352966 | 8.953152 | 0.7958358 | 310.297 | 308.3822 | 307.0644
6827 | [8 empty] | 10.25167 | 8.663184 | 7.477532 | 8.797463 | 0.7819967 | 309.812 | 308.3063 | 307.1825
6828 | [8 empty] | 10.38838 | 8.745123 | 7.592955 | 8.908818 | 0.791895 | 309.9416 | 308.384 | 307.2919
6829 | [8 empty] | 10.21867 | 8.797152 | 7.713143 | 8.909655 | 0.7919694 | 309.7807 | 308.4333 | 307.4058
6830 | [8 empty] | 9.923241 | 8.769978 | 7.761212 | 8.818143 | 0.783835 | 309.5007 | 308.4076 | 307.4514
6831 | [8 empty] | 10.22231 | 8.640389 | 7.735423 | 8.86604 | 0.7880925 | 309.7842 | 308.2847 | 307.4269
6832 | [8 empty] | 9.744198 | 8.71898 | 7.631912 | 8.698363 | 0.7731879 | 309.331 | 308.3592 | 307.3288
6833 | [8 empty] | 9.424814 | 8.926644 | 7.671642 | 8.674367 | 0.7710548 | 309.0283 | 308.5561 | 307.3665
6834 | [8 empty] | 9.351407 | 8.765954 | 7.717135 | 8.611499 | 0.7654665 | 308.9587 | 308.4037 | 307.4096
6835 | [8 empty] | 9.154045 | 8.604233 | 7.657895 | 8.472057 | 0.7530718 | 308.7716 | 308.2505 | 307.3535
6836 | [8 empty] | 9.051307 | 8.820365 | 7.588898 | 8.486857 | 0.7543873 | 308.6742 | 308.4553 | 307.2881
6837 | [8 empty] | 8.490259 | 8.837236 | 7.669485 | 8.332327 | 0.7406513 | 308.1424 | 308.4713 | 307.3644
6838 | [8 empty] | 10.42089 | 8.639166 | 7.701134 | 8.920398 | 0.7929243 | 309.9724 | 308.2836 | 307.3944
6839 | [8 empty] | 10.60857 | 8.579796 | 7.597044 | 8.928469 | 0.7936417 | 310.1503 | 308.2273 | 307.2958
6840 | [8 empty] | 11.1606 | 8.772457 | 7.501679 | 9.144912 | 0.8128811 | 310.6736 | 308.4099 | 307.2054
6841 | [8 empty] | 11.62696 | 8.850018 | 7.571545 | 9.349507 | 0.8310673 | 311.1156 | 308.4834 | 307.2716
6842 | [8 empty] | 12.12194 | 8.70784 | 7.584906 | 9.471562 | 0.8419166 | 311.5848 | 308.3487 | 307.2843
6843 | [8 empty] | 11.80552 | 8.548405 | 7.541731 | 9.298551 | 0.8265379 | 311.2849 | 308.1975 | 307.2433
6844 | [8 empty] | 11.80967 | 8.740873 | 7.418356 | 9.322967 | 0.8287082 | 311.2888 | 308.38 | 307.1264
6845 | [8 empty] | 11.82674 | 8.939555 | 7.46797 | 9.41142 | 0.8365707 | 311.305 | 308.5683 | 307.1734
6846 | [8 empty] | 11.9004 | 8.949342 | 7.517069 | 9.455604 | 0.8404981 | 311.3748 | 308.5776 | 307.22
6847 | [8 empty] | 11.84457 | 8.840198 | 7.46211 | 9.382293 | 0.8339816 | 311.3219 | 308.4741 | 307.1679
6848 | [8 empty] | 11.84625 | 8.902111 | 7.361884 | 9.37008 | 0.832896 | 311.3235 | 308.5328 | 307.0729
6849 | [8 empty] | 11.98601 | 8.966181 | 7.513463 | 9.488551 | 0.8434268 | 311.4559 | 308.5935 | 307.2166
6850 | [8 empty] | 11.97886 | 8.934725 | 7.54244 | 9.485342 | 0.8431415 | 311.4492 | 308.5637 | 307.244
6851 | [8 empty] | 11.91151 | 8.855362 | 7.429206 | 9.398692 | 0.8354393 | 311.3853 | 308.4885 | 307.1367
6852 | [8 empty] | 11.8901 | 8.788877 | 7.39511 | 9.358028 | 0.8318247 | 311.365 | 308.4255 | 307.1044
6853 | [8 empty] | 12.98022 | 8.943933 | 7.34746 | 9.757206 | 0.8673072 | 312.3983 | 308.5724 | 307.0592
6854 | [8 empty] | 12.48798 | 8.872716 | 7.288767 | 9.54982 | 0.8488729 | 311.9317 | 308.5049 | 307.0036
6855 | [8 empty] | 11.9212 | 8.694382 | 7.215714 | 9.277098 | 0.8246309 | 311.3945 | 308.3359 | 306.9343
6856 | [8 empty] | 11.8505 | 8.681246 | 7.09411 | 9.208617 | 0.8185437 | 311.3275 | 308.3235 | 306.8191
6857 | [8 empty] | 11.92004 | 8.866502 | 7.061688 | 9.282743 | 0.8251327 | 311.3934 | 308.4991 | 306.7883
6858 | [8 empty] | 11.99209 | 8.837493 | 7.195978 | 9.341855 | 0.8303871 | 311.4617 | 308.4716 | 306.9156
6859 | [8 empty] | 11.78878 | 8.764473 | 7.181329 | 9.244859 | 0.8217653 | 311.269 | 308.4023 | 306.9017
6860 | [8 empty] | 12.31579 | 8.852947 | 7.090632 | 9.419791 | 0.8373148 | 311.7685 | 308.4862 | 306.8158
6861 | [8 empty] | 11.71205 | 8.931506 | 7.203447 | 9.282335 | 0.8250965 | 311.1963 | 308.5607 | 306.9227
6862 | [8 empty] | 11.74708 | 8.856972 | 7.418581 | 9.340878 | 0.8303003 | 311.2295 | 308.49 | 307.1266
6863 | [8 empty] | 11.51701 | 8.685335 | 7.420867 | 9.207737 | 0.8184655 | 311.0114 | 308.3273 | 307.1288
6864 | [8 empty] | 11.77603 | 8.80021 | 7.312367 | 9.296201 | 0.826329 | 311.2569 | 308.4362 | 307.0259
6865 | [8 empty] | 11.52136 | 8.97291 | 7.329463 | 9.274576 | 0.8244068 | 311.0155 | 308.5999 | 307.0421
6866 | [8 empty] | 11.37525 | 8.998441 | 7.474409 | 9.2827 | 0.8251289 | 310.877 | 308.6241 | 307.1795
6867 | [8 empty] | 11.3247 | 8.804557 | 7.555672 | 9.22831 | 0.8202943 | 310.8291 | 308.4403 | 307.2566
6868 | [8 empty] | 11.44029 | 8.701014 | 7.22064 | 9.120647 | 0.8107242 | 310.9387 | 308.3422 | 306.939
6869 | [8 empty] | 11.30377 | 8.773005 | 6.754377 | 8.943719 | 0.7949972 | 310.8093 | 308.4104 | 306.497
6870 | [8 empty] | 11.31533 | 8.847925 | 6.579907 | 8.914388 | 0.7923901 | 310.8202 | 308.4814 | 306.3317
6871 | [8 empty] | 10.90677 | 8.740519 | 6.836091 | 8.827792 | 0.7846926 | 310.433 | 308.3796 | 306.5745
6872 | [8 empty] | 11.07795 | 8.640775 | 6.983677 | 8.900801 | 0.7911824 | 310.5952 | 308.2851 | 306.7144
6873 | [8 empty] | 11.18581 | 8.716146 | 7.114393 | 9.005449 | 0.8004844 | 310.6974 | 308.3565 | 306.8383
6874 | [8 empty] | 11.11404 | 8.827416 | 7.39334 | 9.1116 | 0.80992 | 310.6294 | 308.462 | 307.1027
6875 | [8 empty] | 10.54301 | 8.713764 | 7.492246 | 8.916341 | 0.7925637 | 310.0882 | 308.3543 | 307.1964
6876 | [8 empty] | 11.17695 | 8.528443 | 7.530881 | 9.07876 | 0.8070009 | 310.6891 | 308.1786 | 307.2331
6877 | [8 empty] | 11.28459 | 8.646603 | 7.597398 | 9.176196 | 0.8156618 | 310.7911 | 308.2906 | 307.2961
6878 | [8 empty] | 11.15632 | 8.827448 | 7.646465 | 9.210077 | 0.8186735 | 310.6695 | 308.462 | 307.3426
6879 | [8 empty] | 11.15123 | 8.679958 | 7.638867 | 9.156685 | 0.8139275 | 310.6647 | 308.3222 | 307.3354
6880 | [8 empty] | 11.22135 | 8.564954 | 7.56752 | 9.117942 | 0.8104838 | 310.7311 | 308.2132 | 307.2678
6881 | [8 empty] | 11.01671 | 8.666919 | 7.473991 | 9.052541 | 0.8046703 | 310.5372 | 308.3099 | 307.1791
6882 | [8 empty] | 11.91759 | 8.6731 | 7.426888 | 9.339194 | 0.8301505 | 311.3911 | 308.3157 | 307.1345
6883 | [8 empty] | 11.79792 | 8.531985 | 7.491151 | 9.273685 | 0.8243276 | 311.2776 | 308.182 | 307.1954
6884 | [8 empty] | 12.11624 | 8.518366 | 7.497365 | 9.377324 | 0.8335399 | 311.5794 | 308.1691 | 307.2013
6885 | [8 empty] | 11.84827 | 8.650788 | 7.546271 | 9.348445 | 0.8309728 | 311.3254 | 308.2946 | 307.2477
6886 | [8 empty] | 11.71563 | 8.731665 | 7.765558 | 9.404283 | 0.8359363 | 311.1996 | 308.3712 | 307.4555
6887 | [8 empty] | 11.47441 | 8.597504 | 7.943538 | 9.338485 | 0.8300876 | 310.971 | 308.2441 | 307.6242
6888 | [8 empty] | 11.63288 | 8.470619 | 7.867555 | 9.323686 | 0.8287721 | 311.1212 | 308.1238 | 307.5522
6889 | [8 empty] | 11.54428 | 8.416498 | 7.749943 | 9.236907 | 0.8210584 | 311.0372 | 308.0725 | 307.4407
6890 | [8 empty] | 11.45178 | 8.581503 | 7.737065 | 9.256782 | 0.8228251 | 310.9496 | 308.2289 | 307.4285
6891 | [8 empty] | 11.44334 | 8.62941 | 7.833814 | 9.30219 | 0.8268613 | 310.9416 | 308.2743 | 307.5202
6892 | [8 empty] | 12.32645 | 8.561058 | 7.798881 | 9.56213 | 0.8499671 | 311.7786 | 308.2095 | 307.4871
6893 | [8 empty] | 11.62734 | 8.552301 | 7.643117 | 9.274254 | 0.8243781 | 311.116 | 308.2012 | 307.3394
6894 | [8 empty] | 11.19891 | 8.661059 | 7.708281 | 9.189418 | 0.8168371 | 310.7099 | 308.3043 | 307.4012
6895 | [8 empty] | 11.22129 | 8.702817 | 7.803775 | 9.242627 | 0.8215668 | 310.7311 | 308.3439 | 307.4917
6896 | [8 empty] | 11.34895 | 8.589133 | 7.701488 | 9.213189 | 0.8189501 | 310.8521 | 308.2361 | 307.3948
6897 | [8 empty] | 12.84497 | 8.715535 | 7.595853 | 9.718785 | 0.863892 | 312.2701 | 308.356 | 307.2946
6898 | [8 empty] | 10.13979 | 8.891389 | 7.716041 | 8.91574 | 0.7925103 | 309.706 | 308.5226 | 307.4086
6899 | [8 empty] | 11.27419 | 8.983084 | 7.740638 | 9.332636 | 0.8295677 | 310.7812 | 308.6096 | 307.4319
6900 | [8 empty] | 11.38684 | 8.775419 | 7.733813 | 9.298691 | 0.8265503 | 310.888 | 308.4127 | 307.4254
6901 | [8 empty] | 11.34386 | 8.701562 | 7.600586 | 9.215335 | 0.8191409 | 310.8473 | 308.3427 | 307.2991
6902 | [8 empty] | 11.39511 | 8.765889 | 7.5294 | 9.230135 | 0.8204564 | 310.8958 | 308.4037 | 307.2317
6903 | [8 empty] | 11.59927 | 8.659288 | 7.591571 | 9.283376 | 0.825189 | 311.0894 | 308.3026 | 307.2906
6904 | [8 empty] | 10.83423 | 8.504393 | 7.622254 | 8.986958 | 0.7988407 | 310.3642 | 308.1558 | 307.3197
6905 | [8 empty] | 9.919152 | 8.59319 | 7.648397 | 8.720246 | 0.775133 | 309.4968 | 308.24 | 307.3445
6906 | [8 empty] | 9.472399 | 8.813346 | 7.68964 | 8.658462 | 0.769641 | 309.0734 | 308.4487 | 307.3835
6907 | [8 empty] | 9.264316 | 8.883051 | 7.756672 | 8.63468 | 0.7675271 | 308.8761 | 308.5147 | 307.4471
6908 | [8 empty] | 10.03622 | 8.738845 | 7.69682 | 8.82396 | 0.784352 | 309.6078 | 308.3781 | 307.3904
6909 | [8 empty] | 10.22244 | 8.693094 | 7.613754 | 8.843095 | 0.7860529 | 309.7843 | 308.3347 | 307.3116
6910 | [8 empty] | 10.71005 | 8.869142 | 7.681559 | 9.086916 | 0.8077259 | 310.2465 | 308.5016 | 307.3759
6911 | [8 empty] | 11.0473 | 8.993998 | 7.816138 | 9.285812 | 0.8254056 | 310.5662 | 308.6199 | 307.5034
6912 | [8 empty] | 11.24122 | 8.924519 | 7.784135 | 9.316624 | 0.8281444 | 310.75 | 308.554 | 307.4731
6913 | [8 empty] | 11.33362 | 8.874454 | 7.679047 | 9.295707 | 0.8262851 | 310.8376 | 308.5066 | 307.3735
6914 | [8 empty] | 11.67944 | 9.024166 | 7.67821 | 9.460605 | 0.8409426 | 311.1653 | 308.6485 | 307.3727
6915 | [8 empty] | 11.38362 | 9.04754 | 7.766331 | 9.399164 | 0.8354812 | 310.8849 | 308.6707 | 307.4562
6916 | [8 empty] | 10.49823 | 8.964764 | 7.816074 | 9.093023 | 0.8082687 | 310.0457 | 308.5922 | 307.5034
6917 | [8 empty] | 9.673431 | 8.840552 | 7.714527 | 8.742837 | 0.7771411 | 309.2639 | 308.4745 | 307.4071
6918 | [8 empty] | 9.189879 | 8.905588 | 7.682267 | 8.592578 | 0.7637847 | 308.8056 | 308.5361 | 307.3766
6919 | [8 empty] | 9.843684 | 9.147058 | 7.726537 | 8.90576 | 0.7916231 | 309.4253 | 308.765 | 307.4185
6920 | [8 empty] | 9.765834 | 8.99036 | 7.46958 | 8.741925 | 0.77706 | 309.3515 | 308.6165 | 307.175
6921 | [8 empty] | 9.45907 | 8.818304 | 7.308149 | 8.528508 | 0.7580896 | 309.0607 | 308.4534 | 307.0219
6922 | [8 empty] | 9.306912 | 8.966696 | 7.351871 | 8.541826 | 0.7592734 | 308.9165 | 308.594 | 307.0634
6923 | [8 empty] | 9.21995 | 9.04519 | 7.554642 | 8.606594 | 0.7650306 | 308.8341 | 308.6684 | 307.2556
6924 | [8 empty] | 10.02891 | 8.956104 | 7.45316 | 8.812724 | 0.7833532 | 309.6009 | 308.584 | 307.1594
6925 | [8 empty] | 10.99218 | 8.968467 | 7.232038 | 9.064229 | 0.8057092 | 310.5139 | 308.5957 | 306.9498
6926 | [8 empty] | 10.91929 | 9.178868 | 7.359244 | 9.152467 | 0.8135526 | 310.4448 | 308.7951 | 307.0704
6927 | [8 empty] | 11.31244 | 9.201051 | 7.525762 | 9.346416 | 0.8307925 | 310.8175 | 308.8162 | 307.2282
6928 | [8 empty] | 11.32837 | 9.027353 | 7.592021 | 9.315916 | 0.8280814 | 310.8326 | 308.6515 | 307.291
6929 | [8 empty] | 11.26949 | 8.935208 | 7.629755 | 9.27815 | 0.8247244 | 310.7768 | 308.5642 | 307.3268
6930 | [8 empty] | 12.29966 | 9.028577 | 7.654224 | 9.660821 | 0.8587397 | 311.7532 | 308.6527 | 307.35
6931 | [8 empty] | 11.45362 | 9.192455 | 7.757477 | 9.467849 | 0.8415866 | 310.9513 | 308.808 | 307.4478
6932 | [8 empty] | 11.32084 | 9.167052 | 7.694437 | 9.394109 | 0.8350319 | 310.8254 | 308.7839 | 307.3881
6933 | [8 empty] | 11.30867 | 9.013606 | 7.590186 | 9.304153 | 0.8270359 | 310.8139 | 308.6385 | 307.2893
6934 | [8 empty] | 11.40539 | 9.01895 | 7.550424 | 9.32492 | 0.8288818 | 310.9056 | 308.6436 | 307.2516
6935 | [8 empty] | 11.35883 | 9.080799 | 7.680271 | 9.3733 | 0.8331822 | 310.8615 | 308.7022 | 307.3747
6936 | [8 empty] | 11.40085 | 9.022041 | 7.724315 | 9.382401 | 0.8339912 | 310.9013 | 308.6465 | 307.4164
6937 | [8 empty] | 11.01852 | 8.923328 | 7.657057 | 9.199634 | 0.8177453 | 310.5389 | 308.5529 | 307.3527
6938 | [8 empty] | 11.32821 | 8.880153 | 7.577565 | 9.261977 | 0.8232868 | 310.8324 | 308.512 | 307.2773
6939 | [8 empty] | 11.52709 | 9.031313 | 7.591217 | 9.383206 | 0.8340627 | 311.0209 | 308.6553 | 307.2903
6940 | [8 empty] | 11.8249 | 9.010515 | 7.63539 | 9.490268 | 0.8435794 | 311.3032 | 308.6356 | 307.3321
6941 | [8 empty] | 10.84649 | 8.806134 | 7.670387 | 9.107672 | 0.8095708 | 310.3758 | 308.4418 | 307.3653
6942 | [8 empty] | 11.52152 | 8.793288 | 7.546786 | 9.287197 | 0.8255286 | 311.0157 | 308.4297 | 307.2481
6943 | [8 empty] | 11.51234 | 9.001886 | 7.543824 | 9.352684 | 0.8313497 | 311.007 | 308.6274 | 307.2453
6944 | [8 empty] | 11.42589 | 9.046156 | 7.517294 | 9.329782 | 0.8293139 | 310.925 | 308.6693 | 307.2202
6945 | [8 empty] | 11.48932 | 8.965827 | 7.421157 | 9.292101 | 0.8259646 | 310.9851 | 308.5932 | 307.1291
6946 | [8 empty] | 11.57638 | 9.026709 | 7.322605 | 9.308564 | 0.8274279 | 311.0677 | 308.6509 | 307.0356
6947 | [8 empty] | 11.62947 | 9.128352 | 7.413655 | 9.390493 | 0.8347104 | 311.118 | 308.7473 | 307.1219
6948 | [8 empty] | 12.38624 | 8.952433 | 7.468936 | 9.602536 | 0.8535587 | 311.8353 | 308.5805 | 307.1743
6949 | [8 empty] | 11.62728 | 8.789843 | 7.460565 | 9.292563 | 0.8260056 | 311.1159 | 308.4264 | 307.1664
6950 | [8 empty] | 11.80677 | 8.865053 | 7.421286 | 9.364371 | 0.8323885 | 311.286 | 308.4977 | 307.1292
6951 | [8 empty] | 12.02635 | 9.022234 | 7.405091 | 9.484559 | 0.8430719 | 311.4942 | 308.6467 | 307.1138
6952 | [8 empty] | 11.2692 | 9.103529 | 7.448105 | 9.27361 | 0.8243209 | 310.7765 | 308.7237 | 307.1546
6953 | [8 empty] | 12.14377 | 8.867693 | 7.429399 | 9.480287 | 0.8426922 | 311.6055 | 308.5002 | 307.1369
6954 | [8 empty] | 12.30974 | 8.637556 | 7.398555 | 9.448617 | 0.8398771 | 311.7628 | 308.282 | 307.1076
6955 | [8 empty] | 12.29902 | 8.620653 | 7.496367 | 9.472013 | 0.8419567 | 311.7526 | 308.266 | 307.2003
6956 | [8 empty] | 12.23991 | 8.664601 | 7.519033 | 9.474513 | 0.842179 | 311.6966 | 308.3077 | 307.2218
6957 | [8 empty] | 12.15024 | 8.555166 | 7.402451 | 9.369286 | 0.8328254 | 311.6116 | 308.2039 | 307.1113
6958 | [8 empty] | 12.22922 | 8.460864 | 7.312592 | 9.334225 | 0.8297089 | 311.6865 | 308.1146 | 307.0262
6959 | [8 empty] | 12.52288 | 8.550079 | 7.250615 | 9.441191 | 0.8392169 | 311.9648 | 308.1991 | 306.9674
6960 | [8 empty] | 11.37496 | 8.69084 | 7.308149 | 9.12465 | 0.81108 | 310.8767 | 308.3326 | 307.0219
6961 | [8 empty] | 11.94464 | 8.623164 | 7.411981 | 9.326594 | 0.8290306 | 311.4167 | 308.2684 | 307.1204
6962 | [8 empty] | 11.98453 | 8.530118 | 7.407699 | 9.307448 | 0.8273287 | 311.4545 | 308.1802 | 307.1163
6963 | [8 empty] | 11.82928 | 8.65697 | 7.4171 | 9.301116 | 0.8267659 | 311.3074 | 308.3004 | 307.1252
6964 | [8 empty] | 12.02509 | 8.827609 | 7.499748 | 9.450817 | 0.8400726 | 311.493 | 308.4622 | 307.2036
6965 | [8 empty] | 12.04296 | 8.652141 | 7.486483 | 9.393862 | 0.83501 | 311.5099 | 308.2959 | 307.191
6966 | [8 empty] | 11.91244 | 8.66312 | 7.414557 | 9.330039 | 0.8293368 | 311.3862 | 308.3063 | 307.1228
6967 | [8 empty] | 11.68855 | 8.814377 | 7.423894 | 9.30894 | 0.8274613 | 311.174 | 308.4496 | 307.1317
6968 | [8 empty] | 11.71234 | 8.855072 | 7.510694 | 9.35937 | 0.831944 | 311.1965 | 308.4882 | 307.2139
6969 | [8 empty] | 11.86566 | 8.705811 | 7.429979 | 9.333817 | 0.8296726 | 311.3419 | 308.3467 | 307.1374
6970 | [8 empty] | 12.0532 | 8.706713 | 7.356507 | 9.372141 | 0.8330792 | 311.5196 | 308.3476 | 307.0678
6971 | [8 empty] | 11.64251 | 8.969079 | 7.427661 | 9.346416 | 0.8307925 | 311.1303 | 308.5963 | 307.1352
6972 | [8 empty] | 11.52519 | 9.029865 | 7.488737 | 9.347929 | 0.8309271 | 311.0191 | 308.6539 | 307.1931
6973 | [8 empty] | 11.52593 | 8.785432 | 7.554256 | 9.288538 | 0.8256479 | 311.0198 | 308.4222 | 307.2552
6974 | [8 empty] | 11.20223 | 8.783887 | 7.55989 | 9.182002 | 0.8161779 | 310.713 | 308.4207 | 307.2606
6975 | [8 empty] | 11.72355 | 8.857036 | 7.540798 | 9.373794 | 0.8332261 | 311.2072 | 308.4901 | 307.2425
6976 | [8 empty] | 11.86234 | 9.029865 | 7.57631 | 9.489506 | 0.8435117 | 311.3387 | 308.6539 | 307.2761
6977 | [8 empty] | 12.04261 | 9.007424 | 7.540315 | 9.530116 | 0.8471214 | 311.5096 | 308.6326 | 307.242
6978 | [8 empty] | 11.99432 | 8.865439 | 7.521544 | 9.460433 | 0.8409274 | 311.4638 | 308.498 | 307.2242
6979 | [8 empty] | 11.89988 | 8.857712 | 7.409631 | 9.389076 | 0.8345845 | 311.3743 | 308.4907 | 307.1181
6980 | [8 empty] | 11.82162 | 8.944996 | 7.462175 | 9.409596 | 0.8364085 | 311.3001 | 308.5735 | 307.1679
6981 | [8 empty] | 11.95272 | 8.918144 | 7.473057 | 9.447973 | 0.8398198 | 311.4244 | 308.548 | 307.1783
6982 | [8 empty] | 10.87141 | 8.722264 | 7.40757 | 9.000416 | 0.800037 | 310.3994 | 308.3623 | 307.1162
6983 | [8 empty] | 10.01741 | 8.72822 | 7.444242 | 8.729958 | 0.7759963 | 309.59 | 308.368 | 307.1509
6984 | [8 empty] | 9.597578 | 8.924036 | 7.562369 | 8.694661 | 0.7728587 | 309.192 | 308.5536 | 307.2629
6985 | [8 empty] | 10.00537 | 8.919239 | 7.624314 | 8.849642 | 0.7866348 | 309.5786 | 308.549 | 307.3216
6986 | [8 empty] | 10.364 | 8.652946 | 7.631365 | 8.882772 | 0.7895797 | 309.9185 | 308.2966 | 307.3283
6987 | [8 empty] | 10.86114 | 8.604651 | 7.609311 | 9.025035 | 0.8022254 | 310.3897 | 308.2509 | 307.3074
6988 | [8 empty] | 11.36405 | 8.618206 | 7.671481 | 9.217911 | 0.8193699 | 310.8664 | 308.2637 | 307.3663
6989 | [8 empty] | 11.47644 | 8.453266 | 7.717554 | 9.215754 | 0.8191781 | 310.9729 | 308.1074 | 307.41
6990 | [8 empty] | 11.42573 | 8.302685 | 7.696111 | 9.14151 | 0.8125786 | 310.9249 | 307.9646 | 307.3897
6991 | [8 empty] | 11.45297 | 8.301848 | 7.678178 | 9.144332 | 0.8128295 | 310.9507 | 307.9638 | 307.3727
6992 | [8 empty] | 11.32226 | 8.489164 | 7.761566 | 9.190995 | 0.8169773 | 310.8268 | 308.1414 | 307.4517
6993 | [8 empty] | 10.43802 | 8.472455 | 7.72351 | 8.877996 | 0.7891552 | 309.9886 | 308.1255 | 307.4156
6994 | [8 empty] | 9.799093 | 8.336523 | 7.669646 | 8.601754 | 0.7646003 | 309.383 | 307.9967 | 307.3646
6995 | [8 empty] | 9.393294 | 8.398275 | 7.681913 | 8.49116 | 0.7547698 | 308.9984 | 308.0552 | 307.3762
6996 | [8 empty] | 9.845197 | 8.639971 | 7.743794 | 8.742987 | 0.7771544 | 309.4267 | 308.2843 | 307.4349
6997 | [8 empty] | 9.609104 | 8.829927 | 7.578338 | 8.672456 | 0.770885 | 309.2029 | 308.4644 | 307.278
6998 | [8 empty] | 9.265733 | 8.768272 | 7.505994 | 8.513333 | 0.7567407 | 308.8775 | 308.4059 | 307.2095
6999 | [8 empty] | 9.03991 | 8.729154 | 7.451196 | 8.406753 | 0.7472669 | 308.6634 | 308.3689 | 307.1575
7000 | [8 empty] | 9.008004 | 8.858067 | 7.52676 | 8.464277 | 0.7523802 | 308.6332 | 308.4911 | 307.2292
7001 | [8 empty] | 9.05897 | 8.949149 | 7.566007 | 8.524709 | 0.7577519 | 308.6815 | 308.5774 | 307.2664
7002 | [8 empty] | 8.952401 | 8.889426 | 7.607572 | 8.483133 | 0.7540563 | 308.5805 | 308.5208 | 307.3058
7003 | [8 empty] | 8.986819 | 8.747731 | 7.611339 | 8.448629 | 0.7509893 | 308.6131 | 308.3865 | 307.3093
7004 | [8 empty] | 9.126195 | 8.740004 | 7.695242 | 8.52048 | 0.757376 | 308.7452 | 308.3792 | 307.3889
7005 | [8 empty] | 9.130091 | 8.954526 | 7.701713 | 8.595443 | 0.7640394 | 308.7489 | 308.5825 | 307.395
7006 | [8 empty] | 9.09181 | 8.880346 | 7.617521 | 8.529892 | 0.7582126 | 308.7126 | 308.5122 | 307.3152
7007 | [8 empty] | 10.02788 | 8.743545 | 7.546915 | 8.772779 | 0.7798026 | 309.5999 | 308.3825 | 307.2483
7008 | [8 empty] | 9.75228 | 8.804364 | 7.640638 | 8.732427 | 0.7762157 | 309.3387 | 308.4402 | 307.3371
7009 | [8 empty] | 9.404144 | 8.922169 | 7.700136 | 8.675483 | 0.771154 | 309.0087 | 308.5518 | 307.3935
7010 | [8 empty] | 9.157908 | 8.812058 | 7.666169 | 8.545379 | 0.7595892 | 308.7753 | 308.4474 | 307.3613
7011 | [8 empty] | 9.196318 | 8.776868 | 7.655448 | 8.542878 | 0.7593669 | 308.8117 | 308.4141 | 307.3511
7012 | [8 empty] | 9.217439 | 8.918402 | 7.682911 | 8.606251 | 0.765 | 308.8317 | 308.5482 | 307.3772
7013 | [8 empty] | 9.22713 | 9.050567 | 7.738127 | 8.671941 | 0.7708392 | 308.8409 | 308.6735 | 307.4295
7014 | [8 empty] | 9.736439 | 8.788266 | 7.818907 | 8.781204 | 0.7805515 | 309.3236 | 308.4249 | 307.5061
7015 | [8 empty] | 9.398477 | 8.66444 | 7.765945 | 8.60962 | 0.7652996 | 309.0033 | 308.3075 | 307.4559
7016 | [8 empty] | 9.221656 | 8.788555 | 7.850137 | 8.620116 | 0.7662326 | 308.8357 | 308.4252 | 307.5357
7017 | [8 empty] | 9.086337 | 8.949439 | 7.862436 | 8.632737 | 0.7673544 | 308.7074 | 308.5777 | 307.5473
7018 | [8 empty] | 9.53956 | 8.975196 | 7.746659 | 8.753805 | 0.778116 | 309.137 | 308.6021 | 307.4376
7019 | [8 empty] | 9.468729 | 8.922233 | 7.636999 | 8.675987 | 0.7711989 | 309.0699 | 308.5519 | 307.3336
7020 | [8 empty] | 9.370209 | 8.908131 | 7.585743 | 8.621361 | 0.7663432 | 308.9765 | 308.5385 | 307.2851
7021 | [8 empty] | 9.171109 | 9.007714 | 7.528885 | 8.569236 | 0.7617099 | 308.7878 | 308.6329 | 307.2312
7022 | [8 empty] | 8.95781 | 8.989877 | 7.52602 | 8.491236 | 0.7547765 | 308.5856 | 308.616 | 307.2285
7023 | [8 empty] | 9.042292 | 8.917822 | 7.517037 | 8.492384 | 0.7548786 | 308.6657 | 308.5477 | 307.2199
7024 | [8 empty] | 9.134341 | 8.812058 | 7.588995 | 8.511798 | 0.7566043 | 308.7529 | 308.4474 | 307.2881
7025 | [8 empty] | 9.601988 | 8.964603 | 7.60989 | 8.725494 | 0.7755995 | 309.1962 | 308.592 | 307.308
7026 | [8 empty] | 9.20279 | 8.906361 | 7.66662 | 8.591923 | 0.7637265 | 308.8178 | 308.5368 | 307.3617
7027 | [8 empty] | 9.065828 | 8.656165 | 7.393919 | 8.371971 | 0.7441752 | 308.688 | 308.2997 | 307.1032
7028 | [8 empty] | 8.926998 | 8.594445 | 7.224858 | 8.248767 | 0.7332237 | 308.5564 | 308.2412 | 306.943
7029 | [8 empty] | 8.760448 | 8.760191 | 7.212816 | 8.244485 | 0.7328431 | 308.3985 | 308.3983 | 306.9316
7030 | [8 empty] | 8.856167 | 8.8015625 | 7.259662 | 8.305797 | 0.7382931 | 308.4893 | 308.4375 | 306.976
7031 | [8 empty] | 8.976451 | 8.716951 | 7.3973 | 8.363568 | 0.7434282 | 308.6033 | 308.3573 | 307.1064
7032 | [8 empty] | 8.934017 | 8.78144 | 7.607669 | 8.441042 | 0.7503148 | 308.563 | 308.4184 | 307.3058
7033 | [8 empty] | 8.810706 | 8.921911 | 7.728146 | 8.486921 | 0.754393 | 308.4462 | 308.5516 | 307.42
7034 | [8 empty] | 8.767435 | 8.878253 | 7.71955 | 8.455079 | 0.7515626 | 308.4052 | 308.5102 | 307.4119
7035 | [8 empty] | 8.860513 | 8.77822 | 7.691861 | 8.443532 | 0.7505362 | 308.4934 | 308.4154 | 307.3857
7036 | [8 empty] | 9.240813 | 8.858582 | 7.660599 | 8.586665 | 0.7632591 | 308.8539 | 308.4915 | 307.356
7037 | [8 empty] | 10.3293 | 9.038783 | 7.678436 | 9.015505 | 0.8013782 | 309.8856 | 308.6624 | 307.3729
7038 | [8 empty] | 10.88912 | 9.134727 | 7.765172 | 9.263007 | 0.8233784 | 310.4162 | 308.7533 | 307.4551
7039 | [8 empty] | 11.31092 | 8.996413 | 7.691378 | 9.332905 | 0.8295915 | 310.816 | 308.6222 | 307.3852
7040 | [8 empty] | 12.66683 | 8.892259 | 7.80136 | 9.786815 | 0.8699391 | 312.1013 | 308.5235 | 307.4894
7041 | [8 empty] | 11.20303 | 8.977804 | 7.912694 | 9.36451 | 0.8324009 | 310.7138 | 308.6046 | 307.595
7042 | [8 empty] | 10.32856 | 9.04548 | 7.781399 | 9.051812 | 0.8046055 | 309.8849 | 308.6687 | 307.4705
7043 | [8 empty] | 9.860201 | 9.021783 | 7.695371 | 8.859118 | 0.7874772 | 309.4409 | 308.6462 | 307.389
7044 | [8 empty] | 9.394356 | 8.866953 | 7.705448 | 8.655586 | 0.7693854 | 308.9994 | 308.4995 | 307.3985
7045 | [8 empty] | 8.965247 | 8.913959 | 7.642891 | 8.507366 | 0.7562103 | 308.5927 | 308.544 | 307.3392
7046 | [8 empty] | 8.839264 | 9.030702 | 7.687129 | 8.519031 | 0.7572472 | 308.4732 | 308.6547 | 307.3812
7047 | [8 empty] | 8.812735 | 8.95884 | 7.706478 | 8.492684 | 0.7549053 | 308.4481 | 308.5866 | 307.3995
7048 | [8 empty] | 9.880903 | 8.796476 | 7.741926 | 8.806435 | 0.7827942 | 309.4606 | 308.4327 | 307.4331
7049 | [8 empty] | 10.44437 | 8.900887 | 7.758861 | 9.034705 | 0.8030849 | 309.9947 | 308.5316 | 307.4492
7050 | [8 empty] | 10.83651 | 9.093194 | 7.77644 | 9.235383 | 0.8209229 | 310.3664 | 308.7139 | 307.4658
7051 | [8 empty] | 9.877619 | 8.995576 | 7.777696 | 8.88363 | 0.789656 | 309.4575 | 308.6214 | 307.467
7052 | [8 empty] | 11.17167 | 8.910192 | 7.890028 | 9.323965 | 0.8287969 | 310.6841 | 308.5405 | 307.5735
7053 | [8 empty] | 11.11185 | 8.979285 | 7.950911 | 9.34735 | 0.8308755 | 310.6273 | 308.606 | 307.6312
7054 | [8 empty] | 11.13697 | 9.039427 | 7.89196 | 9.356118 | 0.8316549 | 310.6512 | 308.663 | 307.5753
7055 | [8 empty] | 11.28826 | 8.961834 | 7.801231 | 9.350441 | 0.8311503 | 310.7946 | 308.5894 | 307.4893
7056 | [8 empty] | 11.32567 | 8.927868 | 7.766782 | 9.340106 | 0.8302316 | 310.83 | 308.5572 | 307.4567
7057 | [8 empty] | 11.27283 | 9.088268 | 7.785198 | 9.3821 | 0.8339645 | 310.7799 | 308.7093 | 307.4741
7058 | [8 empty] | 11.31678 | 9.268598 | 7.755352 | 9.446911 | 0.8397254 | 310.8216 | 308.8802 | 307.4458
7059 | [8 empty] | 11.27654 | 9.10633 | 7.648976 | 9.343948 | 0.8305731 | 310.7834 | 308.7264 | 307.345
7060 | [8 empty] | 11.21788 | 8.99007 | 7.48703 | 9.231659 | 0.8205919 | 310.7278 | 308.6162 | 307.1915
7061 | [8 empty] | 11.25477 | 8.947958 | 7.506992 | 9.236574 | 0.8210288 | 310.7628 | 308.5763 | 307.2104
7062 | [8 empty] | 12.24751 | 9.047605 | 7.57074 | 9.62195 | 0.8552844 | 311.7038 | 308.6707 | 307.2708
7063 | [8 empty] | 11.28771 | 9.066504 | 7.585164 | 9.313125 | 0.8278334 | 310.794 | 308.6886 | 307.2845
7064 | [8 empty] | 11.51105 | 8.963026 | 7.695854 | 9.389977 | 0.8346647 | 311.0057 | 308.5905 | 307.3894
7065 | [8 empty] | 11.34183 | 8.96309 | 7.777406 | 9.360776 | 0.8320689 | 310.8453 | 308.5906 | 307.4667
7066 | [8 empty] | 11.43932 | 9.075068 | 7.610019 | 9.374802 | 0.8333158 | 310.9377 | 308.6967 | 307.3081
7067 | [8 empty] | 11.65626 | 9.04783 | 7.545981 | 9.416689 | 0.8370391 | 311.1434 | 308.6709 | 307.2474
7068 | [8 empty] | 11.64254 | 8.922104 | 7.559825 | 9.374824 | 0.8333177 | 311.1304 | 308.5518 | 307.2605
7069 | [8 empty] | 11.95922 | 8.975711 | 7.49495 | 9.476628 | 0.8423669 | 311.4305 | 308.6026 | 307.199
7070 | [8 empty] | 10.69424 | 9.057521 | 7.512304 | 9.088021 | 0.8078241 | 310.2315 | 308.6801 | 307.2155
7071 | [8 empty] | 9.840819 | 9.101726 | 7.501164 | 8.81457 | 0.7835173 | 309.4226 | 308.722 | 307.2049
7072 | [8 empty] | 9.211708 | 8.847732 | 7.510694 | 8.523378 | 0.7576336 | 308.8263 | 308.4813 | 307.2139
7073 | [8 empty] | 9.216312 | 8.90195 | 7.53864 | 8.552301 | 0.7602045 | 308.8306 | 308.5327 | 307.2404
7074 | [8 empty] | 9.111578 | 9.052209 | 7.535389 | 8.566392 | 0.7614571 | 308.7314 | 308.6751 | 307.2373
7075 | [8 empty] | 8.980057 | 8.974037 | 7.53262 | 8.495571 | 0.7551619 | 308.6067 | 308.601 | 307.2347
7076 | [8 empty] | 8.862413 | 8.870301 | 7.610856 | 8.447857 | 0.7509206 | 308.4952 | 308.5027 | 307.3089
7077 | [8 empty] | 8.761961 | 8.998602 | 7.700973 | 8.487179 | 0.7544159 | 308.4 | 308.6243 | 307.3943
7078 | [8 empty] | 8.791968 | 9.100599 | 7.628725 | 8.507097 | 0.7561864 | 308.4284 | 308.7209 | 307.3258
7079 | [8 empty] | 8.808291 | 8.997347 | 7.550038 | 8.451892 | 0.7512793 | 308.4439 | 308.6231 | 307.2512
7080 | [8 empty] | 9.32771 | 8.924101 | 7.322347 | 8.524719 | 0.7577528 | 308.9362 | 308.5536 | 307.0354
7081 | [8 empty] | 8.983213 | 8.968338 | 7.463817 | 8.471789 | 0.7530479 | 308.6097 | 308.5956 | 307.1695
7082 | [8 empty] | 8.970463 | 9.103046 | 7.648461 | 8.57399 | 0.7621325 | 308.5976 | 308.7233 | 307.3445
7083 | [8 empty] | 8.892742 | 9.217696 | 7.729048 | 8.613162 | 0.7656144 | 308.5239 | 308.8319 | 307.4209
7084 | [8 empty] | 9.019143 | 9.129254 | 7.714238 | 8.620878 | 0.7663003 | 308.6437 | 308.7481 | 307.4069
7085 | [8 empty] | 8.826257 | 9.049311 | 7.727857 | 8.534475 | 0.75862 | 308.4609 | 308.6723 | 307.4198
7086 | [8 empty] | 8.610511 | 9.080606 | 7.744309 | 8.478475 | 0.7536422 | 308.2564 | 308.702 | 307.4354
7087 | [8 empty] | 8.69113 | 9.031024 | 7.744341 | 8.488832 | 0.7545628 | 308.3328 | 308.655 | 307.4354
7088 | [8 empty] | 8.600659 | 8.899471 | 7.718552 | 8.406227 | 0.7472202 | 308.2471 | 308.5303 | 307.4109
7089 | [8 empty] | 8.708741 | 8.791389 | 7.870356 | 8.456829 | 0.7517181 | 308.3495 | 308.4279 | 307.5548
7090 | [8 empty] | 8.794286 | 8.862252 | 7.823479 | 8.493339 | 0.7549635 | 308.4306 | 308.495 | 307.5104
7091 | [8 empty] | 9.104302 | 8.942195 | 7.757702 | 8.6014 | 0.7645689 | 308.7245 | 308.5708 | 307.4481
7092 | [8 empty] | 8.88231 | 8.748858 | 7.745564 | 8.458911 | 0.7519032 | 308.514 | 308.3875 | 307.4366
7093 | [8 empty] | 8.87468 | 8.698696 | 7.709891 | 8.427756 | 0.7491338 | 308.5068 | 308.34 | 307.4027
7094 | [8 empty] | 8.924358 | 8.884467 | 7.698268 | 8.502365 | 0.7557657 | 308.5539 | 308.5161 | 307.3917
7095 | [8 empty] | 8.916019 | 8.940746 | 7.741637 | 8.532801 | 0.7584712 | 308.546 | 308.5694 | 307.4328
7096 | [8 empty] | 9.942107 | 8.810481 | 7.681623 | 8.811404 | 0.7832359 | 309.5186 | 308.446 | 307.3759
7097 | [8 empty] | 10.93152 | 8.768175 | 7.729273 | 9.142991 | 0.8127103 | 310.4564 | 308.4059 | 307.4211
7098 | [8 empty] | 11.4097 | 8.815085 | 7.714914 | 9.313233 | 0.8278429 | 310.9097 | 308.4503 | 307.4075
7099 | [8 empty] | 11.587 | 8.798922 | 7.738546 | 9.374824 | 0.8333177 | 311.0777 | 308.435 | 307.4299
7100 | [8 empty] | 11.58414 | 8.624098 | 7.726279 | 9.311505 | 0.8276893 | 311.075 | 308.2693 | 307.4183
7101 | [8 empty] | 11.67854 | 8.650917 | 7.810826 | 9.380093 | 0.8337861 | 311.1645 | 308.2947 | 307.4984
7102 | [8 empty] | 12.21138 | 8.916406 | 7.835263 | 9.65435 | 0.8581644 | 311.6696 | 308.5464 | 307.5216
7103 | [8 empty] | 10.80618 | 9.049987 | 7.795372 | 9.217181 | 0.819305 | 310.3376 | 308.673 | 307.4838
7104 | [8 empty] | 9.907239 | 9.035274 | 7.76031 | 8.900941 | 0.7911948 | 309.4855 | 308.659 | 307.4505
7105 | [8 empty] | 9.41963 | 8.936915 | 7.842861 | 8.733135 | 0.7762787 | 309.0233 | 308.5658 | 307.5288
7106 | [8 empty] | 9.608589 | 8.982762 | 7.873125 | 8.821492 | 0.7841326 | 309.2025 | 308.6093 | 307.5575
7107 | [8 empty] | 9.612806 | 9.132956 | 7.88214 | 8.875968 | 0.7889749 | 309.2065 | 308.7516 | 307.566
7108 | [8 empty] | 9.171495 | 9.025808 | 7.774122 | 8.657142 | 0.7695237 | 308.7881 | 308.6501 | 307.4636
7109 | [8 empty] | 8.878736 | 8.927063 | 7.511628 | 8.439142 | 0.750146 | 308.5107 | 308.5565 | 307.2148
7110 | [8 empty] | 8.752528 | 8.861351 | 7.560566 | 8.391481 | 0.7459095 | 308.391 | 308.4942 | 307.2612
7111 | [8 empty] | 8.686107 | 9.01206 | 7.662499 | 8.453555 | 0.7514272 | 308.3281 | 308.637 | 307.3578
7112 | [8 empty] | 8.677608 | 8.938685 | 7.626825 | 8.414373 | 0.7479443 | 308.32 | 308.5675 | 307.324
7113 | [8 empty] | 9.094289 | 8.773842 | 7.694695 | 8.520942 | 0.757417 | 308.715 | 308.4112 | 307.3883
7114 | [8 empty] | 9.983125 | 8.795188 | 7.546239 | 8.774851 | 0.7799867 | 309.5575 | 308.4315 | 307.2476
7115 | [8 empty] | 10.45792 | 9.032794 | 7.56913 | 9.019948 | 0.8017732 | 310.0075 | 308.6567 | 307.2693
7116 | [8 empty] | 10.77611 | 9.039105 | 7.675441 | 9.163553 | 0.8145381 | 310.3091 | 308.6627 | 307.3701
7117 | [8 empty] | 11.54267 | 8.97877 | 7.691861 | 9.404433 | 0.8359496 | 311.0357 | 308.6055 | 307.3857
7118 | [8 empty] | 10.7917 | 8.97877 | 7.709601 | 9.160023 | 0.8142242 | 310.3239 | 308.6055 | 307.4025
7119 | [8 empty] | 10.00598 | 8.98215 | 7.755867 | 8.914667 | 0.7924149 | 309.5791 | 308.6087 | 307.4463
7120 | [8 empty] | 9.509425 | 8.886077 | 7.713819 | 8.703107 | 0.7736095 | 309.1085 | 308.5176 | 307.4065
7121 | [8 empty] | 9.334246 | 8.764666 | 7.771547 | 8.623486 | 0.7665321 | 308.9424 | 308.4025 | 307.4612
7122 | [8 empty] | 9.17861 | 8.884596 | 7.663561 | 8.575589 | 0.7622746 | 308.7949 | 308.5162 | 307.3588
7123 | [8 empty] | 8.988203 | 9.069852 | 7.677985 | 8.57868 | 0.7625493 | 308.6144 | 308.6918 | 307.3725
7124 | [8 empty] | 9.667733 | 9.085693 | 7.735616 | 8.82968 | 0.7848605 | 309.2585 | 308.7068 | 307.4271
7125 | [8 empty] | 9.562741 | 8.874841 | 7.811631 | 8.749738 | 0.7777545 | 309.159 | 308.507 | 307.4992
7126 | [8 empty] | 9.414446 | 8.754267 | 7.807445 | 8.658719 | 0.7696639 | 309.0184 | 308.3927 | 307.4952
7127 | [8 empty] | 9.173878 | 8.885337 | 7.768939 | 8.609384 | 0.7652786 | 308.7904 | 308.5169 | 307.4587
7128 | [8 empty] | 10.09871 | 8.96016 | 7.748623 | 8.935831 | 0.7942961 | 309.667 | 308.5878 | 307.4395
7129 | [8 empty] | 10.20956 | 8.839361 | 7.840865 | 8.963262 | 0.7967344 | 309.7721 | 308.4733 | 307.5269
7130 | [8 empty] | 10.88355 | 8.689585 | 7.895566 | 9.156234 | 0.8138875 | 310.4109 | 308.3314 | 307.5787
7131 | [8 empty] | 11.15799 | 8.7203 | 7.917427 | 9.265239 | 0.8235768 | 310.6711 | 308.3605 | 307.5995
7132 | [8 empty] | 11.42725 | 8.788169 | 7.826795 | 9.347404 | 0.8308803 | 310.9263 | 308.4248 | 307.5135
7133 | [8 empty] | 11.48375 | 8.644929 | 7.824477 | 9.317719 | 0.8282417 | 310.9799 | 308.289 | 307.5114
7134 | [8 empty] | 11.43513 | 8.488198 | 7.901007 | 9.27478 | 0.8244249 | 310.9338 | 308.1405 | 307.5839
7135 | [8 empty] | 11.68211 | 8.659288 | 7.877761 | 9.406387 | 0.8361233 | 311.1679 | 308.3026 | 307.5619
7136 | [8 empty] | 10.64511 | 8.765052 | 7.850041 | 9.086734 | 0.8077097 | 310.1849 | 308.4029 | 307.5356
7137 | [8 empty] | 9.906853 | 8.548276 | 7.850234 | 8.768454 | 0.7794182 | 309.4852 | 308.1974 | 307.5358
7138 | [8 empty] | 9.460326 | 8.515855 | 7.562594 | 8.512925 | 0.7567044 | 309.0619 | 308.1667 | 307.2631
7139 | [8 empty] | 9.268148 | 8.631567 | 7.497269 | 8.465661 | 0.7525032 | 308.8798 | 308.2764 | 307.2012
7140 | [8 empty] | 8.985402 | 8.589133 | 7.568486 | 8.381007 | 0.7449784 | 308.6118 | 308.2361 | 307.2687
7141 | [8 empty] | 10.28512 | 8.457677 | 7.653162 | 8.798654 | 0.7821026 | 309.8437 | 308.1115 | 307.349
7142 | [8 empty] | 10.88049 | 8.493253 | 7.76118 | 9.044975 | 0.8039978 | 310.4081 | 308.1453 | 307.4514
7143 | [8 empty] | 9.96619 | 8.757615 | 7.840317 | 8.854707 | 0.7870851 | 309.5414 | 308.3958 | 307.5264
7144 | [8 empty] | 11.3805 | 8.848601 | 7.774573 | 9.334557 | 0.8297384 | 310.882 | 308.4821 | 307.4641
7145 | [8 empty] | 11.57544 | 8.725548 | 7.826666 | 9.375886 | 0.8334121 | 311.0668 | 308.3654 | 307.5134
7146 | [8 empty] | 12.47088 | 8.610608 | 7.787033 | 9.622841 | 0.8553636 | 311.9155 | 308.2565 | 307.4759
7147 | [8 empty] | 10.41722 | 8.666597 | 7.818682 | 8.967501 | 0.7971112 | 309.9689 | 308.3096 | 307.5059
7148 | [8 empty] | 11.30745 | 8.834209 | 7.793891 | 9.311848 | 0.8277199 | 310.8127 | 308.4684 | 307.4824
7149 | [8 empty] | 11.68852 | 8.829863 | 7.785842 | 9.434741 | 0.8386436 | 311.174 | 308.4643 | 307.4747
7150 | [8 empty] | 12.06959 | 8.758291 | 7.77702 | 9.534967 | 0.8475526 | 311.5352 | 308.3965 | 307.4664
7151 | [8 empty] | 11.65233 | 8.804364 | 7.76485 | 9.407181 | 0.8361939 | 311.1396 | 308.4402 | 307.4548
7152 | [8 empty] | 10.42025 | 8.871718 | 7.81675 | 9.036239 | 0.8032213 | 309.9718 | 308.504 | 307.504
7153 | [8 empty] | 9.760779 | 8.839071 | 7.94914 | 8.849663 | 0.7866367 | 309.3467 | 308.4731 | 307.6295
7154 | [8 empty] | 9.233633 | 8.674227 | 7.995277 | 8.634379 | 0.7675004 | 308.847 | 308.3168 | 307.6732
7155 | [8 empty] | 9.011964 | 8.70301 | 7.990995 | 8.568656 | 0.7616583 | 308.6369 | 308.3441 | 307.6692
7156 | [8 empty] | 8.983792 | 8.939297 | 7.926216 | 8.616435 | 0.7659054 | 308.6102 | 308.5681 | 307.6078
7157 | [8 empty] | 9.742685 | 8.921718 | 7.931786 | 8.865397 | 0.7880352 | 309.3296 | 308.5514 | 307.6131
7158 | [8 empty] | 9.228192 | 8.716565 | 7.956835 | 8.633864 | 0.7674546 | 308.8419 | 308.3569 | 307.6368
7159 | [8 empty] | 8.971751 | 8.658258 | 7.991832 | 8.540614 | 0.7591656 | 308.5988 | 308.3017 | 307.67
7160 | [8 empty] | 8.916084 | 8.666661 | 7.915624 | 8.499456 | 0.7555072 | 308.5461 | 308.3096 | 307.5977
7161 | [8 empty] | 8.993805 | 8.563183 | 8.019102 | 8.525363 | 0.7578101 | 308.6197 | 308.2115 | 307.6958
7162 | [8 empty] | 9.859364 | 8.4419 | 7.997048 | 8.766104 | 0.7792092 | 309.4402 | 308.0966 | 307.6749
7163 | [8 empty] | 10.59224 | 8.580022 | 7.914755 | 9.029006 | 0.8025783 | 310.1348 | 308.2275 | 307.5969
7164 | [8 empty] | 11.12103 | 8.728252 | 7.82789 | 9.225724 | 0.8200643 | 310.636 | 308.368 | 307.5146
7165 | [8 empty] | 11.32077 | 8.695831 | 7.758958 | 9.258521 | 0.8229796 | 310.8254 | 308.3373 | 307.4492
7166 | [8 empty] | 11.19997 | 8.545797 | 7.745178 | 9.16365 | 0.8145467 | 310.7109 | 308.1951 | 307.4362
7167 | [8 empty] | 11.06594 | 8.535269 | 7.835778 | 9.145663 | 0.8129478 | 310.5838 | 308.1851 | 307.5221
7168 | [8 empty] | 11.79502 | 8.692482 | 7.817523 | 9.435009 | 0.8386675 | 311.2749 | 308.3341 | 307.5048
7169 | [8 empty] | 11.06024 | 8.814956 | 7.906512 | 9.260571 | 0.8231618 | 310.5784 | 308.4502 | 307.5891
7170 | [8 empty] | 10.80425 | 8.736977 | 7.94283 | 9.161353 | 0.8143425 | 310.3358 | 308.3763 | 307.6235
7171 | [8 empty] | 10.81101 | 8.645766 | 7.993571 | 9.150117 | 0.8133437 | 310.3422 | 308.2898 | 307.6716
7172 | [8 empty] | 11.02789 | 8.770719 | 8.022901 | 9.273836 | 0.8243409 | 310.5478 | 308.4083 | 307.6994
7173 | [8 empty] | 10.8321 | 8.795091 | 8.059765625 | 9.228986 | 0.8203544 | 310.3622 | 308.4314 | 307.734375
7174 | [8 empty] | 10.11062 | 8.704556 | 8.011536 | 8.942238 | 0.7948656 | 309.6783 | 308.3456 | 307.6887
7175 | [8 empty] | 9.832737 | 8.49937 | 7.959636 | 8.763915 | 0.7790146 | 309.4149 | 308.1511 | 307.6395
7176 | [8 empty] | 9.358168 | 8.607807 | 7.89753 | 8.621168 | 0.766326 | 308.9651 | 308.2538 | 307.5806
7177 | [8 empty] | 9.079157 | 8.780378 | 7.952263 | 8.603932 | 0.764794 | 308.7006 | 308.4174 | 307.6325
7178 | [8 empty] | 8.865794 | 8.603074 | 7.943216 | 8.470694 | 0.7529506 | 308.4984 | 308.2494 | 307.6239
7179 | [8 empty] | 8.212471 | 8.628831 | 7.892185 | 8.244496 | 0.7328441 | 307.8791 | 308.2738 | 307.5755
7180 | [8 empty] | 10.21921875 | 8.863186 | 7.772062 | 8.951489 | 0.7956879 | 309.78125 | 308.4959 | 307.4617
7181 | [8 empty] | 10.86101 | 8.933598 | 7.759441 | 9.184685 | 0.8164164 | 310.3896 | 308.5627 | 307.4497
7182 | [8 empty] | 11.16385 | 8.881344 | 7.776151 | 9.273782 | 0.8243362 | 310.6766 | 308.5131 | 307.4655
7183 | [8 empty] | 11.39273 | 8.906167 | 7.804387 | 9.367762 | 0.83269 | 310.8936 | 308.5367 | 307.4923
7184 | [8 empty] | 11.51353 | 9.05897 | 7.744727 | 9.439076 | 0.839029 | 311.0081 | 308.6815 | 307.4358
7185 | [8 empty] | 10.52437 | 9.060676 | 7.78919 | 9.124746 | 0.8110886 | 310.0705 | 308.6831 | 307.4779
7186 | [8 empty] | 9.862583 | 8.817145 | 7.727728 | 8.802485 | 0.7824432 | 309.4432 | 308.4523 | 307.4196
7187 | [8 empty] | 9.572561 | 8.684981 | 7.613593 | 8.623712 | 0.7665521 | 309.1683 | 308.327 | 307.3115
7188 | [8 empty] | 9.36963 | 8.849889 | 7.484937 | 8.568152 | 0.7616135 | 308.976 | 308.4833 | 307.1895
7189 | [8 empty] | 9.311097 | 8.97497 | 7.52045 | 8.602172 | 0.7646375 | 308.9205 | 308.6019 | 307.2232
7190 | [8 empty] | 8.902014 | 8.909001 | 7.648043 | 8.486352 | 0.7543424 | 308.5327 | 308.5393 | 307.3441
7191 | [8 empty] | 9.9876 | 8.77133 | 7.783427 | 8.847453 | 0.7864402 | 309.5617 | 308.4088 | 307.4724
7192 | [8 empty] | 11.24595 | 8.777641 | 7.744534 | 9.256042 | 0.8227593 | 310.7545 | 308.4148 | 307.4356
7193 | [8 empty] | 10.95899 | 8.862316 | 7.839834 | 9.220379 | 0.8195893 | 310.4825 | 308.4951 | 307.5259
7194 | [8 empty] | 10.8511 | 8.802303 | 7.875604 | 9.176335 | 0.8156742 | 310.3802 | 308.4382 | 307.5598
7195 | [8 empty] | 10.96201 | 8.729798 | 7.922449 | 9.204754 | 0.8182003 | 310.4853 | 308.3695 | 307.6042
7196 | [8 empty] | 11.41926 | 8.691452 | 7.866235 | 9.32565 | 0.8289466 | 310.9187 | 308.3331 | 307.5509
7197 | [8 empty] | 10.15644 | 8.820397 | 7.858959 | 8.945264 | 0.7951346 | 309.7217 | 308.4554 | 307.544
7198 | [8 empty] | 11.4115 | 8.704749 | 7.767941 | 9.294731 | 0.8261983 | 310.9114 | 308.3457 | 307.4578
7199 | [8 empty] | 11.60812 | 8.448404 | 7.763015 | 9.273181 | 0.8242827 | 311.0977 | 308.1028 | 307.4531
7200 | [8 empty] | 11.52084 | 8.502944 | 7.674926 | 9.232904 | 0.8207025 | 311.015 | 308.1544 | 307.3696
7201
7202
7203
7204
7205
7206
7207
7208
7209
7210
7211
7212
7213
7214
7215
7216
7217
7218
7219
7220

## 06-6
Мтр приработка, кгс*см | [8 empty] | Мтр работа, кгс*см | [7 empty] | 06-6
Время,с | Мтр_1 | Мтр_2 | Мтр_3 | Мтр средн | fтр средн | Показания 1 | Показания 2 | Показания 3 | Мтр_1 | Мтр_2 | Мтр_3 | Мтр средн | fтр средн | Показания 1 | Показания 2 | Показания 3 |  | 06-6 | 06-6-1 |  |  |  |  | 06-6-2 |  |  |  |  | 06-6-3
0 | 0.4650728 | 1.782696 | 0.8485921 | 1.03212 | 0.09174402 | 300.5356 | 301.7845 | 300.8991 | 2.231605 | 0.7204196 | 2.746517 | 1.899514 | 0.1688457 | 302.2101 | 300.7776 | 302.6981 |  |  | До испытаний |  | После испытаний |  | Весовой износ | До испытаний |  | После испытаний |  | Весовой износ | До испытаний |  | После испытаний |  | Весовой износ
1 | 0.5457883 | 3.575243 | 1.845446 | 1.988826 | 0.1767845 | 300.6121 | 303.4836 | 301.844 | 4.369036 | 0.1567957 | 3.718934 | 2.748255 | 0.2442894 | 304.2361 | 300.2434 | 303.6198 |  |  | Ролик | Абразив | Ролик | Абразив | Ролик | Ролик | Абразив | Ролик | Абразив | Ролик | Ролик | Абразив | Ролик | Абразив | Ролик
2 | 0.2234737 | 4.884914 | 2.596065 | 2.568151 | 0.2282801 | 300.3066 | 304.725 | 302.5555 | 5.604044 | 0.3209955 | 3.685547 | 3.203529 | 0.2847581 | 305.4067 | 300.399 | 303.5882 |  |  | Масса, г | Масса, г | Масса, г | Масса, г | Масса, г | Масса, г | Масса, г | Масса, г | Масса, г | Масса, г | Масса, г | Масса, г | Масса, г | Масса, г | Масса, г
3 | 0.1888629 | 5.575293 | 3.212876 | 2.992344 | 0.2659862 | 300.2738 | 305.3794 | 303.1402 | 6.45431 | 2.352888 | 3.66639 | 4.157863 | 0.3695878 | 306.2126 | 302.325 | 303.57 |  |  | 164.3 |  | 163.846 |  | 0.454 | 163.6 |  | 163.3 |  | 0.3 | 164.4 |  | 164.2 |  | 0.2
4 | 1.307675 | 5.683987 | 3.570735 | 3.520799 | 0.3129599 | 301.3343 | 305.4825 | 303.4794 | 7.115359 | 3.751259 | 5.788141 | 5.551586 | 0.4934743 | 306.8392 | 303.6505 | 305.5812 |  |  | 164.3 |  | 163.846 |  | 0.454 | 163.6 |  | 163.3 |  | 0.3 | 164.4 |  | 164.2 |  | 0.2
5 | 2.398574 | 5.661225 | 3.875503 | 3.978434 | 0.3536386 | 302.3683 | 305.4609 | 303.7682 | 7.492214 | 4.816755 | 6.946974 | 6.418647 | 0.5705464 | 307.1964 | 304.6604 | 306.6796 |  |  | 164.3 |  | 163.846 |  | 0.454 | 163.6 |  | 163.3 |  | 0.3 | 164.4 |  | 164.2 |  | 0.2
6 | 3.442531 | 5.825424 | 4.002806 | 4.423587 | 0.3932078 | 303.3578 | 305.6165 | 303.8889 | 7.55725 | 5.519337 | 7.760793 | 6.945793 | 0.6174038 | 307.2581 | 305.3264 | 307.451 |  | Средн. Зн-е | 164.3 | 164.3 | 163.846 | #DIV/0! | 0.454 | 163.6 | #DIV/0! | 163.3 | #DIV/0! | 0.3 | 164.4 | #DIV/0! | 164.2 | #DIV/0! | 0.2
7 | 4.032588 | 5.999058 | 4.121256 | 4.717634 | 0.4193452 | 303.9171 | 305.7811 | 304.0012 | 7.525859 | 5.989946 | 8.455519 | 7.323775 | 0.6510022 | 307.2283 | 305.7725 | 308.1095 |  |  | Приработка |  |  | Работа |  | Приработка |  |  | Работа |  | Приработка |  |  | Работа
8 | 4.320453 | 6.046386 | 4.171417 | 4.846085 | 0.4307631 | 304.19 | 305.826 | 304.0487 | 7.65812 | 6.157881 | 9.037624 | 7.617875 | 0.6771444 | 307.3537 | 305.9316 | 308.6613 |  |  | Время, мин | Т, град С |  | Время, мин | Т, град С | Время, мин | Т, град С |  | Время, мин | Т, град С | Время, мин | Т, град С |  | Время, мин | Т, град С
9 | 4.837328 | 5.814381 | 4.00081 | 4.884173 | 0.4341487 | 304.6799 | 305.606 | 303.887 | 7.818134 | 6.39156 | 9.357942 | 7.855879 | 0.6983003 | 307.5053 | 306.1531 | 308.9649 |  |  | 0 | 43.6 |  | 0 | 45.8 | 0 | 42.8 |  | 0 | 40.2 | 0 | 40.1 |  | 0 | 25.5
10 | 4.99673 | 5.621591 | 3.880236 | 4.832853 | 0.4295869 | 304.831 | 305.4233 | 303.7727 | 8.405068 | 6.393781 | 9.480545 | 8.093131 | 0.7193895 | 308.0617 | 306.1552 | 309.0811 |  |  | 5 | 51.6 |  | 10 | 63 | 5 | 52.5 |  | 10 | 60.2 | 5 | 53.2 |  | 10 | 56
11 | 4.617139 | 5.381602 | 3.934615 | 4.644452 | 0.4128402 | 304.4712 | 305.1958 | 303.8243 | 7.547366 | 6.316124 | 9.601956 | 7.821815 | 0.6952725 | 307.2487 | 306.0816 | 309.1962 |  |  | 10 | 56.6 |  | 20 | 63.3 | 10 | 58 |  | 20 | 63.5 | 10 | 56.8 |  | 20 | 60.2
12 | 4.494826 | 5.102462 | 3.984133 | 4.52714 | 0.4024125 | 304.3553 | 304.9312 | 303.8712 | 7.516812 | 6.319666 | 9.626973 | 7.82115 | 0.6952133 | 307.2197 | 306.085 | 309.2199 |  |  | 15 | 59.1 |  | 30 | 64.7 | 15 | 59.5 |  | 30 | 68 | 15 | 57 |  | 30 | 61.2
13 | 4.667365 | 4.891514 | 3.968035 | 4.508971 | 0.4007974 | 304.5188 | 304.7313 | 303.856 | 7.473959 | 6.356369 | 9.766156 | 7.865495 | 0.6991551 | 307.1791 | 306.1198 | 309.3518 | [5 empty] | 40 | 66.5 |  |  |  | 40 | 69.2 |  |  |  | 40 | 63.7
14 | 4.920973 | 4.78224 | 3.947139 | 4.550118 | 0.4044549 | 304.7592 | 304.6277 | 303.8362 | 7.396366 | 6.422243 | 9.610488 | 7.809699 | 0.6941955 | 307.1056 | 306.1822 | 309.2043 | [5 empty] | 50 | 67.8 |  |  |  | 50 | 70 |  |  |  | 50 | 65
15 | 5.043769 | 5.069687 | 3.874505 | 4.662654 | 0.4144581 | 304.8756 | 304.9002 | 303.7673 | 7.41607 | 6.4093 | 9.471466 | 7.765612 | 0.6902766 | 307.1242 | 306.17 | 309.0725 | [5 empty] | 60 | 68 |  |  |  | 60 | 70.7 |  |  |  | 60 | 65.2
16 | 5.325645 | 4.81244 | 3.775953 | 4.638013 | 0.4122678 | 305.1428 | 304.6563 | 303.6739 | 7.796209 | 6.329904 | 9.446803 | 7.857639 | 0.6984568 | 307.4846 | 306.0947 | 309.0491 | [5 empty] | 70 | 69 |  |  |  | 70 | 71.3 |  |  |  | 70 | 64.8
17 | 5.407101 | 4.619425 | 3.776211 | 4.600912 | 0.40897 | 305.22 | 304.4734 | 303.6741 | 7.65812 | 6.171468 | 9.539689 | 7.789759 | 0.692423 | 307.3537 | 305.9445 | 309.1371 | [5 empty] | 80 | 68.6 |  |  |  | 80 | 70.7 |  |  |  | 80 | 64.5
18 | 5.177833 | 4.613437 | 3.920191 | 4.570487 | 0.4062655 | 305.0027 | 304.4677 | 303.8106 | 7.503418 | 6.138306 | 9.592297 | 7.744674 | 0.6884154 | 307.207 | 305.9131 | 309.187 | [5 empty] | 90 | 67.3 |  |  |  | 90 | 72.8 |  |  |  | 90 | 66.5
19 | 4.94116 | 4.673514 | 4.223703 | 4.612793 | 0.410026 | 304.7784 | 304.5247 | 304.0983 | 7.441215 | 6.199929 | 9.571788 | 7.737644 | 0.6877906 | 307.1481 | 305.9715 | 309.1676 | [5 empty] | 100 | 67.3 |  |  |  | 100 | 70.7 |  |  |  | 100 | 66.7
20 | 4.761506 | 4.548111 | 4.702491 | 4.670703 | 0.4151736 | 304.6081 | 304.4058 | 304.5521 | 7.546013 | 6.145389 | 9.859042 | 7.850148 | 0.6977909 | 307.2474 | 305.9198 | 309.4398 | [5 empty] | 110 | 68.7 |  |  |  | 110 | 72.2 |  |  |  | 110 | 66.5
21 | 5.01608 | 4.373222 | 5.040066 | 4.80979 | 0.4275368 | 304.8494 | 304.24 | 304.8721 | 7.582041 | 6.13705 | 9.900639 | 7.873243 | 0.6998438 | 307.2816 | 305.9119 | 309.4793 | [5 empty] | 120 | 69 |  |  |  | 120 | 71.8 |  |  |  | 120 | 66.9
22 | 5.293417 | 4.471484 | 5.22133 | 4.99541 | 0.4440365 | 305.1122 | 304.3332 | 305.0439 | 7.557604 | 6.258622 | 9.878778 | 7.898335 | 0.7020742 | 307.2584 | 306.0271 | 309.4586
23 | 5.270719 | 4.547177 | 5.368112 | 5.062003 | 0.4499558 | 305.0907 | 304.4049 | 305.183 | 7.582781 | 6.262582 | 9.750058 | 7.865141 | 0.6991236 | 307.2823 | 306.0309 | 309.3365
24 | 5.017272 | 4.445921 | 5.351145 | 4.938112 | 0.4389433 | 304.8505 | 304.3089 | 305.167 | 7.686356 | 6.203889 | 9.344001 | 7.744749 | 0.6884221 | 307.3804 | 305.9753 | 308.9517 |  |  | Приработка |  | Работа |  |  | средн кв откл ср ариф | Довер границы |  | Весовой износ по 3 исп
25 | 4.794089 | 4.337677 | 5.073776 | 4.735181 | 0.4209049 | 304.6389 | 304.2063 | 304.9041 | 7.663754 | 6.230998 | 9.79861 | 7.897787 | 0.7020255 | 307.359 | 306.0009 | 309.3826 |  |  | Время, мин | Тсредн | Время, мин | Тсредн | Stср | Sхср | ε |  |  | средн кв откл | средн кв откл ср ариф | Довер границы P 0,95
26 | 4.576669 | 4.273124 | 4.790772 | 4.546855 | 0.4041649 | 304.4329 | 304.1451 | 304.6358 | 7.516393 | 6.298803 | 9.822242 | 7.879146 | 0.7003685 | 307.2193 | 306.0652 | 309.405 |  |  | 0 | 42.16667 | 0 | 37.16667 | 10.48443 | 6.05319 | 19.26125 |  | Масса, г | Stср | Sхср | ε
27 | 4.505644 | 4.342185 | 4.615401 | 4.487743 | 0.3989105 | 304.3655 | 304.2106 | 304.4696 | 6.09629 | 6.320986 | 9.748931 | 7.388736 | 0.6567765 | 305.8733 | 306.0862 | 309.3355 |  |  | 5 | 52.43333 | 10 | 59.73333 | 3.523256 | 2.034153 | 6.472674 |  | 0.318 | 0.1279531 | 0.07387377 | 0.2350663
28 | 4.871584 | 4.402392 | 4.510506 | 4.594827 | 0.4084291 | 304.7124 | 304.2677 | 304.3701 | 7.638802 | 6.228068 | 9.736697 | 7.867856 | 0.699365 | 307.3354 | 305.9982 | 309.3239 |  |  | 10 | 57.13333 | 20 | 62.33333 | 1.850225 | 1.068228 | 3.399102
29 | 5.167048 | 4.463403 | 4.458252 | 4.696234 | 0.417443 | 304.9925 | 304.3255 | 304.3206 | 7.871773 | 6.224301 | 9.86136 | 7.985811 | 0.7098499 | 307.5562 | 305.9946 | 309.442 |  |  | 15 | 58.53333 | 30 | 64.63333 | 3.40049 | 1.963274 | 6.247138
30 | 5.626743 | 4.370646 | 4.51775 | 4.83838 | 0.4300782 | 305.4282 | 304.2376 | 304.377 | 7.766556 | 6.393041 | 9.925011 | 8.028203 | 0.713618 | 307.4565 | 306.1545 | 309.5024 |  |  |  |  | 40 | 66.46667 | 2.750152 | 1.587801 | 5.052382
31 | 5.625229 | 4.471323 | 4.659284 | 4.918612 | 0.43721 | 305.4268 | 304.333 | 304.5112 | 7.608828 | 6.289337 | 10.04916 | 7.982441 | 0.7095504 | 307.3069 | 306.0562 | 309.6201 |  |  |  |  | 50 | 67.6 | 2.505993 | 1.446836 | 4.603831
32 | 5.414828 | 4.591286 | 4.695923 | 4.900679 | 0.4356159 | 305.2273 | 304.4467 | 304.5459 | 7.520224 | 6.214739 | 9.969152 | 7.901372 | 0.7023442 | 307.223 | 305.9855 | 309.5442 |  |  |  |  | 60 | 67.96667 | 2.750152 | 1.587801 | 5.052382
33 | 4.915886 | 4.483622 | 4.909286 | 4.769598 | 0.4239643 | 304.7544 | 304.3447 | 304.7481 | 7.774573 | 6.161777 | 10.03 | 7.988784 | 0.7101141 | 307.4641 | 305.9353 | 309.6019 |  |  |  |  | 70 | 68.36667 | 3.295957 | 1.902922 | 6.055097
34 | 4.588195 | 4.462244 | 5.024258 | 4.691566 | 0.4170281 | 304.4438 | 304.3244 | 304.8571 | 7.878985 | 6.278584 | 9.99214 | 8.049903 | 0.7155469 | 307.563 | 306.0461 | 309.566 |  |  |  |  | 80 | 67.93333 | 3.153305 | 1.820562 | 5.793027
35 | 4.404194 | 4.439385 | 4.801944 | 4.548508 | 0.4043118 | 304.2694 | 304.3027 | 304.6464 | 7.859699 | 6.301024 | 10.00351 | 8.054743 | 0.7159772 | 307.5447 | 306.0673 | 309.5768 |  |  |  |  | 90 | 68.86667 | 3.429772 | 1.98018 | 6.300931
36 | 4.226569 | 4.516752 | 4.623772 | 4.455697 | 0.396062 | 304.101 | 304.3761 | 304.4775 | 7.950621 | 6.213999 | 9.980775 | 8.048465 | 0.7154191 | 307.6309 | 305.9848 | 309.5552 |  |  |  |  | 100 | 68.23333 | 2.157159 | 1.245436 | 3.962978
37 | 4.041506 | 4.64779 | 4.753232 | 4.480843 | 0.3982971 | 303.9256 | 304.5003 | 304.6002 | 7.955064 | 6.251056 | 10.01448 | 8.073535 | 0.7176475 | 307.6351 | 306.02 | 309.5872 |  |  |  |  | 110 | 69.13333 | 2.874601 | 1.659652 | 5.281012
38 | 4.076052 | 4.654358 | 4.72168 | 4.48403 | 0.3985804 | 303.9583 | 304.5065 | 304.5703125 | 9.195706 | 6.345069 | 10.12067 | 8.553814 | 0.760339 | 308.8111 | 306.1091 | 309.6878 |  |  |  |  | 120 | 69.23333 | 2.458319 | 1.419311 | 4.516248
39 | 3.881942 | 4.534009 | 4.521098 | 4.31235 | 0.38332 | 303.7744 | 304.3924 | 304.3802 | 7.66208 | 6.41619 | 10.14404 | 8.074104 | 0.7176981 | 307.3574 | 306.1765 | 309.71
40 | 3.735289 | 4.508606 | 4.429307 | 4.224401 | 0.3755023 | 303.6353 | 304.3683 | 304.2932 | 7.443372 | 6.343491 | 10.06313 | 7.949999 | 0.7066665 | 307.1501 | 306.1076 | 309.6333
41 | 3.741986 | 4.639419 | 4.382559 | 4.254655 | 0.3781915 | 303.6417 | 304.4923 | 304.2489 | 7.503901 | 6.309621 | 10.03438 | 7.949301 | 0.7066045 | 307.2075 | 306.0755 | 309.606
42 | 3.869676 | 4.571356 | 4.422965 | 4.287999 | 0.3811555 | 303.7627 | 304.4278 | 304.2872 | 7.458794 | 6.342396 | 10.28438 | 8.028525 | 0.7136466 | 307.1647 | 306.1065 | 309.843
43 | 4.055125 | 4.471549 | 4.370292 | 4.298989 | 0.3821323 | 303.9385 | 304.3332 | 304.2372 | 8.796186 | 6.369151 | 10.17002 | 8.44512 | 0.7506773 | 308.4324 | 306.1319 | 309.7346
44 | 3.972124 | 4.546372 | 4.228629 | 4.249042 | 0.3776926 | 303.8598 | 304.4041 | 304.103 | 7.251291 | 6.291752 | 10.00875 | 7.850599 | 0.697831 | 306.968 | 306.0585 | 309.5818
45 | 3.910404 | 4.684493 | 4.151037 | 4.248645 | 0.3776573 | 303.8013 | 304.5351 | 304.0294 | 7.328046 | 6.242202 | 10.01899 | 7.86308 | 0.6989404 | 307.0408 | 306.0116 | 309.5915
46 | 3.967294 | 4.620681 | 4.233233 | 4.273736 | 0.3798877 | 303.8553 | 304.4746 | 304.1073 | 7.478015 | 6.299318 | 10.20611 | 7.994483 | 0.7106207 | 307.183 | 306.0657 | 309.7688
47 | 4.071577 | 4.525509 | 4.331109 | 4.309399 | 0.3830577 | 303.9541 | 304.3844 | 304.2001 | 7.555833 | 6.24011 | 10.2083 | 8.001416 | 0.7112369 | 307.2567 | 306.0096 | 309.7709
48 | 4.06752 | 4.497305 | 4.295887 | 4.286904 | 0.3810582 | 303.9503 | 304.3576 | 304.1667 | 7.576406 | 6.121564 | 10.07553 | 7.924499 | 0.7043999 | 307.2762 | 305.8972 | 309.6451
49 | 3.981364 | 4.520165 | 4.189962 | 4.230497 | 0.3760442 | 303.8686 | 304.3793 | 304.0663 | 6.43203 | 6.170727 | 9.891205 | 7.497988 | 0.6664878 | 306.1915 | 305.9438 | 309.4703
50 | 3.902001 | 4.57815 | 4.171836 | 4.217329 | 0.3748737 | 303.7934 | 304.4343 | 304.0491 | 7.490701 | 6.308494 | 9.955437 | 7.91821 | 0.7038409 | 307.195 | 306.0744 | 309.5312
51 | 4.025923 | 4.587841 | 4.301811 | 4.305192 | 0.3826837 | 303.9108 | 304.4435 | 304.1723 | 7.536 | 6.305532 | 10.03451 | 7.958681 | 0.7074383 | 307.2379 | 306.0716 | 309.6062
52 | 4.062788 | 4.538291 | 4.33874 | 4.313273 | 0.383402 | 303.9458 | 304.3965 | 304.2073 | 7.475987 | 6.201667 | 9.918894 | 7.865516 | 0.699157 | 307.181 | 305.9731 | 309.4966
53 | 3.995594 | 4.565239 | 4.187934 | 4.249589 | 0.3777413 | 303.8821 | 304.422 | 304.0644 | 7.480591 | 6.133219 | 10.01474 | 7.876184 | 0.7001052 | 307.1854 | 305.9083 | 309.5874
54 | 3.875664 | 4.697243 | 3.958183 | 4.17703 | 0.3712915 | 303.7684 | 304.5471 | 303.8466 | 7.108147 | 6.232962 | 10.06545 | 7.802187 | 0.6935277 | 306.8324 | 306.0028 | 309.6355
55 | 3.733841 | 4.675543 | 3.866263 | 4.091882 | 0.3637229 | 303.634 | 304.5266 | 303.7595 | 7.529465 | 6.304308 | 10.07781 | 7.970529 | 0.7084915 | 307.2317 | 306.0704 | 309.6472
56 | 3.758599 | 4.553166 | 3.918485 | 4.07675 | 0.3623778 | 303.6574 | 304.4106 | 303.809 | 7.463752 | 6.299125 | 9.931032 | 7.89797 | 0.7020418 | 307.1694 | 306.0655 | 309.5081
57 | 3.798104 | 4.486327 | 3.89598 | 4.060137 | 0.3609011 | 303.6949 | 304.3472 | 303.7877 | 7.459245 | 6.252441 | 10.24308 | 7.984921 | 0.7097707 | 307.1652 | 306.0213 | 309.8039
58 | 3.791858 | 4.548433 | 3.889669 | 4.076653 | 0.3623692 | 303.689 | 304.4061 | 303.7817 | 7.499426 | 6.311263 | 10.05879 | 7.956491 | 0.7072437 | 307.2032 | 306.077 | 309.6292
59 | 3.713235 | 4.579921 | 4.018969 | 4.104041 | 0.3648037 | 303.6144 | 304.4359 | 303.9042 | 7.462851 | 6.330452 | 9.980936 | 7.924746 | 0.7044219 | 307.1686 | 306.0952 | 309.5554
60 | 3.788284 | 4.554196 | 4.135679 | 4.159386 | 0.3697232 | 303.6856 | 304.4116 | 304.0149 | 10.07102 | 6.215351 | 9.994523 | 8.760298 | 0.7786931 | 309.6408 | 305.9861 | 309.5683
61 | 3.838671 | 4.362565 | 3.999007 | 4.066748 | 0.3614887 | 303.7333 | 304.2299 | 303.8853 | 7.295367 | 6.163129 | 9.990917 | 7.816471 | 0.6947974 | 307.0098 | 305.9366 | 309.5648
62 | 3.73471 | 4.267587 | 3.852032 | 3.951443 | 0.3512394 | 303.6348 | 304.1399 | 303.746 | 7.395271 | 6.243039 | 10.07636 | 7.904892 | 0.7026571 | 307.1045 | 306.0124 | 309.6458
63 | 3.704252 | 4.402488 | 3.858407 | 3.988383 | 0.3545229 | 303.6059 | 304.2678 | 303.752 | 7.377531 | 6.405984 | 10.19449 | 7.992669 | 0.7104595 | 307.0877 | 306.1668 | 309.7578125
64 | 3.859759 | 4.39357 | 4.01942 | 4.090916 | 0.363637 | 303.7533 | 304.2593 | 303.9047 | 7.370674 | 6.39098 | 10.48828 | 8.083312 | 0.7185166 | 307.0812 | 306.1526 | 310.0363
65 | 3.900455 | 4.344664 | 4.083683 | 4.109601 | 0.3652978 | 303.7919 | 304.213 | 303.9656 | 7.124664 | 6.254694 | 10.37624 | 7.918532 | 0.7038695 | 306.848 | 306.0234 | 309.9301
66 | 3.872284 | 4.457254 | 3.936064 | 4.088534 | 0.3634252 | 303.7652 | 304.3197 | 303.8257 | 7.545852 | 6.227296 | 10.28992 | 8.021023 | 0.7129798 | 307.2473 | 305.9974 | 309.8483
67 | 3.761561 | 4.586939 | 3.887351 | 4.078617 | 0.3625438 | 303.6602 | 304.4426 | 303.7795 | 7.406637 | 6.314772 | 10.25509 | 7.992165 | 0.7104146 | 307.1153 | 306.0804 | 309.8152
68 | 3.742759 | 4.525767 | 3.990218 | 4.086248 | 0.363222 | 303.6424 | 304.3846 | 303.877 | 7.344691 | 6.253117 | 10.23467 | 7.94416 | 0.7061476 | 307.0566 | 306.0219 | 309.7959
69 | 3.796237 | 4.393183 | 4.115106 | 4.101509 | 0.3645786 | 303.6931 | 304.2589 | 303.9954 | 7.359308 | 6.177327 | 10.22968 | 7.922106 | 0.7041872 | 307.0704 | 305.9501 | 309.7912
70 | 3.80245 | 4.379243 | 4.063689 | 4.081794 | 0.3628261 | 303.699 | 304.2457 | 303.9466 | 7.395593 | 6.241655 | 10.1413 | 7.926184 | 0.7045497 | 307.1048 | 306.011 | 309.7074
71 | 3.759115 | 4.49708 | 4.013174 | 4.089789 | 0.3635368 | 303.6579 | 304.3574 | 303.8987 | 5.501178 | 6.335506 | 10.1876 | 7.341429 | 0.6525715 | 305.3092 | 306.1 | 309.7513
72 | 3.743757 | 4.595825 | 4.133329 | 4.157637 | 0.3695677 | 303.6434 | 304.451 | 304.0126 | 7.287543 | 6.271501 | 10.21133 | 7.923458 | 0.7043074 | 307.0024 | 306.0393 | 309.7738
73 | 3.769031 | 4.590127 | 4.270452 | 4.20987 | 0.3742107 | 303.6673 | 304.4456 | 304.1426 | 7.670451 | 6.232608 | 10.02147 | 7.974843 | 0.708875 | 307.3654 | 306.0025 | 309.5938
74 | 3.780171 | 4.421774 | 4.332945 | 4.178296 | 0.3714041 | 303.6779 | 304.286 | 304.2018 | 7.676794 | 6.340014 | 9.816865 | 7.944557 | 0.7061829 | 307.3714 | 306.1043 | 309.3999
75 | 3.745657 | 4.420743 | 4.194985 | 4.120461 | 0.3662632 | 303.6452 | 304.2851 | 304.0711 | 7.547462 | 6.478232 | 10.04874 | 8.024811 | 0.7133166 | 307.2488 | 306.2353 | 309.6197
76 | 3.613331 | 4.597564 | 4.044082 | 4.084992 | 0.3631104 | 303.5197 | 304.4527 | 303.928 | 6.576236 | 6.416608 | 10.07897 | 7.690606 | 0.6836094 | 306.3282 | 306.1769 | 309.6483
77 | 3.535352 | 4.542444 | 4.033908 | 4.037235 | 0.3588653 | 303.4458 | 304.4004 | 303.9184 | 7.398749 | 6.284315 | 9.966029 | 7.883031 | 0.7007138 | 307.1078 | 306.0515 | 309.5413
78 | 3.725663 | 4.480435 | 4.234103 | 4.146733 | 0.3685985 | 303.6262 | 304.3416 | 304.1082 | 7.533006 | 6.310361 | 9.914612 | 7.919326 | 0.7039401 | 307.2351 | 306.0762 | 309.4925
79 | 3.83851 | 4.449269 | 4.279016 | 4.188932 | 0.3723495 | 303.7332 | 304.3121 | 304.1507 | 7.577437 | 6.345101 | 9.550861 | 7.824466 | 0.6955081 | 307.2772 | 306.1091 | 309.1477
80 | 3.681973 | 4.469424 | 4.194212 | 4.115203 | 0.3657958 | 303.5848 | 304.3312 | 304.0703 | 7.465781 | 6.380388 | 10.31017 | 8.052114 | 0.7157434 | 307.1714 | 306.1425 | 309.8675
81 | 3.605765 | 4.61569 | 4.167618 | 4.129691 | 0.3670836 | 303.5126 | 304.4698 | 304.0451 | 7.374569 | 6.312261 | 10.14758 | 7.944804 | 0.7062048 | 307.0849 | 306.078 | 309.7133
82 | 3.685901 | 4.647886 | 4.274283 | 4.20269 | 0.3735725 | 303.5885 | 304.5004 | 304.1462 | 8.523163 | 6.42514 | 10.03599 | 8.328098 | 0.7402754 | 308.1736 | 306.185 | 309.6076
83 | 3.790506 | 4.522386 | 4.299654 | 4.204182 | 0.3737051 | 303.6877 | 304.3814 | 304.1703 | 7.568261 | 6.447291 | 10.04781 | 8.02112 | 0.7129884 | 307.2685 | 306.206 | 309.6188
84 | 3.687478 | 4.450686 | 4.171932 | 4.103365 | 0.3647436 | 303.59 | 304.3134 | 304.0492 | 7.270447 | 6.354663 | 10.17543 | 7.933514 | 0.7052013 | 306.9862 | 306.1182 | 309.7397
85 | 3.628527 | 4.493506 | 4.089349 | 4.070461 | 0.3618188 | 303.5341 | 304.354 | 303.9709 | 7.424119 | 6.24716 | 10.23628 | 7.969187 | 0.7083722 | 307.1319 | 306.0163 | 309.7974
86 | 3.775985 | 4.409153 | 4.260632 | 4.14859 | 0.3687636 | 303.6739 | 304.2741 | 304.1333 | 7.561596 | 6.162646 | 10.26111 | 7.995116 | 0.710677 | 307.2622 | 305.9362 | 309.821
87 | 3.896077 | 4.336003 | 4.389738 | 4.207273 | 0.3739798 | 303.7878 | 304.2047 | 304.2557 | 7.552324 | 6.114159 | 10.18078 | 7.949086 | 0.7065855 | 307.2534 | 305.8902 | 309.7448
88 | 3.854866 | 4.37876 | 4.430885 | 4.221503 | 0.3752447 | 303.7487 | 304.2453 | 304.2947 | 7.603644 | 6.156368 | 10.13441 | 7.964809 | 0.707983 | 307.302 | 305.9302 | 309.7009
89 | 3.8152 | 4.51878 | 4.31543 | 4.21647 | 0.3747973 | 303.7111 | 304.378 | 304.1852 | 7.704579 | 6.046064 | 10.30038 | 8.017009 | 0.712623 | 307.3977 | 305.8257 | 309.8582
90 | 3.730975 | 4.558381 | 4.399397 | 4.229585 | 0.3759631 | 303.6313 | 304.4155 | 304.2648 | 7.880337 | 6.018118 | 10.54649 | 8.148315 | 0.7242947 | 307.5643 | 305.7992 | 310.0915
91 | 3.86021 | 4.459057 | 4.400395 | 4.239887 | 0.3768789 | 303.7538 | 304.3214 | 304.2658 | 7.965013 | 6.087661 | 10.46462 | 8.17243 | 0.7264383 | 307.6446 | 305.8651 | 310.0139
92 | 3.819579 | 4.405643 | 4.447305 | 4.224176 | 0.3754823 | 303.7152 | 304.2708 | 304.3102 | 7.929533 | 6.134828 | 10.58191 | 8.215423 | 0.7302598 | 307.6109 | 305.9098 | 310.125
93 | 3.815297 | 4.371741 | 4.434266 | 4.207101 | 0.3739645 | 303.7112 | 304.2386 | 304.2979 | 7.880949 | 6.091718 | 10.60815 | 8.193605 | 0.7283204 | 307.5649 | 305.8689 | 310.1499
94 | 3.756571 | 4.450009 | 4.419874 | 4.208818 | 0.3741172 | 303.6555 | 304.3128 | 304.2842 | 7.983397 | 6.214675 | 10.46082 | 8.21963 | 0.7306338 | 307.662 | 305.9855 | 310.0103
95 | 3.814427 | 4.406706 | 4.504485 | 4.241873 | 0.3770554 | 303.7104 | 304.2718 | 304.3644 | 7.795275 | 6.27897 | 10.33812 | 8.137455 | 0.7233293 | 307.4837 | 306.0464 | 309.894
96 | 3.863913 | 4.381979 | 4.548851 | 4.264914 | 0.3791035 | 303.7573 | 304.2483 | 304.4065 | 7.687225 | 6.184346 | 10.39198 | 8.087851 | 0.7189201 | 307.3813 | 305.9567 | 309.945
97 | 3.772959 | 4.351973 | 4.429984 | 4.184972 | 0.3719975 | 303.6711 | 304.2199 | 304.2938 | 7.660245 | 6.182543 | 10.7105 | 8.184429 | 0.7275048 | 307.3557 | 305.955 | 310.2469
98 | 3.697588 | 4.489643 | 4.375991 | 4.18774 | 0.3722436 | 303.5996 | 304.3504 | 304.2426 | 8.535462 | 6.213838 | 10.61697 | 8.455423 | 0.7515931 | 308.1853 | 305.9847 | 310.1583
99 | 3.718515 | 4.590513 | 4.463918 | 4.257649 | 0.3784577 | 303.6194 | 304.446 | 304.326 | 8.038613 | 6.338404 | 10.36278 | 8.246599 | 0.733031 | 307.7143 | 306.1028 | 309.9173
100 | 3.795238 | 4.497724 | 4.556675 | 4.283212 | 0.38073 | 303.6922 | 304.358 | 304.4139 | 7.910183 | 6.371566 | 10.29694 | 8.192896 | 0.7282574 | 307.5926 | 306.1342 | 309.8549
101 | 3.850841 | 4.460988 | 4.606836 | 4.306222 | 0.3827753 | 303.7449 | 304.3232 | 304.4615 | 7.803356 | 6.281256 | 10.65564 | 8.24675 | 0.7330444 | 307.4913 | 306.0486 | 310.1949
102 | 3.95477 | 4.514241 | 4.424929 | 4.29798 | 0.3820426 | 303.8434 | 304.3737 | 304.289 | 7.767683 | 6.185891 | 10.60071 | 8.184761 | 0.7275343 | 307.4575 | 305.9582 | 310.1429
103 | 3.820706 | 4.712311 | 4.340382 | 4.291133 | 0.381434 | 303.7163 | 304.5614 | 304.2089 | 7.794438 | 6.235827 | 10.32737 | 8.11921 | 0.7217076 | 307.4829 | 306.0055 | 309.8838
104 | 3.743982 | 4.829053 | 4.409958 | 4.327664 | 0.3846813 | 303.6436 | 304.6721 | 304.2748 | 8.247211 | 6.269955 | 10.29746 | 8.27154 | 0.735248 | 307.912 | 306.0379 | 309.8554
105 | 3.80274 | 4.692639 | 4.407285 | 4.300888 | 0.3823012 | 303.6993 | 304.5428 | 304.2723 | 7.912791 | 6.309814 | 10.37849 | 8.200366 | 0.7289214 | 307.5951 | 306.0757 | 309.9322
106 | 3.82898 | 4.594698 | 4.343827 | 4.255835 | 0.3782965 | 303.7242 | 304.45 | 304.2122 | 7.658281 | 6.344296 | 10.35361 | 8.118727 | 0.7216647 | 307.3538 | 306.1083 | 309.9086
107 | 3.804414 | 4.584042 | 4.350846 | 4.246434 | 0.3774608 | 303.7009 | 304.4398 | 304.2188 | 7.70049 | 6.39494 | 10.35158 | 8.149002 | 0.7243558 | 307.3938 | 306.1563 | 309.9067
108 | 3.951743 | 4.683495 | 4.523674 | 4.386304 | 0.3898937 | 303.8405 | 304.5341 | 304.3826 | 7.653709 | 6.55093 | 10.59314 | 8.265928 | 0.7347491 | 307.3495 | 306.3042 | 310.1357
109 | 4.084552 | 4.65175 | 4.640513 | 4.458938 | 0.3963501 | 303.9664 | 304.504 | 304.4934 | 6.713134 | 6.462713 | 10.59997 | 7.925272 | 0.7044686 | 306.4579 | 306.2206 | 310.1422
110 | 4.021705 | 4.545535 | 4.598755 | 4.388665 | 0.3901036 | 303.9068 | 304.4034 | 304.4538 | 7.828952 | 6.281642 | 10.51001 | 8.206869 | 0.7294995 | 307.5156 | 306.049 | 310.0569
111 | 3.93278 | 4.647564 | 4.541156 | 4.373834 | 0.3887852 | 303.8225 | 304.5001 | 304.3992 | 8.030467 | 6.239401 | 10.36471 | 8.211527 | 0.7299135 | 307.7066 | 306.0089 | 309.9192
112 | 3.921511 | 4.756677 | 4.597145 | 4.425111 | 0.3933432 | 303.8119 | 304.6035 | 304.4523 | 7.948303 | 6.285989 | 10.16191 | 8.132067 | 0.7228504 | 307.6287 | 306.0531 | 309.7269
113 | 3.945143 | 4.624029 | 4.666496 | 4.411889 | 0.3921679 | 303.8343 | 304.4778 | 304.518 | 7.805352 | 6.289273 | 10.69562 | 8.263416 | 0.7345259 | 307.4932 | 306.0562 | 310.2328
114 | 3.974635 | 4.466462 | 4.65439 | 4.365162 | 0.3880144 | 303.8622 | 304.3284 | 304.5065 | 7.696691 | 6.21783 | 10.67341 | 8.195976 | 0.7285312 | 307.3902 | 305.9885 | 310.2118
115 | 3.945304 | 4.492283 | 4.574447 | 4.337345 | 0.3855418 | 303.8344 | 304.3529 | 304.4308 | 7.761115 | 6.261584 | 10.6273 | 8.216668 | 0.7303705 | 307.4513 | 306.0299 | 310.1681
116 | 3.840538 | 4.748306 | 4.517557 | 4.3688 | 0.3883378 | 303.7351 | 304.5956 | 304.3768 | 7.777149 | 6.326105 | 10.52647 | 8.209907 | 0.7297695 | 307.4665 | 306.0911 | 310.0725
117 | 3.746043 | 4.737649 | 4.505419 | 4.329704 | 0.3848625 | 303.6455 | 304.5854 | 304.3653 | 7.810665 | 6.286601 | 10.61018 | 8.235814 | 0.7320723 | 307.4983 | 306.0536 | 310.1518
118 | 3.774472 | 4.709542 | 4.610925 | 4.36498 | 0.3879982 | 303.6725 | 304.5588 | 304.4653 | 7.865784 | 6.287534 | 10.63922 | 8.264178 | 0.7345936 | 307.5505 | 306.0545 | 310.1794
119 | 3.909921 | 4.629792 | 4.59618 | 4.378631 | 0.3892116 | 303.8009 | 304.4832 | 304.4514 | 7.906834 | 6.387181 | 11.09962 | 8.464545 | 0.752404 | 307.5894 | 306.149 | 310.6158
120 | 3.830332 | 4.691351 | 4.560699 | 4.360794 | 0.3876262 | 303.7254 | 304.5416 | 304.4177 | 7.850556 | 6.474046 | 10.70522 | 8.343273 | 0.7416243 | 307.5361 | 306.2313 | 310.2419
121 | 3.780364 | 4.827572 | 4.602941 | 4.403626 | 0.3914334 | 303.6781 | 304.6707 | 304.4578 | 7.748462 | 6.401283 | 10.97 | 8.373248 | 0.7442887 | 307.4393 | 306.1624 | 310.4929
122 | 3.72019 | 4.773805 | 4.748499 | 4.414165 | 0.3923702 | 303.621 | 304.6197 | 304.5957 | 7.728726 | 6.281578 | 10.80989 | 8.273397 | 0.7354131 | 307.4206 | 306.0489 | 310.3411
123 | 3.833165 | 4.743798 | 4.712182 | 4.429715 | 0.3937525 | 303.7281 | 304.5913 | 304.5613 | 7.803775 | 6.331675 | 10.77273 | 8.302728 | 0.7380202 | 307.4917 | 306.0964 | 310.3059
124 | 3.924055 | 4.833142 | 4.635362 | 4.464186 | 0.3968166 | 303.8143 | 304.676 | 304.4885 | 7.824445 | 6.366157 | 10.86394 | 8.351515 | 0.7423569 | 307.5113 | 306.1291 | 310.3924
125 | 3.818709 | 5.080054 | 4.563275 | 4.487346 | 0.3988752 | 303.7144 | 304.91 | 304.4202 | 7.751392 | 6.326427 | 10.52019 | 8.199335 | 0.7288298 | 307.4421 | 306.0914 | 310.0665
126 | 3.688412 | 5.177061 | 4.575896 | 4.480456 | 0.3982628 | 303.5909 | 305.002 | 304.4321 | 7.752648 | 6.272402 | 10.53603 | 8.187026 | 0.7277356 | 307.4433 | 306.0402 | 310.0815
127 | 3.808729 | 5.023035 | 4.68987 | 4.507211 | 0.400641 | 303.705 | 304.856 | 304.5402 | 7.739801 | 6.369763 | 10.59025 | 8.23327 | 0.7318462 | 307.4311 | 306.1325 | 310.1329
128 | 3.871479 | 4.920072 | 4.703779 | 4.498443 | 0.3998616 | 303.7644 | 304.7584 | 304.5533 | 7.800877 | 6.427941 | 10.31239 | 8.180404 | 0.727147 | 307.489 | 306.1876 | 309.8696
129 | 3.855509 | 4.985333 | 4.62287 | 4.487904 | 0.3989248 | 303.7493 | 304.8202 | 304.4767 | 7.879049 | 6.421373 | 10.23525 | 8.178558 | 0.726983 | 307.5631 | 306.1814 | 309.7964
130 | 3.817067 | 5.09657 | 4.61363 | 4.509089 | 0.4008079 | 303.7129 | 304.9257 | 304.4679 | 7.839094 | 6.331933 | 10.81636 | 8.329128 | 0.740367 | 307.5252 | 306.0966 | 310.3473
131 | 3.790795 | 5.066725 | 4.72989 | 4.529137 | 0.4025899 | 303.688 | 304.8974 | 304.5781 | 10.14362 | 6.304051 | 10.90516 | 9.11761 | 0.8104542 | 309.7096 | 306.0702 | 310.4314
132 | 3.781426 | 5.036782 | 4.647886 | 4.488698 | 0.3989954 | 303.6791 | 304.869 | 304.5004 | 7.957286 | 6.362261 | 11.2777 | 8.532414 | 0.7584368 | 307.6372 | 306.1254 | 310.7845
133 | 3.640923 | 5.102398 | 4.533848 | 4.425723 | 0.3933976 | 303.5459 | 304.9312 | 304.3923 | 7.571287 | 6.502733 | 11.79869 | 8.624237 | 0.7665989 | 307.2714 | 306.2585 | 311.2784
134 | 3.660112 | 5.159642 | 4.588195 | 4.469316 | 0.3972726 | 303.5641 | 304.9854 | 304.4438 | 7.543631 | 6.385024 | 12.27967 | 8.736108 | 0.7765429 | 307.2451 | 306.1469 | 311.7343
135 | 3.755831 | 4.916015 | 4.661409 | 4.444418 | 0.3950594 | 303.6548 | 304.7545 | 304.5132 | 7.604031 | 6.332995 | 12.19325 | 8.710094 | 0.7742305 | 307.3024 | 306.0976 | 311.6524
136 | 3.844209 | 4.761925 | 4.681402 | 4.429179 | 0.3937048 | 303.7386 | 304.6085 | 304.5321 | 7.591217 | 6.348675 | 11.44605 | 8.46198 | 0.752176 | 307.2903 | 306.1125 | 310.9441
137 | 3.849457 | 4.849691 | 4.652072 | 4.450407 | 0.3955917 | 303.7436 | 304.6917 | 304.5043 | 7.022312 | 6.338887 | 11.00722 | 8.122805 | 0.7220272 | 306.751 | 306.1032 | 310.5282
138 | 3.748651 | 4.896247 | 4.537454 | 4.394117 | 0.3905882 | 303.648 | 304.7358 | 304.3957 | 7.543083 | 6.27868 | 10.82508 | 8.215616 | 0.730277 | 307.2446 | 306.0461 | 310.3555
139 | 3.711014 | 4.887779 | 4.594763 | 4.397852 | 0.3909202 | 303.6123 | 304.7278 | 304.45 | 7.630786 | 6.347548 | 10.75045 | 8.242929 | 0.7327048 | 307.3278 | 306.1114 | 310.2848
140 | 3.752386 | 4.691576 | 4.664145 | 4.369369 | 0.3883884 | 303.6516 | 304.5418 | 304.5158 | 7.643117 | 6.377297 | 10.66085 | 8.227088 | 0.7312968 | 307.3394 | 306.1396 | 310.1999
141 | 3.839186 | 4.693669 | 4.689773 | 4.407543 | 0.3917816 | 303.7338 | 304.5438 | 304.5401 | 7.601197 | 6.302119 | 10.66227 | 8.188528 | 0.7278692 | 307.2997 | 306.0684 | 310.2012
142 | 3.940475 | 4.766336 | 4.657384 | 4.454732 | 0.3959761 | 303.8298 | 304.6126 | 304.5094 | 7.389605 | 6.232704 | 10.55335 | 8.058553 | 0.7163158 | 307.0992 | 306.0026 | 310.098
143 | 3.992761 | 4.792028 | 4.636457 | 4.473749 | 0.3976665 | 303.8794 | 304.637 | 304.4895 | 7.433875 | 6.266156 | 10.59517 | 8.098401 | 0.7198579 | 307.1411 | 306.0343 | 310.1376
144 | 4.135422 | 4.696116 | 4.73092 | 4.520819 | 0.4018506 | 304.0146 | 304.5461 | 304.5791 | 7.425117 | 6.46545 | 10.55673 | 8.149099 | 0.7243643 | 307.1328125 | 306.2232 | 310.1012
145 | 4.234393 | 4.845152 | 4.802009 | 4.627184 | 0.4113053 | 304.1084 | 304.6873 | 304.6465 | 7.382296 | 6.493943 | 10.40158 | 8.092606 | 0.7193427 | 307.0922 | 306.2502 | 309.9541
146 | 4.29241 | 5.113473 | 4.734075 | 4.713319 | 0.4189617 | 304.1634 | 304.9417 | 304.5821 | 7.245528 | 6.3659 | 10.51677 | 8.042734 | 0.7149097 | 306.9626 | 306.1288 | 310.0633
147 | 4.184811 | 5.294222 | 4.670585 | 4.716539 | 0.4192479 | 304.0614 | 305.113 | 304.5219 | 7.240344 | 6.355565 | 10.55837 | 8.051427 | 0.7156824 | 306.9577 | 306.119 | 310.1027
148 | 4.090541 | 5.265954 | 4.633205 | 4.663233 | 0.4145096 | 303.9721 | 305.0862 | 304.4865 | 7.357248 | 6.386473 | 10.50979 | 8.084503 | 0.7186225 | 307.0685 | 306.1483 | 310.0567
149 | 4.097881 | 5.183564 | 4.640256 | 4.640567 | 0.4124949 | 303.979 | 305.0081 | 304.4931 | 7.47032 | 6.50431 | 10.40975 | 8.128129 | 0.7225003 | 307.1757 | 306.26 | 309.9619
150 | 4.203388 | 5.213442 | 4.64428 | 4.687037 | 0.4166255 | 304.079 | 305.0364 | 304.4969 | 7.596239 | 6.421599 | 10.28013 | 8.099324 | 0.7199399 | 307.295 | 306.1816 | 309.839
151 | 4.110406 | 5.318852 | 4.580693 | 4.669984 | 0.4151097 | 303.9909 | 305.1364 | 304.4367 | 7.52734 | 6.428811 | 10.17241 | 8.042852 | 0.7149202 | 307.2297 | 306.1884 | 309.7369
152 | 4.045144 | 5.330314 | 4.513017 | 4.629492 | 0.4115104 | 303.929 | 305.1472 | 304.3725 | 7.559729 | 6.455501 | 10.85171 | 8.28898 | 0.7367982 | 307.2604 | 306.2137 | 310.3808
153 | 3.990411 | 5.231118 | 4.510474 | 4.577334 | 0.4068741 | 303.8772 | 305.0532 | 304.3701 | 7.63584 | 6.485862 | 10.53123 | 8.217644 | 0.7304573 | 307.3326 | 306.2425 | 310.077
154 | 3.948427 | 5.180473 | 4.523706 | 4.550869 | 0.4045217 | 303.8374 | 305.0052 | 304.3827 | 7.6502 | 6.404245 | 10.31545 | 8.123299 | 0.722071 | 307.3462 | 306.1652 | 309.8725
155 | 3.912657 | 5.215245 | 4.494279 | 4.540727 | 0.4036202 | 303.8035 | 305.0381 | 304.3548 | 7.592182 | 6.354599 | 10.30499 | 8.083923 | 0.718571 | 307.2912 | 306.1181 | 309.8625
156 | 3.929593 | 5.190615 | 4.55851 | 4.559573 | 0.4052953 | 303.8195 | 305.0148 | 304.4156 | 7.64492 | 6.311939 | 10.47611 | 8.144323 | 0.7239398 | 307.3412 | 306.0777 | 310.0247
157 | 4.016393 | 5.111735 | 4.662342 | 4.596823 | 0.4086065 | 303.9018 | 304.94 | 304.5141 | 7.506734 | 6.364258 | 10.66311 | 8.178032 | 0.7269362 | 307.2102 | 306.1273 | 310.202
158 | 4.084069 | 5.15066 | 4.754101 | 4.662943 | 0.4144839 | 303.9659 | 304.9769 | 304.601 | 7.40786 | 6.350123 | 10.37067 | 8.042884 | 0.714923 | 307.1165 | 306.1139 | 309.9248
159 | 4.027823 | 5.247184 | 4.775801 | 4.683602 | 0.4163202 | 303.9126 | 305.0684 | 304.6216 | 7.415523 | 6.300735 | 10.25158 | 7.989278 | 0.710158 | 307.1237 | 306.067 | 309.8119
160 | 3.973057 | 5.215052 | 4.661022 | 4.616377 | 0.4103446 | 303.8607 | 305.038 | 304.5128 | 7.502516 | 6.364193 | 10.18873 | 8.01848 | 0.7127537 | 307.2062 | 306.1272 | 309.7523
161 | 3.947944 | 5.091097 | 4.631338 | 4.556793 | 0.4050483 | 303.8369 | 304.9205 | 304.4847 | 7.378047 | 6.352216 | 10.13725 | 7.955837 | 0.7071855 | 307.0882 | 306.1158 | 309.7036
162 | 4.080109 | 5.039326 | 4.780051 | 4.633162 | 0.4118366 | 303.9622 | 304.8714 | 304.6256 | 7.363591 | 6.223915 | 10.26111 | 7.949537 | 0.7066255 | 307.0745 | 305.9942 | 309.821
163 | 4.121964 | 5.013698 | 4.84689 | 4.660851 | 0.4142978 | 304.0019 | 304.8471 | 304.689 | 7.290827 | 6.209974 | 10.91968 | 8.140159 | 0.7235697 | 307.0055 | 305.981 | 310.4452
164 | 4.011982 | 5.024741 | 4.748274 | 4.594999 | 0.4084444 | 303.8976 | 304.8576 | 304.5955 | 7.48732 | 6.301314 | 10.74756 | 8.17873 | 0.7269982 | 307.1918 | 306.0676 | 310.282
165 | 4.107444 | 4.970587 | 4.760894 | 4.612975 | 0.4100422 | 303.9881 | 304.8062 | 304.6075 | 7.312302 | 6.381579 | 10.75197 | 8.148616 | 0.7243214 | 307.0259 | 306.1437 | 310.2862
166 | 4.061403 | 4.96711 | 4.94673 | 4.658414 | 0.4140813 | 303.9445 | 304.8029 | 304.7836 | 7.218451 | 6.470762 | 10.59244 | 8.093883 | 0.7194562 | 306.9369 | 306.2282 | 310.135
167 | 4.053869 | 5.013537 | 4.91785 | 4.661752 | 0.414378 | 303.9373 | 304.847 | 304.7563 | 7.158405 | 6.347194 | 10.45927 | 7.98829 | 0.7100703 | 306.88 | 306.1111 | 310.0088
168 | 4.07573 | 5.140679 | 4.876607 | 4.697672 | 0.4175709 | 303.958 | 304.9675 | 304.7172 | 7.178817 | 6.3253 | 10.93162 | 8.145246 | 0.7240219 | 306.8994 | 306.0903 | 310.4565
169 | 4.025054 | 5.098341 | 4.732015 | 4.61847 | 0.4105307 | 303.91 | 304.9273 | 304.5801 | 7.333423 | 6.348127 | 10.76517 | 8.148906 | 0.7243472 | 307.0459 | 306.112 | 310.2987
170 | 4.017327 | 5.073582 | 4.768718 | 4.619876 | 0.4106556 | 303.9027 | 304.9039 | 304.6149 | 7.434164 | 6.479358 | 10.70406 | 8.205861 | 0.7294098 | 307.1414 | 306.2364 | 310.2408
171 | 4.11897 | 5.175708 | 4.860767 | 4.718482 | 0.4194206 | 303.999 | 305.0007 | 304.7021 | 7.310982 | 6.443846 | 10.63645 | 8.130425 | 0.7227045 | 307.0246 | 306.2027 | 310.1767
172 | 4.22541 | 5.269785 | 4.885107 | 4.793434 | 0.426083 | 304.0999 | 305.0898 | 304.7252 | 7.236159 | 6.47234 | 10.72402 | 8.144173 | 0.7239265 | 306.9537 | 306.2297 | 310.2597
173 | 4.170548 | 5.263797 | 4.71875 | 4.717698 | 0.4193509 | 304.0479 | 305.0842 | 304.5675 | 7.222379 | 6.485411 | 10.70979 | 8.139193 | 0.7234838 | 306.9406 | 306.2421 | 310.2462
174 | 4.065235 | 5.277834 | 4.62654 | 4.656536 | 0.4139143 | 303.9481 | 305.0975 | 304.4801 | 7.278915 | 6.39552 | 10.98996 | 8.221465 | 0.7307969 | 306.9942 | 306.1569 | 310.5118
175 | 4.005511 | 5.235335 | 4.780888 | 4.673911 | 0.4154588 | 303.8915 | 305.0572 | 304.6264 | 8.49116 | 6.285731 | 10.71633 | 8.497739 | 0.7553546 | 308.1433 | 306.0528 | 310.2524
176 | 3.978788 | 5.188651 | 4.732948 | 4.633463 | 0.4118633 | 303.8661 | 305.0129 | 304.581 | 7.390313 | 6.268088 | 10.55602 | 8.071474 | 0.7174644 | 307.0998 | 306.0361 | 310.1005
177 | 3.944499 | 5.238362 | 4.588613 | 4.590492 | 0.4080437 | 303.8336 | 305.0601 | 304.4442 | 7.277885 | 6.333897 | 10.54749 | 8.05309 | 0.7158302 | 306.9933 | 306.0985 | 310.0924
178 | 3.959632 | 5.181697 | 4.632142 | 4.591157 | 0.4081028 | 303.848 | 305.0063 | 304.4854 | 7.336675 | 6.341624 | 10.57061 | 8.082968 | 0.7184861 | 307.049 | 306.1058 | 310.1143
179 | 4.178565 | 5.182534 | 4.764533 | 4.708544 | 0.4185372 | 304.0555 | 305.0071 | 304.6109 | 7.340281 | 6.301733 | 10.80699 | 8.149668 | 0.7244149 | 307.0524 | 306.068 | 310.3384
180 | 4.189898 | 5.340584 | 4.727958 | 4.752813 | 0.4224723 | 304.0663 | 305.157 | 304.5763 | 7.399071 | 6.246871 | 10.43042 | 8.025455 | 0.7133738 | 307.1081 | 306.016 | 309.9814
181 | 4.063303 | 5.461867 | 4.653649 | 4.726273 | 0.4201132 | 303.9463 | 305.2719 | 304.5058 | 7.587997 | 6.229324 | 10.3954 | 8.070905 | 0.7174138 | 307.2872 | 305.9994 | 309.9482
182 | 4.021899 | 5.34741 | 4.717848 | 4.695719 | 0.4173972 | 303.907 | 305.1634 | 304.5667 | 7.651037 | 6.360265 | 10.39984 | 8.137047 | 0.7232931 | 307.347 | 306.1235 | 309.9525
183 | 3.991055 | 5.343933 | 4.838101 | 4.724363 | 0.4199434 | 303.8778 | 305.1601 | 304.6807 | 7.599008 | 6.198287 | 10.26713 | 8.021474 | 0.7130199 | 307.2976 | 305.9699 | 309.8267
184 | 4.000263 | 5.320108 | 4.867624 | 4.729332 | 0.420385 | 303.8865 | 305.1375 | 304.7086 | 7.529722 | 6.245937 | 10.23516 | 8.003605 | 0.7114316 | 307.232 | 306.0151 | 309.7964
185 | 4.169582 | 5.399696 | 4.736393 | 4.768557 | 0.4238717 | 304.047 | 305.213 | 304.5843 | 7.57573 | 6.305468 | 10.56272 | 8.147972 | 0.7242642 | 307.2756 | 306.0715 | 310.1068
186 | 4.011821 | 5.426612 | 4.715627 | 4.71802 | 0.4193796 | 303.8975 | 305.2385 | 304.5646 | 7.741797 | 6.187437 | 10.79392 | 8.241051 | 0.7325379 | 307.433 | 305.9597 | 310.326
187 | 4.001744 | 5.471204 | 4.722678 | 4.731875 | 0.4206111 | 303.8879 | 305.2808 | 304.5713 | 7.790124 | 6.155917 | 10.68423 | 8.210089 | 0.7297857 | 307.4788 | 305.9298 | 310.222
188 | 4.045434 | 5.344351 | 4.796181 | 4.728655 | 0.4203249 | 303.9293 | 305.1605 | 304.6409 | 7.692634 | 6.190656 | 10.70606 | 8.196449 | 0.7285732 | 307.3864 | 305.9627 | 310.2427
189 | 4.052775 | 5.344158 | 4.846375 | 4.747769 | 0.4220239 | 303.9363 | 305.1603 | 304.6885 | 7.525279 | 6.289337 | 10.77499 | 8.196534 | 0.7285808 | 307.2278 | 306.0562 | 310.308
190 | 4.044532 | 5.292999 | 4.816433 | 4.717988 | 0.4193767 | 303.9285 | 305.1118 | 304.6601 | 7.533972 | 6.245164 | 11.02251 | 8.267215 | 0.7348636 | 307.236 | 306.0144 | 310.5427
191 | 4.09273 | 5.154266 | 4.840612 | 4.695869 | 0.4174106 | 303.9742 | 304.9803 | 304.683 | 7.534616 | 6.175396 | 10.95187 | 8.220628 | 0.7307225 | 307.2366 | 305.9482 | 310.4757
192 | 4.161694 | 5.157324 | 4.945893 | 4.75497 | 0.422664 | 304.0395 | 304.9832 | 304.7828 | 7.435388 | 6.187276 | 10.63574 | 8.086134 | 0.7187675 | 307.1425 | 305.9595 | 310.1761
193 | 4.282912 | 5.238201 | 4.973582 | 4.831565 | 0.4294724 | 304.1544 | 305.0599 | 304.8091 | 7.049615 | 6.183026 | 10.28838 | 7.840339 | 0.696919 | 306.7769 | 305.9555 | 309.8468
194 | 4.339577 | 5.306231 | 4.912119 | 4.852642 | 0.431346 | 304.2081 | 305.1244 | 304.7508 | 7.530849 | 6.098737 | 10.23564 | 7.955075 | 0.7071178 | 307.233 | 305.8756 | 309.7968
195 | 4.354806 | 5.353205 | 4.865628 | 4.85788 | 0.4318115 | 304.2226 | 305.1689 | 304.7068 | 7.619388 | 6.07327 | 10.29781 | 7.996822 | 0.7108287 | 307.317 | 305.8514 | 309.8557
196 | 4.404645 | 5.312252 | 4.812022 | 4.842973 | 0.4304865 | 304.2698 | 305.1301 | 304.6559 | 7.547237 | 6.082413 | 10.79746 | 8.14237 | 0.7237662 | 307.2486 | 305.8601 | 310.3293
197 | 4.413596 | 5.19567 | 4.952654 | 4.853973 | 0.4314643 | 304.2783 | 305.0196 | 304.7892 | 7.603676 | 6.158911 | 10.71124 | 8.157942 | 0.7251504 | 307.3021 | 305.9326 | 310.2476
198 | 4.445438 | 5.196475 | 4.942609 | 4.861507 | 0.432134 | 304.3085 | 305.0204 | 304.7797 | 7.368581 | 6.184378 | 10.61217 | 8.055044 | 0.7160039 | 307.0792 | 305.9568 | 310.1537
199 | 4.415141 | 5.216179 | 4.841513 | 4.824278 | 0.4288247 | 304.2798 | 305.039 | 304.6839 | 7.39598 | 6.362068 | 10.45628 | 8.071442 | 0.7174615 | 307.1052 | 306.1252 | 310.006
200 | 4.361277 | 5.079507 | 4.825705 | 4.755496 | 0.4227108 | 304.2287 | 304.9095 | 304.6689 | 7.435838 | 6.238886 | 10.249 | 7.974575 | 0.7088511 | 307.143 | 306.0084 | 309.8095
201 | 4.424381 | 5.059126 | 4.833014 | 4.772174 | 0.4241932 | 304.2885 | 304.8902 | 304.6758 | 7.406669 | 6.190109 | 12.47014 | 8.688973 | 0.7723531 | 307.1153 | 305.9622 | 311.9148
202 | 4.407672 | 5.251305 | 4.839614 | 4.832863 | 0.4295879 | 304.2727 | 305.0723 | 304.6821 | 7.373024 | 6.238532 | 11.71331 | 8.441621 | 0.7503664 | 307.0834 | 306.0081 | 311.1974
203 | 4.35487 | 5.286881 | 4.813503 | 4.818418 | 0.4283038 | 304.2226 | 305.106 | 304.6573 | 7.342019 | 6.254501 | 12.09309 | 8.563204 | 0.7611737 | 307.054 | 306.0232 | 311.5574
204 | 4.397433 | 5.213024 | 4.927284 | 4.845913 | 0.4307479 | 304.263 | 305.036 | 304.7652 | 7.022409 | 6.249221 | 12.43679 | 8.569472 | 0.7617308 | 306.7511 | 306.0182 | 311.8832
205 | 4.460344 | 5.179733 | 5.065051 | 4.901709 | 0.4357075 | 304.3226 | 305.0045 | 304.8958 | 6.23029 | 6.313484 | 12.53238 | 8.358717 | 0.742997 | 306.0003 | 306.0791 | 311.9738
206 | 4.559959 | 5.244833 | 5.008418 | 4.937737 | 0.4389099 | 304.417 | 305.0662 | 304.8421 | 5.772172 | 6.318314 | 12.57552 | 8.222001 | 0.7308446 | 305.566 | 306.0837 | 312.0147
207 | 4.497982 | 5.364603 | 4.967593 | 4.943392 | 0.4394127 | 304.3583 | 305.1797 | 304.8034 | 5.59944 | 6.213322 | 12.36084 | 8.057866 | 0.7162548 | 305.4023 | 305.9842 | 311.8112
208 | 4.419874 | 5.412285 | 4.967175 | 4.933111 | 0.4384988 | 304.2842 | 305.2249 | 304.803 | 5.273777 | 6.204984 | 12.62713 | 8.035297 | 0.7142486 | 305.0936 | 305.9763 | 312.0636
209 | 4.393795 | 5.406844 | 5.069365 | 4.956668 | 0.4405927 | 304.2595 | 305.2198 | 304.8999 | 5.18878 | 6.323143 | 12.88586 | 8.132593 | 0.7228972 | 305.0131 | 306.0883 | 312.3089
210 | 4.468973 | 5.327062 | 5.105907 | 4.967314 | 0.441539 | 304.3308 | 305.1441 | 304.9345 | 5.203011 | 6.53744 | 12.84725 | 8.195901 | 0.7285246 | 305.0266 | 306.2914 | 312.2723
211 | 4.429533 | 5.340938 | 5.166726 | 4.979066 | 0.4425836 | 304.2934 | 305.1573 | 304.9922 | 5.269334 | 6.40843 | 12.9442 | 8.20732 | 0.7295396 | 305.0894 | 306.1691 | 312.3642
212 | 4.463693 | 5.334306 | 5.146024 | 4.981341 | 0.4427858 | 304.3258 | 305.151 | 304.9725 | 5.384532 | 6.246967 | 13.73184 | 8.454446 | 0.7515063 | 305.1986 | 306.0161 | 313.1107
213 | 4.50896 | 5.277931 | 5.100402 | 4.962431 | 0.441105 | 304.3687 | 305.0976 | 304.9293 | 5.395253 | 6.25991 | 12.94977 | 8.201643 | 0.7290349 | 305.2088 | 306.0284 | 312.3694
214 | 4.531433 | 5.288974 | 5.089487 | 4.969965 | 0.4417747 | 304.39 | 305.108 | 304.9189 | 5.426516 | 6.319827 | 12.97108 | 8.239141 | 0.732368 | 305.2384 | 306.0851 | 312.3896
215 | 4.600268 | 5.345446 | 5.046441 | 4.997385 | 0.444212 | 304.4552 | 305.1616 | 304.8781 | 5.358002 | 6.662071 | 12.95624 | 8.325437 | 0.7400388 | 305.1735 | 306.4095 | 312.3756
216 | 4.48945 | 5.385079 | 5.038006 | 4.970845 | 0.4418529 | 304.3502 | 305.1991 | 304.8701 | 6.826432 | 7.466135 | 12.87513 | 9.055901 | 0.8049689 | 306.5653 | 307.1717 | 312.2987
217 | 4.472901 | 5.558648 | 4.959061 | 4.99687 | 0.4441662 | 304.3345 | 305.3636 | 304.7953 | 7.374408 | 8.047209 | 12.78924 | 9.403618 | 0.8358771 | 307.0847 | 307.7225 | 312.2173
218 | 4.518265 | 5.584115 | 5.050594 | 5.050992 | 0.448977 | 304.3775 | 305.3878 | 304.8821 | 7.455703 | 8.362473 | 13.20321 | 9.673796 | 0.859893 | 307.1618 | 308.0213 | 312.6097
219 | 4.5588 | 5.431924 | 5.165406 | 5.052043 | 0.4490705 | 304.4159 | 305.2435 | 304.9909 | 7.417905 | 8.46872 | 12.926 | 9.60421 | 0.8537075 | 307.126 | 308.122 | 312.3469
220 | 4.539225 | 5.407971 | 5.172682 | 5.039959 | 0.4479964 | 304.3974 | 305.2208 | 304.9978 | 7.59772 | 8.385364 | 12.94468 | 9.642588 | 0.8571189 | 307.2964 | 308.043 | 312.3646
221 | 4.409797 | 5.43479 | 5.053557 | 4.966048 | 0.4414265 | 304.2747 | 305.2462 | 304.8849 | 7.559858 | 8.398951 | 12.90975 | 9.622851 | 0.8553646 | 307.2605 | 308.0559 | 312.3315
222 | 4.327825 | 5.408164 | 5.062217 | 4.932735 | 0.4384654 | 304.197 | 305.221 | 304.8931 | 7.419708 | 7.490443 | 12.81676 | 9.242305 | 0.8215382 | 307.1277 | 307.1947 | 312.2434
223 | 4.457962 | 5.434822 | 5.061734 | 4.984839 | 0.4430968 | 304.3203 | 305.2463 | 304.8926 | 7.378787 | 6.920605 | 12.44818 | 8.915858 | 0.7925208 | 307.0889 | 306.6546 | 311.894
224 | 4.361213 | 5.589234 | 5.097118 | 5.015855 | 0.4458538 | 304.2286 | 305.3926 | 304.9262 | 7.454705 | 6.520602 | 11.76073 | 8.57868 | 0.7625493 | 307.1609 | 306.2755 | 311.2424
225 | 4.264786 | 5.510129 | 5.032919 | 4.935944 | 0.4387506 | 304.1372 | 305.3177 | 304.8653 | 7.478627 | 6.235409 | 11.08404 | 8.266024 | 0.7347577 | 307.1835 | 306.0051 | 310.601
226 | 4.397787 | 5.395092 | 5.083821 | 4.9589 | 0.4407911 | 304.2633 | 305.2086 | 304.9136 | 9.385599 | 6.120179 | 10.61909 | 8.708291 | 0.7740703 | 308.9911 | 305.8959 | 310.1603
227 | 4.517042 | 5.306231 | 5.147183 | 4.990152 | 0.443569 | 304.3763 | 305.1244 | 304.9736 | 7.308439 | 6.037274 | 10.44788 | 7.931196 | 0.7049952 | 307.0222 | 305.8173 | 309.998
228 | 4.492895 | 5.470399 | 5.030891 | 4.998061 | 0.4442721 | 304.3535 | 305.28 | 304.8634 | 7.307344 | 5.989431 | 10.34932 | 7.882033 | 0.7006251 | 307.0212 | 305.772 | 309.9046
229 | 4.529695 | 5.488332 | 4.963375 | 4.993801 | 0.4438934 | 304.3883 | 305.297 | 304.7994 | 7.329817 | 6.089625 | 10.46426 | 7.961235 | 0.7076653 | 307.0425 | 305.8669 | 310.0135
230 | 4.47538 | 5.426612 | 5.004908 | 4.968967 | 0.4416859 | 304.3369 | 305.2385 | 304.8388 | 5.674522 | 6.176233 | 10.31613 | 7.388961 | 0.6567965 | 305.4735 | 305.949 | 309.8731
231 | 4.361599 | 5.326064 | 5.070298 | 4.91932 | 0.4372729 | 304.229 | 305.1432 | 304.9008 | 7.070574 | 6.025555 | 10.1076 | 7.734575 | 0.6875178 | 306.7968 | 305.8062 | 309.6754
232 | 4.334361 | 5.364763 | 5.026061 | 4.908395 | 0.4363018 | 304.2032 | 305.1799 | 304.8588 | 8.29 | 6.180161 | 10.03477 | 8.168309 | 0.7260719 | 307.9526 | 305.9528 | 309.6064
233 | 4.262661 | 5.415215 | 4.962088 | 4.879988 | 0.4337767 | 304.1352 | 305.2277 | 304.7982 | 8.104357 | 6.213677 | 10.04249 | 8.120176 | 0.7217934 | 307.7766 | 305.9845 | 309.6137
234 | 4.183684 | 5.403914 | 4.936749 | 4.841449 | 0.430351 | 304.0604 | 305.217 | 304.7742 | 7.88874 | 6.27604 | 10.35818 | 8.174319 | 0.7266061 | 307.5723 | 306.0436 | 309.913
235 | 4.181205 | 5.370333 | 4.94908 | 4.833539 | 0.429648 | 304.058 | 305.1852 | 304.7859 | 7.812403 | 6.175911 | 10.06448 | 8.0176 | 0.7126755 | 307.4999 | 305.9487 | 309.6346
236 | 4.159247 | 5.40166 | 4.979989 | 4.846965 | 0.4308414 | 304.0372 | 305.2148 | 304.8152 | 7.761469 | 6.021531 | 10.0066 | 7.929865 | 0.7048769 | 307.4516 | 305.8024 | 309.5797
237 | 4.050618 | 5.482118 | 4.958997 | 4.830577 | 0.4293847 | 303.9342 | 305.2911 | 304.7953 | 8.389196 | 6.032316 | 10.05051 | 8.157341 | 0.725097 | 308.0466 | 305.8126 | 309.6213
238 | 3.909277 | 5.542453 | 5.042739 | 4.83149 | 0.4294657 | 303.8003 | 305.3483 | 304.8746 | 8.066688 | 6.132671 | 10.0121 | 8.070487 | 0.7173766 | 307.7409 | 305.9077 | 309.5849
239 | 3.987706 | 5.497894 | 5.082275 | 4.855959 | 0.4316408 | 303.8746 | 305.3061 | 304.9121 | 7.890575 | 6.121338 | 9.937117 | 7.98301 | 0.7096009 | 307.574 | 305.897 | 309.5139
240 | 4.162499 | 5.437011 | 5.112894 | 4.904135 | 0.4359231 | 304.0403 | 305.2484 | 304.9411 | 7.872191 | 6.067925 | 10.26313 | 8.06775 | 0.7171334 | 307.5566 | 305.8464 | 309.8229
241 | 4.193117 | 5.509871 | 5.100241 | 4.93441 | 0.4386142 | 304.0693 | 305.3174 | 304.9291 | 9.297027 | 6.046933 | 10.38783 | 8.577263 | 0.7624234 | 308.9071 | 305.8265 | 309.9411
242 | 4.15049 | 5.613414 | 5.118625 | 4.960843 | 0.4409638 | 304.0289 | 305.4156 | 304.9466 | 7.654965 | 6.039818 | 10.52949 | 8.074758 | 0.7177563 | 307.3507 | 305.8197 | 310.0753
243 | 4.121191 | 5.604592 | 4.938327 | 4.888037 | 0.4344921 | 304.0011 | 305.4072 | 304.7757 | 7.448234 | 6.096129 | 10.26494 | 7.936433 | 0.7054607 | 307.1547 | 305.8731 | 309.8246
244 | 4.211662 | 5.509613 | 5.043994 | 4.921757 | 0.4374895 | 304.0869 | 305.3172 | 304.8758 | 7.49099 | 6.042973 | 10.04478 | 7.859581 | 0.6986295 | 307.1953 | 305.8227 | 309.6159
245 | 4.078499 | 5.568114 | 5.097182 | 4.914598 | 0.4368532 | 303.9607 | 305.3726 | 304.9262 | 7.546432 | 5.945129 | 10.15383 | 7.881797 | 0.7006041 | 307.2478 | 305.73 | 309.7193
246 | 4.119807 | 5.526291 | 5.029764 | 4.891954 | 0.4348403 | 303.9998 | 305.333 | 304.8623 | 7.558924 | 5.983636 | 9.868894 | 7.803818 | 0.6936727 | 307.2596 | 305.7665 | 309.4492
247 | 4.168358 | 5.462511 | 4.958932 | 4.863267 | 0.4322904 | 304.0458 | 305.2725 | 304.7952 | 7.520514 | 6.080643 | 9.594133 | 7.731763 | 0.6872678 | 307.2232 | 305.8584 | 309.1888
248 | 4.347207 | 5.554752 | 5.010929 | 4.970963 | 0.4418634 | 304.2154 | 305.36 | 304.8445 | 7.946693 | 6.068955 | 9.486469 | 7.834039 | 0.696359 | 307.6272 | 305.8474 | 309.0867
249 | 4.453036 | 5.61351 | 4.999982 | 5.022176 | 0.4464157 | 304.3157 | 305.4156 | 304.8341 | 7.571899 | 6.067603 | 9.446514 | 7.695339 | 0.6840301 | 307.2719 | 305.8461 | 309.0488
250 | 4.370614 | 5.562769 | 4.951785 | 4.961723 | 0.441042 | 304.2375 | 305.3676 | 304.7884 | 7.493824 | 6.138724 | 9.407556 | 7.680035 | 0.6826698 | 307.1979 | 305.9135 | 309.0119
251 | 4.373801 | 5.513477 | 5.03337 | 4.973549 | 0.4420933 | 304.2406 | 305.3208 | 304.8658 | 7.575086 | 6.071789 | 9.492007 | 7.712961 | 0.6855965 | 307.275 | 305.85 | 309.0919
252 | 4.367813 | 5.474037 | 5.205747 | 5.015866 | 0.4458547 | 304.2349 | 305.2834 | 305.0291 | 7.691443 | 5.950635 | 9.792589 | 7.811556 | 0.6943605 | 307.3853 | 305.7352 | 309.3769
253 | 4.542187 | 5.482408 | 5.199823 | 5.074806 | 0.4510939 | 304.4002 | 305.2914 | 305.0235 | 7.615396 | 5.943842 | 9.83908 | 7.799439 | 0.6932835 | 307.3132 | 305.7288 | 309.4209
254 | 4.503101 | 5.62436 | 5.199437 | 5.108966 | 0.4541303 | 304.3631 | 305.4259 | 305.0232 | 7.520836 | 5.944968 | 9.76519 | 7.743665 | 0.6883258 | 307.2235 | 305.7298 | 309.3509
255 | 4.388193 | 5.686273 | 5.246862 | 5.107109 | 0.4539653 | 304.2542 | 305.4846 | 305.0681 | 7.504545 | 5.980609 | 9.410969 | 7.632041 | 0.6784037 | 307.2081 | 305.7636 | 309.0151
256 | 4.279177 | 5.583053 | 5.277222 | 5.046484 | 0.4485764 | 304.1509 | 305.3868 | 305.0969 | 7.584069 | 5.935889 | 10.30518 | 7.941713 | 0.7059301 | 307.2835 | 305.7212 | 309.8627
257 | 4.261147 | 5.592261 | 5.296347 | 5.049918 | 0.4488816 | 304.1338 | 305.3955 | 305.115 | 7.621481 | 5.914479 | 9.937181 | 7.82438 | 0.6955005 | 307.3189 | 305.7009 | 309.5139
258 | 4.242377 | 5.696608 | 5.266308 | 5.068431 | 0.4505272 | 304.116 | 305.4944 | 305.0865 | 7.523605 | 5.997802 | 9.681319 | 7.734242 | 0.6874882 | 307.2262 | 305.7799 | 309.2714
259 | 4.215172 | 5.686402 | 5.256681 | 5.052752 | 0.4491335 | 304.0902 | 305.4847 | 305.0774 | 7.692441 | 6.07855 | 9.569309 | 7.7801 | 0.6915644 | 307.3862 | 305.8564 | 309.1652
260 | 4.245243 | 5.660613 | 5.211317 | 5.039058 | 0.4479162 | 304.1187 | 305.4603 | 305.0344 | 7.469612 | 5.964898 | 9.419888 | 7.618132 | 0.6771673 | 307.175 | 305.7487 | 309.0236
261 | 4.373447 | 5.629512 | 5.21415 | 5.07237 | 0.4508773 | 304.2402 | 305.4308 | 305.0371 | 7.530463 | 5.926874 | 9.226679 | 7.561339 | 0.672119 | 307.2327 | 305.7127 | 308.8405
262 | 4.519907 | 5.679609 | 5.132694 | 5.110737 | 0.4542877 | 304.3791 | 305.4783 | 304.9599 | 7.490604 | 5.986115 | 9.260871 | 7.579197 | 0.6737064 | 307.1949 | 305.7688 | 308.8729
263 | 4.501008 | 5.721206 | 5.028089 | 5.083434 | 0.4518608 | 304.3611 | 305.5177 | 304.8607 | 7.293307 | 6.033829 | 10.4406 | 7.922578 | 0.7042292 | 307.0079 | 305.8141 | 309.9911
264 | 4.462308 | 5.617728 | 4.999499 | 5.026512 | 0.4468011 | 304.3245 | 305.4196 | 304.8336 | 7.683651 | 5.922689 | 11.67091 | 8.425749 | 0.7489554 | 307.3779 | 305.7087 | 311.1573
265 | 4.372095 | 5.512511 | 5.046538 | 4.977048 | 0.4424043 | 304.239 | 305.3199 | 304.8782 | 7.723639 | 5.885889 | 10.97702 | 8.195515 | 0.7284902 | 307.4158 | 305.6738 | 310.4995
266 | 4.436487 | 5.497186 | 5.044381 | 4.992685 | 0.4437942 | 304.3 | 305.3054 | 304.8762 | 7.612144 | 5.887337 | 11.47664 | 8.325372 | 0.7400331 | 307.3101 | 305.6752 | 310.9731
267 | 4.519424 | 5.499246 | 5.027446 | 5.015372 | 0.4458108 | 304.3786 | 305.3073 | 304.8601 | 7.451196 | 5.907846 | 11.0765 | 8.145182 | 0.7240162 | 307.1575 | 305.6946 | 310.5938
268 | 4.48813 | 5.445093 | 4.928765 | 4.953996 | 0.4403552 | 304.3489 | 305.256 | 304.7666 | 7.408407 | 5.946546 | 11.19106 | 8.182003 | 0.7272892 | 307.117 | 305.7313 | 310.7024
269 | 4.397208 | 5.479253 | 4.863342 | 4.913268 | 0.4367349 | 304.2628 | 305.2884 | 304.7046 | 7.525923 | 5.8431 | 9.758461 | 7.709161 | 0.6852588 | 307.2284 | 305.6333 | 309.3445
270 | 4.448464 | 5.679898 | 4.980343 | 5.036235 | 0.4476653 | 304.3113 | 305.4786 | 304.8155 | 7.256281 | 5.816796 | 10.75284 | 7.941971 | 0.705953 | 306.9728 | 305.6083 | 310.287
271 | 4.471162 | 5.733795 | 5.006808 | 5.070588 | 0.450719 | 304.3329 | 305.5297 | 304.8406 | 7.691185 | 5.860711 | 11.37944 | 8.310444 | 0.7387061 | 307.385 | 305.65 | 310.881
272 | 4.358412 | 5.700053 | 4.951366 | 5.003277 | 0.4447357 | 304.226 | 305.4977 | 304.788 | 7.603902 | 5.834182 | 11.63642 | 8.358169 | 0.7429484 | 307.3023 | 305.6248 | 311.1246
273 | 4.317748 | 5.572074 | 4.940709 | 4.94351 | 0.4394231 | 304.1874 | 305.3764 | 304.7779 | 7.621255 | 5.783666 | 12.17532 | 8.526748 | 0.7579331 | 307.3187 | 305.5769 | 311.6354
274 | 4.416654 | 5.579028 | 4.986524 | 4.994069 | 0.4439172 | 304.2812 | 305.383 | 304.8214 | 8.258158 | 5.930545 | 12.01872 | 8.735807 | 0.7765162 | 307.9224 | 305.7162 | 311.4869
275 | 4.500654 | 5.622525 | 4.872003 | 4.998394 | 0.4443017 | 304.3608 | 305.4242 | 304.7128 | 7.347879 | 5.926005 | 11.79679 | 8.356892 | 0.7428349 | 307.0596 | 305.7119 | 311.2766
276 | 4.440512 | 5.705559 | 4.835557 | 4.993876 | 0.4439001 | 304.3038 | 305.5029 | 304.6783 | 7.580109 | 5.797639 | 12.24045 | 8.539401 | 0.7590579 | 307.2797 | 305.5902 | 311.6971
277 | 4.370968 | 5.69928 | 5.000143 | 5.023464 | 0.4465301 | 304.2379 | 305.4969 | 304.8343 | 7.747496 | 5.746963 | 12.27394 | 8.589466 | 0.7635081 | 307.4384 | 305.5421 | 311.7289
278 | 4.43491 | 5.671849 | 5.091355 | 5.066038 | 0.4503145 | 304.2985 | 305.4709 | 304.9207 | 7.682106 | 5.777549 | 12.66007 | 8.706573 | 0.7739176 | 307.3764 | 305.5711 | 312.0948
279 | 4.494311 | 5.743228 | 5.111316 | 5.116285 | 0.4547809 | 304.3548 | 305.5386 | 304.9396 | 7.513946 | 5.946192 | 11.49627 | 8.318804 | 0.7394493 | 307.217 | 305.731 | 310.9917
280 | 4.541511 | 5.676035 | 4.945507 | 5.054351 | 0.4492756 | 304.3995 | 305.4749 | 304.7825 | 7.443308 | 5.982734375 | 10.73149 | 8.052511 | 0.7157787 | 307.1501 | 305.765625 | 310.2668
281 | 4.529019 | 5.649763 | 4.88559 | 5.021457 | 0.4463517 | 304.3877 | 305.45 | 304.7257 | 7.201966 | 5.939077 | 10.17888 | 7.773307 | 0.6909606 | 306.9213 | 305.7242 | 309.743
282 | 4.494891 | 5.686338 | 4.909544 | 5.030257 | 0.447134 | 304.3553 | 305.4847 | 304.7484 | 7.518357 | 5.835083 | 9.89845 | 7.75063 | 0.6889449 | 307.2212 | 305.6257 | 309.4772
283 | 4.578343 | 5.697477 | 4.966337 | 5.080719 | 0.4516195 | 304.4344 | 305.4952 | 304.8022 | 7.529271 | 5.879514 | 10.66008 | 8.022955 | 0.7131515 | 307.2315 | 305.6678 | 310.1991
284 | 4.581208 | 5.752887 | 5.062314 | 5.132136 | 0.4561899 | 304.4372 | 305.5478 | 304.8932 | 7.45448 | 5.886404 | 12.23608 | 8.525653 | 0.7578358 | 307.1606 | 305.6743 | 311.693
285 | 4.488258 | 5.666956 | 5.049339 | 5.068184 | 0.4505053 | 304.3491 | 305.4663 | 304.8809 | 7.511016 | 5.801921 | 11.12225 | 8.145064 | 0.7240057 | 307.2142 | 305.5942 | 310.6372
286 | 4.429146 | 5.537624 | 5.048856 | 5.005209 | 0.4449074 | 304.293 | 305.3437 | 304.8804 | 7.531976 | 5.846931 | 10.58068 | 7.98653 | 0.7099138 | 307.2341 | 305.6369 | 310.1239
287 | 4.473255 | 5.565313 | 5.12809 | 5.055553 | 0.4493825 | 304.3348 | 305.37 | 304.9555 | 7.523186 | 5.902792 | 10.07469 | 7.833556 | 0.6963161 | 307.2258 | 305.6898 | 309.6443
288 | 4.604583 | 5.587431 | 5.164311 | 5.118775 | 0.4550022 | 304.4593 | 305.3909 | 304.9899 | 7.476695 | 5.934054 | 9.868217 | 7.759656 | 0.6897472 | 307.1817 | 305.7195 | 309.4485
289 | 4.639998 | 5.592422 | 5.16386 | 5.132093 | 0.4561861 | 304.4929 | 305.3957 | 304.9894 | 7.487867 | 5.880222 | 9.927104 | 7.765064 | 0.690228 | 307.1923 | 305.6685 | 309.5044
290 | 4.480177 | 5.620625 | 5.112507 | 5.071103 | 0.4507647 | 304.3414 | 305.4224 | 304.9408 | 7.609472 | 5.828998 | 9.726136 | 7.721535 | 0.6863587 | 307.3076 | 305.6199 | 309.3139
291 | 4.357832 | 5.775134 | 5.12603 | 5.086332 | 0.4521184 | 304.2254 | 305.5688 | 304.9536 | 7.606123 | 5.792971 | 9.504789 | 7.634628 | 0.6786336 | 307.3044 | 305.5858 | 309.1041
292 | 4.369358 | 5.750633 | 5.183307 | 5.101099 | 0.4534311 | 304.2364 | 305.5456 | 305.0079 | 7.485517 | 5.945741 | 9.380608 | 7.603955 | 0.6759072 | 307.1901 | 305.7306 | 308.9864
293 | 4.313949 | 5.599215 | 5.116532 | 5.009899 | 0.4453243 | 304.1838 | 305.4021 | 304.9446 | 7.49421 | 5.973913 | 9.244677 | 7.570933 | 0.6729718 | 307.1983 | 305.7573 | 308.8575
294 | 4.243762 | 5.543934 | 5.024194 | 4.937297 | 0.4388708 | 304.1173 | 305.3497 | 304.8571 | 7.594694 | 5.904466 | 9.118275 | 7.539145 | 0.6701462 | 307.2935 | 305.6914 | 308.7377
295 | 4.331464 | 5.588043 | 4.996119 | 4.971875 | 0.4419445 | 304.2004 | 305.3915 | 304.8304 | 7.780948 | 5.899797 | 9.534538 | 7.738428 | 0.6878602 | 307.4701 | 305.687 | 309.1323
296 | 4.43829 | 5.628932 | 5.008997 | 5.025406 | 0.4467028 | 304.3017 | 305.4303 | 304.8427 | 7.752712 | 5.784825 | 10.12195 | 7.886497 | 0.701022 | 307.4433 | 305.578 | 309.6891
297 | 4.443892 | 5.647702 | 5.062571 | 5.051389 | 0.4490123 | 304.307 | 305.4481 | 304.8934 | 7.889577 | 5.655365 | 10.4152 | 7.986713 | 0.70993 | 307.5731 | 305.4553 | 309.967
298 | 4.400492 | 5.673427 | 5.019557 | 5.031159 | 0.4472141 | 304.2659 | 305.4724 | 304.8527 | 7.810504 | 5.877679 | 10.7877 | 8.158629 | 0.7252115 | 307.4981 | 305.666 | 310.3201
299 | 4.341477 | 5.621752 | 5.104104 | 5.022444 | 0.4464395 | 304.2099 | 305.4235 | 304.9328 | 7.733684 | 5.975555 | 11.03243 | 8.247222 | 0.7330864 | 307.4253 | 305.7588 | 310.5521
300 | 4.405515 | 5.641231 | 5.106422 | 5.051056 | 0.4489828 | 304.2706 | 305.4419 | 304.935 | 7.750684 | 5.916539 | 11.23941 | 8.302213 | 0.7379745 | 307.4414 | 305.7029 | 310.7483
301 | 4.463081 | 5.636498 | 5.06724 | 5.055606 | 0.4493872 | 304.3252 | 305.4374 | 304.8979 | 7.857768 | 5.729255 | 11.7474 | 8.444809 | 0.7506497 | 307.5429 | 305.5254 | 311.2298
302 | 4.46263 | 5.62333 | 5.042964 | 5.042975 | 0.4482644 | 304.3248 | 305.425 | 304.8748 | 7.953326 | 5.698572 | 11.81415 | 8.488681 | 0.7545495 | 307.6335 | 305.4963 | 311.293
303 | 4.417813 | 5.64899 | 5.04789 | 5.038231 | 0.4478428 | 304.2823 | 305.4493 | 304.8795 | 7.640058 | 5.751857 | 11.86949 | 8.420469 | 0.7484861 | 307.3365 | 305.5468 | 311.3455
304 | 4.482656 | 5.693067 | 5.049564 | 5.075096 | 0.4511196 | 304.34375 | 305.4911 | 304.8811 | 7.716781 | 5.773814 | 11.92844 | 8.473013 | 0.7531567 | 307.4093 | 305.5676 | 311.4014
305 | 4.605388 | 5.713028 | 4.991901 | 5.103439 | 0.453639 | 304.4601 | 305.51 | 304.8264 | 7.684521 | 5.757201 | 12.12287 | 8.521532 | 0.7574695 | 307.3787 | 305.5518 | 311.5857
306 | 4.577635 | 5.713865 | 4.905841 | 5.06578 | 0.4502916 | 304.4338 | 305.5108 | 304.7449 | 7.780336 | 5.763544 | 12.5684 | 8.704094 | 0.7736973 | 307.4695 | 305.5579 | 312.008
307 | 4.430788 | 5.633053 | 4.812569 | 4.958804 | 0.4407825 | 304.2946 | 305.4342 | 304.6565 | 7.879951 | 5.852695 | 12.1581 | 8.630247 | 0.7671331 | 307.5639 | 305.6424 | 311.619
308 | 4.482592 | 5.554946 | 4.824997 | 4.954178 | 0.4403714 | 304.3437 | 305.3601 | 304.6682 | 7.75561 | 5.811323 | 12.08189 | 8.549607 | 0.7599651 | 307.4461 | 305.6031 | 311.5468
309 | 4.544956 | 5.601276 | 4.788358 | 4.978196 | 0.4425063 | 304.4028 | 305.4041 | 304.6335 | 7.716234 | 5.875586 | 12.1751 | 8.588972 | 0.7634642 | 307.4088 | 305.6640625 | 311.6352
310 | 4.613823 | 5.639782 | 4.799723 | 5.017776 | 0.4460245 | 304.4681 | 305.4406 | 304.6443 | 7.768424 | 5.901794 | 12.18775 | 8.619322 | 0.766162 | 307.4582 | 305.6889 | 311.6472
311 | 4.685717 | 5.534308 | 4.810348 | 5.010124 | 0.4453444 | 304.5362 | 305.3406 | 304.6544 | 7.792667 | 5.863899 | 12.87278 | 8.843117 | 0.7860548 | 307.4812 | 305.653 | 312.2965
312 | 4.549849 | 5.580026 | 4.903265 | 5.011047 | 0.4454264 | 304.4074 | 305.3839 | 304.7424 | 7.74389 | 5.896932 | 12.11138 | 8.584067 | 0.7630282 | 307.435 | 305.6843 | 311.5748
313 | 4.484041 | 5.608423 | 4.949595 | 5.01402 | 0.4456906 | 304.3451 | 305.4108 | 304.7863 | 7.695596 | 5.925715 | 12.00101 | 8.540775 | 0.75918 | 307.3892 | 305.7116 | 311.4702
314 | 4.494279 | 5.536465 | 4.941868 | 4.990871 | 0.443633 | 304.3548 | 305.3426 | 304.779 | 7.783524 | 5.887885 | 11.98453 | 8.551979 | 0.7601759 | 307.4725 | 305.6757 | 311.4545
315 | 4.534427 | 5.478029 | 4.893091 | 4.968516 | 0.4416459 | 304.3928 | 305.2872 | 304.7328 | 7.803195 | 5.792713 | 11.94535 | 8.513751 | 0.7567779 | 307.4912 | 305.5855 | 311.4174
316 | 4.472804 | 5.623394 | 4.80291 | 4.96637 | 0.4414551 | 304.3344 | 305.425 | 304.6473 | 7.768327 | 5.857266 | 11.80819 | 8.477928 | 0.7535936 | 307.4581 | 305.6467 | 311.2874
317 | 4.51907 | 5.816893 | 4.921617 | 5.08586 | 0.4520764 | 304.3783 | 305.6084 | 304.7598 | 7.722705 | 5.899894 | 11.1011 | 8.241233 | 0.7325541 | 307.4149 | 305.6871 | 310.6172
318 | 4.570906 | 5.761193 | 4.988488 | 5.106862 | 0.4539433 | 304.4274 | 305.5556 | 304.8232 | 7.740928 | 5.854691 | 11.74914 | 8.448254 | 0.7509559 | 307.4322 | 305.6443 | 311.2314
319 | 4.375701 | 5.641939 | 4.973324 | 4.996988 | 0.4441767 | 304.2424 | 305.4426 | 304.8088 | 7.848914 | 5.963063 | 11.81956 | 8.543844 | 0.7594528 | 307.5345 | 305.747 | 311.2982
320 | 4.240574 | 5.498763 | 4.9155 | 4.884946 | 0.4342174 | 304.1143 | 305.3069 | 304.754 | 7.792023 | 6.029547 | 11.70674 | 8.509437 | 0.7563944 | 307.4806 | 305.81 | 311.1912
321 | 4.249814 | 5.531185 | 5.031889 | 4.937629 | 0.4389004 | 304.123 | 305.3376 | 304.8643 | 7.746595 | 5.931704 | 11.65088 | 8.44306 | 0.7504942 | 307.4375 | 305.7173 | 311.1383
322 | 4.305964 | 5.54358 | 4.979184 | 4.942909 | 0.4393697 | 304.1763 | 305.3494 | 304.8144 | 7.878759 | 5.922914 | 11.63913 | 8.480267 | 0.7538015 | 307.5628 | 305.7089 | 311.1271
323 | 4.275797 | 5.499601 | 4.86785 | 4.881082 | 0.433874 | 304.1477 | 305.3077 | 304.7089 | 7.899912 | 5.926552 | 11.53436 | 8.453609 | 0.7514319 | 307.5829 | 305.7124 | 311.0278
324 | 4.137354 | 5.518693 | 4.952236 | 4.869427 | 0.432838 | 304.0164 | 305.3258 | 304.7888 | 7.777342 | 5.957879 | 11.50159 | 8.412269 | 0.7477573 | 307.4667 | 305.7421 | 310.9968
325 | 4.009407 | 5.557167 | 5.072842 | 4.879805 | 0.4337605 | 303.8952 | 305.3622 | 304.9032 | 11.29354 | 6.011324 | 11.4588 | 9.587887 | 0.8522566 | 310.7996 | 305.7927 | 310.9562
326 | 4.020836 | 5.593581 | 5.076319 | 4.896912 | 0.4352811 | 303.906 | 305.3968 | 304.9065 | 7.652486 | 5.918535 | 11.55168 | 8.374235 | 0.7443765 | 307.3483 | 305.7048 | 311.0443
327 | 4.052614 | 5.612351 | 4.988038 | 4.884334 | 0.434163 | 303.9361 | 305.4146 | 304.8228 | 7.520965 | 5.879643 | 11.63462 | 8.345076 | 0.7417846 | 307.2237 | 305.6679 | 311.1229
328 | 4.093535 | 5.569917 | 4.935687 | 4.866379 | 0.4325671 | 303.9749 | 305.3743 | 304.7732 | 7.525215 | 5.952631 | 11.25429 | 8.244045 | 0.732804 | 307.2277 | 305.7371 | 310.7624
329 | 4.045563 | 5.471815 | 5.05111 | 4.856163 | 0.4316589 | 303.9294 | 305.2813 | 304.8826 | 7.433392 | 5.957074 | 10.93613 | 8.108865 | 0.720788 | 307.1407 | 305.7413 | 310.4608
330 | 4.157154 | 5.566085 | 5.02751 | 4.916917 | 0.4370592 | 304.0352 | 305.3707 | 304.8602 | 7.572607 | 5.974879 | 11.62763 | 8.391707 | 0.7459295 | 307.2726 | 305.7582 | 311.1162
331 | 4.328405 | 5.710291 | 5.052913 | 5.030536 | 0.4471588 | 304.1975 | 305.5074 | 304.8843 | 7.772706 | 6.130482 | 11.75938 | 8.55419 | 0.7603724 | 307.4623 | 305.9057 | 311.2411
332 | 4.334522 | 5.664283 | 5.038006 | 5.01227 | 0.4455352 | 304.2033 | 305.4638 | 304.8701 | 7.685293 | 6.301346 | 11.77667 | 8.58777 | 0.7633573 | 307.3794 | 306.0676 | 311.2575
333 | 4.290897 | 5.611482 | 5.146667 | 5.016349 | 0.4458977 | 304.162 | 305.4137 | 304.9731 | 7.656027 | 6.269505 | 12.72166 | 8.882396 | 0.7895463 | 307.3517 | 306.0374 | 312.1532
334 | 4.184263 | 5.617116 | 5.14451 | 4.981963 | 0.4428412 | 304.0609 | 305.4191 | 304.9711 | 7.655383 | 6.251668 | 11.22106 | 8.376038 | 0.7445367 | 307.3511 | 306.0205 | 310.7309
335 | 4.245275 | 5.576131 | 5.117272 | 4.979559 | 0.4426275 | 304.1187 | 305.3802 | 304.9453 | 7.754708 | 6.151055 | 10.41017 | 8.105312 | 0.7204722 | 307.4452 | 305.9252 | 309.9622
336 | 4.343698 | 5.51924 | 5.020717 | 4.961218 | 0.4409972 | 304.212 | 305.3263 | 304.8538 | 8.51637 | 6.425945 | 9.790142 | 8.244152 | 0.7328135 | 308.1672 | 306.1857 | 309.3745
337 | 4.333234 | 5.623523 | 4.984818 | 4.980525 | 0.4427133 | 304.2021 | 305.4251 | 304.8197 | 7.739512 | 6.334058 | 9.969313 | 8.014294 | 0.7123817 | 307.4308 | 306.0986 | 309.5444
338 | 4.218649 | 5.673459 | 4.975835 | 4.955981 | 0.4405316 | 304.0935 | 305.4725 | 304.8112 | 7.640122 | 6.274463 | 9.852409 | 7.922331 | 0.7042072 | 307.3366 | 306.0421 | 309.4336
339 | 4.264753 | 5.629737 | 5.090679 | 4.995056 | 0.444005 | 304.1372 | 305.431 | 304.9201 | 7.69991 | 6.150057 | 9.663064 | 7.837677 | 0.6966824 | 307.3933 | 305.9242 | 309.2541
340 | 4.31147 | 5.536497 | 5.042513 | 4.963493 | 0.4411994 | 304.1815 | 305.3427 | 304.8744 | 7.789576 | 6.141364 | 10.75934 | 8.230093 | 0.7315639 | 307.4783 | 305.916 | 310.2932
341 | 4.204869 | 5.530541 | 4.892351 | 4.87592 | 0.4334151 | 304.0804 | 305.337 | 304.7321 | 7.732042 | 6.197546 | 10.85007 | 8.259886 | 0.734212 | 307.4237 | 305.9692 | 310.3792
342 | 4.148783 | 5.589588 | 4.971296 | 4.903222 | 0.435842 | 304.0273 | 305.393 | 304.8069 | 7.476663 | 6.102214 | 10.83857 | 8.13915 | 0.72348 | 307.1817 | 305.8789 | 310.3683
343 | 4.228501 | 5.592293 | 5.136848 | 4.98588 | 0.4431894 | 304.1028 | 305.3955 | 304.9638 | 7.460468 | 6.051827 | 10.95026 | 8.154186 | 0.7248165 | 307.1663 | 305.8311 | 310.4742
344 | 4.369294 | 5.636627 | 5.118947 | 5.041623 | 0.4481442 | 304.2363 | 305.4376 | 304.9469 | 7.469998 | 6.151216 | 10.23628 | 7.952499 | 0.7068888 | 307.1754 | 305.9253 | 309.7974
345 | 4.279821 | 5.637979 | 5.07883 | 4.998877 | 0.4443446 | 304.1515 | 305.4388 | 304.9088 | 7.337158 | 6.222531 | 11.16408 | 8.241255 | 0.732556 | 307.0494 | 305.9929 | 310.6768
346 | 4.225732 | 5.673813 | 5.200274 | 5.033273 | 0.447402 | 304.1002 | 305.4728 | 305.024 | 7.404834 | 6.181287 | 11.27805 | 8.288057 | 0.7367162 | 307.1136 | 305.9538 | 310.7849
347 | 4.144179 | 5.666408 | 5.147376 | 4.985988 | 0.4431989 | 304.0229 | 305.4658 | 304.9738 | 8.329633 | 6.094455 | 11.39051 | 8.604866 | 0.764877 | 307.9902 | 305.8715 | 310.8915
348 | 4.270549 | 5.684213 | 5.110254 | 5.021672 | 0.4463708 | 304.1427 | 305.4827 | 304.9386 | 7.396237 | 6.150411 | 11.54312 | 8.363256 | 0.7434006 | 307.1054 | 305.9246 | 311.0361
349 | 4.35326 | 5.677033 | 5.034915 | 5.021736 | 0.4463765 | 304.2211 | 305.4759 | 304.8672 | 7.333197 | 6.199993 | 11.53694 | 8.35671 | 0.7428186 | 307.0457 | 305.9716 | 311.0303
350 | 4.389417 | 5.629125 | 5.048534 | 5.022359 | 0.4464319 | 304.2554 | 305.4305 | 304.8801 | 7.360661 | 6.272016 | 11.17377 | 8.268815 | 0.7350057 | 307.0717 | 306.0398 | 310.686
351 | 4.36733 | 5.599795 | 5.101335 | 5.02282 | 0.4464729 | 304.2344 | 305.4026 | 304.9302 | 7.568068 | 6.164674 | 11.53472 | 8.422486 | 0.7486654 | 307.2683 | 305.9381 | 311.0282
352 | 4.490061 | 5.603884 | 5.072069 | 5.055338 | 0.4493634 | 304.3508 | 305.4065 | 304.9024 | 7.743279 | 6.137211 | 10.52978 | 8.136757 | 0.7232673 | 307.4344 | 305.912 | 310.0756
353 | 4.526475 | 5.513348 | 4.983466 | 5.007763 | 0.4451345 | 304.3853 | 305.3207 | 304.8185 | 7.707734 | 6.152247 | 9.88042 | 7.913467 | 0.7034193 | 307.4007 | 305.9263 | 309.4601
354 | 4.499173 | 5.461126 | 4.991225 | 4.983841 | 0.4430081 | 304.3594 | 305.2712 | 304.8258 | 7.713626 | 6.140237 | 9.489141 | 7.781002 | 0.6916446 | 307.4063 | 305.9149 | 309.0892
355 | 4.461246 | 5.474552 | 4.971585 | 4.969128 | 0.4417002 | 304.3235 | 305.2839 | 304.8072 | 7.690541 | 6.062098 | 9.59996 | 7.7842 | 0.6919289 | 307.3844 | 305.8409 | 309.1943
356 | 4.496018 | 5.524134 | 5.037523 | 5.019225 | 0.4461533 | 304.3564 | 305.3309 | 304.8697 | 7.851489 | 6.078582 | 10.55602 | 8.162031 | 0.7255139 | 307.537 | 305.8565 | 310.1005
357 | 4.544505 | 5.444996 | 5.024194 | 5.004565 | 0.4448502 | 304.4024 | 305.2559 | 304.8571 | 7.889964 | 6.133186 | 10.41275 | 8.1453 | 0.7240266 | 307.5734 | 305.9082 | 309.9647
358 | 4.62844 | 5.598378 | 4.965629 | 5.064149 | 0.4501466 | 304.4819 | 305.4013 | 304.8015 | 9.167535 | 6.145324 | 10.7455 | 8.686118 | 0.7720994 | 308.7844 | 305.9197 | 310.2801
359 | 4.54956 | 5.696093 | 5.086815 | 5.110823 | 0.4542953 | 304.4072 | 305.4939 | 304.9164 | 7.863756 | 6.085214 | 10.8889 | 8.279289 | 0.7359368 | 307.5486 | 305.8628 | 310.416
360 | 4.419423 | 5.62964 | 5.135946 | 5.06167 | 0.4499262 | 304.2838 | 305.4309 | 304.963 | 7.910344 | 6.074236 | 11.01816 | 8.334248 | 0.740822 | 307.5927 | 305.8524 | 310.5385
361 | 4.498239 | 5.546414 | 5.151078 | 5.065244 | 0.4502439 | 304.3585 | 305.3521 | 304.9773 | 7.977666 | 6.11168 | 10.151 | 8.080114 | 0.7182323 | 307.6566 | 305.8878 | 309.7166
362 | 4.496951 | 5.552499 | 5.131503 | 5.060318 | 0.449806 | 304.3573 | 305.3578 | 304.9588 | 7.909796 | 6.113676 | 12.74963 | 8.924369 | 0.7932772 | 307.5922 | 305.8897 | 312.1797
363 | 4.408863 | 5.692938 | 5.106809 | 5.069536 | 0.4506255 | 304.2738 | 305.4909 | 304.9354 | 8.147113 | 6.082767 | 11.59196 | 8.607281 | 0.7650916 | 307.8172 | 305.8604 | 311.0824
364 | 4.505773 | 5.822366 | 5.132308 | 5.153482 | 0.4580873 | 304.3657 | 305.6136 | 304.9595 | 8.086746 | 6.173721 | 11.48964 | 8.58337 | 0.7629662 | 307.7599 | 305.9467 | 310.9854
365 | 4.669876 | 5.86744 | 5.071071 | 5.202796 | 0.4624707 | 304.5212 | 305.6563 | 304.9015 | 8.17976 | 6.214546 | 11.67223 | 8.688844 | 0.7723417 | 307.8481 | 305.9854 | 311.1585
366 | 4.615175 | 5.784085 | 4.999306 | 5.132855 | 0.4562538 | 304.4694 | 305.5773 | 304.8335 | 8.101395 | 6.184765 | 11.06617 | 8.450776 | 0.7511801 | 307.7738 | 305.9571 | 310.584
367 | 4.615207 | 5.836951 | 4.941385 | 5.131181 | 0.456105 | 304.4694 | 305.6274 | 304.7786 | 8.024865 | 6.12253 | 11.71672 | 8.621372 | 0.7663442 | 307.7013 | 305.8981 | 311.2007
368 | 4.568105 | 5.842295 | 5.024387 | 5.144929 | 0.457327 | 304.4247 | 305.6325 | 304.8572 | 8.148337 | 6.138628 | 11.87815 | 8.721706 | 0.7752627 | 307.8183 | 305.9134 | 311.3537
369 | 4.601331 | 5.852083 | 5.087298 | 5.180237 | 0.4604655 | 304.4562 | 305.6418 | 304.9169 | 8.164081 | 6.199478 | 11.80033 | 8.721298 | 0.7752265 | 307.8333 | 305.9711 | 311.2799
370 | 4.659992 | 5.88518 | 5.035366 | 5.193513 | 0.4616456 | 304.5118 | 305.6732 | 304.8676 | 8.097242 | 6.187791 | 11.84979 | 8.711607 | 0.774365 | 307.7699 | 305.96 | 311.3268
371 | 4.607577 | 5.886565 | 5.17529 | 5.223144 | 0.4642795 | 304.4622 | 305.6745 | 305.0003 | 8.194216 | 6.142169 | 11.92091 | 8.752431 | 0.7779939 | 307.8618 | 305.9167 | 311.3942
372 | 4.510635 | 5.907943 | 5.271814 | 5.23013 | 0.4649005 | 304.3703 | 305.6947 | 305.0918 | 8.309575 | 6.138467 | 11.99219 | 8.813411 | 0.7834143 | 307.9712 | 305.9132 | 311.4618
373 | 4.519199 | 5.988433 | 5.174356 | 5.227329 | 0.4646515 | 304.3784 | 305.771 | 304.9994 | 8.375383 | 6.150315 | 11.45606 | 8.660587 | 0.7698299 | 308.0335 | 305.9245 | 310.9536
374 | 4.579309 | 5.927357 | 5.069075 | 5.191914 | 0.4615034 | 304.4354 | 305.7131 | 304.8996 | 8.345248 | 6.10875 | 10.64601 | 8.366669 | 0.7437039 | 308.005 | 305.8851 | 310.1858
375 | 4.604068 | 5.817601 | 5.090357 | 5.170675 | 0.4596156 | 304.4588 | 305.6091 | 304.9198 | 8.121743 | 6.016798 | 10.03973 | 8.059422 | 0.7163931 | 307.7931 | 305.7979 | 309.6111
376 | 4.508864 | 5.838432 | 5.225161 | 5.190819 | 0.4614061 | 304.3686 | 305.6288 | 305.0475 | 8.199722 | 6.114352 | 10.43793 | 8.250667 | 0.7333926 | 307.867 | 305.8904 | 309.9886
377 | 4.563404 | 5.818277 | 5.186494 | 5.189392 | 0.4612793 | 304.4203 | 305.6097 | 305.0109 | 8.275962 | 6.097674 | 9.142132 | 7.83859 | 0.6967635 | 307.9393 | 305.8746 | 308.7603
378 | 4.714371 | 5.713414 | 5.144446 | 5.190744 | 0.4613995 | 304.5634 | 305.5103 | 304.971 | 8.186554 | 6.100443 | 10.13808 | 8.141694 | 0.7237061 | 307.8546 | 305.8772 | 309.7043
379 | 4.733302 | 5.690233 | 5.044091 | 5.155876 | 0.4583 | 304.5813 | 305.4884 | 304.8759 | 8.096791 | 6.033411 | 10.84476 | 8.324986 | 0.7399987 | 307.7695 | 305.8137 | 310.3742
380 | 4.5956 | 5.841555 | 5.028605 | 5.155253 | 0.4582447 | 304.4508 | 305.6318 | 304.8612 | 8.210668 | 5.968922 | 11.24328 | 8.47429 | 0.7532702 | 307.8774 | 305.7525 | 310.7519
381 | 4.439803 | 5.747703 | 5.038424 | 5.07531 | 0.4511387 | 304.3031 | 305.5428 | 304.8705 | 8.258641 | 5.944292 | 11.32538 | 8.509437 | 0.7563944 | 307.9229 | 305.7292 | 310.8297
382 | 4.455032 | 5.689396 | 5.025127 | 5.056519 | 0.4494683 | 304.3176 | 305.4876 | 304.8579 | 8.174802 | 6.033121 | 11.41417 | 8.540699 | 0.7591733 | 307.8434 | 305.8134 | 310.9139
383 | 4.559605 | 5.777581 | 5.015887 | 5.117691 | 0.4549059 | 304.4167 | 305.5712 | 304.8492 | 8.082915 | 6.045227 | 11.67567 | 8.601271 | 0.7645574 | 307.7563 | 305.8249 | 311.1618
384 | 4.547467 | 5.906011 | 5.030762 | 5.161413 | 0.4587923 | 304.4052 | 305.6929 | 304.8633 | 8.022064 | 5.951858 | 10.85557 | 8.276499 | 0.7356888 | 307.6986 | 305.7364 | 310.3844
385 | 4.491607 | 5.878065 | 5.143062 | 5.170911 | 0.4596365 | 304.3522 | 305.6664 | 304.9697 | 7.945051 | 5.977486 | 11.45027 | 8.457601 | 0.7517868 | 307.6256 | 305.7607 | 310.9481
386 | 4.527699 | 5.841329 | 5.106004 | 5.158344 | 0.4585195 | 304.3864 | 305.6316 | 304.9346 | 7.880659 | 6.035665 | 11.48964 | 8.468655 | 0.7527694 | 307.5646 | 305.8158 | 310.9854
387 | 4.503133 | 5.736338 | 5.09818 | 5.11255 | 0.4544489 | 304.3632 | 305.5321 | 304.9272 | 7.771836 | 5.952374 | 11.61414 | 8.446118 | 0.7507661 | 307.4615 | 305.7368 | 311.1035
388 | 4.46556 | 5.718759 | 4.973743 | 5.052687 | 0.4491278 | 304.3275 | 305.5154 | 304.8092 | 7.65226 | 6.050121 | 10.89849 | 8.200291 | 0.7289147 | 307.3481 | 305.8295 | 310.4251
389 | 4.367491 | 5.734117 | 5.033595 | 5.045067 | 0.4484504 | 304.2346 | 305.53 | 304.866 | 7.679434 | 6.154211 | 12.52986 | 8.787836 | 0.781141 | 307.3739 | 305.9282 | 311.9714
390 | 4.436423 | 5.767729 | 5.178187 | 5.127446 | 0.455773 | 304.2999 | 305.5618 | 305.003 | 7.834941 | 6.147385 | 11.76534 | 8.582554 | 0.7628937 | 307.5213 | 305.9217 | 311.2468
391 | 4.641608 | 5.732796 | 5.19332 | 5.189241 | 0.4612659 | 304.4944 | 305.5287 | 305.0174 | 8.562121 | 6.082639 | 11.7286 | 8.79112 | 0.7814329 | 308.2105 | 305.8603 | 311.2119
392 | 4.676348 | 5.834633 | 5.098953 | 5.203311 | 0.4625165 | 304.5273 | 305.6252 | 304.9279 | 7.774444 | 6.104918 | 11.81405 | 8.564471 | 0.7612863 | 307.4639 | 305.8814 | 311.2929
393 | 4.505644 | 5.807491 | 5.117369 | 5.143502 | 0.4572001 | 304.3655 | 305.5995 | 304.9454 | 7.870034 | 6.162517 | 11.81994 | 8.617498 | 0.7659998 | 307.5545 | 305.936 | 311.2985
394 | 4.547757 | 5.802919 | 5.08176 | 5.144145 | 0.4572574 | 304.4055 | 305.5952 | 304.9116 | 7.823479 | 6.148125 | 11.74476 | 8.572123 | 0.7619665 | 307.5104 | 305.9224 | 311.2273
395 | 4.693218 | 5.770498 | 4.949595 | 5.137771 | 0.4566907 | 304.5433 | 305.5645 | 304.7863 | 7.735036 | 6.204919 | 11.07454 | 8.338165 | 0.7411702 | 307.4266 | 305.9762 | 310.592
396 | 4.758222 | 5.683955 | 4.951302 | 5.13116 | 0.4561031 | 304.6049 | 305.4824 | 304.788 | 9.363544 | 6.138756 | 10.14971 | 8.550669 | 0.7600595 | 308.9702 | 305.9135 | 309.7154
397 | 4.664982 | 5.76232 | 4.968366 | 5.131889 | 0.456168 | 304.5166 | 305.5567 | 304.8041 | 7.826988 | 6.201925 | 10.74337 | 8.257428 | 0.7339936 | 307.5137 | 305.9734 | 310.2781
398 | 4.628569 | 5.801277 | 5.002236 | 5.144027 | 0.4572469 | 304.4821 | 305.5936 | 304.8362 | 7.724251 | 6.204565 | 10.36455 | 8.097789 | 0.7198035 | 307.4164 | 305.9759 | 309.919
399 | 4.715595 | 5.814478 | 4.949209 | 5.159761 | 0.4586454 | 304.5645 | 305.6061 | 304.786 | 7.569291 | 6.207559 | 9.999738 | 7.92553 | 0.7044915 | 307.2695 | 305.9787 | 309.5732
400 | 4.664982 | 5.779577 | 4.878635 | 5.107732 | 0.4540206 | 304.5166 | 305.5731 | 304.7191 | 7.492021 | 6.138821 | 10.80142 | 8.144087 | 0.7239189 | 307.1962 | 305.9136 | 310.3331
401 | 4.50529 | 5.762256 | 4.902943 | 5.05683 | 0.449496 | 304.3652 | 305.5566 | 304.7421 | 7.696208 | 6.106786 | 11.0954 | 8.299465 | 0.7377302 | 307.3898 | 305.8832 | 310.6118
402 | 4.431561 | 5.784342 | 4.960735 | 5.05888 | 0.4496782 | 304.2953 | 305.5776 | 304.7969 | 7.1123 | 6.211584 | 11.07853 | 8.134138 | 0.7230345 | 306.8363 | 305.9825 | 310.5958
403 | 4.481175 | 5.678417 | 5.101786 | 5.087126 | 0.452189 | 304.3423 | 305.4772 | 304.9306 | 7.932237 | 6.240818 | 11.03181 | 8.401623 | 0.746811 | 307.6135 | 306.0103 | 310.5515
404 | 4.52039 | 5.775585 | 5.114021 | 5.136665 | 0.4565925 | 304.3795 | 305.5693 | 304.9422 | 8.077795 | 6.139175 | 11.12344 | 8.446805 | 0.7508271 | 307.7515 | 305.9139 | 310.6383
405 | 4.550912 | 5.781219 | 5.0476 | 5.126577 | 0.4556957 | 304.4084 | 305.5746 | 304.8792 | 8.125124 | 6.043971 | 11.17963 | 8.449574 | 0.7510732 | 307.7963 | 305.8237 | 310.6916
406 | 4.463113 | 5.678804 | 5.1514 | 5.097772 | 0.4531353 | 304.3252 | 305.4775 | 304.9776 | 8.128343 | 6.053405 | 10.62077 | 8.267505 | 0.7348894 | 307.7994 | 305.8326 | 310.1619
407 | 4.416268 | 5.536626 | 5.207003 | 5.053299 | 0.4491821 | 304.2808 | 305.3428 | 305.0303 | 8.102168 | 6.131705 | 9.978972 | 8.070948 | 0.7174176 | 307.7746 | 305.9068 | 309.5535
408 | 4.4182 | 5.520399 | 5.194704 | 5.044434 | 0.4483942 | 304.2827 | 305.3274 | 305.0187 | 8.048014 | 6.06023 | 9.567281 | 7.891842 | 0.701497 | 307.7232 | 305.8391 | 309.1633
409 | 4.430595 | 5.622815 | 5.10961 | 5.05434 | 0.4492747 | 304.2944 | 305.4245 | 304.938 | 8.029115 | 6.1177 | 9.381896 | 7.842904 | 0.697147 | 307.7053 | 305.8936 | 308.9876
410 | 4.339158 | 5.680896 | 5.230538 | 5.083531 | 0.4518694 | 304.2077 | 305.4795 | 305.0526 | 8.062599 | 6.088144 | 9.498349 | 7.883031 | 0.7007138 | 307.7371 | 305.8655 | 309.098
411 | 4.531143 | 5.755462 | 5.29625 | 5.194285 | 0.4617143 | 304.3897 | 305.5502 | 305.1149 | 8.193862 | 5.983539 | 9.960137 | 8.045846 | 0.7151863 | 307.8615 | 305.7664 | 309.5357
412 | 4.750624 | 5.77932 | 5.435788 | 5.321911 | 0.4730587 | 304.5977 | 305.5728 | 305.2472 | 8.076733 | 5.901407 | 10.35538 | 8.111172 | 0.7209931 | 307.7505 | 305.6885 | 309.9103
413 | 4.73546 | 5.869984 | 5.331054 | 5.312166 | 0.4721925 | 304.5834 | 305.6588 | 305.1479 | 6.545296 | 5.929192 | 10.96234 | 7.812275 | 0.6944244 | 306.2989 | 305.7149 | 310.4856
414 | 4.630919 | 5.922206 | 5.28627 | 5.279798 | 0.4693154 | 304.4843 | 305.7083 | 305.1055 | 8.025155 | 6.001183 | 11.49225 | 8.506196 | 0.7561063 | 307.7016 | 305.7831 | 310.9879
415 | 4.605645 | 5.944067 | 5.453335 | 5.334349 | 0.4741644 | 304.4603 | 305.729 | 305.2638 | 8.285396 | 5.98296 | 11.80887 | 8.692407 | 0.7726584 | 307.9482 | 305.7658 | 311.288
416 | 4.654712 | 5.911291 | 5.553432 | 5.373145 | 0.4776129 | 304.5068 | 305.6979 | 305.3587 | 8.21949 | 5.963288 | 11.96357 | 8.715449 | 0.7747066 | 307.8858 | 305.7472 | 311.4347
417 | 4.798274 | 5.897608 | 5.593677 | 5.429853 | 0.4826536 | 304.6429 | 305.6849 | 305.3969 | 8.235298 | 6.020017 | 11.80375 | 8.686354 | 0.7721204 | 307.9008 | 305.801 | 311.2832
418 | 4.671518 | 5.861355 | 5.705816 | 5.412897 | 0.4811464 | 304.5228 | 305.6506 | 305.5031 | 7.072345 | 6.049026 | 12.01415 | 8.378506 | 0.7447561 | 306.7984 | 305.8285 | 311.4826
419 | 4.525702 | 5.943584 | 5.800956 | 5.423414 | 0.4820812 | 304.3846 | 305.7285 | 305.5933 | 8.326735 | 6.045581 | 11.97368 | 8.781998 | 0.780622 | 307.9874 | 305.8252 | 311.4442
420 | 4.553005 | 5.832379 | 5.739139 | 5.374841 | 0.4777636 | 304.4104 | 305.6231 | 305.5347 | 8.383336 | 6.027616 | 11.82426 | 8.745069 | 0.7773395 | 308.0411 | 305.8082 | 311.3026
421 | 4.478567 | 5.69033 | 5.683569 | 5.284155 | 0.4697027 | 304.3399 | 305.4885 | 305.4821 | 8.33765 | 6.114513 | 11.86943 | 8.773863 | 0.7798989 | 307.9978 | 305.8905 | 311.3454
422 | 4.303292 | 5.673781 | 5.735823 | 5.237632 | 0.4655673 | 304.1737 | 305.4728 | 305.5316 | 8.369234 | 6.199317 | 12.00236 | 8.856972 | 0.7872864 | 308.0277 | 305.9709 | 311.4714
423 | 4.238642 | 5.707973 | 5.830576 | 5.259064 | 0.4674723 | 304.1125 | 305.5052 | 305.6214 | 8.324707 | 6.222434 | 11.98446 | 8.843868 | 0.7861216 | 307.9855 | 305.9928 | 311.4545
424 | 4.272094 | 5.721592 | 5.814993 | 5.26956 | 0.4684053 | 304.1442 | 305.5181 | 305.6066 | 10.2319 | 6.17488 | 11.87525 | 9.427346 | 0.8379863 | 309.7933 | 305.9478 | 311.351
425 | 4.356544 | 5.754239 | 5.717954 | 5.276246 | 0.4689996 | 304.2242 | 305.549 | 305.5146 | 8.155935 | 6.120147 | 11.71914 | 8.665073 | 0.7702287 | 307.8255 | 305.8959 | 311.203
426 | 4.233749 | 6.011679 | 5.688817 | 5.311415 | 0.4721257 | 304.1078 | 305.7931 | 305.487 | 7.931915 | 6.126554 | 11.75928 | 8.605918 | 0.7649705 | 307.6132 | 305.9019 | 311.241
427 | 4.22644 | 5.869243 | 5.613285 | 5.236323 | 0.4654509 | 304.1009 | 305.6581 | 305.4154 | 7.998658 | 6.188113 | 11.85417 | 8.680312 | 0.7715833 | 307.6765 | 305.9603 | 311.331
428 | 4.214206 | 5.771528 | 5.58199 | 5.189241 | 0.4612659 | 304.0893 | 305.5654 | 305.3858 | 7.999752 | 6.09526 | 11.89818 | 8.664397 | 0.7701686 | 307.6775 | 305.8723 | 311.3727
429 | 4.351683 | 5.778418 | 5.543162 | 5.224421 | 0.464393 | 304.2196 | 305.572 | 305.349 | 7.468324 | 6.028131 | 10.666 | 8.054153 | 0.7159247 | 307.1738 | 305.8087 | 310.2047
430 | 4.506771 | 5.86963 | 5.530831 | 5.30241 | 0.4713254 | 304.3666 | 305.6584 | 305.3373 | 8.196792 | 6.059554 | 10.12994 | 8.128762 | 0.7225566 | 307.8643 | 305.8384 | 309.6966
431 | 4.530789 | 5.931446 | 5.684631 | 5.382289 | 0.4784257 | 304.3894 | 305.717 | 305.4831 | 8.268557 | 6.094583 | 9.801604 | 8.054915 | 0.7159924 | 307.9323 | 305.8716 | 309.3854
432 | 4.553745 | 5.863094 | 5.678739 | 5.365193 | 0.476906 | 304.4111 | 305.6522 | 305.4775 | 8.262504 | 6.01448 | 9.598704 | 7.958563 | 0.7074278 | 307.9265 | 305.7957 | 309.1931
433 | 4.635909 | 5.770208 | 5.665636 | 5.357251 | 0.4762001 | 304.489 | 305.5642 | 305.4651 | 8.18269 | 6.114513 | 9.876621 | 8.057941 | 0.7162614 | 307.8509 | 305.8905 | 309.4565
434 | 4.614596 | 5.730607 | 5.58125 | 5.308817 | 0.4718949 | 304.4688 | 305.5266 | 305.3851 | 8.061987 | 6.172949 | 10.82692 | 8.353952 | 0.7425735 | 307.7365 | 305.9459 | 310.3573
435 | 4.543829 | 5.746609 | 5.436915 | 5.242451 | 0.4659956 | 304.4017 | 305.5418 | 305.2483 | 8.005226 | 6.158943 | 11.35931 | 8.507827 | 0.7562513 | 307.6827 | 305.9326 | 310.8619
436 | 4.592896 | 5.733118 | 5.542904 | 5.289639 | 0.4701902 | 304.4482 | 305.529 | 305.3487 | 7.988934 | 6.109265 | 11.6362 | 8.578133 | 0.7625007 | 307.6672 | 305.8856 | 311.1244
437 | 4.62741 | 5.778161 | 5.66541 | 5.356994 | 0.4761772 | 304.481 | 305.5717 | 305.4648 | 7.883138 | 6.094197 | 11.872 | 8.616446 | 0.7659063 | 307.567 | 305.8713 | 311.3479
438 | 4.549753 | 5.81187 | 5.6138 | 5.325141 | 0.4733459 | 304.4073 | 305.6037 | 305.4159 | 7.730271 | 6.233381 | 12.16576 | 8.709804 | 0.7742048 | 307.4221 | 306.0032 | 311.6263
439 | 4.547853 | 5.872624 | 5.52159 | 5.314023 | 0.4723576 | 304.4055 | 305.6613 | 305.3285 | 7.687451 | 6.227328 | 12.39274 | 8.769173 | 0.7794821 | 307.3815 | 305.9975 | 311.8415
440 | 4.417524 | 5.897093 | 5.487591 | 5.267403 | 0.4682136 | 304.282 | 305.6844 | 305.2963 | 8.513408 | 6.16564 | 11.14611 | 8.608386 | 0.7651899 | 308.1644 | 305.939 | 310.6598
441 | 4.312404 | 5.898671 | 5.483181 | 5.231418 | 0.465015 | 304.1824 | 305.6859 | 305.2921 | 7.666909 | 6.106142 | 10.24288 | 8.005311 | 0.7115832 | 307.362 | 305.8826 | 309.8037
442 | 4.231205 | 5.810164 | 5.339522 | 5.126964 | 0.4557301 | 304.1054 | 305.6021 | 305.1559 | 7.73362 | 6.177263 | 9.589335 | 7.833406 | 0.6963028 | 307.4252 | 305.95 | 309.1842
443 | 4.287387 | 5.81451 | 5.572009 | 5.224636 | 0.4644121 | 304.1587 | 305.6062 | 305.3763 | 7.931142 | 6.149027 | 9.230188 | 7.770119 | 0.6906773 | 307.6125 | 305.9232 | 308.8438
444 | 4.2474 | 5.906108 | 5.66248 | 5.271996 | 0.4686219 | 304.1208 | 305.693 | 305.4621 | 7.999076 | 6.135376 | 9.753664 | 7.962705 | 0.707796 | 307.6768 | 305.9103 | 309.34
445 | 4.394761 | 5.866474 | 5.605976 | 5.289071 | 0.4701396 | 304.2604 | 305.6554 | 305.4085 | 7.986294 | 6.088981 | 10.56153 | 8.212268 | 0.7299793 | 307.6647 | 305.8663 | 310.1057
446 | 4.465914 | 5.717085 | 5.56132 | 5.248106 | 0.4664984 | 304.3279 | 305.5138 | 305.3662 | 6.446261 | 6.080256 | 10.91774 | 7.814754 | 0.6946448 | 306.205 | 305.8581 | 310.4434
447 | 4.431561 | 5.786564 | 5.513896 | 5.244007 | 0.4661339 | 304.2953 | 305.5797 | 305.3212 | 8.185491 | 6.148608 | 11.11211 | 8.48207 | 0.7539618 | 307.8535 | 305.9229 | 310.6276
448 | 4.382366 | 5.834504 | 5.568275 | 5.261715 | 0.467708 | 304.2487 | 305.6251 | 305.3728 | 8.369137 | 6.180869 | 11.30384 | 8.617948 | 0.7660399 | 308.0276 | 305.9534 | 310.8093
449 | 4.406996 | 5.840685 | 5.54416 | 5.263947 | 0.4679064 | 304.272 | 305.631 | 305.3499 | 8.379505 | 6.084216 | 11.43285 | 8.63219 | 0.7673058 | 308.0374 | 305.8618 | 310.9316
450 | 4.494601 | 5.964254 | 5.558004 | 5.338953 | 0.4745736 | 304.3551 | 305.7481 | 305.363 | 8.32255 | 6.062903 | 11.5304 | 8.638618 | 0.7678772 | 307.9835 | 305.8416 | 311.0241
451 | 4.541189 | 6.140237 | 5.556974 | 5.4128 | 0.4811378 | 304.3992 | 305.9149 | 305.3621 | 7.939964 | 6.112291 | 11.29083 | 8.447696 | 0.7509063 | 307.6208 | 305.8884 | 310.797
452 | 4.550268 | 6.158621 | 5.568178 | 5.425689 | 0.4822835 | 304.4078 | 305.9323 | 305.3727 | 8.222806 | 6.103051 | 11.35567 | 8.560511 | 0.7609343 | 307.8889 | 305.8797 | 310.8585
453 | 4.469939 | 6.0573 | 5.566826 | 5.364688 | 0.4768612 | 304.3317 | 305.8363 | 305.3714 | 8.154036 | 6.037693 | 11.4266 | 8.539444 | 0.7590617 | 307.8237 | 305.8177 | 310.9257
454 | 4.510667 | 5.968278 | 5.623748 | 5.367565 | 0.4771168 | 304.3703 | 305.7519 | 305.4254 | 8.081723 | 6.050765 | 11.33674 | 8.489744 | 0.7546439 | 307.7552 | 305.8301 | 310.8405
455 | 4.454517 | 6.036534 | 5.534533 | 5.341861 | 0.4748321 | 304.3171 | 305.8166 | 305.3408 | 8.108993 | 5.977744 | 11.64122 | 8.575986 | 0.7623099 | 307.781 | 305.7609 | 311.1291
456 | 4.393924 | 6.024332 | 5.462318 | 5.293524 | 0.4705355 | 304.2596 | 305.8051 | 305.2723 | 8.146953 | 5.888497 | 11.04131 | 8.358921 | 0.7430152 | 307.817 | 305.6763 | 310.5605
457 | 4.33214 | 6.110649 | 5.531442 | 5.324744 | 0.4733106 | 304.2011 | 305.8869 | 305.3379 | 8.063887 | 5.903146 | 11.0578 | 8.34161 | 0.7414764 | 307.7383 | 305.6902 | 310.5761
458 | 4.50133 | 6.0526 | 5.6506 | 5.40151 | 0.4801342 | 304.3615 | 305.8318 | 305.4508 | 7.920936 | 5.982123 | 11.12473 | 8.342597 | 0.7415642 | 307.6028 | 305.765 | 310.6396
459 | 4.605613 | 6.059586 | 5.713092 | 5.459431 | 0.4852827 | 304.4603 | 305.8385 | 305.51 | 7.797947 | 6.044776 | 11.06362 | 8.302116 | 0.7379659 | 307.4862 | 305.8244 | 310.5816
460 | 4.561118 | 6.062065 | 5.575583 | 5.399589 | 0.4799635 | 304.4181 | 305.8408 | 305.3797 | 7.804966 | 5.998188 | 11.0266 | 8.276585 | 0.7356964 | 307.4929 | 305.7803 | 310.5465
461 | 4.593765 | 6.030224 | 5.47262 | 5.365536 | 0.4769366 | 304.4491 | 305.8106 | 305.2821 | 7.915012 | 5.928967 | 11.22129 | 8.355089 | 0.7426746 | 307.5972 | 305.7147 | 310.7311
462 | 4.667816 | 5.99352 | 5.454365 | 5.3719 | 0.4775022 | 304.5193 | 305.7758 | 305.2648 | 7.351678 | 6.010262 | 11.35175 | 8.237896 | 0.7322574 | 307.0632 | 305.7917 | 310.8547
463 | 4.818042 | 5.991395 | 5.527482 | 5.44564 | 0.4840569 | 304.6617 | 305.7738 | 305.3341 | 7.881367 | 6.127971 | 11.29859 | 8.435976 | 0.7498646 | 307.5653 | 305.9033 | 310.8044
464 | 4.837618 | 6.022046 | 5.535177 | 5.464947 | 0.4857731 | 304.6802 | 305.8029 | 305.3414 | 8.04341 | 6.161809 | 11.23951 | 8.481577 | 0.7539179 | 307.7189 | 305.9354 | 310.7484
465 | 4.770875 | 6.142523 | 5.487591 | 5.466997 | 0.4859553 | 304.6169 | 305.9171 | 305.2963 | 8.032431 | 6.074912 | 10.567 | 8.224781 | 0.7310917 | 307.7085 | 305.853 | 310.1109
466 | 4.790096 | 6.099767 | 5.4279 | 5.439254 | 0.4834893 | 304.6352 | 305.8766 | 305.2397 | 8.04531 | 6.123721 | 10.97026 | 8.379762 | 0.7448677 | 307.7207 | 305.8993 | 310.4931
467 | 4.870747 | 5.994067 | 5.342806 | 5.40254 | 0.4802258 | 304.7116 | 305.7764 | 305.1591 | 8.149206 | 6.165189 | 11.20284 | 8.505745 | 0.7560662 | 307.8192 | 305.9386 | 310.7136
468 | 4.820006 | 5.936308 | 5.322426 | 5.35958 | 0.4764071 | 304.6635 | 305.7216 | 305.1397 | 8.311989 | 6.219053 | 11.20413 | 8.57839 | 0.7625236 | 307.9734 | 305.9896 | 310.7148
469 | 4.735234 | 5.990783 | 5.370398 | 5.365472 | 0.4769308 | 304.5832 | 305.7733 | 305.1852 | 8.315434 | 6.131963 | 11.18771 | 8.545035 | 0.7595587 | 307.9767 | 305.9071 | 310.6992
470 | 4.662117 | 5.929643 | 5.454429 | 5.34873 | 0.4754427 | 304.5139 | 305.7153 | 305.2649 | 8.185813 | 6.076811 | 11.2503 | 8.504307 | 0.7559384 | 307.8539 | 305.8548 | 310.7586
471 | 4.683721 | 5.919373 | 5.435595 | 5.346229 | 0.4752204 | 304.5343 | 305.7056 | 305.247 | 8.119103 | 6.069696 | 11.36669 | 8.518495 | 0.7571995 | 307.7906 | 305.8481 | 310.8689
472 | 4.732465 | 6.062774 | 5.378479 | 5.391239 | 0.4792213 | 304.5805 | 305.8415 | 305.1929 | 8.2664 | 6.09278 | 11.66669 | 8.67529 | 0.7711369 | 307.9302 | 305.8699 | 311.1533
473 | 4.680598 | 5.994132 | 5.389973 | 5.354901 | 0.4759912 | 304.5314 | 305.7764 | 305.2038 | 8.316014 | 6.014576 | 11.15149 | 8.494026 | 0.7550245 | 307.9773 | 305.7958 | 310.6649
474 | 4.576894 | 5.92417 | 5.388621 | 5.296562 | 0.4708055 | 304.4331 | 305.7101 | 305.2025 | 8.254745 | 5.93444 | 11.22454 | 8.471242 | 0.7529993 | 307.9192 | 305.7198 | 310.7342
475 | 4.542766 | 5.93238 | 5.446123 | 5.30709 | 0.4717413 | 304.4007 | 305.7179 | 305.257 | 8.19383 | 5.981768 | 11.46424 | 8.546613 | 0.7596989 | 307.8615 | 305.7647 | 310.9614
476 | 4.590545 | 5.919984 | 5.559002 | 5.356511 | 0.4761343 | 304.446 | 305.7061 | 305.364 | 8.143347 | 6.011968 | 11.85326 | 8.669527 | 0.7706246 | 307.8136 | 305.7933 | 311.3301
477 | 4.70951 | 5.907267 | 5.571977 | 5.396251 | 0.4796668 | 304.5588 | 305.6941 | 305.3763 | 8.161312 | 5.972496 | 11.74248 | 8.625429 | 0.7667048 | 307.8306 | 305.7559 | 311.2251
478 | 4.638936 | 5.899958 | 5.674618 | 5.404504 | 0.4804004 | 304.4919 | 305.6872 | 305.4736 | 8.144377 | 6.079483 | 11.86524 | 8.696367 | 0.7730104 | 307.8146 | 305.8573 | 311.3415
479 | 4.610668 | 5.808232 | 5.699474 | 5.372791 | 0.4775814 | 304.4651 | 305.6002 | 305.4971 | 8.037132 | 6.13676 | 12.04792 | 8.740605 | 0.7769426 | 307.7129 | 305.9116 | 311.5146
480 | 4.627893 | 5.812321 | 5.744001 | 5.394738 | 0.4795323 | 304.4814 | 305.6041 | 305.5393 | 8.02435 | 6.083637 | 12.02365 | 8.710544 | 0.7742706 | 307.7008 | 305.8613 | 311.4916
481 | 4.537486 | 5.870338 | 5.759616 | 5.389147 | 0.4790353 | 304.3957 | 305.6591 | 305.5541 | 8.185652 | 5.979998 | 11.79766 | 8.654437 | 0.7692833 | 307.8537 | 305.763 | 311.2774
482 | 4.384587 | 5.911002 | 5.706879 | 5.334156 | 0.4741472 | 304.2508 | 305.6976 | 305.5042 | 8.264082 | 6.042458 | 11.56656 | 8.624366 | 0.7666103 | 307.928 | 305.8222 | 311.0583
483 | 4.466687 | 5.90775 | 5.721013 | 5.36515 | 0.4769022 | 304.3286 | 305.6945 | 305.5175 | 8.153231 | 6.143071 | 11.73971 | 8.67867 | 0.7714374 | 307.823 | 305.9176 | 311.2225
484 | 4.49312 | 6.013224 | 5.766731 | 5.424358 | 0.4821652 | 304.3537 | 305.7945 | 305.5609 | 9.828681 | 6.183927 | 11.31772 | 9.110108 | 0.8097874 | 309.4111 | 305.9563 | 310.8225
485 | 4.490319 | 6.087339 | 5.652564 | 5.410074 | 0.4808955 | 304.351 | 305.8648 | 305.4527 | 7.880015 | 6.12063 | 11.51991 | 8.506851 | 0.7561645 | 307.564 | 305.8963 | 311.0141
486 | 4.383364 | 6.061904 | 5.575229 | 5.340166 | 0.4746814 | 304.2496 | 305.8407 | 305.3794 | 7.839931 | 6.094873 | 11.57982 | 8.504876 | 0.755989 | 307.526 | 305.8719 | 311.0709
487 | 4.318875 | 6.019212 | 5.646575 | 5.328221 | 0.4736196 | 304.1885 | 305.8002 | 305.447 | 7.859023 | 6.108814 | 11.57213 | 8.513322 | 0.7567397 | 307.5441 | 305.8851 | 311.0636
488 | 4.437099 | 5.944067 | 5.569305 | 5.316824 | 0.4726065 | 304.3006 | 305.729 | 305.3737 | 8.034749 | 6.081254 | 11.10397 | 8.406657 | 0.7472584 | 307.7107 | 305.859 | 310.6199
489 | 4.495857 | 6.01316 | 5.526742 | 5.345253 | 0.4751336 | 304.3563 | 305.7945 | 305.3334 | 8.180211 | 5.997512 | 11.76527 | 8.647665 | 0.7686814 | 307.8485 | 305.7796 | 311.2467
490 | 4.468812 | 6.115253 | 5.592776 | 5.39228 | 0.4793138 | 304.3306 | 305.8912 | 305.396 | 8.150462 | 6.012001 | 11.78024 | 8.647569 | 0.7686728 | 307.8203 | 305.7934 | 311.2609
491 | 4.436873 | 6.055047 | 5.655172 | 5.382364 | 0.4784324 | 304.3004 | 305.8342 | 305.4551 | 8.04972 | 6.045163 | 11.8495 | 8.648127 | 0.7687224 | 307.7249 | 305.8248 | 311.3265
492 | 4.484041 | 5.992651 | 5.59284 | 5.356511 | 0.4761343 | 304.3451 | 305.775 | 305.3961 | 8.132593 | 6.136213 | 12.02934 | 8.76605 | 0.7792045 | 307.8034 | 305.9111 | 311.497
493 | 4.567203 | 6.028195 | 5.533213 | 5.376204 | 0.4778848 | 304.4239 | 305.8087 | 305.3395 | 8.305228 | 6.088402 | 12.0201 | 8.804578 | 0.7826292 | 307.967 | 305.8658 | 311.4883
494 | 4.492347 | 5.971981 | 5.535853 | 5.333394 | 0.4740794 | 304.3529 | 305.7554 | 305.342 | 8.303457 | 5.937145 | 12.17844 | 8.806349 | 0.7827866 | 307.9654 | 305.7224 | 311.6383
495 | 4.418039 | 5.843712 | 5.587464 | 5.283071 | 0.4696063 | 304.2825 | 305.6339 | 305.391 | 7.549265 | 5.826616 | 11.6615 | 8.345795 | 0.7418485 | 307.2505 | 305.6176 | 311.1483
496 | 4.36498 | 5.942811 | 5.612802 | 5.306864 | 0.4717213 | 304.2322 | 305.7278 | 305.415 | 7.98697 | 5.791683 | 11.522 | 8.433551 | 0.749649 | 307.6654 | 305.5845 | 311.0161
497 | 4.435231 | 5.971112 | 5.566633 | 5.324325 | 0.4732734 | 304.2988 | 305.7546 | 305.3712 | 8.091736 | 5.826616 | 11.44705 | 8.455133 | 0.7515674 | 307.7647 | 305.6176 | 310.9451
498 | 4.457093 | 5.864671 | 5.661901 | 5.327888 | 0.4735901 | 304.3195 | 305.6537 | 305.4615 | 8.169619 | 5.795482 | 10.82908 | 8.264726 | 0.7346423 | 307.8385 | 305.5881 | 310.3593
499 | 4.429307 | 5.703015 | 5.591005 | 5.241109 | 0.4658764 | 304.2932 | 305.5005 | 305.3943 | 8.08578 | 5.872366 | 11.04225 | 8.333464 | 0.7407524 | 307.759 | 305.661 | 310.5614
500 | 4.358283 | 5.718791 | 5.640619 | 5.239231 | 0.4657094 | 304.2259 | 305.5154 | 305.4413 | 8.048497 | 5.853274 | 10.20306 | 8.034942 | 0.7142171 | 307.7237 | 305.6429 | 309.7659
501 | 4.401136 | 5.765475 | 5.716441 | 5.294351 | 0.470609 | 304.2665 | 305.5597 | 305.5132 | 8.080854 | 5.797189 | 9.667089 | 7.848377 | 0.6976335 | 307.7544 | 305.5898 | 309.2579
502 | 4.448754 | 5.833377 | 5.742327 | 5.341486 | 0.4747987 | 304.3116 | 305.6241 | 305.5378 | 8.163598 | 5.788753 | 9.40643 | 7.78626 | 0.692112 | 307.8328 | 305.5818 | 309.0108
503 | 4.407285 | 5.908748 | 5.768792 | 5.361608 | 0.4765874 | 304.2723 | 305.6955 | 305.5628 | 8.140642 | 5.826455 | 9.194966 | 7.720688 | 0.6862833 | 307.811 | 305.6175 | 308.8104
504 | 4.447595 | 5.944164 | 5.809745 | 5.400501 | 0.4800445 | 304.3105 | 305.7291 | 305.6017 | 8.06012 | 5.84413 | 9.016503 | 7.640251 | 0.6791334 | 307.7347 | 305.6342 | 308.6412
505 | 4.588356 | 5.986759 | 5.827549 | 5.467555 | 0.4860049 | 304.4439 | 305.7694 | 305.6185 | 7.968007 | 5.7827 | 9.363963 | 7.70489 | 0.6848791 | 307.6474 | 305.576 | 308.9706
506 | 4.584331 | 5.989077 | 5.858522 | 5.47731 | 0.486872 | 304.4401 | 305.7716 | 305.6479 | 7.951555 | 5.638784 | 9.943653 | 7.844664 | 0.6973035 | 307.6318 | 305.4396 | 309.5201
507 | 4.477086 | 5.980416 | 5.757362 | 5.404955 | 0.4804404 | 304.3385 | 305.7634 | 305.552 | 7.977118 | 5.639492 | 10.34913 | 7.98858 | 0.710096 | 307.656 | 305.4403 | 309.9044
508 | 4.426474 | 5.936565 | 5.774587 | 5.379209 | 0.4781519 | 304.2905 | 305.7219 | 305.5683 | 7.848849 | 5.798637 | 10.67528 | 8.107587 | 0.7206744 | 307.5345 | 305.5911 | 310.2135
509 | 4.495438 | 5.957493 | 5.865992 | 5.439641 | 0.4835236 | 304.3559 | 305.7417 | 305.655 | 7.718649 | 5.882411 | 11.31479 | 8.305282 | 0.7382473 | 307.411 | 305.6705 | 310.8197
510 | 4.715788 | 6.057977 | 5.834472 | 5.536079 | 0.4920959 | 304.5647 | 305.8369 | 305.6251 | 7.75503 | 5.849733 | 10.81716 | 8.140642 | 0.7236126 | 307.4455 | 305.6396 | 310.348
511 | 4.756516 | 6.089593 | 5.748927 | 5.531679 | 0.4917048 | 304.6033 | 305.8669 | 305.544 | 7.713143 | 5.880287 | 10.22894 | 7.940791 | 0.705848 | 307.4058 | 305.6685 | 309.7905
512 | 4.679277 | 5.974879 | 5.76892 | 5.474359 | 0.4866097 | 304.5301 | 305.7582 | 305.563 | 7.801231 | 5.905882 | 9.624043 | 7.777052 | 0.6912935 | 307.4893 | 305.6928 | 309.2171
513 | 4.716947 | 5.887756 | 5.844742 | 5.483148 | 0.487391 | 304.5658 | 305.6756 | 305.6348 | 7.816525 | 5.942328 | 9.182892 | 7.647248 | 0.6797554 | 307.5038 | 305.7273 | 308.799
514 | 4.803458 | 5.897705 | 5.701792 | 5.467651 | 0.4860135 | 304.6478 | 305.685 | 305.4993 | 7.997627 | 5.956108 | 9.019819 | 7.657852 | 0.6806979 | 307.6755 | 305.7404 | 308.6444
515 | 4.827733 | 5.924556 | 5.699377 | 5.483889 | 0.4874568 | 304.6708 | 305.7105 | 305.497 | 7.999817 | 5.941652 | 8.97584 | 7.639103 | 0.6790314 | 307.6776 | 305.7267 | 308.6027
516 | 4.656579 | 5.88943 | 5.761032 | 5.435681 | 0.4831716 | 304.5086 | 305.6772 | 305.5555 | 7.937421 | 5.926584 | 10.00392 | 7.955976 | 0.7071979 | 307.6184 | 305.7124 | 309.5772
517 | 4.603649 | 5.997351 | 5.736402 | 5.445801 | 0.4840712 | 304.4584 | 305.7795 | 305.5321 | 7.613915 | 5.997802 | 10.1444 | 7.918704 | 0.7038848 | 307.3118 | 305.7799 | 309.7103
518 | 4.693991 | 5.986888 | 5.789944 | 5.490274 | 0.4880244 | 304.5441 | 305.7696 | 305.5829 | 8.237842 | 5.969695 | 10.73484 | 8.314125 | 0.7390333 | 307.9032 | 305.7533 | 310.27
519 | 4.580403 | 5.902019 | 5.764413 | 5.415612 | 0.4813877 | 304.4364 | 305.6891 | 305.5587 | 8.369266 | 5.872946 | 11.1756 | 8.472605 | 0.7531204 | 308.0277 | 305.6616 | 310.6878
520 | 4.542477 | 5.908748 | 5.827163 | 5.426129 | 0.4823226 | 304.4005 | 305.6955 | 305.6182 | 8.341191 | 5.83489 | 11.1371 | 8.437726 | 0.7500201 | 308.0011 | 305.6255 | 310.6513
521 | 4.49151 | 6.022464 | 5.824523 | 5.446166 | 0.4841036 | 304.3521 | 305.8033 | 305.6157 | 8.265209 | 5.908072 | 12.74802 | 8.973768 | 0.7976683 | 307.9291 | 305.6949 | 312.1782
522 | 4.473738 | 6.108814 | 5.839816 | 5.474123 | 0.4865887 | 304.3353 | 305.8851 | 305.6302 | 8.370844 | 5.925812 | 11.55432 | 8.616993 | 0.765955 | 308.0292 | 305.7117 | 311.0468
523 | 4.426957 | 6.089818 | 5.850602 | 5.455792 | 0.4849593 | 304.291 | 305.8671 | 305.6404 | 9.116536 | 6.00598 | 11.5597 | 8.894072 | 0.7905842 | 308.7361 | 305.7877 | 311.0518
524 | 4.372578 | 6.160489 | 5.816925 | 5.449997 | 0.4844442 | 304.2394 | 305.9341 | 305.6085 | 8.43192 | 6.147836 | 11.56044 | 8.713399 | 0.7745244 | 308.0871 | 305.9221 | 311.0526
525 | 4.276569 | 6.101441 | 5.846384 | 5.408132 | 0.4807228 | 304.1484 | 305.8781 | 305.6364 | 8.242478 | 6.142395 | 11.47496 | 8.619945 | 0.7662173 | 307.9076 | 305.917 | 310.9715
526 | 4.338257 | 6.051537 | 5.802437 | 5.39741 | 0.4797698 | 304.2069 | 305.8308 | 305.5947 | 8.36566 | 6.046096 | 11.43903 | 8.616929 | 0.7659492 | 308.0243 | 305.8257 | 310.9375
527 | 4.482978 | 5.984473 | 5.788689 | 5.418713 | 0.4816634 | 304.3441 | 305.7673 | 305.5817 | 8.487715 | 5.947158 | 11.27016 | 8.568345 | 0.7616307 | 308.14 | 305.7319 | 310.7774
528 | 4.395759 | 5.888336 | 5.791973 | 5.358689 | 0.4763279 | 304.2614 | 305.6761 | 305.5848 | 8.030467 | 5.9922 | 11.62957 | 8.550745 | 0.7600662 | 307.7066 | 305.7746 | 311.1181
529 | 4.317587 | 5.90556 | 5.792746 | 5.338631 | 0.474545 | 304.1873 | 305.6925 | 305.5855 | 8.424515 | 6.025394 | 11.45674 | 8.635549 | 0.7676044 | 308.0801 | 305.8061 | 310.9543
530 | 4.492573 | 5.889269 | 5.844259 | 5.4087 | 0.4807734 | 304.3531 | 305.677 | 305.6344 | 8.433079 | 5.895773 | 11.19411 | 8.507656 | 0.756236 | 308.0882 | 305.6832 | 310.7053
531 | 4.779085 | 5.851342 | 5.856043 | 5.49549 | 0.488488 | 304.6247 | 305.6411 | 305.6455 | 8.492094 | 5.706557 | 11.068 | 8.422218 | 0.7486416 | 308.1442 | 305.5038 | 310.5858
532 | 4.793445 | 5.795836 | 5.665378 | 5.41822 | 0.4816195 | 304.6383 | 305.5885 | 305.4648 | 8.516949 | 5.799378 | 11.10696 | 8.474429 | 0.7532826 | 308.1677 | 305.5918 | 310.6227
533 | 4.681435 | 5.623523 | 5.623716 | 5.309558 | 0.4719607 | 304.5322 | 305.4251 | 305.4253 | 8.416594 | 5.817375 | 11.28781 | 8.507258 | 0.7562008 | 308.0726 | 305.6089 | 310.7941
534 | 4.649271 | 5.531056 | 5.671882 | 5.284069 | 0.4696951 | 304.5017 | 305.3375 | 305.471 | 8.499113 | 5.790943 | 11.31749 | 8.535849 | 0.7587421 | 308.1508 | 305.5838 | 310.8223
535 | 4.788422 | 5.587753 | 5.737433 | 5.371203 | 0.4774402 | 304.6336 | 305.3912 | 305.5331 | 8.275511 | 5.7459 | 11.39866 | 8.473356 | 0.7531872 | 307.9389 | 305.5411 | 310.8992
536 | 4.849498 | 5.73109 | 5.758875 | 5.446488 | 0.4841322 | 304.6915 | 305.5271 | 305.5534 | 8.305647 | 5.707973 | 11.55899 | 8.524204 | 0.757707 | 307.9674 | 305.5052 | 311.0512
537 | 4.786909 | 5.744355 | 5.75044 | 5.427235 | 0.4824208 | 304.6321 | 305.5397 | 305.5454 | 8.197178 | 5.757781 | 11.61495 | 8.523303 | 0.7576269 | 307.8646 | 305.5524 | 311.1042
538 | 4.901913 | 5.718759 | 5.659615 | 5.426762 | 0.4823789 | 304.7411 | 305.5154 | 305.4594 | 8.221229 | 5.768373 | 11.49315 | 8.494251 | 0.7550446 | 307.8874 | 305.5624 | 310.9888
539 | 4.922454 | 5.757394 | 5.489394 | 5.389748 | 0.4790887 | 304.7606 | 305.552 | 305.298 | 7.888386 | 5.716892 | 11.51224 | 8.372507 | 0.7442229 | 307.5719 | 305.5136 | 311.0069
540 | 4.866337 | 5.746319 | 5.397571 | 5.336742 | 0.4743771 | 304.7074 | 305.5415 | 305.211 | 8.332852 | 5.681959 | 11.41649 | 8.477101 | 0.7535201 | 307.9932 | 305.4805 | 310.9161
541 | 4.736554 | 5.685597 | 5.412832 | 5.278328 | 0.4691847 | 304.5844 | 305.484 | 305.2254 | 8.229407 | 5.748959 | 11.4032 | 8.460521 | 0.7520463 | 307.8952 | 305.544 | 310.9035
542 | 4.667333 | 5.801921 | 5.583471 | 5.350908 | 0.4756363 | 304.5188 | 305.5942 | 305.3872 | 8.316111 | 5.866796 | 11.69177 | 8.624892 | 0.7666571 | 307.9774 | 305.6557 | 311.177
543 | 4.72989 | 5.886694 | 5.478609 | 5.365064 | 0.4768946 | 304.5781 | 305.6746 | 305.2878 | 8.347856 | 5.786596 | 11.05339 | 8.395946 | 0.7463063 | 308.0074 | 305.5797 | 310.5719
544 | 4.802331 | 5.785212 | 5.348955 | 5.312166 | 0.4721925 | 304.6468 | 305.5784 | 305.1649 | 8.367817 | 5.895065 | 11.30014 | 8.521006 | 0.7574228 | 308.0264 | 305.6825 | 310.8058
545 | 4.819459 | 5.675037 | 5.290165 | 5.261554 | 0.4676937 | 304.663 | 305.474 | 305.1092 | 8.439421 | 5.961775 | 11.41797 | 8.60639 | 0.7650125 | 308.0942 | 305.7458 | 310.9175
546 | 4.669619 | 5.670948 | 5.436722 | 5.259096 | 0.4674752 | 304.521 | 305.4701 | 305.2481 | 8.017879 | 5.955464 | 11.52796 | 8.500433 | 0.755594 | 307.6947 | 305.7398 | 311.0218
547 | 4.578214 | 5.763125 | 5.509646 | 5.283662 | 0.4696588 | 304.4343 | 305.5575 | 305.3172 | 8.287198 | 5.909907 | 11.51025 | 8.569118 | 0.7616994 | 307.95 | 305.6966 | 311.005
548 | 4.626605 | 5.893165 | 5.492034 | 5.337268 | 0.4744238 | 304.4802 | 305.6807 | 305.3005 | 8.198144 | 6.022883 | 11.4662 | 8.56241 | 0.7611031 | 307.8655 | 305.8037 | 310.9632
549 | 4.664049 | 5.944035 | 5.400984 | 5.336356 | 0.4743427 | 304.5157 | 305.7289 | 305.2142 | 8.011504 | 6.10099 | 12.6761 | 8.929531 | 0.7937361 | 307.6886 | 305.8777 | 312.11
550 | 4.515464 | 5.95643 | 5.51264 | 5.328178 | 0.4736158 | 304.3748 | 305.7407 | 305.32 | 8.479473 | 6.143715 | 11.71852 | 8.780571 | 0.7804952 | 308.1322 | 305.9182 | 311.2024
551 | 4.506063 | 6.031898 | 5.565119 | 5.367693 | 0.4771283 | 304.3659 | 305.8122 | 305.3698 | 8.106772 | 6.094583 | 11.59141 | 8.59759 | 0.7642302 | 307.7789 | 305.8716 | 311.0819
552 | 4.557834 | 6.017828 | 5.535209 | 5.37029 | 0.4773592 | 304.415 | 305.7989 | 305.3414 | 8.253618 | 6.136535 | 11.61566 | 8.668604 | 0.7705425 | 307.9181 | 305.9114 | 311.1049
553 | 4.54927 | 5.97124 | 5.517856 | 5.346122 | 0.4752108 | 304.4069 | 305.7547 | 305.325 | 8.251203 | 6.263323 | 11.07831 | 8.530944 | 0.7583061 | 307.9158 | 306.0316 | 310.5956
554 | 4.546276 | 5.919083 | 5.604817 | 5.356725 | 0.4761534 | 304.4041 | 305.7053 | 305.4074 | 8.184686 | 6.289563 | 12.52227 | 8.998838 | 0.7998967 | 307.8528 | 306.0565 | 311.9642
555 | 4.475831 | 5.897447 | 5.60955 | 5.327609 | 0.4735653 | 304.3373 | 305.6848 | 305.4119 | 8.124705 | 6.283993 | 11.62026 | 8.67632 | 0.7712284 | 307.7959 | 306.0512 | 311.1093
556 | 4.460409 | 5.968311 | 5.533825 | 5.320848 | 0.4729643 | 304.3227 | 305.752 | 305.3401 | 8.197372 | 6.288371 | 11.36633 | 8.617358 | 0.7659874 | 307.8648 | 306.0553 | 310.8686
557 | 4.486745 | 5.9469 | 5.468885 | 5.300844 | 0.4711861 | 304.3476 | 305.7317 | 305.2786 | 8.1626 | 6.330613 | 11.37145 | 8.621554 | 0.7663604 | 307.8318 | 306.0954 | 310.8734
558 | 4.343634 | 5.842102 | 5.385562 | 5.190433 | 0.4613718 | 304.212 | 305.6323 | 305.1996 | 8.14956 | 6.350864 | 11.57802 | 8.692815 | 0.7726947 | 307.8195 | 306.1146 | 311.0692
559 | 4.203001 | 5.825231 | 5.309354 | 5.112529 | 0.454447 | 304.0787 | 305.6163 | 305.1273 | 8.31566 | 6.324399 | 11.67351 | 8.771191 | 0.7796614 | 307.9769 | 306.0895 | 311.1597
560 | 4.357446 | 5.846577 | 5.307358 | 5.17046 | 0.4595965 | 304.2251 | 305.6366 | 305.1255 | 8.350592 | 6.269279 | 11.85816 | 8.82601 | 0.7845342 | 308.01 | 306.0372 | 311.3347
561 | 4.394021 | 5.936855 | 5.385369 | 5.238748 | 0.4656665 | 304.2597 | 305.7221 | 305.1994 | 8.475867 | 6.226619 | 11.81663 | 8.839704 | 0.7857515 | 308.1288 | 305.9968 | 311.2954
562 | 4.358508 | 5.803145 | 5.575261 | 5.245638 | 0.4662789 | 304.2261 | 305.5954 | 305.3794 | 8.207739 | 6.311037 | 11.84589 | 8.788223 | 0.7811753 | 307.8746 | 306.0768 | 311.3231
563 | 4.288868 | 5.883667 | 5.703047 | 5.291861 | 0.4703876 | 304.1601 | 305.6717 | 305.5005 | 8.28575 | 6.268893 | 11.85462 | 8.803086 | 0.7824966 | 307.9486 | 306.0369 | 311.3314
564 | 4.396854 | 5.787787 | 5.732957 | 5.305866 | 0.4716326 | 304.2624 | 305.5808 | 305.5289 | 8.379311 | 6.187244 | 11.71141 | 8.759321 | 0.7786063 | 308.0373 | 305.9595 | 311.1956
565 | 4.553005 | 5.654689 | 5.707233 | 5.304975 | 0.4715534 | 304.4104 | 305.4547 | 305.5045 | 8.306581 | 6.146161 | 11.4965 | 8.649747 | 0.7688664 | 307.9683 | 305.9205 | 310.9919
566 | 4.534427 | 5.638044 | 5.744612 | 5.305694 | 0.4716173 | 304.3928 | 305.4389 | 305.5399 | 8.209606 | 6.192653 | 11.69589 | 8.699383 | 0.7732785 | 307.8764 | 305.9646 | 311.1809
567 | 4.475798 | 5.738978 | 5.791264 | 5.335347 | 0.4742531 | 304.3372 | 305.5346 | 305.5841 | 8.197887 | 6.153921 | 11.81447 | 8.722092 | 0.7752971 | 307.8653 | 305.9279 | 311.2933
568 | 4.395373 | 5.759873 | 5.844517 | 5.333254 | 0.474067 | 304.261 | 305.5544 | 305.6346 | 8.077828 | 6.195647 | 11.94731 | 8.740261 | 0.7769121 | 307.7515 | 305.9674 | 311.4193
569 | 4.424414 | 5.686595 | 5.677033 | 5.262681 | 0.4677938 | 304.2885 | 305.4849 | 305.4759 | 8.31244 | 6.292879 | 11.97313 | 8.859483 | 0.7875096 | 307.9739 | 306.0596 | 311.4437
570 | 4.517138 | 5.639396 | 5.611031 | 5.255855 | 0.4671871 | 304.3764 | 305.4402 | 305.4133 | 8.17515625 | 6.259137 | 11.80549 | 8.746593 | 0.7774749 | 307.84375 | 306.0276 | 311.2848
571 | 4.593507 | 5.624392 | 5.560741 | 5.259547 | 0.4675153 | 304.4488 | 305.426 | 305.3656 | 8.139483 | 6.166059 | 11.90272 | 8.736086 | 0.776541 | 307.8099 | 305.9394 | 311.377
572 | 4.513017 | 5.673073 | 5.604946 | 5.263679 | 0.4678825 | 304.3725 | 305.4721 | 305.4075 | 8.146083 | 6.180837 | 11.87744 | 8.734788 | 0.7764256 | 307.8162 | 305.9534 | 311.353
573 | 4.520712 | 5.721528 | 5.677162 | 5.306467 | 0.471686 | 304.3798 | 305.518 | 305.476 | 8.000267 | 6.307947 | 11.75722 | 8.688479 | 0.7723093 | 307.678 | 306.0739 | 311.2391
574 | 4.537357 | 5.720433 | 5.67552 | 5.311103 | 0.4720981 | 304.3956 | 305.517 | 305.4744 | 7.903389 | 6.334154 | 11.65204 | 8.629861 | 0.7670988 | 307.5862 | 306.0987 | 311.1394
575 | 4.440737 | 5.744097 | 5.828805 | 5.33788 | 0.4744782 | 304.304 | 305.5394 | 305.6197 | 7.85883 | 6.294006 | 11.74328 | 8.63204 | 0.7672924 | 307.5439 | 306.0607 | 311.2259
576 | 4.401393 | 5.78196 | 5.855141 | 5.346165 | 0.4752147 | 304.2667 | 305.5753 | 305.6447 | 7.798817 | 6.175138 | 11.57113 | 8.515028 | 0.7568914 | 307.487 | 305.948 | 311.0627
577 | 4.507351 | 5.805334 | 5.797382 | 5.370022 | 0.4773353 | 304.3672 | 305.5975 | 305.5899 | 7.91762 | 6.229131 | 11.5419 | 8.562882 | 0.7611451 | 307.5996 | 305.9992 | 311.035
578 | 4.600462 | 5.791104 | 5.695964 | 5.36251 | 0.4766675 | 304.4554 | 305.584 | 305.4938 | 7.875669 | 6.248609 | 11.40081 | 8.508364 | 0.756299 | 307.5599 | 306.0176 | 310.9012
579 | 4.50001 | 5.735404 | 5.643581 | 5.292999 | 0.4704888 | 304.3602 | 305.5312 | 305.4442 | 7.95764 | 6.246227 | 11.43056 | 8.54481 | 0.7595386 | 307.6376 | 306.0154 | 310.9294
580 | 4.453165 | 5.625294 | 5.607747 | 5.228735 | 0.4647765 | 304.3158 | 305.4268 | 305.4102 | 7.777632 | 6.239047 | 11.5087 | 8.50846 | 0.7563076 | 307.4669 | 306.0086 | 311.0035
581 | 4.503648 | 5.673266 | 5.661772 | 5.279562 | 0.4692944 | 304.3636 | 305.4723 | 305.4614 | 7.816203 | 6.266221 | 11.48694 | 8.52312 | 0.7576107 | 307.5035 | 306.0343 | 310.9829
582 | 4.694249 | 5.731315 | 5.58418 | 5.336581 | 0.4743628 | 304.5443 | 305.5273 | 305.3878 | 7.731624 | 6.345519 | 11.4823 | 8.519815 | 0.7573169 | 307.4233 | 306.1095 | 310.9785
583 | 4.699271 | 5.642776 | 5.458518 | 5.266855 | 0.4681649 | 304.5491 | 305.4434 | 305.2687 | 9.862004 | 6.355532 | 10.70319 | 8.973575 | 0.7976511 | 309.4427 | 306.119 | 310.24
584 | 4.721358 | 5.532891 | 5.531153 | 5.261801 | 0.4677156 | 304.57 | 305.3392 | 305.3376 | 7.991896 | 6.221822 | 10.03824 | 8.083988 | 0.7185767 | 307.67 | 305.9922 | 309.6097
585 | 4.665047 | 5.579801 | 5.508776 | 5.251208 | 0.466774 | 304.5166 | 305.3837 | 305.3164 | 7.658539 | 6.117861 | 9.719955 | 7.832118 | 0.6961883 | 307.3541 | 305.8937 | 309.308
586 | 4.825995 | 5.490521 | 5.498152 | 5.271556 | 0.4685828 | 304.6692 | 305.2991 | 305.3063 | 7.652132 | 6.170341 | 9.431317 | 7.751263 | 0.6890012 | 307.348 | 305.9435 | 309.0344
587 | 4.88604 | 5.496478 | 5.585661 | 5.322726 | 0.4731312 | 304.7261 | 305.3047 | 305.3893 | 7.713143 | 6.265995 | 9.670824 | 7.883321 | 0.7007396 | 307.4058 | 306.0341 | 309.2614
588 | 4.797888 | 5.566665 | 5.74648 | 5.370344 | 0.4773639 | 304.6425 | 305.3712 | 305.5417 | 7.941799 | 6.211133 | 9.999577 | 8.050837 | 0.7156299 | 307.6226 | 305.9821 | 309.5731
589 | 4.778506 | 5.626356 | 5.79574 | 5.400201 | 0.4800178 | 304.6242 | 305.4278 | 305.5884 | 8.037808 | 6.257431 | 10.48097 | 8.258737 | 0.73411 | 307.7136 | 306.026 | 310.0294
590 | 4.870136 | 5.570271 | 5.807169 | 5.415859 | 0.4814097 | 304.711 | 305.3747 | 305.5992 | 7.805546 | 6.270148 | 10.9483 | 8.341331 | 0.7414516 | 307.4934 | 306.0381 | 310.4723
591 | 4.99145 | 5.453464 | 5.774716 | 5.406543 | 0.4805816 | 304.826 | 305.2639 | 305.5685 | 7.840833 | 6.224881 | 11.24849 | 8.438069 | 0.7500506 | 307.5269 | 305.9951 | 310.7569
592 | 4.993189 | 5.476162 | 5.826068 | 5.431806 | 0.4828272 | 304.8277 | 305.2855 | 305.6171 | 7.802004 | 6.20508 | 11.35207 | 8.453051 | 0.7513823 | 307.4901 | 305.9764 | 310.855
593 | 4.977767 | 5.487012 | 5.832218 | 5.432332 | 0.482874 | 304.813 | 305.2957 | 305.623 | 7.854677 | 6.2602 | 11.76849 | 8.62779 | 0.7669146 | 307.54 | 306.0286 | 311.2498
594 | 4.899692 | 5.56219 | 5.885374 | 5.449085 | 0.4843631 | 304.739 | 305.367 | 305.6733 | 7.638641 | 6.269698 | 11.80764 | 8.571994 | 0.761955 | 307.3352 | 306.0376 | 311.2869
595 | 4.92239 | 5.590265 | 5.883377 | 5.465344 | 0.4858083 | 304.7606 | 305.3936 | 305.6714 | 7.806254 | 6.227746 | 11.83105 | 8.621683 | 0.7663718 | 307.4941 | 305.9979 | 311.3091
596 | 4.991322 | 5.615764 | 5.902888 | 5.503325 | 0.4891844 | 304.8259 | 305.4178 | 305.6899 | 7.834458 | 6.136342 | 11.71872 | 8.563172 | 0.7611709 | 307.5208 | 305.9112 | 311.2026
597 | 4.981212 | 5.649956 | 5.718115 | 5.449761 | 0.4844232 | 304.8163 | 305.4502 | 305.5148 | 7.941928 | 6.144198 | 11.66289 | 8.583005 | 0.7629338 | 307.6227 | 305.9187 | 311.1497
598 | 4.940742 | 5.729834 | 5.706846 | 5.459141 | 0.485257 | 304.778 | 305.5259 | 305.5041 | 7.943667 | 6.13441 | 11.85191 | 8.64333 | 0.768296 | 307.6243 | 305.9094 | 311.3288
599 | 4.937973 | 5.768019 | 5.538944 | 5.414979 | 0.4813314 | 304.7753 | 305.5621 | 305.345 | 7.861116 | 6.21094 | 11.68758 | 8.586547 | 0.7632486 | 307.5461 | 305.9819 | 311.1731
600 | 4.79734 | 5.7695 | 5.48434 | 5.350393 | 0.4755905 | 304.642 | 305.5635 | 305.2932 | 7.7908 | 6.209523 | 11.41408 | 8.471467 | 0.7530193 | 307.4794 | 305.9806 | 310.9138
601 | 4.711989 | 5.748669 | 5.527193 | 5.329283 | 0.4737141 | 304.5611 | 305.5438 | 305.3338 | 7.826731 | 6.294907 | 11.1975 | 8.439711 | 0.7501965 | 307.5135 | 306.0615 | 310.7085
602 | 4.743219 | 5.814574 | 5.540329 | 5.366041 | 0.4769814 | 304.5907 | 305.6062 | 305.3463 | 8.096727 | 6.304212 | 11.21907 | 8.540002 | 0.7591113 | 307.7694 | 306.0703 | 310.729
603 | 4.800045 | 5.875296 | 5.485885 | 5.387075 | 0.4788511 | 304.6446 | 305.6638 | 305.2947 | 8.074028 | 6.26387 | 11.28555 | 8.54115 | 0.7592133 | 307.7479 | 306.0321 | 310.792
604 | 4.878668 | 5.844549 | 5.341454 | 5.35489 | 0.4759902 | 304.7191 | 305.6346 | 305.1578 | 8.068523 | 6.212872 | 12.36692 | 8.882772 | 0.7895797 | 307.7427 | 305.9838 | 311.817
605 | 4.830019 | 5.836017 | 5.350404 | 5.338813 | 0.4745612 | 304.673 | 305.6266 | 305.1663 | 8.131692 | 6.163258 | 11.15757 | 8.484174 | 0.7541488 | 307.8026 | 305.9367 | 310.6707
606 | 4.789742 | 5.859552 | 5.378093 | 5.342462 | 0.4748855 | 304.6348 | 305.6489 | 305.1925 | 8.165336 | 6.143779 | 11.19073 | 8.49995 | 0.7555511 | 307.8344 | 305.9183 | 310.7021
607 | 4.778023 | 5.863706 | 5.397764 | 5.346498 | 0.4752442 | 304.6237 | 305.6528 | 305.2112 | 8.033011 | 6.291108 | 11.31601 | 8.546709 | 0.7597075 | 307.709 | 306.0579 | 310.8209
608 | 4.88501 | 5.875908 | 5.446026 | 5.402315 | 0.4802058 | 304.7251 | 305.6644 | 305.2569 | 8.012341 | 6.289659 | 11.32886 | 8.543619 | 0.7594328 | 307.6894 | 306.0565 | 310.833
609 | 4.912184 | 6.048704 | 5.424197 | 5.461695 | 0.485484 | 304.7509 | 305.8282 | 305.2362 | 8.100622 | 6.415256 | 11.41572 | 8.643866 | 0.7683437 | 307.7731 | 306.1756 | 310.9154
610 | 4.940226 | 6.052535 | 5.325195 | 5.439319 | 0.483495 | 304.7775 | 305.8318 | 305.1424 | 7.990963 | 6.318636 | 11.50819 | 8.605929 | 0.7649714 | 307.6692 | 306.084 | 311.003
611 | 5.009802 | 6.026038 | 5.225999 | 5.420613 | 0.4818323 | 304.8434 | 305.8067 | 305.0483 | 7.871548 | 6.299157 | 11.61501 | 8.59524 | 0.7640213 | 307.556 | 306.0656 | 311.1043
612 | 5.145154 | 6.047996 | 5.211929 | 5.46836 | 0.4860764 | 304.9717 | 305.8275 | 305.035 | 7.867716 | 6.245776 | 11.52284 | 8.545443 | 0.7595949 | 307.5523 | 306.015 | 311.0169
613 | 5.104813 | 6.175846 | 5.261479 | 5.514046 | 0.4901374 | 304.9335 | 305.9487 | 305.082 | 8.07757 | 6.278906 | 11.36578 | 8.574087 | 0.762141 | 307.7513 | 306.0464 | 310.868
614 | 5.029635 | 6.230354 | 5.32938 | 5.52979 | 0.4915369 | 304.8622 | 306.0003 | 305.1463 | 8.201815 | 6.373627 | 11.29412 | 8.623186 | 0.7665054 | 307.869 | 306.1361 | 310.8001
615 | 5.017626 | 6.250863 | 5.314988 | 5.527826 | 0.4913623 | 304.8508 | 306.0198 | 305.1327 | 8.148305 | 6.347966 | 11.20236 | 8.566209 | 0.7614408 | 307.8183 | 306.1118 | 310.7131
616 | 4.982596 | 6.204147 | 5.213313 | 5.466685 | 0.4859276 | 304.8176 | 305.9755 | 305.0363 | 6.264514 | 6.276845 | 11.74483 | 8.095396 | 0.7195907 | 306.0327 | 306.0444 | 311.2273
617 | 4.99203 | 6.126361 | 5.190712 | 5.436367 | 0.4832327 | 304.8266 | 305.9018 | 305.0149 | 7.666716 | 6.278069 | 11.72599 | 8.556926 | 0.7606157 | 307.3618 | 306.0456 | 311.2095
618 | 4.926157 | 6.226974 | 5.222682 | 5.458604 | 0.4852093 | 304.7641 | 305.9971 | 305.0452 | 8.839007 | 6.477137 | 11.62828 | 8.981474 | 0.7983532 | 308.473 | 306.2343 | 311.1169
619 | 4.849723 | 6.227907 | 5.270654 | 5.449428 | 0.4843936 | 304.6917 | 305.998 | 305.0907 | 8.672875 | 6.520408 | 11.58713 | 8.926805 | 0.7934938 | 308.3155 | 306.2753 | 311.0779
620 | 4.848275 | 6.180225 | 5.237106 | 5.421869 | 0.4819439 | 304.6903 | 305.9528 | 305.0589 | 8.435687 | 6.50035 | 11.00973 | 8.648588 | 0.7687634 | 308.0907 | 306.2563 | 310.5305
621 | 4.837714 | 6.179227 | 5.213893 | 5.410278 | 0.4809136 | 304.6803 | 305.9519 | 305.0369 | 8.258125 | 6.420311 | 11.70301 | 8.793814 | 0.7816724 | 307.9224 | 306.1804 | 311.1877
622 | 4.793863 | 6.18 | 5.253365 | 5.409076 | 0.4808068 | 304.6387 | 305.9526 | 305.0743 | 8.161054 | 6.439049 | 11.62828 | 8.742794 | 0.7771372 | 307.8304 | 306.1982 | 311.1169
623 | 4.846536 | 6.167668 | 5.247248 | 5.420484 | 0.4818208 | 304.6887 | 305.9409 | 305.0685 | 8.572906 | 6.49639 | 11.58816 | 8.88582 | 0.7898506 | 308.2208 | 306.2525 | 311.0788
624 | 5.000079 | 6.155756 | 5.23379 | 5.463208 | 0.4856185 | 304.8342 | 305.9296 | 305.0557 | 7.675216 | 6.498579 | 11.65001 | 8.607935 | 0.7651498 | 307.3699 | 306.2546 | 311.1375
625 | 5.018237 | 6.033862 | 5.167724 | 5.406608 | 0.4805873 | 304.8514 | 305.8141 | 304.9931 | 7.536322 | 6.489178 | 11.68581 | 8.570438 | 0.7618167 | 307.2382 | 306.2457 | 311.1714
626 | 5.013698 | 5.992425 | 5.188619 | 5.398247 | 0.4798442 | 304.8471 | 305.7748 | 305.0129 | 7.60754 | 6.444715 | 11.42358 | 8.491944 | 0.7548395 | 307.3057 | 306.2035 | 310.9228
627 | 4.931984 | 6.081061 | 5.267725 | 5.426923 | 0.4823932 | 304.7697 | 305.8588 | 305.0879 | 7.538415 | 6.554085 | 11.24479 | 8.445764 | 0.7507346 | 307.2402 | 306.3072 | 310.7534
628 | 4.989905 | 6.079709 | 5.271073 | 5.446896 | 0.4841685 | 304.8246 | 305.8575 | 305.0911 | 7.661726 | 6.603732 | 11.3436 | 8.536353 | 0.7587869 | 307.3571 | 306.3542 | 310.847
629 | 5.120589 | 6.04381 | 5.186526 | 5.450308 | 0.4844719 | 304.9484 | 305.8235 | 305.0109 | 7.744856 | 6.527846 | 11.48465 | 8.585785 | 0.7631809 | 307.4359 | 306.2823 | 310.9807
630 | 5.099951 | 6.014769 | 5.200853 | 5.438525 | 0.4834244 | 304.9289 | 305.796 | 305.0245 | 7.709956 | 6.409783 | 11.53665 | 8.552129 | 0.7601892 | 307.4028 | 306.1704 | 311.03
631 | 5.086268 | 5.945999 | 5.205425 | 5.412564 | 0.4811168 | 304.9159 | 305.7308 | 305.0288 | 7.617167 | 6.46545 | 12.25391 | 8.778843 | 0.7803416 | 307.3148 | 306.2232 | 311.7099
632 | 5.05346 | 5.80952 | 5.174292 | 5.345757 | 0.4751784 | 304.8848 | 305.6014 | 304.9993 | 7.512143 | 6.492269 | 11.11977 | 8.374729 | 0.7444203 | 307.2153 | 306.2486 | 310.6349
633 | 5.050466 | 5.83856 | 5.163828 | 5.350951 | 0.4756401 | 304.882 | 305.629 | 304.9894 | 7.586902 | 6.395971 | 11.12454 | 8.369137 | 0.7439233 | 307.2862 | 306.1573 | 310.6394
634 | 4.937329 | 5.945033 | 5.342258 | 5.408207 | 0.4807295 | 304.7747 | 305.7299 | 305.1585 | 9.231863 | 6.449577 | 11.19135 | 8.957595 | 0.7962307 | 308.8454 | 306.2081 | 310.7027
635 | 4.904682 | 5.970081 | 5.526549 | 5.467104 | 0.4859648 | 304.7438 | 305.7536 | 305.3332 | 7.619839 | 6.451927 | 11.10297 | 8.391578 | 0.7459181 | 307.3174 | 306.2104 | 310.6189
636 | 4.955359 | 5.910776 | 5.513928 | 5.460021 | 0.4853352 | 304.7918 | 305.6974 | 305.3213 | 7.43439 | 6.376717 | 11.11269 | 8.307933 | 0.7384829 | 307.1416 | 306.1391 | 310.6281
637 | 5.0495 | 5.894775 | 5.417951 | 5.454075 | 0.4848067 | 304.881 | 305.6823 | 305.2303 | 7.414396 | 6.408752 | 11.19872 | 8.340622 | 0.7413887 | 307.1227 | 306.1694 | 310.7097
638 | 5.086525 | 5.840267 | 5.392291 | 5.439694 | 0.4835284 | 304.9161 | 305.6306 | 305.206 | 7.628564 | 6.503634 | 11.05384 | 8.395345 | 0.7462529 | 307.3257 | 306.2594 | 310.5724
639 | 4.982113 | 5.849539 | 5.521719 | 5.451124 | 0.4845444 | 304.8172 | 305.6394 | 305.3286 | 7.363752 | 6.578297 | 11.05416 | 8.332069 | 0.7406284 | 307.0746 | 306.3301 | 310.5727
640 | 4.893156 | 5.934891 | 5.555783 | 5.461276 | 0.4854468 | 304.7328 | 305.7203 | 305.3609 | 7.860376 | 6.585798 | 11.00847 | 8.484882 | 0.7542118 | 307.5454 | 306.3372 | 310.5294
641 | 4.931694 | 5.817794 | 5.577998 | 5.442495 | 0.4837774 | 304.7694 | 305.6093 | 305.382 | 7.832172 | 6.457111 | 11.04936 | 8.446215 | 0.7507746 | 307.5186 | 306.2153 | 310.5681
642 | 4.965436 | 5.789912 | 5.501564 | 5.418971 | 0.4816863 | 304.8014 | 305.5829 | 305.3095 | 7.929533 | 6.489243 | 11.15278 | 8.52385 | 0.7576756 | 307.6109 | 306.2457 | 310.6661
643 | 4.880793 | 5.806203 | 5.487688 | 5.391561 | 0.4792499 | 304.7211 | 305.5983 | 305.2964 | 7.914529 | 6.555695 | 10.30621 | 8.258812 | 0.7341166 | 307.5967 | 306.3087 | 309.8637
644 | 4.715434 | 5.768051 | 5.48991 | 5.324465 | 0.4732858 | 304.5644 | 305.5621 | 305.2985 | 7.867587 | 6.563165 | 9.489785 | 7.973512 | 0.7087567 | 307.5522 | 306.3158 | 309.0898
645 | 4.662954 | 5.74429 | 5.420141 | 5.275795 | 0.4689596 | 304.5146 | 305.5396 | 305.2324 | 7.667843 | 6.53847 | 9.03463 | 7.746981 | 0.6886205 | 307.3629 | 306.2924 | 308.6584
646 | 4.640674 | 5.780253 | 5.364184 | 5.261704 | 0.467707 | 304.4935 | 305.5737 | 305.1793 | 7.85986 | 6.55254 | 9.010644 | 7.807681 | 0.6940161 | 307.5449 | 306.3057 | 308.6357
647 | 4.594698 | 5.848606 | 5.40137 | 5.281558 | 0.4694718 | 304.45 | 305.6385 | 305.2146 | 7.956223 | 6.597647 | 8.98801 | 7.847293 | 0.6975372 | 307.6362 | 306.3485 | 308.6142
648 | 4.554196 | 6.004145 | 5.539395 | 5.365912 | 0.4769699 | 304.4116 | 305.7859 | 305.3454 | 7.986681 | 6.560364 | 9.278257 | 7.941767 | 0.7059349 | 307.6651 | 306.3131 | 308.8893
649 | 4.541253 | 6.002567 | 5.52027 | 5.354697 | 0.4759731 | 304.3993 | 305.7844 | 305.3273 | 8.173772 | 6.506918 | 9.599992 | 8.093561 | 0.7194276 | 307.8424 | 306.2625 | 309.1943
650 | 4.614048 | 5.880448 | 5.423843 | 5.306113 | 0.4716545 | 304.4683 | 305.6687 | 305.2359 | 7.907124 | 6.436151 | 10.10077 | 8.148015 | 0.724268 | 307.5897 | 306.1954 | 309.669
651 | 4.501942 | 5.899218 | 5.271524 | 5.224228 | 0.4643758 | 304.362 | 305.6865 | 305.0915 | 7.902552 | 6.514194 | 10.40158 | 8.272775 | 0.7353577 | 307.5854 | 306.2694 | 309.9541
652 | 4.393409 | 5.955947 | 5.308324 | 5.219227 | 0.4639313 | 304.2592 | 305.7402 | 305.1264 | 7.929855 | 6.628394 | 10.46223 | 8.340161 | 0.7413476 | 307.6112 | 306.3776 | 310.0116
653 | 4.526765 | 5.898123 | 5.324454 | 5.249781 | 0.4666472 | 304.3856 | 305.6854 | 305.1417 | 7.971194 | 6.579424 | 10.46829 | 8.339635 | 0.7413009 | 307.6504 | 306.3312 | 310.0173
654 | 4.626605 | 6.001022 | 5.279669 | 5.302432 | 0.4713273 | 304.4802 | 305.783 | 305.0992 | 8.137551 | 6.534961 | 9.89523 | 8.189247 | 0.7279331 | 307.8081 | 306.2890625 | 309.4742
655 | 4.72931 | 6.063965 | 5.301563 | 5.364946 | 0.4768841 | 304.5775 | 305.8426 | 305.12 | 8.164821 | 6.589437 | 9.539657 | 8.097972 | 0.7198197 | 307.834 | 306.3407 | 309.1371
656 | 4.809736 | 5.890879 | 5.420495 | 5.373703 | 0.4776625 | 304.6538 | 305.6786 | 305.2327 | 8.057448 | 6.634833 | 9.222397 | 7.971559 | 0.708583 | 307.7322 | 306.3837 | 308.8364
657 | 4.873291 | 5.803177 | 5.372909 | 5.349792 | 0.4755371 | 304.714 | 305.5954 | 305.1876 | 8.093121 | 6.561233 | 8.942678 | 7.865677 | 0.6991713 | 307.766 | 306.314 | 308.5713
658 | 4.954715 | 5.878934 | 5.304428 | 5.379359 | 0.4781652 | 304.7912 | 305.6672 | 305.1227 | 8.124673 | 6.608368 | 8.637009 | 7.790016 | 0.6924459 | 307.7959 | 306.3586 | 308.2815
659 | 4.991772 | 5.978871 | 5.282986 | 5.417876 | 0.481589 | 304.8263 | 305.762 | 305.1024 | 8.138904 | 6.699515 | 8.273386 | 7.703935 | 0.6847942 | 307.8094 | 306.445 | 307.9369
660 | 4.94863 | 5.966314 | 5.28437 | 5.399771 | 0.4799797 | 304.7854 | 305.7501 | 305.1037 | 8.138517 | 6.658465 | 9.14709 | 7.981358 | 0.709454 | 307.809 | 306.4061 | 308.765
661 | 5.043511 | 5.902663 | 5.278188 | 5.408121 | 0.4807219 | 304.8754 | 305.6897 | 305.0978 | 7.351227 | 6.569797 | 9.916061 | 7.945695 | 0.706284 | 307.0628 | 306.3221 | 309.4939
662 | 5.14406 | 5.91802 | 5.182437 | 5.414839 | 0.481319 | 304.9707 | 305.7043 | 305.007 | 8.075155 | 6.609173 | 10.16265 | 8.282326 | 0.7362068 | 307.749 | 306.3594 | 309.7276
663 | 5.169591 | 5.94352 | 5.140454 | 5.417855 | 0.4815871 | 304.9949 | 305.7285 | 304.9673 | 8.159992 | 6.658046 | 10.43963 | 8.419224 | 0.7483754 | 307.8294 | 306.4057 | 309.9902
664 | 5.089584 | 5.940815 | 5.101432 | 5.377277 | 0.4779802 | 304.919 | 305.7259 | 304.9303 | 8.160797 | 6.584994 | 11.05686 | 8.600885 | 0.7645231 | 307.8301 | 306.3365 | 310.5752
665 | 4.91521 | 5.901987 | 5.124678 | 5.313958 | 0.4723518 | 304.7538 | 305.6891 | 304.9523 | 8.110796 | 6.408398 | 9.997388 | 8.172194 | 0.7264173 | 307.7827 | 306.1691 | 309.571
666 | 4.900561 | 5.881446 | 5.22001 | 5.334006 | 0.4741338 | 304.7399 | 305.6696 | 305.0427 | 8.133269 | 6.298545 | 9.365798 | 7.932538 | 0.7051145 | 307.804 | 306.065 | 308.9723
667 | 4.95552 | 5.864028 | 5.234659 | 5.351402 | 0.4756802 | 304.792 | 305.6531 | 305.0565 | 8.835851 | 6.379808 | 9.164927 | 8.126862 | 0.7223877 | 308.47 | 306.142 | 308.7819
668 | 5.023196 | 5.916861 | 5.323971 | 5.421343 | 0.4818971 | 304.8561 | 305.7032 | 305.1412 | 8.273644 | 6.410491 | 9.031796 | 7.90531 | 0.7026943 | 307.9371 | 306.1711 | 308.6557
669 | 4.993607 | 5.924299 | 5.399761 | 5.439222 | 0.4834864 | 304.8281 | 305.7102 | 305.213 | 8.184075 | 6.399673 | 8.828897 | 7.804215 | 0.693708 | 307.8522 | 306.1608 | 308.4634
670 | 5.108676 | 5.842617 | 5.380733 | 5.444009 | 0.4839119 | 304.9371 | 305.6328125 | 305.195 | 8.142574 | 6.440144 | 8.527703 | 7.703473 | 0.6847532 | 307.8129 | 306.1992 | 308.1779
671 | 5.090485 | 5.81451 | 5.325098 | 5.410031 | 0.4808917 | 304.9199 | 305.6062 | 305.1423 | 8.1758 | 6.429551 | 9.505368 | 8.036906 | 0.7143917 | 307.8444 | 306.1891 | 309.1046
672 | 4.942963 | 5.880029 | 5.217756 | 5.346916 | 0.4752814 | 304.7801 | 305.6683 | 305.0405 | 8.257932 | 6.515836 | 10.22875 | 8.334173 | 0.7408153 | 307.9222 | 306.2709 | 309.7903
673 | 4.940999 | 5.933571 | 5.182952 | 5.352508 | 0.4757784 | 304.7782 | 305.719 | 305.0075 | 8.209992 | 6.519539 | 10.6162 | 8.448576 | 0.7509845 | 307.8768 | 306.2744 | 310.1575
674 | 5.050884 | 5.877453 | 5.367597 | 5.431978 | 0.4828425 | 304.8824 | 305.6658 | 305.1826 | 8.112664 | 6.449899 | 10.73574 | 8.432768 | 0.7495793 | 307.7845 | 306.2084 | 310.2708
675 | 5.144543 | 5.952213 | 5.308356 | 5.46837 | 0.4860774 | 304.9711 | 305.7367 | 305.1264 | 8.096308 | 6.391946 | 10.9897 | 8.492652 | 0.7549024 | 307.769 | 306.1535 | 310.5116
676 | 5.090131 | 5.913223 | 5.241356 | 5.414903 | 0.4813248 | 304.9196 | 305.6997 | 305.0629 | 8.078729 | 6.456853 | 10.10647 | 8.214017 | 0.7301348 | 307.7523 | 306.215 | 309.6744
677 | 4.91315 | 5.807684 | 5.302979 | 5.341271 | 0.4747797 | 304.7518 | 305.5997 | 305.1213 | 7.948303 | 6.540499 | 9.635118 | 8.041307 | 0.7147828 | 307.6287 | 306.2943 | 309.2276
678 | 4.881275 | 5.746995 | 5.337075 | 5.321782 | 0.4730473 | 304.7216 | 305.5422 | 305.1536 | 8.199754 | 6.457111 | 9.441298 | 8.032721 | 0.7140196 | 307.8671 | 306.2153 | 309.0439
679 | 4.922647 | 5.866249 | 5.391905 | 5.3936 | 0.4794311 | 304.7608 | 305.6552 | 305.2056 | 8.12097 | 6.456306 | 9.086208 | 7.887828 | 0.7011403 | 307.7924 | 306.2145 | 308.7073
680 | 4.922615 | 5.971498 | 5.381795 | 5.425303 | 0.4822491 | 304.7608 | 305.755 | 305.196 | 7.980724 | 6.47791 | 8.968145 | 7.808926 | 0.6941268 | 307.6595 | 306.235 | 308.5954
681 | 4.827315 | 5.879288 | 5.53991 | 5.415504 | 0.4813782 | 304.6704 | 305.6676 | 305.3459 | 7.862372 | 6.454535 | 9.444904 | 7.920604 | 0.7040537 | 307.5473 | 306.2128 | 309.0473
682 | 4.917303 | 5.793357 | 5.639621 | 5.450094 | 0.4844528 | 304.7557 | 305.5861 | 305.4404 | 7.874832 | 6.465514 | 9.448574 | 7.92964 | 0.7048569 | 307.5591 | 306.2232 | 309.0508
683 | 5.04467 | 5.760163 | 5.625551 | 5.476795 | 0.4868262 | 304.8765 | 305.5547 | 305.4271 | 8.185523 | 6.601575 | 9.06879 | 7.951963 | 0.7068411 | 307.8536 | 306.3522 | 308.6908
684 | 5.073615 | 5.802179 | 5.519498 | 5.465097 | 0.4857864 | 304.9039 | 305.5945 | 305.3265 | 7.873351 | 6.605116 | 9.014411 | 7.830959 | 0.6960853 | 307.5577 | 306.3556 | 308.6393
685 | 4.958932 | 5.802919 | 5.501886 | 5.421246 | 0.4818885 | 304.7952 | 305.5952 | 305.3098 | 7.886808 | 6.525495 | 9.073362 | 7.828555 | 0.6958716 | 307.5704 | 306.2801 | 308.6951
686 | 4.92268 | 5.736918 | 5.494868 | 5.384822 | 0.4786508 | 304.7608 | 305.5326 | 305.3032 | 7.95178 | 6.486602 | 8.549661 | 7.662681 | 0.6811272 | 307.632 | 306.2432 | 308.1987
687 | 4.901945 | 5.767761 | 5.521107 | 5.396938 | 0.4797278 | 304.7412 | 305.5619 | 305.3281 | 8.079502 | 6.517124 | 9.814386 | 8.137004 | 0.7232892 | 307.7531 | 306.2722 | 309.3975
688 | 4.941546 | 5.865412 | 5.544643 | 5.450534 | 0.4844919 | 304.7787 | 305.6544 | 305.3504 | 8.231499 | 6.505566 | 10.48432 | 8.407129 | 0.7473003 | 307.8972 | 306.2612 | 310.0325
689 | 4.910703 | 5.895644 | 5.531024 | 5.44579 | 0.4840702 | 304.7495 | 305.6831 | 305.3375 | 9.452663 | 6.527041 | 10.87872 | 8.952809 | 0.7958052 | 309.0547 | 306.2816 | 310.4064
690 | 4.806709 | 5.807427 | 5.490038 | 5.368058 | 0.4771607 | 304.6509 | 305.5995 | 305.2986 | 8.262375 | 6.470633 | 11.03774 | 8.590249 | 0.7635777 | 307.9264 | 306.2281 | 310.5571
691 | 4.735556 | 5.678739 | 5.434404 | 5.2829 | 0.4695911 | 304.5835 | 305.4775 | 305.2459 | 8.14061 | 6.490788 | 10.96536 | 8.532253 | 0.7584225 | 307.811 | 306.2472 | 310.4885
692 | 4.803747 | 5.617696 | 5.343578 | 5.255007 | 0.4671117 | 304.6481 | 305.4196 | 305.1598 | 8.1975 | 6.522179 | 11.41823 | 8.712637 | 0.7744566 | 307.8649 | 306.2769 | 310.9178
693 | 4.729342 | 5.678772 | 5.295896 | 5.23467 | 0.465304 | 304.5776 | 305.4775 | 305.1146 | 8.160636 | 6.528135 | 10.42727 | 8.372014 | 0.744179 | 307.83 | 306.2826 | 309.9785
694 | 4.631692 | 5.678546 | 5.209514 | 5.173251 | 0.4598445 | 304.485 | 305.4773 | 305.0327 | 8.048594 | 6.473531 | 9.73499 | 8.085705 | 0.7187293 | 307.7238 | 306.2308 | 309.3223
695 | 4.775222 | 5.616987 | 5.318305 | 5.236838 | 0.4654967 | 304.6211 | 305.4189 | 305.1358 | 8.340901 | 6.432481 | 9.323525 | 8.032302 | 0.7139824 | 308.0009 | 306.1919 | 308.9323
696 | 4.782562 | 5.624103 | 5.395607 | 5.267424 | 0.4682155 | 304.628 | 305.4257 | 305.2091 | 8.287231 | 6.424818 | 9.005685 | 7.905911 | 0.7027477 | 307.95 | 306.1847 | 308.631
697 | 4.689033 | 5.618694 | 5.217434 | 5.175054 | 0.4600048 | 304.5394 | 305.4206 | 305.0402 | 8.275254 | 6.467092 | 9.695904 | 8.146083 | 0.7240963 | 307.9386 | 306.2247 | 309.2852
698 | 4.680276 | 5.570174 | 5.121072 | 5.12384 | 0.4554525 | 304.5311 | 305.3746 | 304.9489 | 8.150494 | 6.378714 | 10.21262 | 8.247275 | 0.7330911 | 307.8204 | 306.141 | 309.775
699 | 4.708512 | 5.59767 | 5.157131 | 5.154437 | 0.4581722 | 304.5578 | 305.4006 | 304.9831 | 7.996726 | 6.272112 | 10.80184 | 8.356892 | 0.7428349 | 307.6746 | 306.0399 | 310.3335
700 | 4.845892 | 5.68666 | 5.223101 | 5.251884 | 0.4668341 | 304.688 | 305.485 | 305.0456 | 9.639432 | 6.265126 | 11.2777 | 9.060751 | 0.8054001 | 309.2317 | 306.0333 | 310.7845
701 | 4.873162 | 5.710195 | 5.234724 | 5.272694 | 0.4686839 | 304.7139 | 305.5073 | 305.0566 | 7.588609 | 6.297386 | 11.56608 | 8.484024 | 0.7541354 | 307.2878 | 306.0639 | 311.0579
702 | 4.803007 | 5.651662 | 5.315278 | 5.256649 | 0.4672577 | 304.6474 | 305.4518 | 305.133 | 7.383681 | 6.240882 | 11.71643 | 8.446998 | 0.7508443 | 307.0935 | 306.0103 | 311.2004
703 | 4.848693 | 5.662448 | 5.373231 | 5.294791 | 0.4706481 | 304.6907 | 305.462 | 305.1879 | 7.495948 | 6.25434 | 12.2145 | 8.654931 | 0.7693272 | 307.2 | 306.0231 | 311.6725
704 | 4.885783 | 5.670368 | 5.345285 | 5.300479 | 0.4711537 | 304.7259 | 305.4695 | 305.1614 | 7.695081 | 6.302377 | 11.79625 | 8.597901 | 0.7642579 | 307.3887 | 306.0686 | 311.2761
705 | 4.91067 | 5.764767 | 5.262799 | 5.312745 | 0.472244 | 304.7495 | 305.559 | 305.0832 | 7.808443 | 6.28087 | 11.51987 | 8.536396 | 0.7587907 | 307.4962 | 306.0482 | 311.0141
706 | 4.863664 | 5.85791 | 5.278703 | 5.333426 | 0.4740823 | 304.7049 | 305.6473 | 305.0983 | 7.800491 | 6.253278 | 11.38105 | 8.478271 | 0.7536241 | 307.4886 | 306.0221 | 310.8825
707 | 4.894991 | 5.858232 | 5.399728 | 5.384317 | 0.478606 | 304.7346 | 305.6476 | 305.213 | 7.907639 | 6.378295 | 11.34872 | 8.544885 | 0.7595453 | 307.5902 | 306.1406 | 310.8519
708 | 5.050144 | 5.884697 | 5.418499 | 5.451113 | 0.4845434 | 304.8817 | 305.6727 | 305.2308 | 8.122033 | 6.5348 | 11.11111 | 8.589315 | 0.7634947 | 307.7934 | 306.2889 | 310.6266
709 | 5.073969 | 5.968633 | 5.310449 | 5.451017 | 0.4845348 | 304.9042 | 305.7523 | 305.1284 | 8.261635 | 6.518412 | 11.35561 | 8.711886 | 0.7743898 | 307.9257 | 306.2734 | 310.8584
710 | 5.009577 | 5.854755 | 5.218497 | 5.360943 | 0.4765283 | 304.8432 | 305.6443 | 305.0412 | 8.318139 | 6.415256 | 11.37226 | 8.701884 | 0.7735008 | 307.9793 | 306.1756 | 310.8742
711 | 4.959802 | 5.785115 | 5.180892 | 5.308603 | 0.4718758 | 304.796 | 305.5783 | 305.0056 | 7.837935 | 6.376073 | 11.39943 | 8.5378125 | 0.7589167 | 307.5241 | 306.1385 | 310.8999
712 | 4.978572 | 5.734664 | 5.283372 | 5.332203 | 0.4739736 | 304.8138 | 305.5305 | 305.1027 | 8.363439 | 6.448547 | 11.39196 | 8.734648 | 0.7764132 | 308.0222 | 306.2072 | 310.8929
713 | 5.007967 | 5.743325 | 5.258999 | 5.336764 | 0.474379 | 304.8417 | 305.5387 | 305.0796 | 8.417818 | 6.477137 | 11.29846 | 8.731139 | 0.7761012 | 308.0738 | 306.2343 | 310.8042
714 | 5.041258 | 5.866474 | 5.264569 | 5.390767 | 0.4791793 | 304.8732 | 305.6554 | 305.0849 | 8.320006 | 6.444715 | 11.1776 | 8.64744 | 0.7686613 | 307.981 | 306.2035 | 310.6897
715 | 4.959383 | 5.830318 | 5.292194 | 5.360632 | 0.4765006 | 304.7956 | 305.6212 | 305.1111 | 8.373484 | 6.423724 | 10.78861 | 8.528604 | 0.7580982 | 308.0317 | 306.1836 | 310.321
716 | 4.966627 | 5.724554 | 5.350436 | 5.347206 | 0.4753072 | 304.8025 | 305.5209 | 305.1663 | 6.905215 | 6.470955 | 10.37051 | 7.91556 | 0.7036053 | 306.64 | 306.2284 | 309.9247
717 | 4.962055 | 5.728675 | 5.341486 | 5.344072 | 0.4750286 | 304.7982 | 305.5248 | 305.1578 | 8.85504 | 6.52292 | 10.52466 | 8.634207 | 0.7674851 | 308.4882 | 306.2776 | 310.0708
718 | 4.911604 | 5.777066 | 5.319657 | 5.336109 | 0.4743208 | 304.7503 | 305.5707 | 305.1371 | 8.809032 | 6.423788 | 10.63033 | 8.62105 | 0.7663156 | 308.4446 | 306.1837 | 310.1709
719 | 4.930535 | 5.826841 | 5.179218 | 5.312198 | 0.4721954 | 304.7683 | 305.6179 | 305.004 | 8.510188 | 6.352989 | 10.01275 | 8.291974 | 0.7370644 | 308.1613 | 306.1166 | 309.5855
720 | 5.030118 | 5.79046 | 5.255297 | 5.358625 | 0.4763222 | 304.8627 | 305.5834 | 305.0761 | 8.338422 | 6.241333 | 11.34788 | 8.642546 | 0.7682263 | 307.9985 | 306.0107 | 310.8511
721 | 5.039036 | 5.896674 | 5.365858 | 5.433856 | 0.4830094 | 304.8711 | 305.6841 | 305.1809 | 8.319459 | 6.28689 | 11.23574 | 8.614031 | 0.7656917 | 307.9805 | 306.0539 | 310.7448
722 | 4.943704 | 5.843068 | 5.380057 | 5.388943 | 0.4790171 | 304.7808 | 305.6332 | 305.1944 | 8.422712 | 6.315416 | 11.27757 | 8.671898 | 0.7708354 | 308.0784 | 306.081 | 310.7844
723 | 4.835815 | 5.859359 | 5.380121 | 5.358432 | 0.476305 | 304.6785 | 305.6487 | 305.1944 | 8.328699 | 6.228036 | 11.47245 | 8.676395 | 0.7712351 | 307.9893 | 305.9981 | 310.9691
724 | 4.756484 | 5.851857 | 5.396283 | 5.334875 | 0.4742111 | 304.6033 | 305.6416 | 305.2097 | 8.330438 | 6.197192 | 11.738 | 8.755211 | 0.778241 | 307.9909 | 305.9689 | 311.2209
725 | 4.884012 | 5.918374 | 5.390134 | 5.397507 | 0.4797784 | 304.7242 | 305.7046 | 305.2039 | 8.396246 | 6.223625 | 12.77803 | 9.132634 | 0.8117897 | 308.0533 | 305.994 | 312.2067
726 | 4.863761 | 5.960036 | 5.32996 | 5.384586 | 0.4786298 | 304.705 | 305.7441 | 305.1469 | 8.33208 | 6.249994 | 11.81473 | 8.798933 | 0.7821274 | 307.9925 | 306.019 | 311.2936
727 | 4.803747 | 5.871465 | 5.301659 | 5.325624 | 0.4733888 | 304.6481 | 305.6602 | 305.1201 | 8.336136 | 6.324399 | 11.6466 | 8.769044 | 0.7794706 | 307.9963 | 306.0895 | 311.1342
728 | 4.85803 | 5.830672 | 5.380121 | 5.356274 | 0.4761133 | 304.6996 | 305.6215 | 305.1944 | 8.108929 | 6.487536 | 11.80948 | 8.801981 | 0.7823983 | 307.781 | 306.2441 | 311.2886
729 | 4.828667 | 5.779449 | 5.522782 | 5.376966 | 0.4779525 | 304.6717 | 305.5729 | 305.3297 | 8.230179 | 6.46912 | 11.77255 | 8.823949 | 0.7843511 | 307.8959 | 306.2267 | 311.2536
730 | 4.876897 | 5.82639 | 5.541842 | 5.415043 | 0.4813372 | 304.7174 | 305.6174 | 305.3477 | 8.209316 | 6.404438 | 11.37126 | 8.661671 | 0.7699263 | 307.8761 | 306.1653 | 310.8732
731 | 4.794185 | 5.80337 | 5.434693 | 5.344083 | 0.4750296 | 304.639 | 305.5956 | 305.2462 | 8.023899 | 6.395455 | 11.75777 | 8.725709 | 0.7756185 | 307.7004 | 306.1568 | 311.2396
732 | 4.735814 | 5.784568 | 5.459194 | 5.326525 | 0.4734689 | 304.5837 | 305.5778 | 305.2694 | 8.029373 | 6.547099 | 11.84634 | 8.807605 | 0.7828982 | 307.7056 | 306.3006 | 311.3235
733 | 4.843703 | 5.927615 | 5.46103 | 5.410782 | 0.4809584 | 304.686 | 305.7134 | 305.2711 | 9.751249 | 6.615612 | 11.85062 | 9.405829 | 0.8360737 | 309.3377 | 306.3655 | 311.3276
734 | 4.884946 | 6.032864 | 5.573877 | 5.497229 | 0.4886426 | 304.7251 | 305.8131 | 305.3781 | 8.22139 | 6.617125 | 11.7107 | 8.849739 | 0.7866434 | 307.8876 | 306.3669 | 311.195
735 | 4.916176 | 6.051763 | 5.538139 | 5.502026 | 0.489069 | 304.7547 | 305.8311 | 305.3442 | 8.083913 | 6.532546 | 11.56579 | 8.727415 | 0.7757702 | 307.7573 | 306.2868 | 311.0576
736 | 4.932564 | 5.996514 | 5.523587 | 5.484222 | 0.4874864 | 304.7702 | 305.7787 | 305.3304 | 8.068974 | 6.546487 | 11.62557 | 8.747012 | 0.7775121 | 307.7431 | 306.3 | 311.1143
737 | 4.884527 | 5.829739 | 5.558938 | 5.424401 | 0.482169 | 304.7247 | 305.6206 | 305.3639 | 8.172226 | 6.710462 | 12.05452 | 8.97907 | 0.7981396 | 307.841 | 306.4554 | 311.5209
738 | 4.942126 | 5.805012 | 5.541777 | 5.429639 | 0.4826345 | 304.7793 | 305.5972 | 305.3477 | 8.0437 | 6.644782 | 11.69908 | 8.795853 | 0.7818536 | 307.7191 | 306.3932 | 311.184
739 | 5.197183 | 5.793422 | 5.469626 | 5.486744 | 0.4877105 | 305.021 | 305.5862 | 305.2793 | 8.260862 | 6.650223 | 11.62773 | 8.846272 | 0.7863353 | 307.925 | 306.3983 | 311.1163
740 | 4.963536 | 5.67156 | 5.475936 | 5.370344 | 0.4773639 | 304.7996 | 305.4707 | 305.2852 | 8.291899 | 6.657628 | 11.56105 | 8.83686 | 0.7854987 | 307.9544 | 306.4053 | 311.0531
741 | 4.922197 | 5.580541 | 5.487624 | 5.330121 | 0.4737885 | 304.7604 | 305.3844 | 305.2963 | 8.283657 | 6.686894 | 11.7117 | 8.894083 | 0.7905852 | 307.9466 | 306.4331 | 311.1959
742 | 4.913246 | 5.614347 | 5.517888 | 5.348494 | 0.4754217 | 304.7519 | 305.4164 | 305.325 | 8.351591 | 6.584317 | 11.79509 | 8.910331 | 0.7920295 | 308.011 | 306.3358 | 311.275
743 | 4.758576 | 5.532666 | 5.454043 | 5.248428 | 0.466527 | 304.6053 | 305.339 | 305.2645 | 8.333078 | 6.550834 | 11.65214 | 8.845349 | 0.7862533 | 307.9934 | 306.3041 | 311.1395
744 | 4.673772 | 5.439812 | 5.304911 | 5.139498 | 0.4568443 | 304.5249 | 305.251 | 305.1231 | 7.489767 | 6.3791 | 11.61559 | 8.49482 | 0.7550951 | 307.1941 | 306.1413 | 311.1048
745 | 4.731113 | 5.492711 | 5.320784 | 5.181536 | 0.460581 | 304.5793 | 305.3011 | 305.1382 | 8.116334 | 6.339949 | 11.724 | 8.72676 | 0.775712 | 307.788 | 306.1042 | 311.2076
746 | 4.825126 | 5.623845 | 5.325806 | 5.258259 | 0.4674008 | 304.6684 | 305.4254 | 305.1429 | 8.063339 | 6.351637 | 11.87242 | 8.762466 | 0.7788858 | 307.7378 | 306.1153 | 311.3483
747 | 4.899273 | 5.64136 | 5.39242 | 5.311018 | 0.4720904 | 304.7386 | 305.442 | 305.2061 | 8.013822 | 6.194456 | 11.85449 | 8.687589 | 0.7722301 | 307.6908 | 305.9663 | 311.3313
748 | 4.829021 | 5.593549 | 5.341518 | 5.254696 | 0.4670841 | 304.6721 | 305.3967 | 305.1578 | 7.918683 | 6.098286 | 11.82329 | 8.61342 | 0.7656373 | 307.6006 | 305.8752 | 311.3017
749 | 4.794056 | 5.567953 | 5.392613 | 5.251541 | 0.4668036 | 304.6389 | 305.3725 | 305.2063 | 7.214974 | 6.13602 | 11.53926 | 8.29675 | 0.7374889 | 306.9336 | 305.9109 | 311.0325
750 | 4.847598 | 5.646962 | 5.406651 | 5.300404 | 0.471147 | 304.6897 | 305.4474 | 305.2196 | 8.088645 | 6.224462 | 11.45487 | 8.589326 | 0.7634957 | 307.7617 | 305.9948 | 310.9525
751 | 4.861572 | 5.686982 | 5.344416 | 5.297656 | 0.4709028 | 304.7029 | 305.4853 | 305.1606 | 8.01849 | 6.174752 | 11.54428 | 8.579174 | 0.7625932 | 307.6953 | 305.9476 | 311.0372
752 | 4.908191 | 5.717568 | 5.308581 | 5.311447 | 0.4721286 | 304.7471 | 305.5143 | 305.1266 | 7.92744 | 6.345809 | 11.28381 | 8.519021 | 0.7572463 | 307.6089 | 306.1098 | 310.7903
753 | 4.895828 | 5.687207 | 5.342355 | 5.308463 | 0.4718634 | 304.7354 | 305.4855 | 305.1586 | 8.021485 | 6.492462 | 11.28211 | 8.598684 | 0.7643275 | 307.6981 | 306.2488 | 310.7887
754 | 4.95684 | 5.674683 | 5.439812 | 5.357112 | 0.4761877 | 304.7932 | 305.4736 | 305.251 | 8.228602 | 6.492849 | 11.35155 | 8.691001 | 0.7725334 | 307.8944 | 306.2491 | 310.8546
755 | 5.012539 | 5.71702 | 5.42336 | 5.384306 | 0.478605 | 304.846 | 305.5138 | 305.2354 | 8.277443 | 6.438856 | 11.30699 | 8.674431 | 0.7710605 | 307.9407 | 306.198 | 310.8123
756 | 4.935783 | 5.801342 | 5.403334 | 5.380153 | 0.4782358 | 304.7733 | 305.5937 | 305.2164 | 8.129438 | 6.470343 | 11.20036 | 8.600047 | 0.7644487 | 307.8004 | 306.2278 | 310.7112
757 | 4.859575 | 5.768631 | 5.38582 | 5.338009 | 0.4744897 | 304.701 | 305.5627 | 305.1998 | 8.120069 | 6.571085 | 11.26543 | 8.652194 | 0.7690839 | 307.7915 | 306.3233 | 310.7729
758 | 4.952622 | 5.780994 | 5.43714 | 5.390252 | 0.4791335 | 304.7892 | 305.5744 | 305.2485 | 8.09502 | 6.631131 | 11.34264 | 8.689595 | 0.7724085 | 307.7678 | 306.3802 | 310.8461
759 | 4.919589 | 5.858361 | 5.408389 | 5.395446 | 0.4795952 | 304.7579 | 305.6477 | 305.2212 | 8.033333 | 6.581967 | 11.26073 | 8.625343 | 0.7666971 | 307.7093 | 306.3336 | 310.7685
760 | 4.97136 | 5.94191 | 5.404332 | 5.439201 | 0.4834845 | 304.807 | 305.7269 | 305.2174 | 7.606317 | 6.596198 | 11.33652 | 8.513011 | 0.7567121 | 307.3046 | 306.3471 | 310.8403
761 | 4.866497 | 5.890106 | 5.431345 | 5.395983 | 0.4796429 | 304.7076 | 305.6778 | 305.243 | 8.009701 | 6.698291 | 11.33684 | 8.681611 | 0.7716987 | 307.6869 | 306.4439 | 310.8406
762 | 4.759735 | 5.817215 | 5.575519 | 5.384156 | 0.4785917 | 304.6064 | 305.6087 | 305.3796 | 8.061279 | 6.764615 | 11.39846 | 8.741452 | 0.777018 | 307.7358 | 306.5067 | 310.899
763 | 4.769233 | 5.817536 | 5.56425 | 5.383673 | 0.4785487 | 304.6154 | 305.609 | 305.369 | 8.013532 | 6.765452 | 11.0917 | 8.623561 | 0.7665388 | 307.6906 | 306.5075 | 310.6082
764 | 4.813084 | 5.873139 | 5.397249 | 5.361158 | 0.4765473 | 304.657 | 305.6617 | 305.2107 | 7.871097 | 6.732226 | 11.48385 | 8.695723 | 0.7729532 | 307.5555 | 306.476 | 310.9799
765 | 4.715401 | 5.86142 | 5.311318 | 5.296046 | 0.4707597 | 304.5644 | 305.6506 | 305.1292 | 7.776118 | 6.726173 | 11.39666 | 8.632984 | 0.7673764 | 307.4655 | 306.4703 | 310.8973
766 | 4.832627 | 5.938304 | 5.339007 | 5.369979 | 0.4773315 | 304.6755 | 305.7235 | 305.1555 | 9.114765625 | 6.840373 | 11.43388 | 9.129672 | 0.8115264 | 308.734375 | 306.5786 | 310.9326
767 | 4.91096 | 6.039174 | 5.386335 | 5.44549 | 0.4840435 | 304.7497 | 305.8191 | 305.2003 | 7.774283 | 6.784834 | 11.5673 | 8.708806 | 0.7741161 | 307.4638 | 306.5259 | 311.0591
768 | 4.852492 | 5.899186 | 5.2873 | 5.346326 | 0.475229 | 304.6943 | 305.6864 | 305.1064 | 7.668487 | 6.723469 | 11.67351 | 8.68849 | 0.7723102 | 307.3635 | 306.4677 | 311.1597
769 | 4.850174 | 5.88605 | 5.187267 | 5.30783 | 0.4718071 | 304.6921 | 305.674 | 305.0116 | 7.577887 | 6.627042 | 11.68256 | 8.629163 | 0.7670367 | 307.2776 | 306.3763 | 311.1683
770 | 4.940548 | 5.96654 | 5.098277 | 5.335122 | 0.474233 | 304.7778 | 305.7503 | 304.9273 | 7.564945 | 6.699193 | 11.7165 | 8.660211 | 0.7697965 | 307.2654 | 306.4447 | 311.2005
771 | 5.059899 | 6.00408 | 5.116468 | 5.393482 | 0.4794207 | 304.8909 | 305.7859 | 304.9445 | 7.687676 | 6.647068 | 11.82606 | 8.720267 | 0.7751349 | 307.3817 | 306.3953 | 311.3043
772 | 5.085753 | 5.999895 | 5.10668 | 5.397442 | 0.4797727 | 304.9154 | 305.7819 | 304.9352 | 7.76089 | 6.658884 | 11.87014 | 8.763303 | 0.7789603 | 307.4511 | 306.4065 | 311.3461
773 | 5.04335 | 5.924621 | 5.119848 | 5.362606 | 0.4766761 | 304.8752 | 305.7105 | 304.9477 | 7.685519 | 6.707274 | 11.80429 | 8.732362 | 0.77621 | 307.3796 | 306.4524 | 311.2837
774 | 5.012088 | 5.839333 | 5.317789 | 5.389737 | 0.4790877 | 304.8456 | 305.6297 | 305.1353 | 7.81147 | 6.70853 | 11.79921 | 8.773069 | 0.7798284 | 307.499 | 306.4536 | 311.2789
775 | 4.990839 | 5.859295 | 5.417211 | 5.422448 | 0.4819954 | 304.8254 | 305.6486 | 305.2296 | 7.88668 | 6.611491 | 11.88858 | 8.795585 | 0.7818298 | 307.5703125 | 306.3616 | 311.3636
776 | 4.925416 | 5.868471 | 5.412575 | 5.402154 | 0.4801915 | 304.7634 | 305.6573 | 305.2252 | 7.796917 | 6.551574 | 11.97175 | 8.773412 | 0.7798589 | 307.4852 | 306.3048 | 311.4424
777 | 4.830953 | 5.808618 | 5.427707 | 5.355759 | 0.4760675 | 304.6739 | 305.6006 | 305.2395 | 7.033388 | 6.739052 | 11.94918 | 8.573872 | 0.762122 | 306.7615 | 306.4825 | 311.421
778 | 4.778216 | 5.835309 | 5.434082 | 5.349202 | 0.4754846 | 304.6239 | 305.6259 | 305.2456 | 7.746723 | 6.729071 | 11.84782 | 8.774539 | 0.779959 | 307.4377 | 306.4731 | 311.325
779 | 4.82593 | 5.919727 | 5.513348 | 5.419668 | 0.4817483 | 304.6691 | 305.7059 | 305.3207 | 7.898785 | 6.633899 | 11.76849 | 8.767059 | 0.7792941 | 307.5818 | 306.3828 | 311.2498
780 | 4.901913 | 6.000442 | 5.513413 | 5.471923 | 0.4863931 | 304.7411 | 305.7824 | 305.3208 | 7.819937 | 6.546552 | 11.81038 | 8.725623 | 0.7756109 | 307.507 | 306.3 | 311.2895
781 | 4.934399 | 6.017474 | 5.497862 | 5.483245 | 0.4873995 | 304.7719 | 305.7986 | 305.306 | 7.676955 | 6.574755 | 11.57847 | 8.61006 | 0.7653387 | 307.3715 | 306.3268 | 311.0696
782 | 4.864566 | 5.903275 | 5.442034 | 5.403291 | 0.4802926 | 304.7057 | 305.6903 | 305.2531 | 8.049688 | 6.532611 | 11.86218 | 8.814827 | 0.7835402 | 307.7248 | 306.2868 | 311.3386
783 | 4.70043 | 5.858908 | 5.422362 | 5.327234 | 0.4735319 | 304.5502 | 305.6483 | 305.2345 | 7.526503 | 6.453923 | 11.79985 | 8.593426 | 0.7638601 | 307.2289 | 306.2122 | 311.2795
784 | 4.788841 | 5.872463 | 5.377417 | 5.34624 | 0.4752213 | 304.634 | 305.6611 | 305.1919 | 7.535711 | 6.441399 | 11.79934 | 8.592149 | 0.7637466 | 307.2376 | 306.2004 | 311.279
785 | 4.958063 | 5.934408 | 5.356264 | 5.416245 | 0.481444 | 304.7944 | 305.7198 | 305.1718 | 7.562047 | 6.493718 | 11.73407 | 8.596613 | 0.7641434 | 307.2626 | 306.25 | 311.2171
786 | 4.958127 | 5.85585 | 5.350146 | 5.388041 | 0.478937 | 304.7944 | 305.6454 | 305.166 | 7.621545 | 6.536989 | 11.62023 | 8.592921 | 0.7638152 | 307.319 | 306.291 | 311.1092
787 | 4.863214 | 5.840557 | 5.409806 | 5.371192 | 0.4774393 | 304.7045 | 305.6309 | 305.2226 | 7.771386 | 6.51017 | 11.62677 | 8.636107 | 0.767654 | 307.461 | 306.2656 | 311.1154
788 | 4.897019 | 5.876648 | 5.492678 | 5.422115 | 0.4819658 | 304.7365 | 305.6651 | 305.3011 | 7.864851 | 6.324334 | 11.65861 | 8.615931 | 0.7658605 | 307.5496 | 306.0894 | 311.1456
789 | 4.843123 | 5.79648 | 5.491391 | 5.376998 | 0.4779554 | 304.6854 | 305.5891 | 305.2999 | 7.866461 | 6.242331 | 11.58449 | 8.564428 | 0.7612825 | 307.5511 | 306.0117 | 311.0753
790 | 4.767012 | 5.778418 | 5.394287 | 5.313239 | 0.4722879 | 304.6133 | 305.572 | 305.2079 | 7.926506 | 6.28351 | 11.55259 | 8.587534 | 0.7633363 | 307.6081 | 306.0507 | 311.0451
791 | 4.835042 | 5.83914 | 5.313475 | 5.329219 | 0.4737084 | 304.6778 | 305.6295 | 305.1313 | 8.054067 | 6.309331 | 12.02326 | 8.795553 | 0.7818269 | 307.729 | 306.0752 | 311.4912
792 | 4.8834 | 5.874491 | 5.391583 | 5.383158 | 0.4785029 | 304.7236 | 305.663 | 305.2053 | 8.231435 | 6.236021 | 11.16311 | 8.543522 | 0.7594242 | 307.8971 | 306.0057 | 310.6759
793 | 4.802685 | 5.840557 | 5.482472 | 5.375238 | 0.4777989 | 304.6471 | 305.6309 | 305.2914 | 8.291062 | 6.213322 | 11.56723 | 8.69054 | 0.7724924 | 307.9536 | 305.9842 | 311.059
794 | 4.667301 | 5.82037 | 5.428673 | 5.305448 | 0.4715953 | 304.5188 | 305.6117 | 305.2404 | 8.275994 | 6.274785 | 11.46807 | 8.67295 | 0.7709289 | 307.9393 | 306.0424 | 310.965
795 | 4.670649 | 5.836049 | 5.47613 | 5.327609 | 0.4735653 | 304.5219 | 305.6266 | 305.2854 | 8.274642 | 6.272885 | 11.39544 | 8.647655 | 0.7686804 | 307.938 | 306.0406 | 310.8961
796 | 4.825126 | 5.861613 | 5.490811 | 5.392516 | 0.4793348 | 304.6684 | 305.6508 | 305.2993 | 8.335171 | 6.256304 | 12.27394 | 8.955138 | 0.7960122 | 307.9954 | 306.0249 | 311.7289
797 | 4.813664 | 5.913481 | 5.36589 | 5.364345 | 0.4768307 | 304.6575 | 305.7 | 305.1809 | 8.285299 | 6.407046 | 11.46756 | 8.719967 | 0.7751082 | 307.9482 | 306.1678 | 310.9645
798 | 4.804359 | 5.834053 | 5.262927 | 5.300447 | 0.4711508 | 304.6487 | 305.6247 | 305.0833 | 8.224481 | 6.385829 | 11.31115 | 8.640486 | 0.7680432 | 307.8905 | 306.1477 | 310.8163
799 | 4.735878 | 5.928484 | 5.300339 | 5.321567 | 0.4730282 | 304.5838 | 305.7142 | 305.1188 | 8.295763 | 6.280741 | 11.20049 | 8.592331 | 0.7637628 | 307.9581 | 306.0481 | 310.7114
800 | 4.822582 | 5.978967 | 5.498087 | 5.433212 | 0.4829522 | 304.666 | 305.7621 | 305.3062 | 8.468913 | 6.151281 | 11.24566 | 8.621951 | 0.7663957 | 308.1222 | 305.9254 | 310.7542
801 | 4.863439 | 5.959779 | 5.534276 | 5.452498 | 0.4846665 | 304.7047 | 305.7439 | 305.3405 | 8.361668 | 6.250251 | 11.39441 | 8.668775 | 0.7705578 | 308.0205 | 306.0192 | 310.8952
802 | 4.859253 | 5.901858 | 5.496703 | 5.419271 | 0.481713 | 304.7007 | 305.689 | 305.3049 | 8.271648 | 6.245197 | 11.53179 | 8.682877 | 0.7718113 | 307.9352 | 306.0144 | 311.0254
803 | 4.857869 | 5.932509 | 5.424423 | 5.404933 | 0.4804385 | 304.6994 | 305.718 | 305.2364 | 8.292414 | 6.261842 | 11.13423 | 8.562829 | 0.7611403 | 307.9549 | 306.0302 | 310.6486
804 | 4.909737 | 5.932895 | 5.490779 | 5.44447 | 0.4839529 | 304.7486 | 305.7184 | 305.2993 | 8.40143 | 6.222724 | 11.77754 | 8.800564 | 0.7822724 | 308.0582 | 305.9931 | 311.2583
805 | 5.04467 | 6.045967 | 5.490135 | 5.526924 | 0.4912822 | 304.8765 | 305.8256 | 305.2987 | 8.35114 | 6.264901 | 11.78871 | 8.801584 | 0.782363 | 308.0106 | 306.0331 | 311.2689
806 | 5.053589 | 5.9837 | 5.576807 | 5.538032 | 0.4922695 | 304.8849 | 305.7665 | 305.3809 | 8.193991 | 6.278036 | 11.72941 | 8.733811 | 0.7763388 | 307.8616 | 306.0455 | 311.2127
807 | 4.951946 | 5.818889 | 5.541649 | 5.437494 | 0.4833328 | 304.7886 | 305.6103 | 305.3475 | 8.065303 | 6.208654 | 11.57377 | 8.615909 | 0.7658586 | 307.7396 | 305.9798 | 311.0652
808 | 4.819556 | 5.839623 | 5.501532 | 5.386904 | 0.4788359 | 304.6631 | 305.63 | 305.3095 | 8.066462 | 6.07752 | 11.47528 | 8.539755 | 0.7590893 | 307.7407 | 305.8555 | 310.9718
809 | 4.847405 | 5.854304 | 5.531281 | 5.410997 | 0.4809775 | 304.6895 | 305.6439 | 305.3377 | 8.033107 | 6.017925 | 11.48897 | 8.513333 | 0.7567407 | 307.7091 | 305.799 | 310.9848
810 | 4.981824 | 5.783634 | 5.462414 | 5.409291 | 0.4808258 | 304.8169 | 305.5769 | 305.2724 | 8.562475 | 6.009135 | 11.58253 | 8.718046 | 0.7749374 | 308.2109 | 305.7906 | 311.0735
811 | 4.927992 | 5.778966 | 5.360739 | 5.355899 | 0.4760799 | 304.7659 | 305.5725 | 305.1761 | 7.846596 | 6.089239 | 11.54547 | 8.493768 | 0.7550016 | 307.5323 | 305.8666 | 311.0384
812 | 5.081116 | 5.873042 | 5.331183 | 5.428447 | 0.4825286 | 304.911 | 305.6617 | 305.148 | 7.789609 | 6.084538 | 11.49006 | 8.454736 | 0.7515321 | 307.4783 | 305.8621 | 310.9858
813 | 5.169945 | 5.852823 | 5.372233 | 5.465001 | 0.4857778 | 304.9952 | 305.6425 | 305.187 | 7.924703 | 6.028839 | 11.48552 | 8.479688 | 0.75375 | 307.6064 | 305.8093 | 310.9815
814 | 5.123454 | 5.855238 | 5.461577 | 5.48009 | 0.4871191 | 304.9511 | 305.6448 | 305.2716 | 8.005129 | 6.052696 | 11.53642 | 8.531416 | 0.7583481 | 307.6826 | 305.8319 | 311.0298
815 | 5.044091 | 5.88209 | 5.323681 | 5.416621 | 0.4814774 | 304.8759 | 305.6702 | 305.1409 | 7.544146 | 6.133798 | 11.40906 | 8.362333 | 0.7433185 | 307.2456 | 305.9088 | 310.9091
816 | 5.02561 | 6.056302 | 5.243674 | 5.441862 | 0.4837211 | 304.8584 | 305.8354 | 305.0651 | 8.131949 | 6.193039 | 11.12393 | 8.482972 | 0.7540419 | 307.8028 | 305.965 | 310.6388
817 | 5.129346 | 6.073849 | 5.278478 | 5.493891 | 0.4883459 | 304.9567 | 305.852 | 305.0981 | 8.344153 | 6.231256 | 11.00023 | 8.525213 | 0.7577967 | 308.0039 | 306.0012 | 310.5215
818 | 5.196475 | 6.053501 | 5.399117 | 5.549698 | 0.4933065 | 305.0204 | 305.8327 | 305.2124 | 8.232369 | 6.309073 | 10.92628 | 8.489239 | 0.7545991 | 307.898 | 306.075 | 310.4514
819 | 5.05288 | 6.004435 | 5.307776 | 5.45503 | 0.4848916 | 304.8842 | 305.7862 | 305.1259 | 8.036649 | 6.247386 | 10.77373 | 8.352589 | 0.7424523 | 307.7125 | 306.0165 | 310.3069
820 | 5.007774 | 6.035697 | 5.331988 | 5.458486 | 0.4851988 | 304.8415 | 305.8158 | 305.1488 | 7.991446 | 6.126779 | 10.83751 | 8.318579 | 0.7394292 | 307.6696 | 305.9022 | 310.3673
821 | 5.005842 | 6.097739 | 5.415182 | 5.506254 | 0.4894448 | 304.8397 | 305.8746 | 305.2277 | 8.159863 | 6.197675 | 10.92795 | 8.428496 | 0.7491997 | 307.8293 | 305.9694 | 310.453
822 | 4.974547 | 6.057333 | 5.460611 | 5.497497 | 0.4886664 | 304.81 | 305.8363 | 305.2707 | 7.859925 | 6.353858 | 10.94878 | 8.387521 | 0.7455575 | 307.545 | 306.1174 | 310.4728
823 | 5.000852 | 6.076489 | 5.433985 | 5.503775 | 0.4892245 | 304.8349 | 305.8545 | 305.2455 | 7.835713 | 6.420568 | 10.89852 | 8.384935 | 0.7453276 | 307.522 | 306.1806 | 310.4251
824 | 4.894347 | 6.133508 | 5.393643 | 5.473833 | 0.4865629 | 304.734 | 305.9085 | 305.2072 | 7.966494 | 6.382255 | 11.00603 | 8.451591 | 0.7512526 | 307.646 | 306.1443 | 310.527
825 | 4.92136 | 6.15714 | 5.422105 | 5.500202 | 0.4889068 | 304.7596 | 305.9309 | 305.2342 | 8.026185 | 6.284218 | 10.99147 | 8.433959 | 0.7496852 | 307.7025 | 306.0514 | 310.5132
826 | 4.931662 | 6.17253 | 5.525583 | 5.543258 | 0.4927341 | 304.7693 | 305.9455 | 305.3323 | 7.761244 | 6.372822 | 10.88906 | 8.341041 | 0.7414259 | 307.4514 | 306.1354 | 310.4162
827 | 4.901269 | 6.059232 | 5.473296 | 5.477933 | 0.4869273 | 304.7405 | 305.8381 | 305.2827 | 8.001362 | 6.387278 | 10.87541 | 8.421349 | 0.7485643 | 307.679 | 306.1491 | 310.4032
828 | 4.83662 | 5.931221 | 5.298311 | 5.355384 | 0.4760341 | 304.6793 | 305.7168 | 305.1169 | 8.082335 | 6.440691 | 10.79292 | 8.438649 | 0.7501021 | 307.7558 | 306.1997 | 310.325
829 | 4.933272 | 6.010294 | 5.362317 | 5.435294 | 0.4831373 | 304.7709 | 305.7917 | 305.1776 | 8.117976 | 6.408881 | 10.75635 | 8.427734 | 0.7491319 | 307.7896 | 306.1696 | 310.2904
830 | 5.041998 | 6.078421 | 5.41383 | 5.511416 | 0.4899037 | 304.8739 | 305.8563 | 305.2264 | 8.069328 | 6.4914 | 10.75222 | 8.437651 | 0.7500134 | 307.7434 | 306.2478 | 310.2865
831 | 5.134755 | 6.008845 | 5.433309 | 5.525636 | 0.4911677 | 304.9619 | 305.7904 | 305.2448 | 8.011472 | 6.504761 | 10.85335 | 8.456528 | 0.7516914 | 307.6886 | 306.2604 | 310.3823
832 | 5.133757 | 5.944711 | 5.316051 | 5.46484 | 0.4857635 | 304.9609 | 305.7296 | 305.1337 | 8.813089 | 6.561941 | 10.86662 | 8.747216 | 0.7775303 | 308.4484 | 306.3146 | 310.3949
833 | 5.164408 | 5.970114 | 5.356747 | 5.497089 | 0.4886302 | 304.99 | 305.7537 | 305.1723 | 8.072 | 6.409268 | 10.84727 | 8.442845 | 0.7504751 | 307.746 | 306.1699 | 310.3766
834 | 5.237074 | 6.019824 | 5.458583 | 5.571827 | 0.4952735 | 305.0588 | 305.8008 | 305.2688 | 7.939739 | 6.318024 | 10.92393 | 8.393896 | 0.7461241 | 307.6206 | 306.0834 | 310.4492
835 | 5.273456 | 5.970339 | 5.597702 | 5.613832 | 0.4990073 | 305.0933 | 305.7539 | 305.4007 | 7.894664 | 6.292718 | 11.0266 | 8.40466 | 0.7470809 | 307.5779 | 306.0594 | 310.5465
836 | 5.235883 | 6.165672 | 5.508648 | 5.636734 | 0.501043 | 305.0577 | 305.939 | 305.3163 | 7.984845 | 6.318185 | 11.15126 | 8.484764 | 0.7542013 | 307.6634 | 306.0836 | 310.6647
837 | 5.408872 | 6.285667 | 5.38685 | 5.693796 | 0.5061152 | 305.2217 | 306.0528 | 305.2008 | 8.079083 | 6.24671 | 11.21846 | 8.514749 | 0.7568666 | 307.7527 | 306.0158 | 310.7284
838 | 5.489716 | 6.243812 | 5.333791 | 5.689106 | 0.5056984 | 305.2983 | 306.0131 | 305.1505 | 8.084975 | 6.219762 | 11.23835 | 8.514363 | 0.7568323 | 307.7583 | 305.9903 | 310.7473
839 | 5.429188 | 6.196613 | 5.477482 | 5.701094 | 0.5067639 | 305.2409 | 305.9684 | 305.2867 | 8.047757 | 6.296742 | 11.26974 | 8.538081 | 0.7589405 | 307.723 | 306.0633 | 310.777
840 | 5.395028 | 6.179871 | 5.457939 | 5.677612 | 0.5046767 | 305.2086 | 305.9525 | 305.2682 | 7.929372 | 6.325526 | 11.13851 | 8.46447 | 0.7523973 | 307.6108 | 306.0905 | 310.6526
841 | 5.345864 | 6.192846 | 5.26853 | 5.602413 | 0.4979923 | 305.162 | 305.9648 | 305.0887 | 7.918908 | 6.228455 | 11.49412 | 8.54716 | 0.7597476 | 307.6009 | 305.9985 | 310.9897
842 | 5.424455 | 6.150315 | 5.189649 | 5.58814 | 0.4967235 | 305.2365 | 305.9245 | 305.0139 | 7.936809 | 6.341366 | 11.41511 | 8.564428 | 0.7612825 | 307.6178 | 306.1056 | 310.9148
843 | 5.429027 | 6.133605 | 5.246282 | 5.602971 | 0.4980419 | 305.2408 | 305.9086 | 305.0676 | 7.975605 | 6.610074 | 11.46559 | 8.683757 | 0.7718895 | 307.6546 | 306.3603 | 310.9626
844 | 5.359194 | 6.167894 | 5.199469 | 5.575519 | 0.4956017 | 305.1746 | 305.9411 | 305.0232 | 7.781592 | 6.491464 | 11.45072 | 8.574591 | 0.7621859 | 307.4707 | 306.2478 | 310.9485
845 | 5.311576 | 6.230515 | 5.065083 | 5.535724 | 0.4920644 | 305.1295 | 306.0005 | 304.8958 | 7.787484 | 6.352409 | 11.38092 | 8.506936 | 0.7561721 | 307.4763 | 306.116 | 310.8824
846 | 5.362317 | 6.173657 | 5.097214 | 5.544396 | 0.4928352 | 305.1776 | 305.9466 | 304.9263 | 7.737129 | 6.3574 | 11.30622 | 8.466917 | 0.7526148 | 307.4286 | 306.1208 | 310.8116
847 | 5.367468 | 6.11052 | 5.250274 | 5.576088 | 0.4956522 | 305.1824 | 305.8867 | 305.0714 | 7.732171 | 6.428907 | 11.38391 | 8.514996 | 0.7568886 | 307.4239 | 306.1885 | 310.8852
848 | 5.300468 | 6.023656 | 5.319399 | 5.547841 | 0.4931414 | 305.1189 | 305.8044 | 305.1369 | 8.222195 | 6.372371 | 11.02199 | 8.538854 | 0.7590092 | 307.8883 | 306.1349 | 310.5422
849 | 5.285626 | 6.006109 | 5.296057 | 5.529264 | 0.4914901 | 305.1049 | 305.7878 | 305.1147 | 7.842796 | 6.285345 | 10.91076 | 8.3463 | 0.7418933 | 307.5287 | 306.0525 | 310.4367
850 | 5.265085 | 6.150411 | 5.182437 | 5.532644 | 0.4917906 | 305.0854 | 305.9246 | 305.007 | 7.914046 | 6.325139 | 10.8983 | 8.379161 | 0.7448143 | 307.5963 | 306.0902 | 310.4249
851 | 5.319206 | 6.170405 | 5.411673 | 5.633761 | 0.5007788 | 305.1367 | 305.9435 | 305.2243 | 7.922256 | 6.375397 | 10.94067 | 8.412774 | 0.7478021 | 307.604 | 306.1378 | 310.4651
852 | 5.210094 | 6.044261 | 5.490296 | 5.58155 | 0.4961378 | 305.0333 | 305.8239 | 305.2989 | 7.983558 | 6.36693 | 10.94463 | 8.431705 | 0.7494849 | 307.6621 | 306.1298 | 310.4688
853 | 5.078444 | 5.971112 | 5.496993 | 5.515516 | 0.4902681 | 304.9085 | 305.7546 | 305.3052 | 8.095696 | 6.345101 | 10.92499 | 8.455262 | 0.7515788 | 307.7684 | 306.1091 | 310.4502
854 | 5.083241 | 6.047126 | 5.452755 | 5.527708 | 0.4913518 | 304.913 | 305.8267 | 305.2633 | 8.184622 | 6.395134 | 10.95596 | 8.511905 | 0.7566138 | 307.8527 | 306.1565 | 310.4796
855 | 5.173616 | 5.987564 | 5.532891 | 5.56469 | 0.4946391 | 304.9987 | 305.7702 | 305.3392 | 8.165626 | 6.441077 | 11.02628 | 8.544327 | 0.7594957 | 307.8347 | 306.2001 | 310.5462
856 | 5.204975 | 5.921626 | 5.537495 | 5.554699 | 0.493751 | 305.0284 | 305.7077 | 305.3436 | 8.195536 | 6.525849 | 11.33703 | 8.68614 | 0.7721013 | 307.8631 | 306.2804 | 310.8408
857 | 5.112797 | 6.092619 | 5.47951 | 5.561642 | 0.4943682 | 304.941 | 305.8698 | 305.2886 | 8.216077 | 6.47308 | 11.44264 | 8.710598 | 0.7742754 | 307.8825 | 306.2304 | 310.9409
858 | 5.130247 | 6.032348 | 5.422781 | 5.528459 | 0.4914186 | 304.9576 | 305.8127 | 305.2349 | 8.18137 | 6.296936 | 11.24395 | 8.574087 | 0.762141 | 307.8496 | 306.0634 | 310.7526
859 | 5.087008 | 5.9167 | 5.419175 | 5.474294 | 0.4866039 | 304.9166 | 305.703 | 305.2314 | 7.865044 | 6.246871 | 11.44605 | 8.519321 | 0.757273 | 307.5498 | 306.016 | 310.9441
860 | 4.982596 | 5.963385 | 5.544933 | 5.496971 | 0.4886197 | 304.8176 | 305.7473 | 305.3506 | 8.082915 | 6.282512 | 11.41997 | 8.595132 | 0.7640118 | 307.7563 | 306.0498 | 310.9194
861 | 5.021167 | 6.016283 | 5.572138 | 5.536529 | 0.4921359 | 304.8542 | 305.7974 | 305.3764 | 8.150043 | 6.296936 | 11.3805 | 8.609159 | 0.7652586 | 307.8199 | 306.0634 | 310.882
862 | 5.182244 | 5.989013 | 5.503013 | 5.55809 | 0.4940524 | 305.0069 | 305.7716 | 305.3109 | 8.205099 | 6.27794 | 11.27547 | 8.586171 | 0.7632152 | 307.8721 | 306.0454 | 310.7824
863 | 5.229315 | 5.847833 | 5.405556 | 5.494235 | 0.4883764 | 305.0515 | 305.6378 | 305.2185 | 8.238679 | 6.357239 | 11.25423 | 8.616714 | 0.7659302 | 307.904 | 306.1206 | 310.7623
864 | 5.230892 | 5.911839 | 5.413058 | 5.518596 | 0.4905419 | 305.053 | 305.6984 | 305.2256 | 8.12522 | 6.22472 | 11.35481 | 8.568248 | 0.7616221 | 307.7964 | 305.995 | 310.8576
865 | 5.171619 | 6.070952 | 5.534243 | 5.592271 | 0.4970908 | 304.9968 | 305.8492 | 305.3405 | 8.523099 | 6.146001 | 11.46128 | 8.710126 | 0.7742334 | 308.1736 | 305.9204 | 310.9586
866 | 5.15784 | 6.16007 | 5.43772 | 5.58521 | 0.4964631 | 304.9837 | 305.9337 | 305.249 | 8.049881 | 6.193039 | 11.3503 | 8.531073 | 0.7583176 | 307.725 | 305.965 | 310.8534
867 | 5.181922 | 6.169793 | 5.38978 | 5.580498 | 0.4960443 | 305.0066 | 305.9429 | 305.2036 | 7.981658 | 6.344747 | 11.15078 | 8.492395 | 0.7548795 | 307.6603 | 306.1088 | 310.6642
868 | 5.191774 | 6.146741 | 5.376612 | 5.571709 | 0.495263 | 305.0159 | 305.9211 | 305.1911 | 7.940029 | 6.385861 | 11.00081 | 8.442233 | 0.7504207 | 307.6209 | 306.1477 | 310.5221
869 | 5.145219 | 6.203599 | 5.244737 | 5.531185 | 0.4916609 | 304.9718 | 305.975 | 305.0661 | 8.015142 | 6.352474 | 10.94086 | 8.436159 | 0.7498808 | 307.6921 | 306.1161 | 310.4653
870 | 5.135721 | 6.262743 | 5.110125 | 5.502863 | 0.4891434 | 304.9628 | 306.031 | 304.9385 | 8.047724 | 6.273658 | 11.01388 | 8.445088 | 0.7506745 | 307.723 | 306.0414 | 310.5345
871 | 5.179926 | 6.275461 | 5.107292 | 5.520893 | 0.490746 | 305.0047 | 306.0431 | 304.9358 | 7.928502 | 6.367091 | 11.00397 | 8.433186 | 0.7496165 | 307.61 | 306.1299 | 310.5251
872 | 5.169301 | 6.139304 | 5.247216 | 5.518607 | 0.4905428 | 304.9946 | 305.914 | 305.0685 | 7.907993 | 6.488921 | 10.94566 | 8.447524 | 0.750891 | 307.5905 | 306.2454 | 310.4698
873 | 5.13321 | 6.053051 | 5.401435 | 5.529232 | 0.4914873 | 304.9604 | 305.8323 | 305.2146 | 7.973963 | 6.4442 | 11.04923 | 8.489132 | 0.7545895 | 307.653 | 306.203 | 310.568
874 | 5.135495 | 6.118891 | 5.322587 | 5.525658 | 0.4911696 | 304.9626 | 305.8947 | 305.1399 | 8.054614 | 6.35051 | 11.2134 | 8.539508 | 0.7590674 | 307.7295 | 306.1142 | 310.7236
875 | 5.201272 | 6.192427 | 5.221781 | 5.538493 | 0.4923105 | 305.0249 | 305.9644 | 305.0443 | 8.07992 | 6.398514 | 11.2588 | 8.579077 | 0.7625846 | 307.7535 | 306.1597 | 310.7666
876 | 5.272071 | 6.15112 | 5.227222 | 5.550138 | 0.4933456 | 305.092 | 305.9252 | 305.0495 | 7.844954 | 6.465063 | 11.24309 | 8.517701 | 0.757129 | 307.5308 | 306.2228 | 310.7517
877 | 5.253172 | 6.12517 | 5.368659 | 5.582334 | 0.4962074 | 305.0741 | 305.9006 | 305.1836 | 8.028986 | 6.405468 | 11.37895 | 8.604469 | 0.7648417 | 307.7052 | 306.1663 | 310.8805
878 | 5.116918 | 6.106882 | 5.485016 | 5.569605 | 0.495076 | 304.9449 | 305.8833 | 305.2939 | 8.174029 | 6.325912 | 11.4504 | 8.650112 | 0.7688989 | 307.8427 | 306.0909 | 310.9482
879 | 5.131664 | 6.081415 | 5.535177 | 5.582752 | 0.4962446 | 304.9589 | 305.8592 | 305.3414 | 8.302234 | 6.257978 | 11.41585 | 8.658687 | 0.7696611 | 307.9642 | 306.0265 | 310.9155
880 | 5.166532 | 6.041299 | 5.430218 | 5.546016 | 0.4929792 | 304.992 | 305.8211 | 305.2419 | 8.234944 | 6.258493 | 11.50046 | 8.664633 | 0.7701896 | 307.9004 | 306.027 | 310.9957
881 | 5.157099 | 6.157012 | 5.527804 | 5.613972 | 0.4990197 | 304.983 | 305.9308 | 305.3344 | 7.816557 | 6.355822 | 11.58739 | 8.58659 | 0.7632524 | 307.5038 | 306.1193 | 311.0781
882 | 5.151336 | 6.174108 | 5.58096 | 5.635468 | 0.5009305 | 304.9776 | 305.947 | 305.3848 | 8.110346 | 6.40051 | 11.59946 | 8.70344 | 0.7736391 | 307.7823 | 306.1616 | 311.0895
883 | 5.233919 | 6.124268 | 5.528577 | 5.628921 | 0.5003486 | 305.0558 | 305.8998 | 305.3351 | 8.111054 | 6.498966 | 11.58723 | 8.732416 | 0.7762148 | 307.783 | 306.2549 | 311.0779
884 | 5.205522 | 6.065543 | 5.45678 | 5.575948 | 0.4956398 | 305.0289 | 305.8441 | 305.2671 | 8.010023 | 6.462133 | 11.59618 | 8.689445 | 0.7723951 | 307.6872 | 306.22 | 311.0864
885 | 5.111703 | 6.153631 | 5.472459 | 5.579264 | 0.4959346 | 304.94 | 305.9276 | 305.282 | 7.938032 | 6.460588 | 11.71183 | 8.703483 | 0.7736429 | 307.619 | 306.2186 | 311.196
886 | 5.158322 | 6.171274 | 5.510708 | 5.613435 | 0.498972 | 304.9842 | 305.9443 | 305.3182 | 7.879822 | 6.474497 | 11.86118 | 8.738501 | 0.7767557 | 307.5638 | 306.2318 | 311.3376
887 | 5.243578 | 6.185569 | 5.389844 | 5.60633 | 0.4983405 | 305.065 | 305.9579 | 305.2036 | 8.473517 | 6.576912 | 11.82046 | 8.956962 | 0.7961744 | 308.1266 | 306.3288 | 311.299
888 | 5.228864 | 6.102697 | 5.296701 | 5.542754 | 0.4926892 | 305.0511 | 305.8793 | 305.1154 | 7.957994 | 6.640339 | 11.6448 | 8.747709 | 0.7775742 | 307.6379 | 306.3889 | 311.1325
889 | 5.20813 | 6.215286 | 5.287654 | 5.570357 | 0.4951428 | 305.0314 | 305.9861 | 305.1068 | 7.860665 | 6.569411 | 11.52219 | 8.650756 | 0.7689561 | 307.5457 | 306.3217 | 311.0163
890 | 5.1014 | 6.265351 | 5.375968 | 5.580906 | 0.4960806 | 304.9302 | 306.0335 | 305.1905 | 7.886744 | 6.498644 | 11.50539 | 8.630258 | 0.7671341 | 307.5704 | 306.2546 | 311.0004
891 | 5.186011 | 6.219408 | 5.332632 | 5.57935 | 0.4959422 | 305.0104 | 305.99 | 305.1494 | 7.98227 | 6.409847 | 11.49747 | 8.629861 | 0.7670988 | 307.6609 | 306.1705 | 310.9929
892 | 5.184144 | 6.194649 | 5.312381 | 5.563724 | 0.4945533 | 305.0087 | 305.9665 | 305.1302 | 7.422702 | 6.515997 | 11.42026 | 8.452987 | 0.7513766 | 307.1305 | 306.2711 | 310.9197
893 | 5.289554 | 6.205982 | 5.445447 | 5.646994 | 0.501955 | 305.1086 | 305.9772 | 305.2563 | 7.924124 | 6.505695 | 11.4228 | 8.617541 | 0.7660036 | 307.6058 | 306.2613 | 310.9221
894 | 5.615925 | 6.218281 | 5.534823 | 5.789676 | 0.5146379 | 305.4179 | 305.9889 | 305.3411 | 7.992154 | 6.38496 | 11.57831 | 8.651808 | 0.7690496 | 307.6703 | 306.1469 | 311.0695
895 | 5.13263 | 6.266188 | 5.49989 | 5.632903 | 0.5007025 | 304.9598 | 306.0343 | 305.308 | 7.885907 | 6.306627 | 11.74341 | 8.645315 | 0.7684725 | 307.5696 | 306.0726 | 311.226
896 | 4.84396 | 6.233509 | 5.413862 | 5.497111 | 0.4886321 | 304.6862 | 306.0033 | 305.2264 | 7.748655 | 6.391721 | 11.46434 | 8.534904 | 0.7586581 | 307.4395 | 306.1533 | 310.9615
897 | 4.686715 | 6.137243 | 5.369496 | 5.397818 | 0.4798061 | 304.5372 | 305.9121 | 305.1844 | 7.684746 | 6.475076 | 11.27164 | 8.477155 | 0.7535249 | 307.3789 | 306.2323 | 310.7788
898 | 3.80142 | 6.115479 | 5.45971 | 5.125536 | 0.4556032 | 303.698 | 305.8914 | 305.2699 | 7.678758 | 6.515032 | 11.32454 | 8.50611 | 0.7560987 | 307.3732 | 306.2702 | 310.8289
899 | 2.407138 | 6.159716 | 5.500727 | 4.689194 | 0.4168172 | 302.3764 | 305.9334 | 305.3087 | 7.781946 | 6.547324 | 11.41079 | 8.580022 | 0.7626686 | 307.471 | 306.3008 | 310.9107
900 | 1.492738 | 6.159587 | 5.44036 | 4.364228 | 0.3879314 | 301.5097 | 305.9333 | 305.2515 | 7.734747 | 6.505791 | 11.52045 | 8.586997 | 0.7632887 | 307.4263 | 306.2614 | 311.0146
901 | [5 empty] | 301.0567 | 305.8575 | 305.2236 | 7.621159 | 6.488599 | 11.43919 | 8.516316 | 0.7570059 | 307.3186 | 306.2451 | 310.9376
902 | [5 empty] | 300.8123 | 305.9226 | 305.277 | 7.723768 | 6.465031 | 11.09917 | 8.429323 | 0.7492731 | 307.4159 | 306.2228 | 310.6153
903 | [6 empty] | 305.8784 | 305.3817 | 7.825056 | 6.396035 | 11.47242 | 8.564503 | 0.7612892 | 307.5119 | 306.1574 | 310.9691
904 | [6 empty] | 305.8077 | 305.3549 | 7.885231 | 6.334412 | 11.50935 | 8.57633 | 0.7623404 | 307.5689 | 306.099 | 311.0041
905 | [6 empty] | 307.0179 | 305.3659 | 7.945502 | 6.38541 | 11.3539 | 8.561605 | 0.7610316 | 307.6261 | 306.1473 | 310.8568
906 | [6 empty] | 306.2927 | 305.4561 | 8.02464 | 6.394071 | 9.85096 | 8.08989 | 0.7191014 | 307.7011 | 306.1555 | 309.4322
907 | [6 empty] | 305.9076 | 305.5029 | 8.174866 | 6.42675 | 11.77925 | 8.793621 | 0.7816552 | 307.8435 | 306.1865 | 311.2599
908 | [6 empty] | 305.7571 | 305.5025 | 8.172387 | 6.402474 | 11.4126 | 8.662486 | 0.7699988 | 307.8411 | 306.1635 | 310.9124
909 | [6 empty] | 303.9605 | 305.3638 | 8.126959 | 6.357657 | 11.31057 | 8.598395 | 0.7643018 | 307.7981 | 306.121 | 310.8157
910 | [6 empty] | 302.3965 | 305.935 | 8.07625 | 6.303665 | 11.39817 | 8.592696 | 0.7637952 | 307.75 | 306.0698 | 310.8987
911 | [6 empty] | 301.4404 | 305.6075 | 8.051395 | 6.253825 | 11.53217 | 8.612464 | 0.7655524 | 307.7264 | 306.0226 | 311.0258
912 | [6 empty] | 300.8492 | 305.144 | 8.096566 | 6.357657 | 11.5183 | 8.657507 | 0.7695561 | 307.7693 | 306.121 | 311.0126
913 | [7 empty] | 304.9232 | 8.057544 | 6.371695 | 11.03957 | 8.489604 | 0.7546315 | 307.7323 | 306.1343 | 310.5588
914 | [7 empty] | 304.6237 | 7.766782 | 6.295712 | 11.59666 | 8.553052 | 0.7602713 | 307.4567 | 306.0623 | 311.0869
915 | [7 empty] | 303.6731 | 7.979952 | 6.196516 | 11.74406 | 8.640174 | 0.7680155 | 307.6587 | 305.9683 | 311.2266
916 | [7 empty] | 302.9545 | 8.122548 | 6.247257 | 11.70642 | 8.692074 | 0.7726288 | 307.7939 | 306.0164 | 311.1909
917 | [7 empty] | 302.4817 | 8.132303 | 6.268249 | 11.34434 | 8.581631 | 0.7628117 | 307.8031 | 306.0363 | 310.8477
918 | [7 empty] | 302.1967 | 8.200366 | 6.251443 | 11.10355 | 8.518452 | 0.7571957 | 307.8676 | 306.0203 | 310.6195
919 | [7 empty] | 302.042 | 8.402235 | 6.194906 | 10.98468 | 8.527274 | 0.7579799 | 308.059 | 305.9667 | 310.5068
920 | [8 empty] | 9.018854 | 6.222531 | 10.90657 | 8.715985 | 0.7747543 | 308.6435 | 305.9929 | 310.4328
921 | [8 empty] | 8.463279 | 6.241108 | 10.82376 | 8.509383 | 0.7563896 | 308.1169 | 306.0105 | 310.3543
922 | [8 empty] | 8.143797 | 6.262035 | 10.75715 | 8.387661 | 0.7455699 | 307.814 | 306.0304 | 310.2911
923 | [8 empty] | 8.133752 | 6.274785 | 10.73287 | 8.38047 | 0.7449307 | 307.8045 | 306.0424 | 310.2681
924 | [8 empty] | 8.215723 | 6.294199 | 11.76415 | 8.758023 | 0.7784909 | 307.8822 | 306.0609 | 311.2456
925 | [8 empty] | 8.173579 | 6.315963 | 10.75013 | 8.413225 | 0.7478422 | 307.8423 | 306.0815 | 310.2845
926 | [8 empty] | 8.072708 | 6.329872 | 10.5226 | 8.308394 | 0.7385239 | 307.7466 | 306.0947 | 310.0688
927 | [8 empty] | 8.16157 | 6.395649 | 10.50158 | 8.352932 | 0.7424829 | 307.8309 | 306.157 | 310.0489
928 | [8 empty] | 8.237617 | 6.269698 | 10.60992 | 8.372411 | 0.7442143 | 307.903 | 306.0376 | 310.1516
929 | [8 empty] | 8.255067 | 6.19291 | 10.66932 | 8.372432 | 0.7442162 | 307.9195 | 305.9648 | 310.2079
930 | [8 empty] | 8.237584 | 6.208686 | 10.62814 | 8.358137 | 0.7429455 | 307.9029 | 305.9798 | 310.1689
931 | [8 empty] | 8.29103 | 6.238274 | 10.4952 | 8.341502 | 0.7414669 | 307.9536 | 306.0078 | 310.0428
932 | [8 empty] | 8.423388 | 6.220406 | 10.49739 | 8.380395 | 0.744924 | 308.079 | 305.9909 | 310.0449
933 | [8 empty] | 8.434785 | 6.24877 | 10.57904 | 8.420866 | 0.7485214 | 308.0898 | 306.0178 | 310.1223
934 | [8 empty] | 8.358287 | 6.130192 | 10.619 | 8.369159 | 0.7439252 | 308.0173 | 305.9054 | 310.1602
935 | [8 empty] | 8.265273 | 5.969019 | 10.58783 | 8.274041 | 0.7354703 | 307.9292 | 305.7526 | 310.1306
936 | [8 empty] | 8.315177 | 5.93444 | 10.65367 | 8.301096 | 0.7378752 | 307.9765 | 305.7198 | 310.1931
937 | [8 empty] | 8.446923 | 6.018021 | 10.83738 | 8.434109 | 0.7496986 | 308.1013 | 305.7991 | 310.3671875
938 | [8 empty] | 8.413182 | 6.189755 | 10.9283 | 8.510414 | 0.7564812 | 308.0694 | 305.9619 | 310.4534
939 | [8 empty] | 8.287005 | 6.1998 | 11.69699 | 8.72793 | 0.775816 | 307.9498 | 305.9714 | 311.182
940 | [8 empty] | 8.342415 | 6.176426 | 11.39643 | 8.638425 | 0.76786 | 308.0023 | 305.9492 | 310.8971
941 | [8 empty] | 8.34924 | 6.192073 | 10.92666 | 8.489325 | 0.7546067 | 308.0088 | 305.9641 | 310.4518
942 | [8 empty] | 7.724379 | 6.19262 | 10.90509 | 8.27403 | 0.7354694 | 307.4165 | 305.9646 | 310.4314
943 | [8 empty] | 8.178118 | 6.143747 | 10.94022 | 8.420694 | 0.7485061 | 307.8466 | 305.9182 | 310.4647
944 | [8 empty] | 8.469203 | 6.124172 | 10.98307 | 8.525481 | 0.7578206 | 308.1225 | 305.8997 | 310.5053
945 | [8 empty] | 8.434882 | 6.206014 | 11.11952 | 8.586804 | 0.7632715 | 308.0899 | 305.9773 | 310.6346
946 | [8 empty] | 8.300914 | 6.301314 | 8.225929 | 7.609386 | 0.6763899 | 307.963 | 306.0676 | 307.8919
947 | [8 empty] | 8.664343 | 6.319119 | 10.97975 | 8.654405 | 0.7692805 | 308.3074 | 306.0845 | 310.5021
948 | [8 empty] | 8.178666 | 6.249543 | 11.42155 | 8.616585 | 0.7659187 | 307.8471 | 306.0185 | 310.9209
949 | [8 empty] | 8.213244 | 6.249865 | 11.41118 | 8.624763 | 0.7666456 | 307.8799 | 306.0188 | 310.9111
950 | [8 empty] | 8.165079 | 6.230064 | 11.8815 | 8.758881 | 0.7785672 | 307.8342 | 306.0001 | 311.3569
951 | [8 empty] | 8.061053 | 6.31738 | 11.76031 | 8.712916 | 0.7744814 | 307.7356 | 306.0828 | 311.242
952 | [8 empty] | 8.110313 | 6.326588 | 10.21935 | 8.21875 | 0.7305555 | 307.7823 | 306.0916 | 309.7814
953 | [8 empty] | 8.239387 | 6.308462 | 9.553887 | 8.033912 | 0.7141255 | 307.9046 | 306.0744 | 309.1506
954 | [8 empty] | 8.131176 | 6.301668 | 9.261161 | 7.898002 | 0.7020446 | 307.8021 | 306.0679 | 308.8731
955 | [8 empty] | 8.016076 | 6.328262 | 9.005911 | 7.783416 | 0.6918592 | 307.693 | 306.0931 | 308.6312
956 | [8 empty] | 8.025606 | 6.30067 | 7.79241 | 7.372895 | 0.6553685 | 307.702 | 306.067 | 307.481
957 | [8 empty] | 8.09428 | 6.335603 | 10.34124 | 8.257042 | 0.7339592 | 307.7671 | 306.1001 | 309.8969
958 | [8 empty] | 8.173418 | 6.476171 | 10.48236 | 8.377315 | 0.7446502 | 307.8421 | 306.2333 | 310.0307
959 | [8 empty] | 8.030757 | 6.465804 | 10.92492 | 8.473828 | 0.7532292 | 307.7069 | 306.2235 | 310.4502
960 | [8 empty] | 7.857574 | 6.469764 | 11.17422 | 8.500519 | 0.7556017 | 307.5427 | 306.2273 | 310.6865
961 | [8 empty] | 7.819841 | 6.4027 | 11.19688 | 8.473141 | 0.7531681 | 307.507 | 306.1637 | 310.7079
962 | [8 empty] | 7.905482 | 6.528232 | 11.24872 | 8.560811 | 0.760961 | 307.5881 | 306.2827 | 310.7571
963 | [8 empty] | 7.803743 | 6.620699 | 10.16667 | 8.197039 | 0.7286257 | 307.4917 | 306.3703 | 309.7314
964 | [8 empty] | 7.73729 | 6.65692 | 9.351664 | 7.915291 | 0.7035814 | 307.4287 | 306.4047 | 308.9589
965 | [8 empty] | 7.567552 | 6.59594 | 8.873714 | 7.679069 | 0.6825839 | 307.2678 | 306.3469 | 308.5059
966 | [8 empty] | 7.898109 | 6.601768 | 8.640035 | 7.713304 | 0.685627 | 307.5811 | 306.3524 | 308.2844
967 | [8 empty] | 7.817684 | 6.586925 | 8.596796 | 7.667135 | 0.6815231 | 307.5049 | 306.3383 | 308.2434
968 | [8 empty] | 7.909571 | 6.585348 | 9.338174 | 7.944364 | 0.7061657 | 307.592 | 306.3368 | 308.9461
969 | [8 empty] | 8.000171 | 6.553828 | 9.582252 | 8.045417 | 0.7151482 | 307.6779 | 306.3069 | 309.1775
970 | [8 empty] | 8.022933 | 6.558013 | 10.29887 | 8.293273 | 0.7371798 | 307.6995 | 306.3109 | 309.8568
971 | [8 empty] | 7.966848 | 6.658304 | 10.75274 | 8.459297 | 0.7519375 | 307.6463 | 306.406 | 310.287
972 | [8 empty] | 7.986133 | 6.639341 | 10.91237 | 8.512614 | 0.7566768 | 307.6646 | 306.388 | 310.4383
973 | [8 empty] | 8.121968 | 6.568284 | 10.51626 | 8.402171 | 0.7468596 | 307.7933 | 306.3206 | 310.0628
974 | [8 empty] | 8.178698 | 6.512166 | 9.87588 | 8.188915 | 0.7279035 | 307.8471 | 306.2675 | 309.4558
975 | [8 empty] | 8.17242 | 6.614968 | 9.368696 | 8.052028 | 0.7157358 | 307.8412 | 306.3649 | 308.9751
976 | [8 empty] | 8.150043 | 7.040793 | 9.002981 | 8.064606 | 0.7168538 | 307.8199 | 306.7685 | 308.6284
977 | [8 empty] | 8.118878 | 7.688288 | 8.727351 | 8.178172 | 0.7269486 | 307.7904 | 307.3823 | 308.3672
978 | [8 empty] | 8.11804 | 8.057544 | 8.561477 | 8.245687 | 0.73295 | 307.7896 | 307.7323 | 308.2099
979 | [8 empty] | 7.999205 | 8.297147 | 8.543865 | 8.280072 | 0.7360064 | 307.677 | 307.9594 | 308.1932
980 | [8 empty] | 8.720911 | 8.425931 | 8.56431 | 8.570384 | 0.7618119 | 308.3611 | 308.0815 | 308.2126
981 | [8 empty] | 7.672801 | 8.52883 | 8.572101 | 8.257911 | 0.7340365 | 307.3676 | 308.179 | 308.22
982 | [8 empty] | 7.642054 | 8.815246 | 8.514277 | 8.323859 | 0.7398986 | 307.3384 | 308.4505 | 308.1652
983 | [8 empty] | 7.759216 | 8.14354 | 8.606004 | 8.169586 | 0.7261855 | 307.4495 | 307.8138 | 308.2521
984 | [8 empty] | 7.666427 | 7.523701 | 8.727286 | 7.972471 | 0.7086641 | 307.3615 | 307.2263 | 308.3671
985 | [8 empty] | 7.571545 | 7.082326 | 8.762251 | 7.805374 | 0.693811 | 307.2716 | 306.8079 | 308.4002
986 | [8 empty] | 7.636323 | 6.898873 | 8.708419 | 7.747872 | 0.6886997 | 307.333 | 306.634 | 308.3492
987 | [8 empty] | 7.643825 | 6.830971 | 8.682051 | 7.718949 | 0.6861288 | 307.3401 | 306.5696 | 308.3242
988 | [8 empty] | 7.781238 | 6.833386 | 8.790326 | 7.80165 | 0.69348 | 307.4704 | 306.5719 | 308.4268
989 | [8 empty] | 7.799815 | 6.746521 | 8.892806 | 7.813047 | 0.6944931 | 307.488 | 306.4896 | 308.524
990 | [8 empty] | 7.841702 | 6.697454 | 8.86251 | 7.800555 | 0.6933827 | 307.5277 | 306.4431 | 308.4953
991 | [8 empty] | 6.781003 | 6.74739 | 8.708709 | 7.412368 | 0.6588771 | 306.5223 | 306.4904 | 308.3495
992 | [8 empty] | 7.652292 | 6.78477 | 8.5797 | 7.672254 | 0.6819781 | 307.3481 | 306.5258 | 308.2272
993 | [8 empty] | 7.689962 | 6.842691 | 8.576158 | 7.702937 | 0.6847055 | 307.3839 | 306.5807 | 308.2238
994 | [8 empty] | 7.827536 | 6.792079 | 8.459962 | 7.693192 | 0.6838393 | 307.5143 | 306.5328 | 308.1137
995 | [8 empty] | 7.872063 | 6.778685 | 8.392962 | 7.681237 | 0.6827766 | 307.5565 | 306.5201 | 308.0502
996 | [8 empty] | 7.830659 | 6.886671 | 8.683532 | 7.800287 | 0.6933588 | 307.5172 | 306.6224 | 308.3256
997 | [8 empty] | 7.801489 | 6.905022 | 8.725129 | 7.810547 | 0.6942708 | 307.4896 | 306.6398 | 308.3651
998 | [8 empty] | 8.518173 | 6.846329 | 8.597826 | 7.987443 | 0.7099949 | 308.1689 | 306.5842 | 308.2444
999 | [8 empty] | 7.989997 | 6.799773 | 8.439743 | 7.743171 | 0.6882819 | 307.6682 | 306.5401 | 308.0945
1000 | [8 empty] | 7.998883 | 6.728041 | 8.546731 | 7.757885 | 0.6895898 | 307.6767 | 306.4721 | 308.196
1001 | [8 empty] | 7.957575 | 6.615515 | 8.952401 | 7.841831 | 0.6970516 | 307.6375 | 306.3654 | 308.5805
1002 | [8 empty] | 9.412643 | 6.593558 | 9.119176 | 8.375126 | 0.7444556 | 309.0167 | 306.3446 | 308.7386
1003 | [8 empty] | 8.315048 | 6.660815 | 8.796508 | 7.924124 | 0.7043666 | 307.9763 | 306.4084 | 308.4327
1004 | [8 empty] | 8.000171 | 6.682097 | 8.943869 | 7.875379 | 0.7000337 | 307.6779 | 306.4285 | 308.5724
1005 | [8 empty] | 7.947884 | 6.520923 | 8.981603 | 7.816804 | 0.694827 | 307.6283 | 306.2758 | 308.6082
1006 | [8 empty] | 7.960763 | 6.594073 | 9.068596 | 7.874477 | 0.6999535 | 307.6405 | 306.3451 | 308.6906
1007 | [8 empty] | 8.0871 | 6.735832 | 8.860546 | 7.894493 | 0.7017327 | 307.7603 | 306.4795 | 308.4934
1008 | [8 empty] | 8.151041 | 6.793044 | 8.807358 | 7.917148 | 0.7037465 | 307.8209 | 306.5337 | 308.443
1009 | [8 empty] | 7.921419 | 6.777365 | 8.892581 | 7.863788 | 0.6990034 | 307.6032 | 306.5188 | 308.5238
1010 | [8 empty] | 7.991349 | 6.784158 | 8.890102 | 7.888536 | 0.7012032 | 307.6695 | 306.5253 | 308.5214
1011 | [8 empty] | 8.198756 | 6.830875 | 8.738748 | 7.922793 | 0.7042483 | 307.8661 | 306.5695 | 308.378
1012 | [8 empty] | 8.211602 | 6.828106 | 8.588682 | 7.87613 | 0.7001005 | 307.8783 | 306.5669 | 308.2357
1013 | [8 empty] | 6.088112 | 6.79459 | 8.591483 | 7.158062 | 0.6362722 | 305.8655 | 306.5352 | 308.2384
1014 | [8 empty] | 7.978986 | 6.766933 | 8.622681 | 7.789533 | 0.692403 | 307.6578 | 306.5089 | 308.2679
1015 | [8 empty] | 8.447406 | 7.312463 | 8.530311 | 8.096727 | 0.719709 | 308.1018 | 307.026 | 308.1804
1016 | [8 empty] | 8.262182 | 7.238509 | 8.450722 | 7.983804 | 0.7096715 | 307.9262 | 306.9559 | 308.1049
1017 | [8 empty] | 8.13768 | 7.060078 | 9.72649 | 8.308083 | 0.7384963 | 307.8082 | 306.7868 | 309.3142
1018 | [8 empty] | 8.270231 | 6.901191 | 9.764224 | 8.311882 | 0.738834 | 307.9339 | 306.6362 | 309.35
1019 | [8 empty] | 8.452944 | 6.780037 | 10.23844 | 8.490474 | 0.7547088 | 308.1071 | 306.5214 | 309.7995
1020 | [8 empty] | 9.094482 | 6.860012 | 10.52672 | 8.827072 | 0.7846287 | 308.7151 | 306.5972 | 310.0727
1021 | [8 empty] | 8.077087 | 6.929427 | 10.73835 | 8.581621 | 0.7628107 | 307.7508 | 306.663 | 310.2733
1022 | [8 empty] | 8.149303 | 6.872021 | 11.04782 | 8.689713 | 0.772419 | 307.8192 | 306.6086 | 310.5667
1023 | [8 empty] | 8.309027 | 6.829651 | 10.52157 | 8.553417 | 0.7603037 | 307.9706 | 306.5684 | 310.0678
1024 | [8 empty] | 8.38076 | 6.840888 | 11.27869 | 8.833447 | 0.7851953 | 308.0386 | 306.579 | 310.7855
1025 | [8 empty] | 8.385074 | 6.73287 | 11.26247 | 8.793471 | 0.7816418 | 308.0427 | 306.4767 | 310.7701
1026 | [8 empty] | 8.366175 | 6.802864 | 11.31633 | 8.828457 | 0.7847517 | 308.0248 | 306.543 | 310.8212
1027 | [8 empty] | 8.407483 | 6.878428 | 11.38723 | 8.891046 | 0.7903152 | 308.064 | 306.6146 | 310.8884
1028 | [8 empty] | 8.404972 | 6.8245 | 11.24943 | 8.8263 | 0.78456 | 308.0616 | 306.5635 | 310.7578
1029 | [8 empty] | 8.279053 | 6.729715 | 11.04788 | 8.685549 | 0.7720488 | 307.9422 | 306.4737 | 310.5667
1030 | [8 empty] | 8.249046 | 6.709045 | 11.01926 | 8.659116 | 0.7696992 | 307.9138 | 306.4541 | 310.5396
1031 | [8 empty] | 8.260959 | 6.77495 | 11.0085 | 8.681471 | 0.7716863 | 307.9251 | 306.5165 | 310.5294
1032 | [8 empty] | 8.583982 | 6.757532 | 10.82846 | 8.723326 | 0.7754068 | 308.2313 | 306.5 | 310.3587
1033 | [8 empty] | 8.572874 | 6.747712 | 10.76771 | 8.696099 | 0.7729866 | 308.2207 | 306.4907 | 310.3011
1034 | [8 empty] | 8.455326 | 6.681839 | 10.58564 | 8.574269 | 0.7621573 | 308.1093 | 306.4283 | 310.1286
1035 | [8 empty] | 5.834568 | 6.721086 | 11.05519 | 7.870281 | 0.6995805 | 305.6252 | 306.4655 | 310.5736
1036 | [8 empty] | 8.21054 | 6.704151 | 11.17155 | 8.695412 | 0.7729255 | 307.8773 | 306.4494 | 310.6839
1037 | [8 empty] | 9.041842 | 6.708498 | 11.20719 | 8.985842 | 0.7987415 | 308.6653 | 306.4536 | 310.7177
1038 | [8 empty] | 8.886689 | 6.748099 | 11.43652 | 9.023769 | 0.8021128 | 308.5182 | 306.4911 | 310.9351
1039 | [8 empty] | 8.733436 | 6.793527 | 11.40049 | 8.975818 | 0.7978505 | 308.3729 | 306.5341 | 310.9009
1040 | [8 empty] | 8.619655 | 6.870347 | 11.31543 | 8.935144 | 0.794235 | 308.2651 | 306.607 | 310.8203125
1041 | [8 empty] | 8.54657 | 6.906793 | 11.05712 | 8.836828 | 0.7854958 | 308.1958 | 306.6415 | 310.5755
1042 | [8 empty] | 8.694607 | 6.869059 | 10.79814 | 8.787267 | 0.7810904 | 308.3361 | 306.6057 | 310.33
1043 | [8 empty] | 8.429215 | 6.800643 | 10.71732 | 8.649061 | 0.7688054 | 308.0846 | 306.5409 | 310.2534
1044 | [8 empty] | 8.575804 | 6.780617 | 10.75966 | 8.705361 | 0.7738098 | 308.2235 | 306.5219 | 310.2935
1045 | [8 empty] | 8.520781 | 6.823631 | 10.67846 | 8.674292 | 0.7710481 | 308.1714 | 306.5627 | 310.2166
1046 | [8 empty] | 9.097895 | 6.817803 | 10.57289 | 8.82953 | 0.7848471 | 308.7184 | 306.5572 | 310.1165
1047 | [8 empty] | 8.184751 | 6.784158 | 10.62991 | 8.53294 | 0.7584836 | 307.8528 | 306.5253 | 310.1705
1048 | [8 empty] | 8.770976 | 6.789599 | 10.69327 | 8.751283 | 0.7778918 | 308.4085 | 306.5304 | 310.2306
1049 | [8 empty] | 8.684079 | 6.778846 | 10.59305 | 8.685324 | 0.7720288 | 308.3261 | 306.5202 | 310.1356
1050 | [8 empty] | 8.514664 | 6.788215 | 10.48326 | 8.595379 | 0.7640337 | 308.1656 | 306.5291 | 310.0315
1051 | [8 empty] | 8.363149 | 6.87698 | 10.51285 | 8.584325 | 0.7630511 | 308.0219 | 306.6133 | 310.0596
1052 | [8 empty] | 8.347244 | 6.912009 | 10.58287 | 8.614042 | 0.7656926 | 308.0069 | 306.6465 | 310.1259
1053 | [8 empty] | 8.75681 | 6.923374 | 10.69707 | 8.792419 | 0.7815483 | 308.3951 | 306.6572 | 310.2342
1054 | [8 empty] | 8.224126 | 6.795652 | 10.66668 | 8.562153 | 0.7610802 | 307.8902 | 306.5362 | 310.2054
1055 | [8 empty] | 8.2041 | 6.829941 | 10.60393 | 8.54599 | 0.7596436 | 307.8712 | 306.5687 | 310.1459
1056 | [8 empty] | 8.216882 | 6.842272 | 10.21159 | 8.423581 | 0.7487627 | 307.8833 | 306.5804 | 309.774
1057 | [8 empty] | 8.602591 | 6.888313 | 10.6699 | 8.720267 | 0.7751349 | 308.2489 | 306.624 | 310.2084
1058 | [8 empty] | 8.49731 | 6.828074 | 10.62824 | 8.651207 | 0.7689962 | 308.1491 | 306.5669 | 310.1689
1059 | [8 empty] | 8.386073 | 6.879748 | 10.57257 | 8.612797 | 0.765582 | 308.0437 | 306.6159 | 310.1162
1060 | [8 empty] | 8.421585 | 6.843496 | 10.71932 | 8.661467 | 0.7699082 | 308.0773 | 306.5815 | 310.2553
1061 | [8 empty] | 8.517915 | 6.832871 | 10.71584 | 8.688876 | 0.7723446 | 308.1686 | 306.5714 | 310.252
1062 | [8 empty] | 8.452268 | 6.828975 | 10.73323 | 8.67149 | 0.7707992 | 308.1064 | 306.5677 | 310.2685
1063 | [8 empty] | 8.429183 | 6.837314 | 10.70947 | 8.658655 | 0.7696582 | 308.0845 | 306.5757 | 310.2459
1064 | [8 empty] | 8.451591 | 6.854829 | 10.77138 | 8.6926 | 0.7726756 | 308.1058 | 306.5923 | 310.3046
1065 | [8 empty] | 8.639681 | 6.914198 | 10.80731 | 8.787064 | 0.7810723 | 308.2841 | 306.6485 | 310.3387
1066 | [8 empty] | 8.577961 | 6.923342 | 10.79968 | 8.766995 | 0.7792884 | 308.2256 | 306.6572 | 310.3315
1067 | [8 empty] | 8.412634 | 6.872890625 | 9.980678 | 8.422068 | 0.7486282 | 308.0688 | 306.609375 | 309.5551
1068 | [8 empty] | 8.481212 | 6.845846 | 10.66974 | 8.665599 | 0.7702754 | 308.1339 | 306.5837 | 310.2083
1069 | [8 empty] | 8.510349 | 6.82817 | 10.87734 | 8.738619 | 0.7767662 | 308.1615 | 306.567 | 310.4051
1070 | [8 empty] | 8.37651 | 6.839085 | 10.83156 | 8.682383 | 0.7717674 | 308.0346 | 306.5773 | 310.3617
1071 | [8 empty] | 8.272195 | 6.830005 | 10.7304 | 8.610865 | 0.7654103 | 307.9357 | 306.5687 | 310.2658
1072 | [8 empty] | 8.21157 | 6.818029 | 10.78626 | 8.605285 | 0.7649142 | 307.8783 | 306.5574 | 310.3187
1073 | [8 empty] | 8.215723 | 6.755761 | 10.7049 | 8.558794 | 0.7607817 | 307.8822 | 306.4984 | 310.2416
1074 | [8 empty] | 8.128891 | 6.666868 | 10.69414 | 8.496634 | 0.7552563 | 307.7999 | 306.4141 | 310.2314
1075 | [8 empty] | 8.053552 | 6.769316 | 10.61977 | 8.480879 | 0.7538559 | 307.7285 | 306.5112 | 310.1609
1076 | [8 empty] | 8.248982 | 6.751318 | 10.63033 | 8.543543 | 0.7594261 | 307.9137 | 306.4941 | 310.1709
1077 | [8 empty] | 8.298982 | 6.670313 | 10.76726 | 8.578852 | 0.7625646 | 307.9611 | 306.4174 | 310.3007
1078 | [8 empty] | 8.324932 | 6.523242 | 10.57479 | 8.474322 | 0.7532731 | 307.9857 | 306.278 | 310.1183
1079 | [8 empty] | 8.645927 | 6.474915 | 10.63239 | 8.584411 | 0.7630587 | 308.29 | 306.2321 | 310.1729
1080 | [8 empty] | 8.046243 | 6.435894 | 10.64179 | 8.374643 | 0.7444127 | 307.7216 | 306.1952 | 310.1818
1081 | [8 empty] | 8.118588 | 6.587247 | 10.96082 | 8.555553 | 0.7604936 | 307.7901 | 306.3386 | 310.4842
1082 | [8 empty] | 8.15674 | 6.487085 | 11.25207 | 8.631964 | 0.7672857 | 307.8263 | 306.2437 | 310.7603
1083 | [8 empty] | 8.121292 | 6.533222 | 11.71324 | 8.789253 | 0.7812669 | 307.7927 | 306.2874 | 311.1974
1084 | [8 empty] | 8.039257 | 6.524207 | 11.33925 | 8.63424 | 0.767488 | 307.7149 | 306.2789 | 310.8429
1085 | [8 empty] | 8.094248 | 6.58728 | 11.25088 | 8.644135 | 0.7683675 | 307.7671 | 306.3387 | 310.7591
1086 | [8 empty] | 8.511122 | 6.566899 | 11.201 | 8.759675 | 0.7786378 | 308.1622 | 306.3193 | 310.7119
1087 | [8 empty] | 8.050236 | 6.527942 | 11.05252 | 8.543565 | 0.759428 | 307.7253 | 306.2824 | 310.5711
1088 | [8 empty] | 8.157996 | 6.505888 | 10.88684 | 8.516907 | 0.7570584 | 307.8275 | 306.2615 | 310.4140625
1089 | [8 empty] | 8.369556 | 6.654827 | 11.00145 | 8.675279 | 0.7711359 | 308.028 | 306.4027 | 310.5227
1090 | [8 empty] | 8.336265 | 6.695362 | 11.14646 | 8.726031 | 0.7756472 | 307.9965 | 306.4411 | 310.6602
1091 | [8 empty] | 8.264919 | 6.665097 | 10.75042 | 8.560146 | 0.7609019 | 307.9288 | 306.4124 | 310.2848
1092 | [8 empty] | 8.368976 | 6.651543 | 10.59356 | 8.538027 | 0.7589357 | 308.0275 | 306.3996 | 310.1361
1093 | [8 empty] | 8.333303 | 6.684093 | 10.58744 | 8.534947 | 0.758662 | 307.9937 | 306.4304 | 310.1303
1094 | [8 empty] | 8.229825 | 6.691691 | 10.84344 | 8.588317 | 0.763406 | 307.8956 | 306.4376 | 310.3729
1095 | [8 empty] | 8.071131 | 6.778685 | 10.66726 | 8.505692 | 0.7560615 | 307.7451 | 306.5201 | 310.2059
1096 | [8 empty] | 7.977634 | 6.851963 | 10.73229 | 8.520631 | 0.7573894 | 307.6565 | 306.5895 | 310.2676
1097 | [8 empty] | 8.520201 | 6.803251 | 10.74063 | 8.688029 | 0.7722692 | 308.1708 | 306.5434 | 310.2755
1098 | [8 empty] | 8.185813 | 6.734448 | 10.67086 | 8.530375 | 0.7582556 | 307.8539 | 306.4781 | 310.2094
1099 | [8 empty] | 8.152458 | 6.772697 | 10.60432 | 8.509823 | 0.7564287 | 307.8222 | 306.5144 | 310.1463
1100 | [8 empty] | 8.233495 | 6.866162 | 10.58432 | 8.561326 | 0.7610068 | 307.899 | 306.603 | 310.1273
1101 | [8 empty] | 8.296407 | 6.867385 | 10.51784 | 8.560543 | 0.7609371 | 307.9587 | 306.6042 | 310.0643
1102 | [8 empty] | 8.38765 | 6.772986 | 10.55512 | 8.571919 | 0.7619483 | 308.0452 | 306.5147 | 310.0996
1103 | [8 empty] | 8.424386 | 6.691691 | 10.80116 | 8.63908 | 0.7679182 | 308.08 | 306.4376 | 310.3329
1104 | [8 empty] | 8.350142 | 6.666321 | 10.95165 | 8.656036 | 0.7694255 | 308.0096 | 306.4136 | 310.4755
1105 | [8 empty] | 8.294893 | 6.641433 | 10.90277 | 8.613033 | 0.765603 | 307.9572 | 306.39 | 310.4292
1106 | [8 empty] | 8.323999 | 6.577363 | 10.85445 | 8.585269 | 0.7631351 | 307.9848 | 306.3293 | 310.3834
1107 | [8 empty] | 8.421746 | 6.592238 | 10.80029 | 8.604759 | 0.7648674 | 308.0775 | 306.3434 | 310.332
1108 | [8 empty] | 8.186006 | 6.546777 | 10.75689 | 8.496559 | 0.7552497 | 307.854 | 306.3003 | 310.2909
1109 | [8 empty] | 8.323838 | 6.625818 | 10.7755 | 8.575053 | 0.7622269 | 307.9847 | 306.3752 | 310.3085
1110 | [8 empty] | 8.398017 | 6.629714 | 10.88043 | 8.636053 | 0.7676492 | 308.055 | 306.3789 | 310.408
1111 | [8 empty] | 8.315499 | 6.526075 | 10.93864 | 8.593404 | 0.7638582 | 307.9768 | 306.2806 | 310.4632
1112 | [8 empty] | 8.402654 | 6.461425 | 10.3265 | 8.396858 | 0.7463874 | 308.0594 | 306.2194 | 309.8829
1113 | [8 empty] | 8.59657 | 6.559655 | 9.640495 | 8.265573 | 0.7347176 | 308.2432 | 306.3125 | 309.2327
1114 | [8 empty] | 8.244217 | 6.585348 | 9.10984 | 7.979801 | 0.7093157 | 307.9092 | 306.3368 | 308.7297
1115 | [8 empty] | 8.23987 | 6.515482 | 8.907648 | 7.887667 | 0.701126 | 307.9051 | 306.2706 | 308.5381
1116 | [8 empty] | 8.178859 | 6.509816 | 9.045093 | 7.911256 | 0.7032228 | 307.8473 | 306.2652 | 308.6683
1117 | [8 empty] | 8.199174 | 6.492527 | 8.54921 | 7.74697 | 0.6886196 | 307.8665 | 306.2488 | 308.1983
1118 | [8 empty] | 8.273225 | 6.362519 | 8.34264 | 7.659461 | 0.680841 | 307.9367 | 306.1256 | 308.0025
1119 | [8 empty] | 4.267007 | 6.335539 | 8.410155 | 6.337567 | 0.5633393 | 304.1393 | 306.1 | 308.0665
1120 | [8 empty] | 8.443414 | 6.414033 | 8.440935 | 7.766127 | 0.6903224 | 308.098 | 306.1744 | 308.0957
1121 | [8 empty] | 8.648116 | 6.392493 | 8.393059 | 7.811223 | 0.6943309 | 308.2921 | 306.154 | 308.0503
1122 | [8 empty] | 8.573357 | 6.322403 | 8.285396 | 7.727052 | 0.686849 | 308.2212 | 306.0876 | 307.9482
1123 | [8 empty] | 8.493543 | 6.298642 | 9.084373 | 7.958852 | 0.7074536 | 308.1455 | 306.0651 | 308.7056
1124 | [8 empty] | 8.917887 | 6.418315 | 8.91515 | 8.083784 | 0.7185586 | 308.5478 | 306.1785 | 308.5452
1125 | [8 empty] | 8.21157 | 6.514967 | 8.685979 | 7.804172 | 0.6937042 | 307.8783 | 306.2701 | 308.3279
1126 | [8 empty] | 8.207127 | 6.572019 | 8.72075 | 7.833299 | 0.6962932 | 307.8741 | 306.3242 | 308.3609
1127 | [8 empty] | 8.189355 | 6.566996 | 8.495636 | 7.750662 | 0.6889477 | 307.8572 | 306.3194 | 308.1475
1128 | [8 empty] | 8.176283 | 6.627718 | 8.632791 | 7.812264 | 0.6944235 | 307.8448 | 306.377 | 308.2775
1129 | [8 empty] | 8.121099 | 6.644299 | 8.4089 | 7.724766 | 0.6866458 | 307.7925 | 306.3927 | 308.0653
1130 | [8 empty] | 8.215562 | 6.701189 | 8.329697 | 7.748816 | 0.6887837 | 307.882 | 306.4466 | 307.9902
1131 | [8 empty] | 8.069328 | 6.711814 | 8.309317 | 7.69682 | 0.6841617 | 307.7434 | 306.4567 | 307.9709
1132 | [8 empty] | 8.105065 | 6.680004 | 8.414051 | 7.73304 | 0.6873813 | 307.7773 | 306.4265 | 308.0702
1133 | [8 empty] | 8.094602 | 6.717513 | 8.582146 | 7.798087 | 0.6931633 | 307.7674 | 306.4621 | 308.2295
1134 | [8 empty] | 8.07039 | 6.786315 | 8.425223 | 7.760643 | 0.6898349 | 307.7444 | 306.5273 | 308.0808
1135 | [8 empty] | 8.101749 | 6.757822 | 8.200849 | 7.686807 | 0.6832717 | 307.7742 | 306.5003 | 307.8681
1136 | [8 empty] | 8.010506 | 6.687152 | 8.237552 | 7.64507 | 0.6795618 | 307.6877 | 306.4333 | 307.9029
1137 | [8 empty] | 7.974671 | 6.705697 | 8.316078 | 7.665482 | 0.6813762 | 307.6537 | 306.4509 | 307.9773
1138 | [8 empty] | 8.033429 | 6.691208 | 8.385783 | 7.703473 | 0.6847532 | 307.7094 | 306.4372 | 308.0434
1139 | [8 empty] | 8.12918 | 6.670378 | 8.325705 | 7.708421 | 0.685193 | 307.8002 | 306.4174 | 307.9865
1140 | [8 empty] | 8.121679 | 6.720764 | 8.370586 | 7.737676 | 0.6877935 | 307.7931 | 306.4652 | 308.029
1141 | [8 empty] | 6.985899 | 6.670538 | 8.491901 | 7.382779 | 0.6562471 | 306.7165 | 306.4176 | 308.144
1142 | [8 empty] | 8.221036 | 6.589726 | 8.502139 | 7.770967 | 0.6907526 | 307.8872 | 306.341 | 308.1537
1143 | [8 empty] | 8.454199 | 6.542237 | 8.372872 | 7.78977 | 0.692424 | 308.1082 | 306.296 | 308.0312
1144 | [8 empty] | 8.505938 | 6.700288 | 8.475867 | 7.894031 | 0.7016917 | 308.1573 | 306.4458 | 308.1288
1145 | [8 empty] | 8.437779 | 6.840083 | 8.466917 | 7.914926 | 0.703549 | 308.0927 | 306.5783 | 308.1203
1146 | [8 empty] | 8.114692 | 6.844719 | 8.524129 | 7.827847 | 0.6958086 | 307.7864 | 306.5827 | 308.1745
1147 | [8 empty] | 8.25027 | 6.816773 | 8.377766 | 7.814936 | 0.694661 | 307.9149 | 306.5562 | 308.0358
1148 | [8 empty] | 8.242543 | 6.801576 | 8.184847 | 7.742989 | 0.6882657 | 307.9076 | 306.5418 | 307.8529
1149 | [8 empty] | 8.097564 | 6.833483 | 8.518366 | 7.816471 | 0.6947974 | 307.7702 | 306.572 | 308.1691
1150 | [8 empty] | 7.95413 | 6.840888 | 8.44409 | 7.746369 | 0.6885662 | 307.6342 | 306.579 | 308.0987
1151 | [8 empty] | 8.053809 | 6.825884 | 8.354166 | 7.74462 | 0.6884107 | 307.7287 | 306.5648 | 308.0134
1152 | [8 empty] | 8.876901 | 6.792626 | 8.25497 | 7.974832 | 0.708874 | 308.5089 | 306.5333 | 307.9194
1153 | [8 empty] | 7.922707 | 6.715645 | 8.347534 | 7.661962 | 0.6810633 | 307.6045 | 306.4603 | 308.0071
1154 | [8 empty] | 7.782686 | 6.690468 | 8.400464 | 7.624539 | 0.6777368 | 307.4717 | 306.4365 | 308.0573
1155 | [8 empty] | 7.845919 | 6.586764 | 8.451302 | 7.627995 | 0.678044 | 307.5317 | 306.3382 | 308.1055
1156 | [8 empty] | 8.053648 | 6.451219 | 8.729637 | 7.744835 | 0.6884297 | 307.7286 | 306.2097 | 308.3693
1157 | [8 empty] | 8.210025 | 6.379712 | 8.837461 | 7.809066 | 0.6941392 | 307.8768 | 306.1419 | 308.4715
1158 | [8 empty] | 8.092638 | 6.416061 | 8.649307 | 7.719335 | 0.6861631 | 307.7655 | 306.1764 | 308.2932
1159 | [8 empty] | 8.084235 | 6.513551 | 8.614407 | 7.737397 | 0.6877687 | 307.7576 | 306.2688 | 308.2601
1160 | [8 empty] | 7.962984 | 6.574047 | 8.552526 | 7.696519 | 0.684135 | 307.6426 | 306.3261 | 308.2014
1161 | [8 empty] | 7.789576 | 6.623017 | 8.533208 | 7.648601 | 0.6798756 | 307.4783 | 306.3725 | 308.1831
1162 | [8 empty] | 7.817007 | 6.707532 | 8.509061 | 7.677867 | 0.6824771 | 307.5043 | 306.4526 | 308.1602
1163 | [8 empty] | 7.617714 | 6.798808 | 8.415564 | 7.610695 | 0.6765062 | 307.3154 | 306.5392 | 308.0716
1164 | [8 empty] | 8.412988 | 6.894881 | 8.325415 | 7.877761 | 0.7002455 | 308.0692 | 306.6302 | 307.9862
1165 | [8 empty] | 8.38559 | 6.953445 | 8.343864 | 7.894299 | 0.7017155 | 308.0432 | 306.6857 | 308.0037
1166 | [8 empty] | 8.330373 | 6.909626 | 8.526801 | 7.922267 | 0.7042015 | 307.9909 | 306.6442 | 308.1771
1167 | [8 empty] | 8.400368 | 6.810366 | 8.747055 | 7.985929 | 0.7098604 | 308.0572 | 306.5501 | 308.3858
1168 | [8 empty] | 8.472422 | 6.830907 | 8.737009 | 8.013446 | 0.7123063 | 308.1255 | 306.5696 | 308.3763
1169 | [8 empty] | 8.488295 | 6.875563 | 8.749051 | 8.037636 | 0.7144566 | 308.1406 | 306.6119 | 308.3877
1170 | [8 empty] | 8.454521 | 6.981971 | 8.853237 | 8.096576 | 0.7196957 | 308.1086 | 306.7128 | 308.4865
1171 | [8 empty] | 8.454586 | 6.909272 | 9.026452 | 8.130103 | 0.7226758 | 308.1086 | 306.6439 | 308.6507
1172 | [8 empty] | 8.449241 | 6.866387 | 8.857745 | 8.057791 | 0.7162481 | 308.1035 | 306.6032 | 308.4908
1173 | [8 empty] | 8.395957 | 6.859465 | 8.738426 | 7.997949 | 0.7109288 | 308.053 | 306.5966 | 308.3777
1174 | [8 empty] | 7.133099 | 6.872182 | 8.705715 | 7.570332 | 0.6729184 | 306.856 | 306.6087 | 308.3466
1175 | [8 empty] | 8.389807 | 6.850708 | 8.779283 | 8.006599 | 0.7116977 | 308.0472 | 306.5883 | 308.4164
1176 | [8 empty] | 8.482918 | 6.793205 | 8.869722 | 8.048615 | 0.7154324 | 308.1355 | 306.5338 | 308.5021
1177 | [8 empty] | 8.540968 | 6.793399 | 8.79229 | 8.042219 | 0.7148639 | 308.1905 | 306.534 | 308.4287
1178 | [8 empty] | 8.464438 | 6.822536 | 8.752721 | 8.013232 | 0.7122873 | 308.118 | 306.5616 | 308.3912
1179 | [8 empty] | 8.511251 | 6.773083 | 8.837461 | 8.040598 | 0.7147198 | 308.1623 | 306.5148 | 308.4715
1180 | [8 empty] | 8.255485 | 6.761943 | 8.915601 | 7.977676 | 0.7091268 | 307.9199 | 306.5042 | 308.5456
1181 | [8 empty] | 8.319588 | 6.659399 | 8.851627 | 7.943538 | 0.7060923 | 307.9807 | 306.407 | 308.485
1182 | [8 empty] | 8.267945 | 6.674273 | 9.206782 | 8.049667 | 0.7155259 | 307.9317 | 306.4211 | 308.8216
1183 | [8 empty] | 8.358255 | 6.66983 | 8.940682 | 7.989589 | 0.7101857 | 308.0173 | 306.4169 | 308.5694
1184 | [8 empty] | 8.425416 | 6.619476 | 8.890778 | 7.978556 | 0.709205 | 308.081 | 306.3692 | 308.5221
1185 | [8 empty] | 9.809106 | 6.695587 | 8.792612 | 8.432435 | 0.7495498 | 309.3925 | 306.4413 | 308.429
1186 | [8 empty] | 8.113565 | 6.729071 | 8.849438 | 7.897358 | 0.7019874 | 307.7854 | 306.4731 | 308.4829
1187 | [8 empty] | 7.96131 | 6.688311 | 8.877416 | 7.842346 | 0.6970974 | 307.6411 | 306.4344 | 308.5094
1188 | [8 empty] | 8.087261 | 6.728846 | 9.131475 | 7.982527 | 0.709558 | 307.7604 | 306.4728 | 308.7502
1189 | [8 empty] | 8.046115 | 6.797681 | 9.256943 | 8.03358 | 0.714096 | 307.7214 | 306.5381 | 308.8691
1190 | [8 empty] | 7.31945 | 6.793753 | 9.278708 | 7.797303 | 0.6930936 | 307.0327 | 306.5344 | 308.8898
1191 | [8 empty] | 7.974832 | 6.680423 | 9.106942 | 7.920732 | 0.7040651 | 307.6539 | 306.4269 | 308.727
1192 | [8 empty] | 8.019971 | 6.682966 | 8.972813 | 7.891917 | 0.7015037 | 307.6967 | 306.4294 | 308.5998
1193 | [8 empty] | 8.029501 | 6.827204 | 10.26175 | 8.372819 | 0.7442505 | 307.7057 | 306.5661 | 309.8216
1194 | [8 empty] | 8.000171 | 6.858402 | 9.63602 | 8.164864 | 0.7257657 | 307.6779 | 306.5956 | 309.2285
1195 | [8 empty] | 7.959024 | 6.771119 | 10.15109 | 8.293745 | 0.7372218 | 307.6389 | 306.5129 | 309.7167
1196 | [8 empty] | 7.708281 | 6.74401 | 10.61133 | 8.354542 | 0.7426259 | 307.4012 | 306.4872 | 310.1529
1197 | [8 empty] | 8.173675 | 6.711138 | 10.94208 | 8.608966 | 0.7652414 | 307.8423 | 306.4561 | 310.4664
1198 | [8 empty] | 8.184461 | 6.671762 | 11.13494 | 8.66372 | 0.7701085 | 307.8526 | 306.4187 | 310.6492
1199 | [8 empty] | 8.238743 | 6.587795 | 10.86813 | 8.564889 | 0.7613235 | 307.904 | 306.3391 | 310.3963
1200 | [8 empty] | 8.295441 | 6.438856 | 11.03124 | 8.588511 | 0.7634232 | 307.9578 | 306.198 | 310.5509
1201 | [8 empty] | 8.310895 | 6.307528 | 10.21191 | 8.276778 | 0.7357136 | 307.9724 | 306.0735 | 309.7743
1202 | [8 empty] | 8.346504 | 6.442687 | 9.476907 | 8.088699 | 0.7189955 | 308.0062 | 306.2016 | 309.0776
1203 | [8 empty] | 8.286007 | 6.365771 | 9.178256 | 7.943345 | 0.7060751 | 307.9488 | 306.1287 | 308.7946
1204 | [8 empty] | 8.226509 | 6.283993 | 9.050856 | 7.853786 | 0.6981143 | 307.8924 | 306.0512 | 308.6738
1205 | [8 empty] | 8.231081 | 6.315706 | 8.956683 | 7.83449 | 0.6963991 | 307.8968 | 306.0812 | 308.5845
1206 | [8 empty] | 8.254423 | 6.368218 | 8.801466 | 7.808035 | 0.6940476 | 307.9189 | 306.131 | 308.4374
1207 | [8 empty] | 8.745541 | 6.54536 | 8.574419 | 7.955107 | 0.7071206 | 308.3844 | 306.2989 | 308.2222
1208 | [8 empty] | 8.297244 | 6.537601 | 8.463633 | 7.766159 | 0.6903253 | 307.9595 | 306.2916 | 308.1171875
1209 | [8 empty] | 8.185201 | 6.751705 | 8.47371 | 7.803539 | 0.6936479 | 307.8533 | 306.4945 | 308.1267
1210 | [8 empty] | 8.137712 | 6.604086 | 8.103745 | 7.615181 | 0.676905 | 307.8083 | 306.3546 | 307.7761
1211 | [8 empty] | 8.21025 | 6.48364 | 8.699533 | 7.797808 | 0.6931385 | 307.877 | 306.2404 | 308.3408
1212 | [8 empty] | 6.900096 | 6.38013 | 8.603879 | 7.294702 | 0.6484179 | 306.6352 | 306.1423 | 308.2501
1213 | [8 empty] | 8.693352 | 6.604923 | 8.493768 | 7.930681 | 0.7049494 | 308.3349 | 306.3554 | 308.1458
1214 | [8 empty] | 8.793095 | 6.949968 | 8.462442 | 8.068501 | 0.7172001 | 308.4295 | 306.6824 | 308.1161
1215 | [8 empty] | 8.624871 | 7.669807 | 7.769776 | 8.021485 | 0.7130208 | 308.27 | 307.3647 | 307.4595
1216 | [8 empty] | 8.543962 | 8.025477 | 9.293325 | 8.620921 | 0.7663041 | 308.1933 | 307.7019 | 308.9036
1217 | [8 empty] | 8.406936 | 8.375931 | 10.36062 | 9.04783 | 0.8042516 | 308.0634 | 308.0341 | 309.9153
1218 | [8 empty] | 8.390419 | 8.514309 | 10.90103 | 9.268588 | 0.8238745 | 308.0478 | 308.1652 | 310.4275
1219 | [8 empty] | 8.328635 | 8.521972 | 11.18909 | 9.346566 | 0.8308059 | 307.9892 | 308.1725 | 310.7006
1220 | [8 empty] | 8.361539 | 8.476865 | 11.35922 | 9.399207 | 0.8354851 | 308.0204 | 308.1297 | 310.8618
1221 | [8 empty] | 8.50758 | 8.509512 | 11.66955 | 9.562216 | 0.8499747 | 308.1588 | 308.1607 | 311.156
1222 | [8 empty] | 8.572101 | 8.687943 | 10.969 | 9.409681 | 0.8364161 | 308.22 | 308.3298 | 310.4919
1223 | [8 empty] | 7.93639 | 8.855266 | 9.895262 | 8.895639 | 0.7907235 | 307.6174 | 308.4884 | 309.4742
1224 | [8 empty] | 8.678316 | 8.97877 | 9.321078 | 8.992721 | 0.799353 | 308.3207 | 308.6055 | 308.9299
1225 | [8 empty] | 8.638103 | 8.465661 | 9.033535 | 8.712433 | 0.7744385 | 308.2826 | 308.1191 | 308.6574
1226 | [8 empty] | 8.653589 | 7.745983 | 8.81296 | 8.404177 | 0.747038 | 308.2972 | 307.437 | 308.4483
1227 | [8 empty] | 8.530794 | 7.347654 | 8.531051 | 8.1365 | 0.7232444 | 308.1808 | 307.0594 | 308.1811
1228 | [8 empty] | 8.385879 | 7.069158 | 8.419653 | 7.95823 | 0.7073982 | 308.0435 | 306.7954 | 308.0755
1229 | [8 empty] | 7.664140625 | 6.908242 | 8.561219 | 7.711201 | 0.68544 | 307.359375 | 306.6429 | 308.2097
1230 | [8 empty] | 8.377959 | 6.875885 | 8.613827 | 7.95589 | 0.7071903 | 308.036 | 306.6122 | 308.2596
1231 | [8 empty] | 8.270746 | 6.782838 | 8.545218 | 7.866267 | 0.6992238 | 307.9344 | 306.524 | 308.1945
1232 | [8 empty] | 8.168459 | 6.665902 | 8.601915 | 7.812092 | 0.6944082 | 307.8374 | 306.4132 | 308.2483
1233 | [8 empty] | 8.255485 | 6.744879 | 8.707711 | 7.902692 | 0.7024615 | 307.9199 | 306.488 | 308.3485
1234 | [8 empty] | 8.183366 | 6.782516 | 8.725065 | 7.896982 | 0.701954 | 307.8515 | 306.5237 | 308.365
1235 | [8 empty] | 8.139805 | 6.738601 | 8.702045 | 7.86015 | 0.69868 | 307.8102 | 306.4821 | 308.3432
1236 | [8 empty] | 8.057061 | 6.625174 | 8.585559 | 7.755932 | 0.6894161 | 307.7318 | 306.3746 | 308.2328
1237 | [8 empty] | 8.129502 | 6.652831 | 8.467046 | 7.749793 | 0.6888705 | 307.8005 | 306.4008 | 308.1204
1238 | [8 empty] | 8.234558 | 6.711717 | 8.524 | 7.823425 | 0.6954156 | 307.9001 | 306.4566 | 308.1744
1239 | [8 empty] | 8.200559 | 6.761653 | 8.536364 | 7.832859 | 0.6962541 | 307.8678 | 306.5039 | 308.1861
1240 | [8 empty] | 8.214371 | 6.771537 | 8.439164 | 7.808357 | 0.6940762 | 307.8809 | 306.5133 | 308.094
1241 | [8 empty] | 8.237584 | 6.825401 | 8.353007 | 7.805331 | 0.6938072 | 307.9029 | 306.5644 | 308.0123
1242 | [8 empty] | 8.368976 | 6.873052 | 8.394798 | 7.878942 | 0.7003504 | 308.0275 | 306.6095 | 308.0519
1243 | [8 empty] | 8.356935 | 6.863972 | 8.383948 | 7.868285 | 0.6994031 | 308.0161 | 306.6009 | 308.0417
1244 | [8 empty] | 8.280148 | 6.729522 | 8.336974 | 7.782214 | 0.6917524 | 307.9433 | 306.4735 | 307.9971
1245 | [8 empty] | 8.918144 | 6.681871 | 8.351655 | 7.98389 | 0.7096791 | 308.548 | 306.4283 | 308.011
1246 | [8 empty] | 8.224899 | 6.736862 | 8.410606 | 7.790789 | 0.6925146 | 307.8909 | 306.4804 | 308.0669
1247 | [8 empty] | 8.214983 | 6.843592 | 8.376317 | 7.811631 | 0.6943672 | 307.8815 | 306.5816 | 308.0344
1248 | [8 empty] | 8.102619 | 6.781518 | 8.363761 | 7.749299 | 0.6888266 | 307.775 | 306.5228 | 308.0225
1249 | [8 empty] | 7.999623 | 6.703443 | 8.399595 | 7.700887 | 0.6845233 | 307.6774 | 306.4488 | 308.0565
1250 | [8 empty] | 7.996178 | 6.711234 | 8.403072 | 7.703495 | 0.6847551 | 307.6741 | 306.4561 | 308.0598
1251 | [8 empty] | 8.065722 | 6.744557 | 8.333432 | 7.71457 | 0.6857396 | 307.74 | 306.4877 | 307.9938
1252 | [8 empty] | 8.061247 | 6.705697 | 8.442287 | 7.73641 | 0.6876809 | 307.7358 | 306.4509 | 308.097
1253 | [8 empty] | 8.024125 | 6.746103 | 8.323515625 | 7.697914 | 0.684259 | 307.7006 | 306.4892 | 307.984375
1254 | [8 empty] | 8.149142 | 6.751415 | 8.355132 | 7.751896 | 0.6890574 | 307.8191 | 306.4942 | 308.0143
1255 | [8 empty] | 8.158125 | 6.626398 | 8.399209 | 7.72791 | 0.6869254 | 307.8276 | 306.3757 | 308.0561
1256 | [8 empty] | 7.387319 | 6.521567 | 8.342028 | 7.416972 | 0.6592864 | 307.097 | 306.2764 | 308.0019
1257 | [8 empty] | 8.278184 | 6.528103 | 8.188518 | 7.664935 | 0.6813275 | 307.9414 | 306.2826 | 307.8564
1258 | [8 empty] | 8.448372 | 6.540241 | 8.020519 | 7.669711 | 0.681752 | 308.1027 | 306.2941 | 307.6972
1259 | [8 empty] | 8.502719 | 6.586249 | 8.03095 | 7.706639 | 0.6850346 | 308.1542 | 306.3377 | 307.7071
1260 | [8 empty] | 8.50484375 | 6.5282 | 8.06994 | 7.700994 | 0.6845328 | 308.15625 | 306.2827 | 307.744
1261 | [8 empty] | 8.471424 | 6.532965 | 8.058478 | 7.687622 | 0.6833442 | 308.1246 | 306.2872 | 307.7332
1262 | [8 empty] | 8.644188 | 6.521825 | 8.127925 | 7.764646 | 0.6901908 | 308.2883 | 306.2766 | 307.799
1263 | [8 empty] | 8.686784 | 6.497614 | 8.277379 | 7.820592 | 0.6951637 | 308.3287 | 306.2537 | 307.9406
1264 | [8 empty] | 8.644349 | 6.424979 | 8.200334 | 7.756554 | 0.6894715 | 308.2885 | 306.1848 | 307.8676
1265 | [8 empty] | 8.545153 | 6.40534 | 8.078343 | 7.676279 | 0.6823359 | 308.1945 | 306.1662 | 307.752
1266 | [8 empty] | 8.5759 | 6.47234 | 7.980596 | 7.676279 | 0.6823359 | 308.2236 | 306.2297 | 307.6593
1267 | [8 empty] | 8.491965 | 6.53876 | 7.920679 | 7.650468 | 0.6800416 | 308.144 | 306.2927 | 307.6025
1268 | [8 empty] | 8.380245 | 6.553474 | 7.98726 | 7.640326 | 0.6791401 | 308.0381 | 306.3066 | 307.6656
1269 | [8 empty] | 8.271294 | 6.49829 | 7.950589 | 7.573391 | 0.6731903 | 307.9349 | 306.2543 | 307.6309
1270 | [8 empty] | 8.263631 | 6.498225 | 7.855224 | 7.539027 | 0.6701357 | 307.9276 | 306.2542 | 307.5405
1271 | [8 empty] | 8.343928 | 6.606468 | 7.880788 | 7.610395 | 0.6764795 | 308.0037 | 306.3568 | 307.5647
1272 | [8 empty] | 8.388809 | 6.640242 | 7.982302 | 7.670451 | 0.6818179 | 308.0463 | 306.3889 | 307.6609
1273 | [8 empty] | 8.341739 | 6.579263 | 8.0805 | 7.667167 | 0.681526 | 308.0016 | 306.3311 | 307.754
1274 | [8 empty] | 8.348339 | 6.564613 | 8.000976 | 7.637976 | 0.6789312 | 308.0079 | 306.3172 | 307.6786
1275 | [8 empty] | 8.464792 | 6.588084 | 8.057963 | 7.703613 | 0.6847656 | 308.1183 | 306.3394 | 307.7327
1276 | [8 empty] | 8.507806 | 6.554858 | 8.178086 | 7.746917 | 0.6886148 | 308.1591 | 306.3079 | 307.8465
1277 | [8 empty] | 8.416401 | 6.664904 | 8.214435 | 7.765247 | 0.6902442 | 308.0724 | 306.4122 | 307.881
1278 | [8 empty] | 8.591548 | 6.831326 | 8.233495 | 7.885456 | 0.7009294 | 308.2384 | 306.57 | 307.899
1279 | [8 empty] | 8.236393 | 6.824951 | 8.285556 | 7.7823 | 0.69176 | 307.9018 | 306.5639 | 307.9484
1280 | [8 empty] | 8.108221 | 6.6405 | 8.312891 | 7.687204 | 0.683307 | 307.7803 | 306.3891 | 307.9743
1281 | [8 empty] | 8.040223 | 6.565322 | 8.267044 | 7.624196 | 0.6777063 | 307.7159 | 306.3178 | 307.9308
1282 | [8 empty] | 8.120101 | 6.656243 | 8.30085 | 7.692398 | 0.6837687 | 307.7916 | 306.404 | 307.9629
1283 | [8 empty] | 8.180018 | 6.675658 | 8.366497 | 7.740724 | 0.6880644 | 307.8484 | 306.4224 | 308.0251
1284 | [8 empty] | 8.151975 | 6.811428 | 8.457 | 7.806801 | 0.6939379 | 307.8218 | 306.5511 | 308.1109
1285 | [8 empty] | 7.952038 | 6.778943 | 8.536171 | 7.755717 | 0.6893971 | 307.6323 | 306.5203 | 308.1859
1286 | [8 empty] | 7.910666 | 6.818383 | 8.362827 | 7.697292 | 0.6842037 | 307.593 | 306.5577 | 308.0216
1287 | [8 empty] | 7.940544 | 6.789503 | 8.181016 | 7.637021 | 0.6788463 | 307.6214 | 306.5303 | 307.8493
1288 | [8 empty] | 7.968007 | 6.770829 | 8.164371 | 7.634402 | 0.6786135 | 307.6474 | 306.5126 | 307.8335
1289 | [8 empty] | 4.530113 | 6.709721 | 8.137616 | 6.45915 | 0.5741467 | 304.3887 | 306.4547 | 307.8082
1290 | [8 empty] | 8.357708 | 6.687087 | 8.081595 | 7.708797 | 0.6852264 | 308.0168 | 306.4333 | 307.7551
1291 | [8 empty] | 8.694865 | 6.780681 | 8.058091 | 7.844546 | 0.697293 | 308.3364 | 306.522 | 307.7328
1292 | [8 empty] | 8.621426 | 6.798228 | 8.178601 | 7.866085 | 0.6992076 | 308.2668 | 306.5386 | 307.847
1293 | [8 empty] | 8.425416 | 6.66294 | 8.366111 | 7.818156 | 0.6949472 | 308.081 | 306.4104 | 308.0247
1294 | [8 empty] | 8.422937 | 6.646488 | 8.414566 | 7.827997 | 0.695822 | 308.0786 | 306.3948 | 308.0707
1295 | [8 empty] | 8.432886 | 6.7075 | 8.377219 | 7.839201 | 0.6968179 | 308.088 | 306.4526 | 308.0353
1296 | [8 empty] | 8.498598 | 6.709914 | 8.336909 | 7.848474 | 0.6976421 | 308.1503 | 306.4549 | 307.9971
1297 | [8 empty] | 8.405004 | 6.656598 | 8.320811 | 7.794138 | 0.6928122 | 308.0616 | 306.4044 | 307.9818
1298 | [8 empty] | 8.272227 | 6.74607 | 8.379022 | 7.799106 | 0.6932539 | 307.9358 | 306.4892 | 308.037
1299 | [8 empty] | 8.244507 | 6.72453125 | 8.341223 | 7.770087 | 0.6906744 | 307.9095 | 306.46875 | 308.0012
1300 | [8 empty] | 8.338229 | 6.6603 | 8.216496 | 7.738342 | 0.6878526 | 307.9983 | 306.4079 | 307.8829
1301 | [8 empty] | 8.29045 | 6.685542 | 8.141415 | 7.705802 | 0.6849602 | 307.953 | 306.4318 | 307.8118
1302 | [8 empty] | 8.305776 | 6.840244 | 8.145375 | 7.763798 | 0.6901154 | 307.9676 | 306.5784 | 307.8155
1303 | [8 empty] | 8.504039 | 6.76703 | 8.222967 | 7.831345 | 0.6961196 | 308.1555 | 306.509 | 307.8891
1304 | [8 empty] | 8.535784 | 6.607144 | 8.125896 | 7.756275 | 0.6894467 | 308.1856 | 306.3575 | 307.7971
1305 | [8 empty] | 8.540549 | 6.541239 | 8.139451 | 7.740413 | 0.6880367 | 308.1901 | 306.295 | 307.8099
1306 | [8 empty] | 8.48295 | 6.644621 | 8.245794 | 7.791122 | 0.6925442 | 308.1355 | 306.393 | 307.9107
1307 | [8 empty] | 8.567465 | 6.669766 | 8.17683 | 7.804687 | 0.69375 | 308.2156 | 306.4168 | 307.8453
1308 | [8 empty] | 8.619365 | 6.632322 | 8.234461 | 7.828716 | 0.6958859 | 308.2648 | 306.3813 | 307.9
1309 | [8 empty] | 8.533627 | 6.598419 | 8.281371 | 7.804472 | 0.6937309 | 308.1835 | 306.3492 | 307.9444
1310 | [8 empty] | 8.470136 | 6.691595 | 8.28884 | 7.816857 | 0.6948318 | 308.1234 | 306.4375 | 307.9515
1311 | [8 empty] | 8.897153 | 6.681485 | 8.231628 | 7.936755 | 0.7054894 | 308.5281 | 306.4279 | 307.8973
1312 | [8 empty] | 8.334301 | 6.684125 | 8.234365 | 7.75093 | 0.6889716 | 307.9946 | 306.4305 | 307.8999
1313 | [8 empty] | 8.130597 | 6.539436 | 8.297115 | 7.655716 | 0.6805081 | 307.8015 | 306.2933 | 307.9594
1314 | [8 empty] | 7.870002 | 6.47923 | 8.401816 | 7.583683 | 0.6741051 | 307.5545 | 306.2362 | 308.0586
1315 | [8 empty] | 7.897079 | 6.517672 | 8.353104 | 7.589285 | 0.6746031 | 307.5802 | 306.2727 | 308.0124
1316 | [8 empty] | 7.955837 | 6.555727 | 8.217043 | 7.576202 | 0.6734402 | 307.6359 | 306.3087 | 307.8835
1317 | [8 empty] | 10.31771 | 6.492301 | 8.121324 | 8.310444 | 0.7387061 | 309.8746 | 306.2486 | 307.7927
1318 | [8 empty] | 8.135491 | 6.486345 | 8.124222 | 7.582019 | 0.6739573 | 307.8062 | 306.243 | 307.7955
1319 | [8 empty] | 7.670226 | 6.474754 | 8.132625 | 7.425868 | 0.6600772 | 307.3651 | 306.232 | 307.8034
1320 | [8 empty] | 7.834619 | 6.452797 | 8.128472 | 7.471962 | 0.6641744 | 307.521 | 306.2112 | 307.7995
1321 | [8 empty] | 8.038259 | 6.349383 | 8.20996 | 7.532534 | 0.6695586 | 307.714 | 306.1132 | 307.8767
1322 | [8 empty] | 6.755214 | 6.446229 | 8.35407 | 7.185171 | 0.6386818 | 306.4978 | 306.205 | 308.0133
1323 | [8 empty] | 8.235234 | 6.474078 | 8.445184 | 7.718166 | 0.6860592 | 307.9007 | 306.2314 | 308.0997
1324 | [8 empty] | 8.382467 | 6.438405 | 8.426994 | 7.749288 | 0.6888256 | 308.0403 | 306.1975 | 308.0825
1325 | [8 empty] | 8.312183 | 6.296002 | 8.434012 | 7.680732 | 0.6827318 | 307.9736 | 306.0626 | 308.0891
1326 | [8 empty] | 8.165111 | 6.293684 | 8.403201 | 7.620665 | 0.6773925 | 307.8342 | 306.0604 | 308.0599
1327 | [8 empty] | 8.282788 | 6.399287 | 8.415049 | 7.699041 | 0.6843592 | 307.9458 | 306.1605 | 308.0711
1328 | [8 empty] | 8.507613 | 6.48055 | 8.508063 | 7.832075 | 0.6961845 | 308.1589 | 306.2375 | 308.1593
1329 | [8 empty] | 8.471553 | 6.442494 | 8.443414 | 7.78582 | 0.6920729 | 308.1247 | 306.2014 | 308.098
1330 | [8 empty] | 8.305486 | 6.423369 | 8.43852 | 7.722458 | 0.6864407 | 307.9673 | 306.1833 | 308.0934
1331 | [8 empty] | 8.320554 | 6.437729 | 8.395925 | 7.718069 | 0.6860506 | 307.9816 | 306.1969 | 308.053
1332 | [8 empty] | 8.513762 | 6.421341 | 8.462152 | 7.799085 | 0.693252 | 308.1647 | 306.1814 | 308.1158
1333 | [8 empty] | 8.574774 | 6.408044 | 8.404038 | 7.795619 | 0.6929439 | 308.2225 | 306.1688 | 308.0607
1334 | [8 empty] | 8.516885 | 6.424657 | 8.367753 | 7.769765 | 0.6906458 | 308.1677 | 306.1845 | 308.0263
1335 | [8 empty] | 8.451817 | 6.477974 | 8.441579 | 7.790456 | 0.692485 | 308.106 | 306.235 | 308.0963
1336 | [8 empty] | 8.435493 | 6.627782 | 8.497342 | 7.853539 | 0.6980924 | 308.0905 | 306.377 | 308.1491
1337 | [8 empty] | 8.378571 | 6.563293 | 8.447599 | 7.796488 | 0.6930211 | 308.0366 | 306.3159 | 308.102
1338 | [8 empty] | 8.265563 | 6.448933 | 8.44219 | 7.718895 | 0.686124 | 307.9294 | 306.2075 | 308.0969
1339 | [8 empty] | 8.208479 | 6.42807 | 8.481534 | 7.706028 | 0.6849802 | 307.8753 | 306.1877 | 308.1342
1340 | [8 empty] | 8.227282 | 6.460652 | 8.43456 | 7.707498 | 0.6851109 | 307.8932 | 306.2186 | 308.0896
1341 | [8 empty] | 8.313374 | 6.401766 | 8.441997 | 7.719046 | 0.6861374 | 307.9748 | 306.1628 | 308.0967
1342 | [8 empty] | 8.215723 | 6.442719 | 8.512378 | 7.723607 | 0.6865428 | 307.8822 | 306.2016 | 308.1634
1343 | [8 empty] | 8.013146 | 6.538503 | 8.650273 | 7.733974 | 0.6874643 | 307.6902 | 306.2924 | 308.2941
1344 | [8 empty] | 6.166574 | 6.532482 | 8.673937 | 7.124331 | 0.6332739 | 305.9399 | 306.2867 | 308.3165
1345 | [8 empty] | 7.922997 | 6.481226 | 8.561348 | 7.65519 | 0.6804613 | 307.6047 | 306.2381 | 308.2098
1346 | [8 empty] | 8.18884 | 6.524884 | 8.432338 | 7.715354 | 0.6858092 | 307.8567 | 306.2795 | 308.0875
1347 | [8 empty] | 8.163308 | 6.631581 | 8.426704 | 7.740531 | 0.6880472 | 307.8325 | 306.3806 | 308.0822
1348 | [8 empty] | 8.229954 | 6.615709 | 8.468784 | 7.771482 | 0.6907984 | 307.8957 | 306.3656 | 308.1221
1349 | [8 empty] | 8.20014 | 6.547807 | 8.462377 | 7.736775 | 0.6877133 | 307.8674 | 306.3012 | 308.116
1350 | [8 empty] | 8.069553 | 6.571181 | 8.337714 | 7.659483 | 0.6808429 | 307.7437 | 306.3234 | 307.9978
1351 | [8 empty] | 7.998303 | 6.655342 | 8.359994 | 7.671213 | 0.6818856 | 307.6761 | 306.4032 | 308.019
1352 | [8 empty] | 7.932269 | 6.658562 | 8.484303 | 7.691711 | 0.6837077 | 307.6135 | 306.4062 | 308.1368
1353 | [8 empty] | 8.072547 | 6.575689 | 8.47796 | 7.708732 | 0.6852206 | 307.7465 | 306.3277 | 308.1308
1354 | [8 empty] | 8.158962 | 6.547807 | 8.442673 | 7.716481 | 0.6859094 | 307.8284 | 306.3012 | 308.0973
1355 | [8 empty] | 8.052103 | 6.61265 | 8.360863 | 7.675205 | 0.6822405 | 307.7271 | 306.3627 | 308.0198
1356 | [8 empty] | 8.130533 | 6.598838 | 8.399466 | 7.709612 | 0.6852989 | 307.8015 | 306.3496 | 308.0564
1357 | [8 empty] | 8.219458 | 6.605502 | 8.473292 | 7.766084 | 0.6903186 | 307.8857 | 306.3559 | 308.1263
1358 | [8 empty] | 8.302942 | 6.55811 | 8.516724 | 7.792592 | 0.6926749 | 307.9649 | 306.311 | 308.1675
1359 | [8 empty] | 8.339034 | 6.519893 | 8.498791 | 7.785906 | 0.6920805 | 307.9991 | 306.2748 | 308.1505
1360 | [8 empty] | 8.305389 | 6.601349 | 8.365338 | 7.757359 | 0.689543 | 307.9672 | 306.352 | 308.024
1361 | [8 empty] | 8.14647 | 6.703733 | 8.367399 | 7.7392 | 0.6879289 | 307.8166 | 306.449 | 308.026
1362 | [8 empty] | 8.241384 | 6.668349 | 8.395538 | 7.768424 | 0.6905265 | 307.9065 | 306.4155 | 308.0526
1363 | [8 empty] | 8.38076 | 6.674209 | 8.36624 | 7.80707 | 0.6939617 | 308.0386 | 306.4211 | 308.0249
1364 | [8 empty] | 8.373967 | 6.683063 | 8.301783 | 7.786271 | 0.692113 | 308.0322 | 306.4294 | 307.9638
1365 | [8 empty] | 8.369975 | 6.712683 | 8.46315 | 7.848602 | 0.6976536 | 308.0284 | 306.4575 | 308.1167
1366 | [8 empty] | 8.443832 | 6.642689 | 8.465339 | 7.85062 | 0.6978329 | 308.0984 | 306.3912 | 308.1188
1367 | [8 empty] | 8.483337 | 6.750063 | 8.419331 | 7.884244 | 0.7008216 | 308.1359 | 306.493 | 308.0752
1368 | [8 empty] | 8.443832 | 6.768833 | 8.465404 | 7.89269 | 0.7015724 | 308.0984 | 306.5107 | 308.1189
1369 | [8 empty] | 8.412892 | 6.704924 | 8.525192 | 7.881002 | 0.7005336 | 308.0691 | 306.4502 | 308.1755
1370 | [8 empty] | 8.424643 | 6.649032 | 8.505552 | 7.859742 | 0.6986438 | 308.0802 | 306.3972 | 308.1569
1371 | [8 empty] | 8.473775 | 6.777301 | 8.613377 | 7.954817 | 0.7070949 | 308.1268 | 306.5188 | 308.2591
1372 | [8 empty] | 8.465919 | 6.809142 | 8.653879 | 7.976313 | 0.7090056 | 308.1194 | 306.549 | 308.2975
1373 | [8 empty] | 8.575836 | 6.778234 | 8.70124 | 8.018437 | 0.7127499 | 308.2235 | 306.5197 | 308.3424
1374 | [8 empty] | 8.75314 | 6.650062 | 8.690937 | 8.031379 | 0.7139004 | 308.3916 | 306.3982 | 308.3326
1375 | [8 empty] | 8.618399 | 6.671311 | 8.584787 | 7.958166 | 0.7073925 | 308.2639 | 306.4183 | 308.232
1376 | [8 empty] | 8.474097 | 6.698163 | 8.561444 | 7.911235 | 0.7032208 | 308.1271 | 306.4438 | 308.2099
1377 | [8 empty] | 3.046423 | 6.665902 | 8.638168 | 6.116831 | 0.5437183 | 302.9824 | 306.4132 | 308.2826
1378 | [8 empty] | 8.215112 | 6.658207 | 8.689552 | 7.85429 | 0.6981592 | 307.8816 | 306.4059 | 308.3313
1379 | [8 empty] | 8.617144 | 6.699998 | 8.701723 | 8.006288 | 0.71167 | 308.2627 | 306.4455 | 308.3429
1380 | [8 empty] | 8.320489 | 6.697197 | 8.68981 | 7.902499 | 0.7024443 | 307.9815 | 306.4428 | 308.3316
1381 | [8 empty] | 8.113823 | 6.715903 | 8.782985 | 7.870904 | 0.6996359 | 307.7856 | 306.4606 | 308.4199
1382 | [8 empty] | 7.993088 | 6.641047 | 8.831698 | 7.821944 | 0.6952839 | 307.6712 | 306.3896 | 308.4661
1383 | [8 empty] | 8.051974 | 6.599482 | 8.780538 | 7.810665 | 0.6942813 | 307.727 | 306.3502 | 308.4176
1384 | [8 empty] | 8.658676 | 6.555244 | 8.694156 | 7.969359 | 0.7083875 | 308.3021 | 306.3083 | 308.3357
1385 | [8 empty] | 7.276404 | 6.53715 | 8.762798 | 7.525451 | 0.668929 | 306.9919 | 306.2911 | 308.4008
1386 | [8 empty] | 7.471029 | 6.497066 | 8.84184 | 7.603312 | 0.6758499 | 307.1763 | 306.2531 | 308.4757
1387 | [8 empty] | 7.550972 | 6.491335 | 9.028673 | 7.690327 | 0.6835846 | 307.2521 | 306.2477 | 308.6528
1388 | [8 empty] | 4.562921 | 6.507433 | 8.92703 | 6.665795 | 0.5925151 | 304.4198 | 306.263 | 308.5564
1389 | [8 empty] | 7.793247 | 6.394908 | 8.789231 | 7.659129 | 0.6808114 | 307.4818 | 306.1563 | 308.4258
1390 | [8 empty] | 8.100268 | 6.3876 | 8.771588 | 7.753152 | 0.6891691 | 307.7728 | 306.1494 | 308.4091
1391 | [8 empty] | 8.107512 | 6.448321 | 8.664697 | 7.740177 | 0.6880157 | 307.7796 | 306.2069 | 308.3078
1392 | [8 empty] | 8.048078 | 6.483061 | 8.737138 | 7.756093 | 0.6894304 | 307.7233 | 306.2399 | 308.3764
1393 | [8 empty] | 7.981883 | 6.397355 | 8.592997 | 7.657412 | 0.6806588 | 307.6606 | 306.1586 | 308.2398
1394 | [8 empty] | 8.020293 | 6.318346 | 8.61138 | 7.650007 | 0.6800006 | 307.697 | 306.0837 | 308.2572
1395 | [8 empty] | 8.007479 | 6.367509 | 8.622842 | 7.665944 | 0.6814172 | 307.6848 | 306.1303 | 308.2681
1396 | [8 empty] | 7.977666 | 6.460298 | 8.522197 | 7.653387 | 0.6803011 | 307.6566 | 306.2183 | 308.1727
1397 | [8 empty] | 8.153488 | 6.416705 | 8.528604 | 7.699599 | 0.6844088 | 307.8232 | 306.177 | 308.1788
1398 | [8 empty] | 8.366304 | 6.374367 | 8.727866 | 7.822846 | 0.6953641 | 308.0249 | 306.1368 | 308.3676
1399 | [8 empty] | 9.116569 | 6.418508 | 8.578315 | 8.037797 | 0.7144709 | 308.7361 | 306.1787 | 308.2259
1400 | [8 empty] | 8.350496 | 6.473821 | 8.521199 | 7.781839 | 0.691719 | 308.0099 | 306.2311 | 308.1718
1401 | [8 empty] | 8.28047 | 6.423015 | 8.485236 | 7.729574 | 0.6870732 | 307.9436 | 306.183 | 308.1377
1402 | [8 empty] | 8.411024 | 6.346904 | 8.466241 | 7.74139 | 0.6881235 | 308.0673 | 306.1108 | 308.1197
1403 | [8 empty] | 8.458868 | 6.281675 | 8.481985 | 7.740842 | 0.6880749 | 308.1127 | 306.049 | 308.1346
1404 | [8 empty] | 8.423967 | 6.199543 | 8.420072 | 7.681194 | 0.6827728 | 308.0796 | 305.9711 | 308.0759
1405 | [8 empty] | 8.425609 | 6.242428 | 8.286361 | 7.651466 | 0.6801303 | 308.0811 | 306.0118 | 307.9492
1406 | [8 empty] | 8.006449 | 6.309556 | 8.378571 | 7.564859 | 0.6724319 | 307.6838 | 306.0754 | 308.0366
1407 | [8 empty] | 8.644832 | 6.333188 | 8.49248 | 7.8235 | 0.6954223 | 308.2889 | 306.0978 | 308.1445
1408 | [8 empty] | 8.596345 | 6.374657 | 8.613827 | 7.86161 | 0.6988098 | 308.243 | 306.1371 | 308.2596
1409 | [8 empty] | 8.460606 | 6.457272 | 8.5844 | 7.834093 | 0.6963638 | 308.1143 | 306.2154 | 308.2317
1410 | [8 empty] | 12.37243 | 6.464162 | 8.575997 | 9.137528 | 0.8122247 | 311.8222 | 306.222 | 308.2237
1411 | [8 empty] | 8.473517 | 6.658111 | 8.661445 | 7.931024 | 0.7049799 | 308.1266 | 306.4058 | 308.3046875
1412 | [8 empty] | 8.012727 | 6.841821 | 8.658612 | 7.83772 | 0.6966862 | 307.6898 | 306.5799 | 308.302
1413 | [8 empty] | 7.878888 | 6.757564 | 8.572777 | 7.73641 | 0.6876809 | 307.5629 | 306.5001 | 308.2206
1414 | [8 empty] | 7.818231 | 6.717738 | 8.60375 | 7.71324 | 0.6856213 | 307.5054 | 306.4623 | 308.25
1415 | [8 empty] | 7.808282 | 6.6669 | 8.6533 | 7.709494 | 0.6852884 | 307.496 | 306.4141 | 308.297
1416 | [8 empty] | 7.942733 | 6.826528 | 8.748053 | 7.839105 | 0.6968093 | 307.6234 | 306.5654 | 308.3868
1417 | [8 empty] | 8.229664 | 6.810527 | 8.666532 | 7.902241 | 0.7024214 | 307.8954 | 306.5503 | 308.3095
1418 | [8 empty] | 7.930949 | 6.674949 | 8.530633 | 7.712177 | 0.6855269 | 307.6123 | 306.4218 | 308.1807
1419 | [8 empty] | 8.028503 | 6.687989 | 8.471006 | 7.729166 | 0.687037 | 307.7047 | 306.4341 | 308.1242
1420 | [8 empty] | 8.021871 | 6.730809 | 8.693062 | 7.815247 | 0.6946887 | 307.6985 | 306.4747 | 308.3347
1421 | [8 empty] | 4.714146 | 6.721408 | 8.650788 | 6.695447 | 0.5951509 | 304.5632 | 306.4658 | 308.2946
1422 | [8 empty] | 8.104615 | 6.66397 | 8.584722 | 7.784436 | 0.6919498 | 307.7769 | 306.4113 | 308.232
1423 | [8 empty] | 8.618431 | 6.733256 | 8.552236 | 7.967975 | 0.7082644 | 308.2639 | 306.477 | 308.2012
1424 | [8 empty] | 8.602913 | 6.763714 | 8.595508 | 7.987378 | 0.7099892 | 308.2492 | 306.5059 | 308.2421875
1425 | [8 empty] | 8.369492 | 6.775594 | 8.713635 | 7.952907 | 0.7069251 | 308.028 | 306.5172 | 308.3542
1426 | [8 empty] | 8.180469 | 6.712297 | 8.600176 | 7.830981 | 0.6960872 | 307.8488 | 306.4572 | 308.2466
1427 | [8 empty] | 8.156998 | 6.620828 | 8.668786 | 7.815537 | 0.6947144 | 307.8265 | 306.3705 | 308.3116
1428 | [8 empty] | 8.163791 | 6.533931 | 8.744865 | 7.814196 | 0.6945952 | 307.833 | 306.2881 | 308.3838
1429 | [8 empty] | 8.214725 | 6.52028 | 8.624388 | 7.786464 | 0.6921301 | 307.8813 | 306.2751 | 308.2696
1430 | [8 empty] | 8.20101 | 6.500801 | 8.584658 | 7.762156 | 0.6899694 | 307.8683 | 306.2567 | 308.2319
1431 | [8 empty] | 8.293509 | 6.460073 | 8.614825 | 7.789469 | 0.6923973 | 307.9559 | 306.2181 | 308.2605
1432 | [8 empty] | 8.428829 | 6.466416 | 8.572005 | 7.822416 | 0.6953259 | 308.0842 | 306.2241 | 308.2199
1433 | [8 empty] | 8.45948 | 6.410813 | 8.521553 | 7.797282 | 0.6930917 | 308.1133 | 306.1714 | 308.1721
1434 | [8 empty] | 8.477413 | 6.399126 | 8.462731 | 7.779757 | 0.6915339 | 308.1302 | 306.1603 | 308.1163
1435 | [8 empty] | 8.588489 | 6.372242 | 8.485043 | 7.815258 | 0.6946896 | 308.2355 | 306.1348 | 308.1375
1436 | [8 empty] | 8.674356 | 6.48055 | 8.598438 | 7.917781 | 0.7038028 | 308.3169 | 306.2375 | 308.245
1437 | [8 empty] | 8.681053 | 6.518927 | 8.614954 | 7.938311 | 0.7056277 | 308.3233 | 306.2739 | 308.2606
1438 | [8 empty] | 8.565533 | 6.414902 | 8.491676 | 7.824037 | 0.6954699 | 308.2138 | 306.1753 | 308.1438
1439 | [8 empty] | 8.075928 | 6.414483 | 8.407676 | 7.632696 | 0.6784619 | 307.7497 | 306.1749 | 308.0641
1440 | [8 empty] | 8.749952 | 6.399931 | 8.500433 | 7.883439 | 0.7007501 | 308.3886 | 306.1611 | 308.1521
1441 | [8 empty] | 8.778446 | 6.386569 | 8.516917 | 7.893977 | 0.7016869 | 308.4156 | 306.1484 | 308.1677
1442 | [8 empty] | 8.658998 | 6.39259 | 8.560833 | 7.870807 | 0.6996273 | 308.3024 | 306.1541 | 308.2093
1443 | [8 empty] | 10.61655 | 6.359106 | 8.571973 | 8.515876 | 0.7569668 | 310.1579 | 306.1224 | 308.2199
1444 | [8 empty] | 8.624355 | 6.316157 | 8.614697 | 7.851736 | 0.6979321 | 308.2695 | 306.0817 | 308.2604
1445 | [8 empty] | 8.245311 | 6.386312 | 8.650724 | 7.760782 | 0.6898473 | 307.9102 | 306.1482 | 308.2945
1446 | [8 empty] | 8.126186 | 6.404535 | 8.550176 | 7.693632 | 0.6838784 | 307.7973 | 306.1654 | 308.1992
1447 | [8 empty] | 8.182111 | 6.341398 | 8.443446 | 7.655652 | 0.6805024 | 307.8503 | 306.1056 | 308.0981
1448 | [8 empty] | 8.369137 | 6.30418 | 8.356967 | 7.676761 | 0.6823788 | 308.0276 | 306.0703125 | 308.0161
1449 | [8 empty] | 8.350882 | 6.374142 | 8.371938 | 7.698987 | 0.6843544 | 308.0103 | 306.1366 | 308.0303
1450 | [8 empty] | 8.808774 | 6.446873 | 8.361024 | 7.872224 | 0.6997532 | 308.4443 | 306.2056 | 308.0199
1451 | [8 empty] | 7.917459 | 6.423756 | 8.267269 | 7.536161 | 0.669881 | 307.5995 | 306.1837 | 307.9311
1452 | [8 empty] | 7.885939 | 6.397097 | 8.153875 | 7.47897 | 0.6647974 | 307.5696 | 306.1584 | 307.8236
1453 | [8 empty] | 7.989675 | 6.3772 | 8.214564 | 7.527146 | 0.6690797 | 307.6679 | 306.1395 | 307.8811
1454 | [8 empty] | 8.076347 | 6.368218 | 8.285299 | 7.576621 | 0.6734774 | 307.7501 | 306.131 | 307.9482
1455 | [8 empty] | 8.352267 | 6.38599 | 8.239613 | 7.65929 | 0.6808258 | 308.0116 | 306.1479 | 307.9048
1456 | [8 empty] | 8.369234 | 6.728556 | 8.257932 | 7.785241 | 0.6920214 | 308.0277 | 306.4726 | 307.9222
1457 | [8 empty] | 8.430246 | 6.640467 | 8.389582 | 7.820098 | 0.6951198 | 308.0855 | 306.3891 | 308.047
1458 | [8 empty] | 8.394894 | 6.549996 | 8.414083 | 7.786325 | 0.6921177 | 308.052 | 306.3033 | 308.0702
1459 | [8 empty] | 8.344411 | 6.528329 | 8.368493 | 7.747078 | 0.6886291 | 308.0042 | 306.2828 | 308.027
1460 | [8 empty] | 8.336845 | 6.679714 | 8.406485 | 7.807681 | 0.6940161 | 307.997 | 306.4263 | 308.063
1461 | [8 empty] | 8.183237 | 6.644299 | 8.407773 | 7.745103 | 0.6884536 | 307.8514 | 306.3927 | 308.0642
1462 | [8 empty] | 8.504908 | 6.552121 | 8.376188 | 7.811073 | 0.6943176 | 308.1563 | 306.3053 | 308.0343
1463 | [8 empty] | 8.384881 | 6.522501 | 8.391642 | 7.766342 | 0.6903415 | 308.0425 | 306.2773 | 308.049
1464 | [8 empty] | 8.235266 | 6.527974 | 8.40597 | 7.72307 | 0.6864951 | 307.9007 | 306.2824 | 308.0625
1465 | [8 empty] | 8.158286 | 6.497259 | 8.496795 | 7.717447 | 0.6859952 | 307.8278 | 306.2533 | 308.1486
1466 | [8 empty] | 8.02142 | 6.469764 | 8.57281 | 7.687998 | 0.6833776 | 307.698 | 306.2273 | 308.2207
1467 | [8 empty] | 8.005354 | 6.557047 | 8.544574 | 7.702325 | 0.6846511 | 307.6828 | 306.31 | 308.1939
1468 | [8 empty] | 8.12493 | 6.492623 | 8.393317 | 7.67029 | 0.6818036 | 307.7961 | 306.2489 | 308.0505
1469 | [8 empty] | 8.221841 | 6.429648 | 8.409447 | 7.686978 | 0.683287 | 307.888 | 306.1892 | 308.0658
1470 | [8 empty] | 8.237101 | 6.495907 | 8.48514 | 7.739383 | 0.6879451 | 307.9025 | 306.252 | 308.1376
1471 | [8 empty] | 8.122934 | 6.427973 | 8.53279 | 7.694566 | 0.6839614 | 307.7943 | 306.1877 | 308.1827
1472 | [8 empty] | 6.018987 | 6.422565 | 8.471392 | 6.970981 | 0.6196428 | 305.8 | 306.1825 | 308.1245
1473 | [8 empty] | 8.753494 | 6.435733 | 8.465919 | 7.885048 | 0.7008932 | 308.3919 | 306.195 | 308.1194
1474 | [8 empty] | 8.870494 | 6.504697 | 8.439099 | 7.938097 | 0.7056086 | 308.5028 | 306.2604 | 308.0939
1475 | [8 empty] | 8.736205 | 6.490434 | 8.589874 | 7.938837 | 0.7056744 | 308.3755 | 306.2469 | 308.2368
1476 | [8 empty] | 8.762734 | 6.464162 | 8.426318 | 7.884405 | 0.700836 | 308.4007 | 306.222 | 308.0818
1477 | [8 empty] | 8.389678 | 6.489822 | 8.286973 | 7.722158 | 0.686414 | 308.0471 | 306.2463 | 307.9497
1478 | [8 empty] | 8.659095 | 6.456242 | 8.254487 | 7.789941 | 0.6924392 | 308.3025 | 306.2144 | 307.9189
1479 | [8 empty] | 8.524966 | 6.48319 | 8.397888 | 7.802015 | 0.6935124 | 308.1753 | 306.24 | 308.0549
1480 | [8 empty] | 8.470748 | 6.588535 | 8.476511 | 7.845265 | 0.6973569 | 308.1239 | 306.3398 | 308.1294
1481 | [8 empty] | 8.485591 | 6.589952 | 8.341932 | 7.805825 | 0.6938511 | 308.138 | 306.3412 | 308.0018
1482 | [8 empty] | 8.457644 | 6.529391 | 8.297405 | 7.76148 | 0.6899093 | 308.1115 | 306.2838 | 307.9596
1483 | [8 empty] | 9.688757 | 6.469378 | 8.321262 | 8.159799 | 0.7253154 | 309.2784 | 306.2269 | 307.9822
1484 | [8 empty] | 7.901232 | 6.563583 | 8.289935 | 7.584917 | 0.6742148 | 307.5841 | 306.3162 | 307.9525
1485 | [8 empty] | 7.852423 | 6.598934 | 8.212278 | 7.554545 | 0.6715151 | 307.5378 | 306.3497 | 307.8789
1486 | [8 empty] | 8.02889 | 6.573822 | 8.249722 | 7.617478 | 0.6771091 | 307.7051 | 306.3259 | 307.9144
1487 | [8 empty] | 6.666095 | 6.52791 | 8.364083 | 7.186029 | 0.6387582 | 306.4134 | 306.2824 | 308.0228
1488 | [8 empty] | 8.06746 | 6.532289 | 8.352943 | 7.650897 | 0.6800798 | 307.7417 | 306.2865 | 308.0123
1489 | [8 empty] | 8.349176 | 6.569121 | 8.41463 | 7.777642 | 0.691346 | 308.0087 | 306.3214 | 308.0707
1490 | [8 empty] | 8.27007 | 6.555921 | 8.46579 | 7.763927 | 0.6901268 | 307.9337 | 306.3089 | 308.1192
1491 | [8 empty] | 8.178118 | 6.5782 | 8.892549 | 7.882956 | 0.7007072 | 307.8466 | 306.33 | 308.5237
1492 | [8 empty] | 8.183656 | 6.587183 | 9.681513 | 8.150784 | 0.7245141 | 307.8518 | 306.3386 | 309.2716
1493 | [8 empty] | 8.294346 | 6.654762 | 10.3047 | 8.417936 | 0.748261 | 307.9567 | 306.4026 | 309.8623
1494 | [8 empty] | 8.40671 | 6.755472 | 10.59723 | 8.586471 | 0.7632419 | 308.0632 | 306.4981 | 310.1396
1495 | [8 empty] | 8.438327 | 6.693687 | 10.77827 | 8.636762 | 0.7677121 | 308.0932 | 306.4395 | 310.3112
1496 | [8 empty] | 8.35275 | 6.588761 | 10.83098 | 8.590829 | 0.7636292 | 308.0121 | 306.3401 | 310.3611
1497 | [8 empty] | 8.424257 | 6.564839 | 11.42705 | 8.805383 | 0.7827007 | 308.0799 | 306.3174 | 310.9261
1498 | [8 empty] | 8.511734 | 6.619411 | 10.72054 | 8.617229 | 0.7659759 | 308.1628 | 306.3691 | 310.2564
1499 | [8 empty] | 8.577671 | 6.596423 | 10.6973 | 8.623797 | 0.7665598 | 308.2253 | 306.3473 | 310.2344
1500 | [8 empty] | 8.501109 | 6.65312 | 10.77576 | 8.64333 | 0.768296 | 308.1527 | 306.4011 | 310.3088
1501 | [8 empty] | 8.508192 | 6.592946 | 10.7802 | 8.627114 | 0.7668545 | 308.1594 | 306.344 | 310.313
1502 | [8 empty] | 8.608676 | 6.503538 | 10.76217 | 8.624795 | 0.7666485 | 308.2547 | 306.2593 | 310.2959
1503 | [8 empty] | 8.599049 | 6.440981 | 10.92373 | 8.654588 | 0.7692967 | 308.2455 | 306.2 | 310.449
1504 | [8 empty] | 8.509383 | 6.462423 | 11.04157 | 8.671126 | 0.7707667 | 308.1606 | 306.2203 | 310.5607
1505 | [8 empty] | 10.01452 | 6.448482 | 11.07769 | 9.180231 | 0.8160205 | 309.5872 | 306.2071 | 310.595
1506 | [8 empty] | 8.260089 | 6.40022 | 11.04328 | 8.567862 | 0.7615877 | 307.9243 | 306.1613 | 310.5623
1507 | [8 empty] | 8.248531 | 6.38805 | 11.03452 | 8.557034 | 0.7606252 | 307.9133 | 306.1498 | 310.554
1508 | [8 empty] | 8.216882 | 6.402281 | 11.68765 | 8.768937 | 0.7794611 | 307.8833 | 306.1633 | 311.1731
1509 | [8 empty] | 8.274513 | 6.409332 | 11.24473 | 8.642857 | 0.768254 | 307.9379 | 306.17 | 310.7533
1510 | [8 empty] | 8.396729 | 6.419635 | 10.99749 | 8.604619 | 0.764855 | 308.0538 | 306.1797 | 310.519
1511 | [8 empty] | 8.177861 | 6.442269 | 10.96024 | 8.526791 | 0.757937 | 307.8463 | 306.2012 | 310.4836
1512 | [8 empty] | 8.14721 | 6.549514 | 11.08072 | 8.592481 | 0.7637761 | 307.8173 | 306.3029 | 310.5978
1513 | [8 empty] | 8.282627 | 6.543235 | 11.25941 | 8.69509 | 0.7728969 | 307.9456 | 306.2969 | 310.7672
1514 | [8 empty] | 8.341578 | 6.549546 | 11.16907 | 8.68673 | 0.7721538 | 308.0015 | 306.3029 | 310.6816
1515 | [8 empty] | 8.254294 | 6.467092 | 11.18713 | 8.636171 | 0.7676597 | 307.9188 | 306.2247 | 310.6987
1516 | [8 empty] | 8.134911 | 6.492011 | 11.38616 | 8.671029 | 0.7707581 | 307.8056 | 306.2484 | 310.8874
1517 | [8 empty] | 8.071195 | 6.464935 | 11.40777 | 8.647966 | 0.7687081 | 307.7452 | 306.2227 | 310.9078
1518 | [8 empty] | 8.167719 | 6.44156 | 11.41553 | 8.674935 | 0.7711054 | 307.8367 | 306.2005 | 310.9152
1519 | [8 empty] | 8.167397 | 6.335023 | 11.21688 | 8.573099 | 0.7620533 | 307.8364 | 306.0995 | 310.7269
1520 | [8 empty] | 8.048336 | 6.323916 | 11.47129 | 8.614514 | 0.7657346 | 307.7235 | 306.089 | 310.968
1521 | [8 empty] | 7.935199 | 6.352603 | 11.46691 | 8.584905 | 0.7631026 | 307.6163 | 306.1162 | 310.9639
1522 | [8 empty] | 8.109637 | 6.354856 | 11.29579 | 8.586761 | 0.7632677 | 307.7816 | 306.1183 | 310.8017
1523 | [8 empty] | 8.182239 | 6.380259 | 11.14634 | 8.569611 | 0.7617432 | 307.8505 | 306.1424 | 310.66
1524 | [8 empty] | 8.152587 | 6.516609 | 11.46604 | 8.711746 | 0.7743774 | 307.8224 | 306.2717 | 310.9631
1525 | [8 empty] | 8.208447 | 6.507755 | 11.13803 | 8.618077 | 0.7660513 | 307.8753 | 306.2633 | 310.6522
1526 | [8 empty] | 8.399498 | 6.54272 | 11.08268 | 8.674968 | 0.7711082 | 308.0564 | 306.2964 | 310.5997
1527 | [8 empty] | 8.544316 | 6.531806 | 10.96929 | 8.681804 | 0.7717159 | 308.1937 | 306.2861 | 310.4922
1528 | [8 empty] | 8.566338 | 6.584994 | 10.88191 | 8.677747 | 0.7713553 | 308.2145 | 306.3365 | 310.4094
1529 | [8 empty] | 8.410509 | 6.66265 | 10.9248 | 8.665985 | 0.7703098 | 308.0668 | 306.4101 | 310.45
1530 | [8 empty] | 8.309865 | 6.568026 | 10.68477 | 8.520888 | 0.7574123 | 307.9714 | 306.3204 | 310.2225
1531 | [8 empty] | 8.352234 | 6.490981 | 10.75889 | 8.534035 | 0.7585809 | 308.0116 | 306.2474 | 310.2928
1532 | [8 empty] | 8.237359 | 6.491432 | 10.84566 | 8.524816 | 0.7577614 | 307.9027 | 306.2478 | 310.375
1533 | [8 empty] | 8.04708 | 6.509848 | 10.90918 | 8.488703 | 0.7545514 | 307.7224 | 306.2653 | 310.4352
1534 | [8 empty] | 7.95046 | 6.485572 | 10.90242 | 8.44615 | 0.7507689 | 307.6308 | 306.2422 | 310.4288
1535 | [8 empty] | 7.86308 | 6.484413 | 10.76526 | 8.370919 | 0.7440817 | 307.5479 | 306.2411 | 310.2988
1536 | [8 empty] | 7.729209 | 6.466416 | 10.53136 | 8.242328 | 0.7326514 | 307.4211 | 306.2241 | 310.0771
1537 | [8 empty] | 7.657862 | 6.489919 | 10.40824 | 8.185341 | 0.7275859 | 307.3534 | 306.2464 | 309.9604
1538 | [8 empty] | 7.808089 | 6.479809 | 10.43777 | 8.241888 | 0.7326123 | 307.4958 | 306.2368 | 309.9884
1539 | [8 empty] | 7.93594 | 6.419216 | 10.41928 | 8.258147 | 0.7340575 | 307.617 | 306.1794 | 309.9709
1540 | [8 empty] | 7.965753 | 6.326427 | 10.27588 | 8.189355 | 0.7279426 | 307.6453 | 306.0914 | 309.835
1541 | [8 empty] | 7.896403 | 6.302988 | 10.4217 | 8.20703 | 0.7295138 | 307.5795 | 306.0692 | 309.9732
1542 | [8 empty] | 7.998078 | 6.359814 | 10.30264 | 8.220177 | 0.7306824 | 307.6759 | 306.123 | 309.8603
1543 | [8 empty] | 8.254616 | 6.341785 | 10.19301 | 8.263137 | 0.7345011 | 307.9191 | 306.106 | 309.7564
1544 | [8 empty] | 7.774187 | 6.40344 | 10.10212 | 8.09325 | 0.7194 | 307.4637 | 306.1644 | 309.6703
1545 | [8 empty] | 7.727985 | 6.332255 | 10.24066 | 8.1003 | 0.7200267 | 307.4199 | 306.0969 | 309.8016
1546 | [8 empty] | 7.852777 | 6.26944 | 10.36729 | 8.163169 | 0.725615 | 307.5382 | 306.0374 | 309.9216
1547 | [8 empty] | 7.956513 | 6.176812 | 10.48078 | 8.204701 | 0.7293068 | 307.6365 | 305.9496 | 310.0292
1548 | [8 empty] | 7.967105 | 6.297193 | 10.55164 | 8.27198 | 0.7352872 | 307.6465 | 306.0637 | 310.0963
1549 | [8 empty] | 7.175662 | 6.375558 | 10.65699 | 8.069403 | 0.7172803 | 306.8964 | 306.138 | 310.1962
1550 | [8 empty] | 7.972901 | 6.412133 | 10.84897 | 8.411336 | 0.7476743 | 307.652 | 306.1726 | 310.3782
1551 | [8 empty] | 8.109573 | 6.348417 | 10.8973 | 8.451763 | 0.7512678 | 307.7816 | 306.1122 | 310.424
1552 | [8 empty] | 8.184493 | 6.358527 | 10.83954 | 8.460853 | 0.7520758 | 307.8526 | 306.1218 | 310.3692
1553 | [8 empty] | 8.089483 | 6.390755 | 10.82679 | 8.435676 | 0.7498379 | 307.7625 | 306.1524 | 310.3571
1554 | [8 empty] | 7.699009 | 6.436216 | 10.92035 | 8.351859 | 0.7423875 | 307.3924 | 306.1955 | 310.4458
1555 | [8 empty] | 8.261087 | 6.456048 | 10.97525 | 8.564127 | 0.7612558 | 307.9252 | 306.2143 | 310.4979
1556 | [8 empty] | 8.262214 | 6.513003 | 10.89534 | 8.556851 | 0.760609 | 307.9263 | 306.2682 | 310.4221
1557 | [8 empty] | 8.162407 | 6.542205 | 10.67367 | 8.459426 | 0.751949 | 307.8317 | 306.2959 | 310.212
1558 | [8 empty] | 8.143314 | 6.463293 | 10.9934 | 8.533337 | 0.7585189 | 307.8136 | 306.2211 | 310.5151
1559 | [8 empty] | 8.148176 | 6.400446 | 11.03523 | 8.52795 | 0.75804 | 307.8182 | 306.1616 | 310.5547
1560 | [8 empty] | 8.041865 | 6.416898 | 10.95 | 8.469589 | 0.7528524 | 307.7174 | 306.1772 | 310.4739
1561 | [8 empty] | 7.955064 | 6.397291 | 10.83626 | 8.396204 | 0.7463292 | 307.6351 | 306.1586 | 310.3661
1562 | [8 empty] | 7.995792 | 6.538728 | 10.87273 | 8.469085 | 0.7528075 | 307.6737 | 306.2926 | 310.4007
1563 | [8 empty] | 8.082045 | 6.435411 | 11.17341 | 8.563623 | 0.7612109 | 307.7555 | 306.1947 | 310.6857
1564 | [8 empty] | 8.116978 | 6.334798 | 10.80728 | 8.419685 | 0.7484165 | 307.7886 | 306.0993 | 310.3387
1565 | [8 empty] | 8.028085 | 6.312454 | 10.64405 | 8.328195 | 0.740284 | 307.7043 | 306.0782 | 310.1839
1566 | [8 empty] | 7.948174 | 6.225847 | 10.66159 | 8.278538 | 0.73587 | 307.6286 | 305.9961 | 310.2006
1567 | [8 empty] | 7.997434 | 6.165125 | 10.79002 | 8.317527 | 0.7393357 | 307.6753 | 305.9385 | 310.3223
1568 | [8 empty] | 8.060989 | 6.248996 | 10.97396 | 8.427981 | 0.7491539 | 307.7355 | 306.018 | 310.4966
1569 | [8 empty] | 8.041285 | 6.21123 | 11.06211 | 8.438209 | 0.750063 | 307.7169 | 305.9822 | 310.5802
1570 | [8 empty] | 7.978213 | 6.201313 | 11.10899 | 8.429505 | 0.7492893 | 307.6571 | 305.9728 | 310.6246
1571 | [8 empty] | 8.100848 | 6.226619 | 11.13272 | 8.486728 | 0.7543758 | 307.7733 | 305.9968 | 310.6471
1572 | [8 empty] | 8.055966 | 6.291237 | 11.02029 | 8.455831 | 0.7516294 | 307.7308 | 306.058 | 310.5406
1573 | [8 empty] | 7.986004 | 6.363388 | 10.87586 | 8.408417 | 0.7474148 | 307.6645 | 306.1264 | 310.4037
1574 | [8 empty] | 7.9163 | 6.344747 | 10.84289 | 8.367978 | 0.7438203 | 307.5984 | 306.1088 | 310.3724
1575 | [8 empty] | 7.960827 | 6.341141 | 10.97428 | 8.425416 | 0.7489259 | 307.6406 | 306.1053 | 310.4969
1576 | [8 empty] | 8.424032 | 6.361295 | 10.94575 | 8.577027 | 0.7624024 | 308.0797 | 306.1245 | 310.4699
1577 | [8 empty] | 7.927086 | 6.288307 | 10.96375 | 8.393048 | 0.7460487 | 307.6086 | 306.0553 | 310.487
1578 | [8 empty] | 7.796853 | 6.39684 | 10.96433 | 8.386008 | 0.7454229 | 307.4852 | 306.1581 | 310.4875
1579 | [8 empty] | 7.807542 | 6.366865 | 10.91797 | 8.364126 | 0.7434778 | 307.4953 | 306.1297 | 310.4436
1580 | [8 empty] | 7.873415 | 6.388823 | 10.85895 | 8.373731 | 0.7443316 | 307.5577 | 306.1505 | 310.3876
1581 | [8 empty] | 7.964143 | 6.381193 | 10.83874 | 8.39469 | 0.7461947 | 307.6437 | 306.1433 | 310.3685
1582 | [8 empty] | 7.918779 | 6.508625 | 10.81958 | 8.415661 | 0.7480587 | 307.6007 | 306.2641 | 310.3503
1583 | [8 empty] | 7.981465 | 6.380967 | 10.95483 | 8.439089 | 0.7501412 | 307.6602 | 306.1431 | 310.4785
1584 | [8 empty] | 8.029147 | 6.29465 | 11.18555 | 8.503116 | 0.7558325 | 307.7054 | 306.0613 | 310.6972
1585 | [8 empty] | 7.9833 | 6.246871 | 11.41073 | 8.546967 | 0.7597304 | 307.6619 | 306.016 | 310.9106
1586 | [8 empty] | 7.931593 | 6.330001 | 11.63877 | 8.633456 | 0.7674183 | 307.6129 | 306.0948 | 311.1268
1587 | [8 empty] | 7.871515 | 6.418765 | 11.24492 | 8.511734 | 0.7565986 | 307.5559 | 306.1789 | 310.7535
1588 | [8 empty] | 8.263889 | 6.643751 | 11.21163 | 8.706423 | 0.7739043 | 307.9279 | 306.3922 | 310.7219
1589 | [8 empty] | 8.340644 | 6.499481 | 11.13413 | 8.658086 | 0.7696077 | 308.0006 | 306.2554 | 310.6485
1590 | [8 empty] | 8.283528 | 6.382835 | 10.92476 | 8.530375 | 0.7582556 | 307.9465 | 306.1449 | 310.45
1591 | [8 empty] | 8.244957 | 6.30096 | 10.92837 | 8.491429 | 0.7547937 | 307.9099 | 306.0673 | 310.4534
1592 | [8 empty] | 8.259413 | 6.301121 | 11.05413 | 8.53822 | 0.7589529 | 307.9236 | 306.0674 | 310.5726
1593 | [8 empty] | 8.2711 | 6.433318 | 10.95017 | 8.551528 | 0.7601358 | 307.9347 | 306.1927 | 310.4741
1594 | [8 empty] | 8.169103 | 6.420021 | 10.82438 | 8.471167 | 0.7529926 | 307.838 | 306.1801 | 310.3549
1595 | [8 empty] | 8.082754 | 6.335217 | 10.79598 | 8.40465 | 0.74708 | 307.7562 | 306.0997 | 310.3279
1596 | [8 empty] | 8.205356 | 6.248352 | 11.14102 | 8.531577 | 0.7583624 | 307.8724 | 306.0174 | 310.655
1597 | [8 empty] | 8.154615 | 6.284894 | 10.41417 | 8.284558 | 0.7364052 | 307.8243 | 306.052 | 309.966
1598 | [8 empty] | 8.107867 | 6.297612 | 9.700186 | 8.035222 | 0.7142419 | 307.78 | 306.0641 | 309.2893
1599 | [8 empty] | 7.972675 | 6.374947 | 9.222848 | 7.856823 | 0.6983843 | 307.6518 | 306.1374 | 308.8368
1600 | [8 empty] | 7.987228 | 6.31841 | 8.903914 | 7.736517 | 0.6876904 | 307.6656 | 306.0838 | 308.5345
1601 | [8 empty] | 8.068748 | 6.34333 | 8.723745 | 7.711941 | 0.6855059 | 307.7429 | 306.1074 | 308.3637
1602 | [8 empty] | 8.058446 | 6.352442 | 9.757592 | 8.05616 | 0.7161031 | 307.7331 | 306.1161 | 309.3437
1603 | [8 empty] | 8.05793 | 6.451734 | 10.28896 | 8.266207 | 0.7347739 | 307.7326 | 306.2102 | 309.8474
1604 | [8 empty] | 8.05661 | 6.528264 | 10.75181 | 8.44556 | 0.7507165 | 307.7314 | 306.2827 | 310.2861
1605 | [8 empty] | 8.105709 | 6.478682 | 11.05213 | 8.545507 | 0.7596007 | 307.7779 | 306.2357 | 310.5707
1606 | [8 empty] | 7.991929 | 6.536249 | 11.07406 | 8.534078 | 0.7585847 | 307.6701 | 306.2903 | 310.5915
1607 | [8 empty] | 8.039225 | 6.656565 | 10.91765 | 8.5378125 | 0.7589167 | 307.7149 | 306.4043 | 310.4433
1608 | [8 empty] | 8.178408 | 6.612972 | 11.21813 | 8.669838 | 0.7706522 | 307.8468 | 306.363 | 310.7281
1609 | [8 empty] | 8.17844 | 6.569861 | 11.14202 | 8.630108 | 0.7671207 | 307.8469 | 306.3221 | 310.6559
1610 | [8 empty] | 8.181467 | 6.647454 | 11.05142 | 8.626781 | 0.766825 | 307.8497 | 306.3957 | 310.5701
1611 | [8 empty] | 8.24383 | 6.597453 | 10.92637 | 8.589219 | 0.7634861 | 307.9088 | 306.3483 | 310.4515
1612 | [8 empty] | 8.316787 | 6.583899 | 10.86649 | 8.589058 | 0.7634718 | 307.978 | 306.3354 | 310.3948
1613 | [8 empty] | 8.383948 | 6.601671 | 10.90934 | 8.631653 | 0.7672581 | 308.0417 | 306.3523 | 310.4354
1614 | [8 empty] | 8.371198 | 6.556243 | 10.87827 | 8.601904 | 0.7646137 | 308.0296 | 306.3092 | 310.4059
1615 | [8 empty] | 10.58864 | 6.551445 | 10.74598 | 9.295353 | 0.8262536 | 310.1314 | 306.3046875 | 310.2805
1616 | [8 empty] | 8.07068 | 6.454052 | 10.60486 | 8.376532 | 0.7445806 | 307.7447 | 306.2124 | 310.1468
1617 | [8 empty] | 7.862404 | 6.491722 | 10.71935 | 8.357826 | 0.7429179 | 307.5473 | 306.2481 | 310.2553
1618 | [8 empty] | 7.863273 | 6.537086 | 10.78709 | 8.395817 | 0.7462949 | 307.5481 | 306.2911 | 310.3195
1619 | [8 empty] | 7.905836 | 6.515933 | 10.73304 | 8.384935 | 0.7453276 | 307.5885 | 306.271 | 310.2683
1620 | [8 empty] | 9.248894 | 6.434831 | 10.67096 | 8.784896 | 0.7808796 | 308.8615 | 306.1942 | 310.2094
1621 | [8 empty] | 8.043957 | 6.421856 | 10.85216 | 8.439325 | 0.7501622 | 307.7194 | 306.1819 | 310.3812
1622 | [8 empty] | 7.963467 | 6.486055 | 10.92438 | 8.457966 | 0.7518192 | 307.6431 | 306.2427 | 310.4496
1623 | [8 empty] | 7.901812 | 6.465868 | 10.56507 | 8.310916 | 0.7387481 | 307.5847 | 306.2236 | 310.1091
1624 | [8 empty] | 7.791508 | 6.460556 | 11.03623 | 8.42943 | 0.7492827 | 307.4801 | 306.2185 | 310.5557
1625 | [8 empty] | 7.732879 | 6.439661 | 10.8908 | 8.354445 | 0.7426174 | 307.4245 | 306.1987 | 310.4178
1626 | [8 empty] | 7.821386 | 6.491657 | 10.886 | 8.399681 | 0.7466383 | 307.5084 | 306.248 | 310.4133
1627 | [8 empty] | 7.85545 | 6.530518 | 10.85828 | 8.414748 | 0.7479776 | 307.5407 | 306.2849 | 310.387
1628 | [8 empty] | 7.832333 | 6.461683 | 10.76597 | 8.353329 | 0.7425181 | 307.5188 | 306.2196 | 310.2995
1629 | [8 empty] | 7.889416 | 6.366286 | 9.843555 | 8.033086 | 0.7140521 | 307.5729 | 306.1292 | 309.4252
1630 | [8 empty] | 7.85062 | 6.393202 | 10.67132 | 8.305046 | 0.7382263 | 307.5361 | 306.1547 | 310.2098
1631 | [8 empty] | 7.803163 | 6.472758 | 9.927555 | 8.067825 | 0.71714 | 307.4911 | 306.2301 | 309.5048
1632 | [8 empty] | 7.828018 | 6.587891 | 9.264477 | 7.893462 | 0.7016411 | 307.5147 | 306.3392 | 308.8763
1633 | [8 empty] | 7.929694 | 6.469764 | 8.938653 | 7.77937 | 0.6914996 | 307.6111 | 306.2273 | 308.5674
1634 | [8 empty] | 7.90281 | 6.48744 | 8.854718 | 7.748323 | 0.6887398 | 307.5856 | 306.244 | 308.4879
1635 | [8 empty] | 7.83185 | 6.469893 | 8.745799 | 7.682514 | 0.6828901 | 307.5183 | 306.2274 | 308.3846
1636 | [8 empty] | 7.712821 | 6.421309 | 8.616113 | 7.583414 | 0.6740813 | 307.4055 | 306.1813 | 308.2617
1637 | [8 empty] | 2.54996 | 6.603732 | 8.560253 | 5.904648 | 0.5248576 | 302.5118 | 306.3542 | 308.2088
1638 | [8 empty] | 7.832655 | 6.608465 | 8.781408 | 7.740842 | 0.6880749 | 307.5191 | 306.3587 | 308.4184
1639 | [8 empty] | 8.475417 | 6.63097 | 8.722296 | 7.942894 | 0.706035 | 308.1284 | 306.3801 | 308.3624
1640 | [8 empty] | 8.388294 | 6.544749 | 8.646861 | 7.859968 | 0.6986638 | 308.0458 | 306.2983 | 308.2909
1641 | [8 empty] | 8.293831 | 6.607434 | 8.553814 | 7.81836 | 0.6949653 | 307.9562 | 306.3578 | 308.2027
1642 | [8 empty] | 9.106137 | 6.656694 | 8.691645 | 8.151492 | 0.7245771 | 308.7262 | 306.4044 | 308.3333
1643 | [8 empty] | 8.10587 | 6.692239 | 8.853334 | 7.883814 | 0.7007835 | 307.7781 | 306.4381 | 308.4866
1644 | [8 empty] | 8.025058 | 6.602959 | 8.831891 | 7.819969 | 0.6951084 | 307.7015 | 306.3535 | 308.4662
1645 | [8 empty] | 8.029244 | 6.646488 | 8.702946 | 7.792893 | 0.6927016 | 307.7054 | 306.3948 | 308.344
1646 | [8 empty] | 8.028954 | 6.637988 | 8.619397 | 7.762113 | 0.6899656 | 307.7052 | 306.3867 | 308.2648
1647 | [8 empty] | 8.075767 | 6.647679 | 8.71972 | 7.814389 | 0.6946123 | 307.7495 | 306.3959 | 308.3599
1648 | [8 empty] | 8.579281 | 6.611845 | 8.729508 | 7.973545 | 0.7087595 | 308.2268 | 306.3619 | 308.3692
1649 | [8 empty] | 7.819937 | 6.600963 | 8.694156 | 7.705019 | 0.6848906 | 307.507 | 306.3516 | 308.3357
1650 | [8 empty] | 7.712338 | 6.613873 | 8.731794 | 7.686002 | 0.6832002 | 307.4051 | 306.3639 | 308.3714
1651 | [8 empty] | 7.917781 | 6.690436 | 8.996928 | 7.868382 | 0.6994117 | 307.5998 | 306.4364 | 308.6227
1652 | [8 empty] | 8.01482 | 6.690403 | 8.940585 | 7.881936 | 0.7006165 | 307.6918 | 306.4364 | 308.5693
1653 | [8 empty] | 9.407717 | 6.586024 | 8.832245 | 8.275329 | 0.7355848 | 309.0121 | 306.3375 | 308.4666
1654 | [8 empty] | 8.506389 | 6.464613 | 8.791389 | 7.920797 | 0.7040708 | 308.1577 | 306.2224 | 308.4279
1655 | [8 empty] | 8.365081 | 6.576816 | 8.826579 | 7.922825 | 0.7042511 | 308.0238 | 306.3287 | 308.4612
1656 | [8 empty] | 8.316336 | 6.560879 | 9.188076 | 8.021764 | 0.7130456 | 307.9776 | 306.3136 | 308.8039
1657 | [8 empty] | 8.398887 | 6.589694 | 9.230221 | 8.072934 | 0.7175941 | 308.0558 | 306.3409 | 308.8438
1658 | [8 empty] | 8.535784 | 6.540048 | 9.919892 | 8.331908 | 0.740614 | 308.1856 | 306.2939 | 309.4975
1659 | [8 empty] | 5.223616 | 7.393501 | 10.29829 | 7.63847 | 0.6789751 | 305.0461 | 307.1028 | 309.8562
1660 | [8 empty] | 8.387006 | 7.143241 | 10.5613 | 8.697183 | 0.7730829 | 308.0446 | 306.8656 | 310.1055
1661 | [8 empty] | 8.735142 | 7.682074 | 10.66211 | 9.026441 | 0.8023503 | 308.3745 | 307.3764 | 310.201
1662 | [8 empty] | 8.600917 | 8.12361 | 10.56645 | 9.096993 | 0.8086216 | 308.2473 | 307.7949 | 310.1104
1663 | [8 empty] | 8.560414 | 8.406646 | 11.04717 | 9.338077 | 0.8300513 | 308.2089 | 308.0632 | 310.566
1664 | [8 empty] | 10.52647 | 8.532371 | 10.70718 | 9.922006 | 0.8819561 | 310.0725 | 308.1823 | 310.2438
1665 | [8 empty] | 8.258061 | 8.73408 | 10.57357 | 9.18857 | 0.8167618 | 307.9223 | 308.3735 | 310.1171
1666 | [8 empty] | 8.09106 | 8.355518 | 10.55174 | 8.999439 | 0.7999502 | 307.764 | 308.0147 | 310.0964
1667 | [8 empty] | 8.124834 | 7.759441 | 10.62225 | 8.835508 | 0.7853785 | 307.7961 | 307.4497 | 310.1633
1668 | [8 empty] | 8.095954 | 7.200324 | 10.62302 | 8.639767 | 0.7679793 | 307.7687 | 306.9197 | 310.164
1669 | [8 empty] | 8.019585 | 6.882904 | 10.63445 | 8.512313 | 0.7566501 | 307.6963 | 306.6189 | 310.1748
1670 | [8 empty] | 9.355173 | 6.782581 | 10.72405 | 8.953936 | 0.7959054 | 308.9622 | 306.5238 | 310.2598
1671 | [8 empty] | 8.516595 | 6.664904 | 10.84147 | 8.674324 | 0.771051 | 308.1674 | 306.4122 | 310.3711
1672 | [8 empty] | 8.355036 | 6.566352 | 10.84698 | 8.589455 | 0.7635071 | 308.0143 | 306.3188 | 310.3763
1673 | [8 empty] | 8.296117 | 6.468573 | 10.77289 | 8.512528 | 0.7566691 | 307.9584 | 306.2261 | 310.3061
1674 | [8 empty] | 8.289162 | 6.384573 | 10.76037 | 8.478035 | 0.7536031 | 307.9518 | 306.1465 | 310.2942
1675 | [8 empty] | 8.33076 | 6.444007 | 10.89971 | 8.55816 | 0.7607254 | 307.9912 | 306.2029 | 310.4263
1676 | [8 empty] | 8.316143 | 6.385185 | 11.17283 | 8.62472 | 0.7666418 | 307.9774 | 306.1471 | 310.6852
1677 | [8 empty] | 8.333078 | 6.447195 | 11.33169 | 8.703987 | 0.7736877 | 307.9934 | 306.2059 | 310.8357
1678 | [8 empty] | 8.502622 | 6.502797 | 11.32168 | 8.775698 | 0.7800621 | 308.1541 | 306.2586 | 310.8262
1679 | [8 empty] | 8.555488 | 6.52424 | 11.32886 | 8.802861 | 0.7824765 | 308.2043 | 306.2789 | 310.833
1680 | [8 empty] | 8.483015 | 6.493364 | 11.21733 | 8.731236 | 0.7761098 | 308.1356 | 306.2496 | 310.7273
1681 | [8 empty] | 5.035366 | 6.633481 | 10.97038 | 7.54641 | 0.670792 | 304.8676 | 306.3824 | 310.4933
1682 | [8 empty] | 8.446794 | 6.653958 | 10.83197 | 8.644242 | 0.7683771 | 308.1012 | 306.4019 | 310.3621
1683 | [8 empty] | 9.036465 | 6.641304 | 10.76542 | 8.814398 | 0.783502 | 308.6602 | 306.3899 | 310.299
1684 | [8 empty] | 8.955749 | 6.559913 | 10.89653 | 8.804063 | 0.7825834 | 308.5836 | 306.3127 | 310.4232
1685 | [8 empty] | 8.794125 | 6.597486 | 10.77679 | 8.7228 | 0.77536 | 308.4305 | 306.3483 | 310.3098
1686 | [8 empty] | 13.92395 | 6.667737 | 11.09308 | 10.56159 | 0.9388081 | 313.2928 | 306.4149 | 310.6096
1687 | [8 empty] | 8.28649 | 6.693623 | 10.95451 | 8.644875 | 0.7684333 | 307.9493 | 306.4395 | 310.4782
1688 | [8 empty] | 7.926925 | 6.663552 | 10.84363 | 8.478035 | 0.7536031 | 307.6085 | 306.4109 | 310.3731
1689 | [8 empty] | 8.119682 | 6.648677 | 10.81533 | 8.527896 | 0.7580352 | 307.7912 | 306.3969 | 310.3463
1690 | [8 empty] | 8.193411 | 6.651607 | 10.76439 | 8.536471 | 0.7587974 | 307.8611 | 306.3996 | 310.298
1691 | [8 empty] | 8.344121 | 6.664808 | 10.69092 | 8.566617 | 0.7614771 | 308.0039 | 306.4121 | 310.2284
1692 | [8 empty] | 11.65967 | 6.765807 | 10.58793 | 9.671135 | 0.8596564 | 311.1466 | 306.5079 | 310.1307
1693 | [8 empty] | 9.027321 | 6.78242 | 10.54511 | 8.784949 | 0.7808844 | 308.6515 | 306.5236 | 310.0901
1694 | [8 empty] | 8.14296 | 6.850869 | 10.54852 | 8.514116 | 0.7568103 | 307.8132 | 306.5885 | 310.0934
1695 | [8 empty] | 8.179438 | 6.886316 | 10.50138 | 8.52238 | 0.7575449 | 307.8478 | 306.6221 | 310.0487
1696 | [8 empty] | 8.362247 | 6.833418 | 10.59025 | 8.595304 | 0.764027 | 308.0211 | 306.572 | 310.1329
1697 | [8 empty] | 2.313898 | 6.771537 | 10.63889 | 6.574777 | 0.5844246 | 302.2881 | 306.5133 | 310.179
1698 | [8 empty] | 8.823681 | 6.785607 | 10.65844 | 8.755909 | 0.778303 | 308.4585 | 306.5266 | 310.1976
1699 | [8 empty] | 9.1855 | 6.941919 | 10.65493 | 8.927449 | 0.793551 | 308.8014 | 306.6748 | 310.1942
1700 | [8 empty] | 8.910739 | 6.909465 | 10.71233 | 8.844179 | 0.7861493 | 308.541 | 306.644 | 310.2487
1701 | [8 empty] | 8.667305 | 6.854925 | 10.7917 | 8.771309 | 0.7796719 | 308.3102 | 306.5923 | 310.3239
1702 | [8 empty] | 8.597182 | 6.796006 | 10.8038 | 8.73233 | 0.7762071 | 308.2438 | 306.5365 | 310.3354
1703 | [8 empty] | 7.58349 | 6.752188 | 10.69878 | 8.344819 | 0.7417617 | 307.2829 | 306.495 | 310.2358
1704 | [8 empty] | 8.53807 | 6.698646 | 10.70512 | 8.647279 | 0.768647 | 308.1877 | 306.4442 | 310.2418
1705 | [8 empty] | 8.695316 | 6.77289 | 10.81391 | 8.760706 | 0.7787294 | 308.3368 | 306.5146 | 310.3449
1706 | [8 empty] | 8.648503 | 6.769509 | 10.9163 | 8.778102 | 0.7802758 | 308.2924 | 306.5114 | 310.442
1707 | [8 empty] | 8.691098 | 6.693591 | 10.96044 | 8.781708 | 0.7805963 | 308.3328 | 306.4394 | 310.4838
1708 | [8 empty] | 8.754814 | 6.52849 | 10.95223 | 8.745176 | 0.777349 | 308.3932 | 306.2829 | 310.476
1709 | [8 empty] | 8.747183 | 6.538438 | 11.09576 | 8.793793 | 0.7816704 | 308.386 | 306.2924 | 310.6121
1710 | [8 empty] | 8.657743 | 6.739567 | 11.05912 | 8.818809 | 0.7838941 | 308.3012 | 306.483 | 310.5774
1711 | [8 empty] | 8.677801 | 6.702413 | 10.46446 | 8.61489 | 0.765768 | 308.3202 | 306.4478 | 310.0137
1712 | [8 empty] | 8.634787 | 6.673661 | 10.98925 | 8.7659 | 0.7791911 | 308.2794 | 306.4205 | 310.5111
1713 | [8 empty] | 8.628638 | 6.71674 | 11.24038 | 8.861919 | 0.7877262 | 308.2736 | 306.4614 | 310.7492
1714 | [8 empty] | 14.01562 | 6.735253 | 11.39119 | 10.71402 | 0.9523572 | 313.3797 | 306.4789 | 310.8921
1715 | [8 empty] | 8.972395 | 6.776109 | 11.51269 | 9.087066 | 0.8077392 | 308.5994 | 306.5176 | 311.0073
1716 | [8 empty] | 7.872449 | 6.775176 | 11.43958 | 8.695734 | 0.7729541 | 307.5568 | 306.5168 | 310.938
1717 | [8 empty] | 7.892185 | 6.723437 | 11.38439 | 8.666672 | 0.7703708 | 307.5755 | 306.4677 | 310.8857
1718 | [8 empty] | 7.825507 | 6.729361 | 11.04875 | 8.534539 | 0.7586257 | 307.5123 | 306.4733 | 310.5675
1719 | [8 empty] | 8.479763 | 6.792658 | 11.55796 | 8.943461 | 0.7949743 | 308.1325 | 306.5333 | 311.0502
1720 | [8 empty] | 8.065497 | 6.794107 | 11.48674 | 8.782116 | 0.7806325 | 307.7398 | 306.5347 | 310.9827
1721 | [8 empty] | 7.979211 | 6.743495 | 11.35403 | 8.692246 | 0.7726441 | 307.658 | 306.4867 | 310.8569
1722 | [8 empty] | 7.902359 | 6.627911 | 11.33678 | 8.622349 | 0.766431 | 307.5852 | 306.3772 | 310.8405
1723 | [8 empty] | 7.950524 | 6.543686 | 11.21614 | 8.570116 | 0.7617881 | 307.6308 | 306.2973 | 310.7262
1724 | [8 empty] | 7.895373 | 6.454954 | 10.95155 | 8.433959 | 0.7496852 | 307.5786 | 306.2132 | 310.4754
1725 | [8 empty] | 9.034501 | 6.481419 | 10.84331 | 8.786409 | 0.7810141 | 308.6583 | 306.2383 | 310.3728
1726 | [8 empty] | 8.237327 | 6.427265 | 10.81559 | 8.493393 | 0.7549682 | 307.9027 | 306.187 | 310.3465
1727 | [8 empty] | 7.980918 | 6.365803 | 10.63661 | 8.327776 | 0.7402468 | 307.6596 | 306.1287 | 310.1769
1728 | [8 empty] | 8.018458 | 6.271951 | 10.49871 | 8.263041 | 0.7344925 | 307.6952 | 306.0398 | 310.0462
1729 | [8 empty] | 7.978728 | 6.324463 | 10.40419 | 8.235792 | 0.7320704 | 307.6576 | 306.0895 | 309.9566
1730 | [8 empty] | 1.219072 | 6.404857 | 10.46172 | 6.028549 | 0.5358711 | 301.2503 | 306.1657 | 310.0111
1731 | [8 empty] | 8.571812 | 6.37881 | 10.50869 | 8.486438 | 0.7543501 | 308.2197 | 306.1411 | 310.0556
1732 | [8 empty] | 9.137432 | 6.419023 | 10.47788 | 8.678112 | 0.7713877 | 308.7559 | 306.1792 | 310.0264
1733 | [8 empty] | 9.016149 | 6.438244 | 10.24897 | 8.567787 | 0.7615811 | 308.6409 | 306.1974 | 309.8094
1734 | [8 empty] | 8.809579 | 6.527234 | 10.5924 | 8.643072 | 0.7682731 | 308.4451 | 306.2817 | 310.135
1735 | [8 empty] | 8.747055 | 6.606372 | 10.71243 | 8.688619 | 0.7723217 | 308.3858 | 306.3568 | 310.2487
1736 | [8 empty] | 13.69993 | 6.646552 | 10.74814 | 10.36487 | 0.9213221 | 313.0805 | 306.3948 | 310.2826
1737 | [8 empty] | 8.615437 | 6.739502 | 10.71774 | 8.690894 | 0.7725239 | 308.2611 | 306.4829 | 310.2538
1738 | [8 empty] | 7.668648 | 6.74929 | 10.64308 | 8.353673 | 0.7425487 | 307.3636 | 306.4922 | 310.183
1739 | [8 empty] | 7.735777 | 6.82479 | 10.61884 | 8.393134 | 0.7460564 | 307.4273 | 306.5638 | 310.16
1740 | [8 empty] | 7.978149 | 6.807855 | 10.78561 | 8.523872 | 0.7576775 | 307.657 | 306.5477 | 310.3181
1741 | [8 empty] | 5.377352 | 6.775369 | 9.485085 | 7.212602 | 0.6411202 | 305.1918 | 306.5169 | 309.0854
1742 | [8 empty] | 8.666564 | 6.746103 | 8.801176 | 8.071281 | 0.7174472 | 308.3095 | 306.4892 | 308.4371
1743 | [8 empty] | 8.835079 | 6.894398 | 8.456614 | 8.06203 | 0.7166249 | 308.4693 | 306.6298 | 308.1105
1744 | [8 empty] | 8.822619 | 6.892562 | 8.337424 | 8.017535 | 0.7126698 | 308.4575 | 306.628 | 307.9976
1745 | [8 empty] | 8.838169 | 6.817771 | 8.243347 | 7.966429 | 0.708127 | 308.4722 | 306.5571 | 307.9084
1746 | [8 empty] | 8.708934 | 6.786766 | 8.032914 | 7.842872 | 0.6971441 | 308.3497 | 306.5277 | 307.7089
1747 | [8 empty] | 9.428999 | 6.851512 | 7.960087 | 8.080199 | 0.7182399 | 309.0322 | 306.5891 | 307.6399
1748 | [8 empty] | 9.302469 | 6.763875 | 8.057512 | 8.041285 | 0.7147809 | 308.9123 | 306.506 | 307.7322
1749 | [8 empty] | 8.214339 | 6.85808 | 8.109187 | 7.727202 | 0.6868624 | 307.8809 | 306.5953 | 307.7812
1750 | [8 empty] | 8.21949 | 6.845943 | 8.109863 | 7.725098 | 0.6866754 | 307.8858 | 306.5838 | 307.7819
1751 | [8 empty] | 8.327186 | 6.749097 | 8.328409 | 7.801564 | 0.6934724 | 307.9879 | 306.492 | 307.989
1752 | [8 empty] | 9.722305 | 6.563358 | 8.37519 | 8.220284 | 0.7306919 | 309.3102 | 306.316 | 308.0334
1753 | [8 empty] | 8.741485 | 6.547228 | 8.398919 | 7.895877 | 0.7018557 | 308.3806 | 306.3007 | 308.0558
1754 | [8 empty] | 8.586622 | 6.76835 | 8.321777 | 7.89225 | 0.7015333 | 308.2338 | 306.5103 | 307.9827
1755 | [8 empty] | 8.486878 | 7.572382 | 8.45655 | 8.171937 | 0.7263944 | 308.1392 | 307.2724 | 308.1105
1756 | [8 empty] | 8.475932 | 8.350979 | 8.474805 | 8.433905 | 0.7496805 | 308.1288 | 308.0104 | 308.1278
1757 | [8 empty] | 8.466434 | 7.460179 | 8.403877 | 8.110163 | 0.7209034 | 308.1198 | 307.166 | 308.0605
1758 | [8 empty] | 6.957115 | 5.841941 | 8.418719 | 7.072592 | 0.6286748 | 306.6892 | 305.6322 | 308.0746
1759 | [8 empty] | 7.713819 | 7.324633 | 8.473549 | 7.837334 | 0.6966519 | 307.4065 | 307.0376 | 308.1266
1760 | [8 empty] | 9.133278 | 8.069296 | 8.570202 | 8.590925 | 0.7636378 | 308.7519 | 307.7434 | 308.2182
1761 | [8 empty] | 9.097895 | 8.442158 | 8.501431 | 8.680495 | 0.7715995 | 308.7184 | 308.0968 | 308.153
1762 | [8 empty] | 8.95063 | 8.674613 | 8.601367 | 8.742204 | 0.7770848 | 308.5788 | 308.3172 | 308.2477
1763 | [8 empty] | 9.212191 | 8.862477 | 9.291329 | 9.121999 | 0.8108444 | 308.8267 | 308.4952 | 308.9017
1764 | [8 empty] | 8.570491 | 8.894834 | 9.830258 | 9.098528 | 0.8087581 | 308.2185 | 308.5259 | 309.4126
1765 | [8 empty] | 8.624066 | 9.041842 | 10.16539 | 9.277098 | 0.8246309 | 308.2693 | 308.6653 | 309.7302
1766 | [8 empty] | 8.606519 | 8.687363 | 10.9238 | 9.405893 | 0.8360794 | 308.2526 | 308.3293 | 310.4491
1767 | [8 empty] | 8.460445 | 8.695895 | 10.54945 | 9.235265 | 0.8209124 | 308.1142 | 308.3373 | 310.0943
1768 | [8 empty] | 8.446987 | 8.730699 | 10.54755 | 9.241747 | 0.8214886 | 308.1014 | 308.3703 | 310.0925
1769 | [8 empty] | 8.430503 | 9.171366 | 10.59594 | 9.399271 | 0.8354908 | 308.0858 | 308.788 | 310.1383
1770 | [8 empty] | 8.39512 | 8.798665 | 10.59987 | 9.264552 | 0.8235158 | 308.0522 | 308.4348 | 310.1421
1771 | [8 empty] | 8.380792 | 8.551142 | 10.62627 | 9.186069 | 0.8165395 | 308.0387 | 308.2001 | 310.1671
1772 | [8 empty] | 8.552397 | 8.460445 | 10.69723 | 9.236692 | 0.8210393 | 308.2013 | 308.1142 | 310.2343
1773 | [8 empty] | 8.581084 | 8.49203 | 10.65544 | 9.242852 | 0.8215869 | 308.2285 | 308.1441 | 310.1947
1774 | [8 empty] | 7.898785 | 8.598373 | 10.10811 | 8.868423 | 0.7883043 | 307.5818 | 308.2449 | 309.6759
1775 | [8 empty] | 8.515726 | 8.620878 | 9.459424 | 8.865343 | 0.7880305 | 308.1666 | 308.2662 | 309.0611
1776 | [8 empty] | 8.61138 | 8.325125 | 8.874068 | 8.603525 | 0.7647577 | 308.2572 | 307.9859 | 308.5062
1777 | [8 empty] | 8.6665 | 7.640992 | 8.531051 | 8.279514 | 0.7359568 | 308.3095 | 307.3374 | 308.1811
1778 | [8 empty] | 8.683274 | 7.147426 | 8.548405 | 8.126369 | 0.7223439 | 308.3254 | 306.8696 | 308.1975
1779 | [8 empty] | 8.699276 | 6.863006 | 8.369556 | 7.977279 | 0.7090915 | 308.3405 | 306.6 | 308.028
1780 | [8 empty] | 8.642772 | 6.741338 | 8.286007 | 7.890039 | 0.7013368 | 308.287 | 306.4847 | 307.9488
1781 | [8 empty] | 8.581116 | 6.597647 | 8.40275 | 7.860504 | 0.6987115 | 308.2285 | 306.3485 | 308.0595
1782 | [8 empty] | 8.544574 | 6.53245 | 8.423259 | 7.833427 | 0.6963047 | 308.1939 | 306.2867 | 308.0789
1783 | [8 empty] | 8.548534 | 6.52671875 | 8.309897 | 7.79505 | 0.6928933 | 308.1977 | 306.28125 | 307.9715
1784 | [8 empty] | 8.613183 | 6.609366 | 8.371391 | 7.864647 | 0.6990797 | 308.2589 | 306.3596 | 308.0298
1785 | [8 empty] | 8.668303 | 6.581613 | 8.399112 | 7.883009 | 0.7007119 | 308.3112 | 306.3333 | 308.056
1786 | [8 empty] | 8.667402 | 6.499577 | 8.29499 | 7.820656 | 0.6951695 | 308.3103 | 306.2555 | 307.9573
1787 | [8 empty] | 8.660512 | 6.691884 | 8.316787 | 7.889728 | 0.7013091 | 308.3038 | 306.4378 | 307.978
1788 | [8 empty] | 8.598051 | 6.745072 | 8.145826 | 7.82965 | 0.6959689 | 308.2446 | 306.4882 | 307.8159
1789 | [8 empty] | 8.589036 | 6.690081 | 8.548502 | 7.94254 | 0.7060035 | 308.2361 | 306.4361 | 308.1976
1790 | [8 empty] | 8.643995 | 6.648838 | 8.486267 | 7.926367 | 0.7045659 | 308.2881 | 306.397 | 308.1386
1791 | [8 empty] | 8.553911 | 6.709142 | 8.337907 | 7.866986 | 0.6992877 | 308.2028 | 306.4542 | 307.998
1792 | [8 empty] | 8.389582 | 6.730584 | 8.250302 | 7.790156 | 0.6924583 | 308.047 | 306.4745 | 307.915
1793 | [8 empty] | 8.518141 | 6.749065 | 8.188485 | 7.818564 | 0.6949834 | 308.1689 | 306.492 | 307.8564
1794 | [8 empty] | 8.426607 | 6.791885 | 8.269394 | 7.829296 | 0.6959374 | 308.0821 | 306.5326 | 307.9331
1795 | [8 empty] | 8.274932 | 6.743012 | 8.417303 | 7.811749 | 0.6943777 | 307.9383 | 306.4863 | 308.0733
1796 | [8 empty] | 9.97469 | 6.659688 | 9.457267 | 8.697215 | 0.7730858 | 309.5495 | 306.4073 | 309.059
1797 | [8 empty] | 8.327218 | 6.576397 | 10.20869 | 8.370769 | 0.7440683 | 307.9879 | 306.3283 | 309.7713
1798 | [8 empty] | 8.354424 | 6.660429 | 10.62804 | 8.547632 | 0.7597895 | 308.0137 | 306.408 | 310.1688
1799 | [8 empty] | 8.363922 | 6.700932 | 10.71307 | 8.592642 | 0.7637904 | 308.0227 | 306.4464 | 310.2494
1800 | [8 empty] | 8.43192 | 6.698227 | 10.62714 | 8.585763 | 0.7631789 | 308.0871 | 306.4438 | 310.1679
1801 | [8 empty] | 8.499209 | 6.573532 | 10.61162 | 8.561455 | 0.7610182 | 308.1509 | 306.3256 | 310.1532
1802 | [8 empty] | 8.45787 | 6.589598 | 10.71578 | 8.587749 | 0.7633554 | 308.1117 | 306.3409 | 310.2519
1803 | [8 empty] | 8.392898 | 6.677042 | 10.79144 | 8.62046 | 0.7662631 | 308.0501 | 306.4237 | 310.3236
1804 | [8 empty] | 8.363761 | 6.718994 | 10.64807 | 8.576941 | 0.7623948 | 308.0225 | 306.4635 | 310.1877
1805 | [8 empty] | 8.434206 | 6.683803 | 10.50251 | 8.540174 | 0.7591265 | 308.0893 | 306.4301 | 310.0498
1806 | [8 empty] | 8.478926 | 6.64417 | 11.00165 | 8.708248 | 0.7740665 | 308.1317 | 306.3926 | 310.5229
1807 | [8 empty] | 8.437393 | 6.618123 | 10.39057 | 8.482027 | 0.753958 | 308.0923 | 306.3679 | 309.9437
1808 | [8 empty] | 8.322421 | 6.699451 | 10.25164 | 8.424504 | 0.7488448 | 307.9833 | 306.445 | 309.812
1809 | [8 empty] | 8.29264 | 6.76439 | 10.3197 | 8.458911 | 0.7519032 | 307.9551 | 306.5065 | 309.8765
1810 | [8 empty] | 8.300914 | 6.559237 | 10.5369 | 8.465683 | 0.7525051 | 307.963 | 306.3121 | 310.0824
1811 | [8 empty] | 8.267881 | 6.52395 | 10.05824 | 8.283356 | 0.7362983 | 307.9316 | 306.2786 | 309.6287
1812 | [8 empty] | 8.130597 | 6.566513 | 9.196576 | 7.964562 | 0.7079611 | 307.8015 | 306.319 | 308.8119
1813 | [8 empty] | 8.028696 | 6.57218 | 8.669977 | 7.756951 | 0.6895068 | 307.7049 | 306.3243 | 308.3128
1814 | [8 empty] | 8.07567 | 6.553474 | 8.460349 | 7.696498 | 0.6841331 | 307.7495 | 306.3066 | 308.1141
1815 | [8 empty] | 8.078697 | 6.566288 | 8.251622 | 7.632202 | 0.678418 | 307.7523 | 306.3188 | 307.9162
1816 | [8 empty] | 8.052457 | 6.585638 | 8.117107 | 7.585067 | 0.6742282 | 307.7274 | 306.3371 | 307.7887
1817 | [8 empty] | 8.145182 | 6.498837 | 8.388519 | 7.677513 | 0.6824456 | 307.8153 | 306.2548 | 308.046
1818 | [8 empty] | 8.237681 | 6.608561 | 8.415113 | 7.753785 | 0.6892253 | 307.903 | 306.3588 | 308.0712
1819 | [8 empty] | 8.203263 | 6.688214 | 8.407773 | 7.766417 | 0.6903482 | 307.8704 | 306.4343 | 308.0642
1820 | [8 empty] | 8.105967 | 6.640145 | 8.197404 | 7.647839 | 0.6798079 | 307.7782 | 306.3888 | 307.8648
1821 | [8 empty] | 8.116109 | 6.449126 | 8.062631 | 7.542622 | 0.6704553 | 307.7878 | 306.2077 | 307.7371
1822 | [8 empty] | 8.22667 | 6.447581 | 8.097371 | 7.59054 | 0.6747147 | 307.8926 | 306.2062 | 307.77
1823 | [8 empty] | 8.30452 | 6.542785 | 8.136102 | 7.661136 | 0.6809898 | 307.9664 | 306.2965 | 307.8067
1824 | [8 empty] | 8.253135 | 6.647583 | 8.125542 | 7.67542 | 0.6822596 | 307.9177 | 306.3958 | 307.7967
1825 | [8 empty] | 8.107738 | 6.626848 | 8.043732 | 7.592773 | 0.6749131 | 307.7798 | 306.3762 | 307.7192
1826 | [8 empty] | 8.232691 | 6.602959 | 8.104615 | 7.646755 | 0.6797115 | 307.8983 | 306.3535 | 307.7769
1827 | [8 empty] | 8.271487 | 6.559752 | 8.128343 | 7.653194 | 0.6802839 | 307.9351 | 306.3126 | 307.7994
1828 | [8 empty] | 8.19515 | 6.590885 | 8.198498 | 7.661511 | 0.6810232 | 307.8627 | 306.3421 | 307.8659
1829 | [8 empty] | 7.716878 | 6.531291 | 7.997177 | 7.415115 | 0.6591213 | 307.4094 | 306.2856 | 307.675
1830 | [8 empty] | 8.272034 | 6.389499 | 7.831302 | 7.497612 | 0.6664544 | 307.9356 | 306.1512 | 307.5178
1831 | [8 empty] | 8.498372 | 6.393492 | 7.857542 | 7.583135 | 0.6740565 | 308.1501 | 306.155 | 307.5427
1832 | [8 empty] | 8.48675 | 6.432932 | 7.939191 | 7.619624 | 0.6772999 | 308.1391 | 306.1924 | 307.6201
1833 | [8 empty] | 8.392769 | 6.380162 | 8.007061 | 7.593331 | 0.6749627 | 308.05 | 306.1423 | 307.6844
1834 | [8 empty] | 8.445378 | 6.288243 | 7.874799 | 7.53614 | 0.6698791 | 308.0999 | 306.0552 | 307.5591
1835 | [8 empty] | 8.615437 | 6.265866 | 7.815848 | 7.565717 | 0.6725082 | 308.2611 | 306.034 | 307.5032
1836 | [8 empty] | 9.156331 | 6.288532 | 7.889899 | 7.778254 | 0.6914004 | 308.7738 | 306.0555 | 307.5734
1837 | [8 empty] | 8.308834 | 6.271629 | 7.77335 | 7.451271 | 0.6623352 | 307.9705 | 306.0395 | 307.4629
1838 | [8 empty] | 8.381082 | 6.37031 | 7.7172 | 7.489531 | 0.6657361 | 308.0389 | 306.133 | 307.4097
1839 | [8 empty] | 8.385461 | 6.428811 | 7.810729 | 7.541667 | 0.6703704 | 308.0431 | 306.1884 | 307.4983
1840 | [8 empty] | 6.247772 | 6.389016 | 7.815945 | 6.817578 | 0.6060069 | 306.0168 | 306.1507 | 307.5033
1841 | [8 empty] | 8.398468 | 6.272917 | 7.745661 | 7.472349 | 0.6642088 | 308.0554 | 306.0407 | 307.4366
1842 | [8 empty] | 8.722779 | 6.318088 | 7.724605 | 7.588491 | 0.6745325 | 308.3628 | 306.0835 | 307.4167
1843 | [8 empty] | 8.793771 | 6.477813 | 7.714109 | 7.661898 | 0.6810576 | 308.4301 | 306.2349 | 307.4067
1844 | [8 empty] | 8.703815 | 6.467639 | 7.654868 | 7.608774 | 0.6763355 | 308.3448 | 306.2253 | 307.3506
1845 | [8 empty] | 8.577027 | 6.387954 | 7.55329 | 7.50609 | 0.667208 | 308.2247 | 306.1497 | 307.2543
1846 | [8 empty] | 8.523099 | 6.40447 | 7.618229 | 7.515266 | 0.6680237 | 308.1736 | 306.1654 | 307.3159
1847 | [8 empty] | 8.533949 | 6.478328 | 7.739383 | 7.583887 | 0.6741233 | 308.1838 | 306.2354 | 307.4307
1848 | [8 empty] | 8.65507 | 6.558271 | 7.807091 | 7.673477 | 0.6820869 | 308.2986 | 306.3112 | 307.4949
1849 | [8 empty] | 8.475545 | 6.512778 | 7.768874 | 7.585733 | 0.6742873 | 308.1285 | 306.268 | 307.4586
1850 | [8 empty] | 8.328989 | 6.520956 | 7.906416 | 7.585453 | 0.6742625 | 307.9896 | 306.2758 | 307.589
1851 | [8 empty] | 8.292189 | 6.552894 | 7.703001 | 7.516028 | 0.6680914 | 307.9547 | 306.3061 | 307.3962
1852 | [8 empty] | 8.196663 | 6.613584 | 7.650425 | 7.486891 | 0.6655014 | 307.8641 | 306.3636 | 307.3464
1853 | [8 empty] | 8.033719 | 6.747487 | 7.57763 | 7.452945 | 0.662484 | 307.7097 | 306.4905 | 307.2774
1854 | [8 empty] | 7.912308 | 6.673501 | 7.530044 | 7.371951 | 0.6552845 | 307.5946 | 306.4204 | 307.2323
1855 | [8 empty] | 7.916107 | 6.591562 | 7.983268 | 7.496979 | 0.6663981 | 307.5982 | 306.3427 | 307.6619
1856 | [8 empty] | 7.978277 | 6.654376 | 7.923641 | 7.518765 | 0.6683346 | 307.6571 | 306.4023 | 307.6053
1857 | [8 empty] | 7.935038 | 6.7726 | 7.95236 | 7.553333 | 0.6714073 | 307.6161 | 306.5143 | 307.6326
1858 | [8 empty] | 8.056643 | 7.273731 | 7.828469 | 7.719614 | 0.6861879 | 307.7314 | 306.9893 | 307.5151
1859 | [8 empty] | 7.901007 | 7.688706 | 7.722512 | 7.770742 | 0.6907326 | 307.5839 | 307.3827 | 307.4147
1860 | [8 empty] | 8.078278 | 8.037325 | 7.755288 | 7.956964 | 0.7072857 | 307.7519 | 307.7131 | 307.4458
1861 | [8 empty] | 8.143282 | 8.192381 | 7.973255 | 8.102973 | 0.7202642 | 307.8135 | 307.8601 | 307.6524
1862 | [8 empty] | 4.632883 | 8.3985 | 8.65272 | 7.228034 | 0.642492 | 304.4861 | 308.0555 | 308.2964
1863 | [8 empty] | 7.885714 | 8.625064 | 9.046864 | 8.519214 | 0.7572635 | 307.5694 | 308.2702 | 308.67
1864 | [8 empty] | 8.911061 | 8.648792 | 9.283312 | 8.947722 | 0.795353 | 308.5413 | 308.2927 | 308.8941
1865 | [8 empty] | 8.808485 | 8.05426 | 9.503597 | 8.788781 | 0.7812249 | 308.4441 | 307.7292 | 309.1029
1866 | [8 empty] | 8.715921 | 7.460468 | 9.660617 | 8.612336 | 0.7655409 | 308.3563 | 307.1663 | 309.2518
1867 | [8 empty] | 8.783146 | 7.229687 | 9.657945 | 8.556926 | 0.7606157 | 308.42 | 306.9476 | 309.2492
1868 | [8 empty] | 8.867532 | 7.066614 | 9.720405 | 8.551517 | 0.7601349 | 308.5 | 306.793 | 309.3084
1869 | [8 empty] | 10.66204 | 6.598902 | 9.887696 | 9.049547 | 0.8044042 | 310.201 | 306.3497 | 309.467
1870 | [8 empty] | 8.245022 | 6.894687 | 9.905436 | 8.348382 | 0.7420784 | 307.91 | 306.63 | 309.4838
1871 | [8 empty] | 8.201686 | 6.91935 | 9.9244 | 8.348478 | 0.742087 | 307.8689 | 306.6534 | 309.5018
1872 | [8 empty] | 8.443478 | 6.853798 | 10.07257 | 8.456614 | 0.751699 | 308.0981 | 306.5913 | 309.6422
1873 | [8 empty] | 6.829555 | 6.77891 | 10.08593 | 7.898131 | 0.7020561 | 306.5683 | 306.5203 | 309.6549
1874 | [8 empty] | 8.790519 | 6.722439 | 10.06265 | 8.525202 | 0.7577958 | 308.427 | 306.4668 | 309.6328
1875 | [8 empty] | 8.85298 | 6.703668 | 10.11629 | 8.557645 | 0.7606796 | 308.4862 | 306.449 | 309.6837
1876 | [8 empty] | 8.895704 | 6.713842 | 10.20692 | 8.605489 | 0.7649323 | 308.5267 | 306.4586 | 309.7696
1877 | [8 empty] | 8.853784 | 6.767449 | 10.30402 | 8.641752 | 0.7681557 | 308.487 | 306.5094 | 309.8616
1878 | [8 empty] | 8.660576 | 6.663359 | 10.37939 | 8.567776 | 0.7615801 | 308.3039 | 306.4108 | 309.9331
1879 | [8 empty] | 8.553814 | 6.675046 | 10.33342 | 8.520759 | 0.7574008 | 308.2027 | 306.4218 | 309.8895
1880 | [8 empty] | 8.62912 | 6.748453 | 10.27389 | 8.550487 | 0.7600433 | 308.274 | 306.4914 | 309.8331
1881 | [8 empty] | 8.770558 | 6.681904 | 10.26993 | 8.57413 | 0.7621449 | 308.4081 | 306.4283 | 309.8293
1882 | [8 empty] | 8.622907 | 6.644331 | 10.36342 | 8.543554 | 0.759427 | 308.2682 | 306.3927 | 309.9179
1883 | [8 empty] | 8.589133 | 6.712265 | 10.5481 | 8.6165 | 0.7659111 | 308.2361 | 306.4571 | 310.093
1884 | [8 empty] | 8.569687 | 6.653571 | 9.5894 | 8.270886 | 0.7351899 | 308.2177 | 306.4015 | 309.1843
1885 | [8 empty] | 8.531148 | 6.544845 | 9.008068 | 8.02802 | 0.7136018 | 308.1812 | 306.2984 | 308.6332
1886 | [8 empty] | 8.482049 | 6.677783 | 8.734981 | 7.964938 | 0.7079944 | 308.1346 | 306.4244 | 308.3744
1887 | [8 empty] | 8.571522 | 6.809271 | 8.476833 | 7.952542 | 0.7068926 | 308.2195 | 306.5491 | 308.1297
1888 | [8 empty] | 8.478218 | 6.829362 | 8.358642 | 7.88874 | 0.7012214 | 308.131 | 306.5681 | 308.0177
1889 | [8 empty] | 8.262311 | 6.786348 | 8.262247 | 7.770302 | 0.6906935 | 307.9264 | 306.5273 | 307.9263
1890 | [8 empty] | 8.058317 | 6.802993 | 8.269523 | 7.710278 | 0.685358 | 307.733 | 306.5431 | 307.9332
1891 | [8 empty] | 8.408545 | 6.904346 | 8.371327 | 7.894739 | 0.7017546 | 308.065 | 306.6392 | 308.0297
1892 | [8 empty] | 7.789512 | 6.870283 | 8.349208 | 7.669668 | 0.6817482 | 307.4782 | 306.6069 | 308.0087
1893 | [8 empty] | 7.884458 | 6.75853 | 8.262729 | 7.635239 | 0.6786879 | 307.5682 | 306.501 | 307.9268
1894 | [8 empty] | 7.903261 | 6.713295 | 8.320554 | 7.645703 | 0.679618 | 307.586 | 306.4581 | 307.9816
1895 | [8 empty] | 8.0418 | 6.729522 | 8.328538 | 7.699953 | 0.6844403 | 307.7173 | 306.4735 | 307.9891
1896 | [8 empty] | 7.602324 | 6.805633 | 8.28282 | 7.563592 | 0.6723193 | 307.3008 | 306.5456 | 307.9458
1897 | [8 empty] | 8.449209 | 6.794719 | 8.180597 | 7.808175 | 0.69406 | 308.1035 | 306.5353 | 307.8489
1898 | [8 empty] | 8.383851 | 6.742336 | 8.194635 | 7.773607 | 0.6909873 | 308.0416 | 306.4856 | 307.8622
1899 | [8 empty] | 8.31479 | 6.710172 | 8.210926 | 7.745296 | 0.6884708 | 307.9761 | 306.4551 | 307.8777
1900 | [8 empty] | 8.339292 | 6.838409 | 8.106192 | 7.761298 | 0.6898931 | 307.9993 | 306.5767 | 307.7784
1901 | [8 empty] | 8.406807 | 6.85309 | 8.093185 | 7.784361 | 0.6919432 | 308.0633 | 306.5906 | 307.7661
1902 | [8 empty] | 8.571329 | 6.824854 | 8.183044 | 7.859742 | 0.6986438 | 308.2193 | 306.5638 | 307.8512
1903 | [8 empty] | 8.142799 | 6.808209 | 8.15703 | 7.702679 | 0.6846826 | 307.8131 | 306.5481 | 307.8266
1904 | [8 empty] | 8.242704 | 6.811589 | 8.152329 | 7.735541 | 0.6876036 | 307.9078 | 306.5513 | 307.8221
1905 | [8 empty] | 8.435204 | 6.71484 | 8.121196 | 7.75708 | 0.6895182 | 308.0902 | 306.4596 | 307.7926
1906 | [8 empty] | 8.473195 | 6.752896 | 8.221197 | 7.815763 | 0.6947344 | 308.1263 | 306.4956 | 307.8874
1907 | [8 empty] | 8.602366 | 6.817095 | 8.265756 | 7.895072 | 0.7017842 | 308.2487 | 306.5565 | 307.9296
1908 | [8 empty] | 8.549693 | 6.863779 | 8.200173 | 7.871215 | 0.6996635 | 308.1988 | 306.6007 | 307.8675
1909 | [8 empty] | 8.443221 | 6.726077 | 8.137487 | 7.768928 | 0.6905714 | 308.0978 | 306.4702 | 307.808
1910 | [8 empty] | 8.345345 | 6.658433 | 8.236071 | 7.746616 | 0.6885881 | 308.0051 | 306.4061 | 307.9015
1911 | [8 empty] | 8.388906 | 6.69021 | 8.246406 | 7.775174 | 0.6911266 | 308.0464 | 306.4362 | 307.9113
1912 | [8 empty] | 8.579474 | 6.709399 | 8.195569 | 7.828147 | 0.6958353 | 308.227 | 306.4544 | 307.8631
1913 | [8 empty] | 8.570846 | 6.672148 | 8.1409 | 7.794631 | 0.6928561 | 308.2188 | 306.4191 | 307.8113
1914 | [8 empty] | 8.639133 | 6.629746 | 8.198595 | 7.822492 | 0.6953326 | 308.2835 | 306.3789 | 307.866
1915 | [8 empty] | 8.557645 | 6.67437 | 8.277346 | 7.836454 | 0.6965737 | 308.2063 | 306.4212 | 307.9406
1916 | [8 empty] | 8.499982 | 6.690049 | 8.369041 | 7.853024 | 0.6980466 | 308.1516 | 306.4361 | 308.0275
1917 | [8 empty] | 8.467915 | 6.711363 | 8.212922 | 7.7974 | 0.6931022 | 308.1212 | 306.4563 | 307.8795
1918 | [8 empty] | 8.42664 | 6.747197 | 8.121485 | 7.765107 | 0.6902318 | 308.0821 | 306.4902 | 307.7929
1919 | [8 empty] | 8.338133 | 6.84298 | 8.155903 | 7.779005 | 0.6914671 | 307.9982 | 306.581 | 307.8255
1920 | [8 empty] | 8.321037 | 6.915872 | 8.245762 | 7.827557 | 0.6957828 | 307.982 | 306.6501 | 307.9107
1921 | [8 empty] | 8.434334 | 6.950644 | 8.027956 | 7.804311 | 0.6937166 | 308.0894 | 306.6831 | 307.7042
1922 | [8 empty] | 8.507999 | 6.819349 | 9.291683 | 8.206343 | 0.7294528 | 308.1592 | 306.5586 | 308.9021
1923 | [8 empty] | 8.437618 | 6.761911 | 10.4614 | 8.553642 | 0.7603238 | 308.0925 | 306.5042 | 310.0108
1924 | [8 empty] | 8.78862 | 6.8075 | 9.741526 | 8.445882 | 0.7507451 | 308.4252 | 306.5474 | 309.3285
1925 | [8 empty] | 8.493479 | 6.798389 | 9.067405 | 8.119758 | 0.7217562 | 308.1455 | 306.5388 | 308.6895
1926 | [8 empty] | 8.648503 | 6.746006 | 8.673873 | 8.022794 | 0.7131372 | 308.2924 | 306.4891 | 308.3165
1927 | [8 empty] | 8.628638 | 6.762909 | 8.708226 | 8.033258 | 0.7140673 | 308.2736 | 306.5051 | 308.349
1928 | [8 empty] | 8.96866 | 6.803798 | 8.592546 | 8.121668 | 0.721926 | 308.5959 | 306.5439 | 308.2394
1929 | [8 empty] | 8.54393 | 6.727493 | 8.405712 | 7.892378 | 0.7015447 | 308.1933 | 306.4716 | 308.0623
1930 | [8 empty] | 8.722521 | 6.780198 | 8.453105 | 7.985275 | 0.7098022 | 308.3626 | 306.5215 | 308.1072
1931 | [8 empty] | 8.666564 | 6.895879 | 8.477381 | 8.013275 | 0.7122911 | 308.3095 | 306.6312 | 308.1302
1932 | [8 empty] | 8.638876 | 6.986639 | 8.43456 | 8.020025 | 0.7128911 | 308.2833 | 306.7172 | 308.0896
1933 | [8 empty] | 8.411121 | 6.884063 | 8.414824 | 7.903336 | 0.7025187 | 308.0674 | 306.62 | 308.0709
1934 | [8 empty] | 8.225414 | 6.805279 | 8.445506 | 7.8254 | 0.6955911 | 307.8914 | 306.5453 | 308.1
1935 | [8 empty] | 7.998819 | 6.905054 | 8.423259 | 7.775711 | 0.6911743 | 307.6766 | 306.6399 | 308.0789
1936 | [8 empty] | 8.24895 | 6.991469 | 8.360702 | 7.86704 | 0.6992925 | 307.9137 | 306.7218 | 308.0196
1937 | [8 empty] | 8.370296 | 6.931262 | 8.189129 | 7.830229 | 0.6960204 | 308.0287 | 306.6647 | 307.857
1938 | [8 empty] | 8.434012 | 6.823566 | 8.107223 | 7.788267 | 0.6922904 | 308.0891 | 306.5626 | 307.7794
1939 | [8 empty] | 8.490098 | 6.839246 | 8.148144 | 7.825829 | 0.6956293 | 308.1423 | 306.5775 | 307.8181
1940 | [8 empty] | 8.760706 | 6.845331 | 8.160668 | 7.922235 | 0.7041987 | 308.3988 | 306.5833 | 307.83
1941 | [8 empty] | 8.696958 | 6.809464 | 8.148659 | 7.885027 | 0.7008913 | 308.3383 | 306.5493 | 307.8186
1942 | [8 empty] | 8.797635 | 6.701897 | 8.136199 | 7.878577 | 0.700318 | 308.4338 | 306.4473 | 307.8068
1943 | [8 empty] | 8.743223 | 6.673179 | 8.303425 | 7.906609 | 0.7028097 | 308.3822 | 306.4201 | 307.9653
1944 | [8 empty] | 8.741131 | 6.805086 | 8.340258 | 7.962158 | 0.7077474 | 308.3802 | 306.5451 | 308.0002
1945 | [8 empty] | 8.786495 | 6.822439 | 8.224094 | 7.944343 | 0.7061638 | 308.4232 | 306.5616 | 307.8901
1946 | [8 empty] | 8.891196 | 6.741177 | 8.1022 | 7.911524 | 0.7032466 | 308.5225 | 306.4845 | 307.7746
1947 | [8 empty] | 8.806778 | 6.714808 | 8.147629 | 7.889738 | 0.7013101 | 308.4424 | 306.4595 | 307.8177
1948 | [8 empty] | 8.672811 | 6.771956 | 8.187359 | 7.877375 | 0.7002111 | 308.3155 | 306.5137 | 307.8553
1949 | [8 empty] | 8.646442 | 6.783031 | 8.359189 | 7.929554 | 0.7048493 | 308.2905 | 306.5242 | 308.0182
1950 | [8 empty] | 8.75388 | 6.749322 | 8.166689 | 7.889964 | 0.7013301 | 308.3923 | 306.4922 | 307.8357
1951 | [8 empty] | 8.675966 | 6.81996 | 8.039611 | 7.845179 | 0.6973492 | 308.3185 | 306.5592 | 307.7153
1952 | [8 empty] | 8.585978 | 6.785543 | 8.00368 | 7.791734 | 0.6925985 | 308.2332 | 306.5266 | 307.6812
1953 | [8 empty] | 8.61856 | 6.747036 | 8.053294 | 7.806297 | 0.6938931 | 308.264 | 306.4901 | 307.7282
1954 | [8 empty] | 8.631084 | 6.801512 | 8.030049 | 7.820882 | 0.6951895 | 308.2759 | 306.5417 | 307.7062
1955 | [8 empty] | 8.406968 | 6.938442 | 7.972675 | 7.772695 | 0.6909062 | 308.0635 | 306.6715 | 307.6518
1956 | [8 empty] | 8.336394 | 6.981198 | 7.99518 | 7.770924 | 0.6907488 | 307.9966 | 306.712 | 307.6732
1957 | [8 empty] | 8.341835 | 6.955763 | 8.023127 | 7.773575 | 0.6909844 | 308.0017 | 306.6879 | 307.6996
1958 | [8 empty] | 8.242639 | 6.856889 | 7.960602 | 7.68671 | 0.6832631 | 307.9077 | 306.5942 | 307.6404
1959 | [8 empty] | 8.11759 | 6.872279 | 8.025799 | 7.671889 | 0.6819457 | 307.7892 | 306.6088 | 307.7022
1960 | [8 empty] | 8.011246 | 6.947167 | 8.143186 | 7.700533 | 0.6844918 | 307.6884 | 306.6798 | 307.8134
1961 | [8 empty] | 8.08182 | 6.895879 | 7.984749 | 7.654149 | 0.6803688 | 307.7553 | 306.6312 | 307.6633
1962 | [8 empty] | 8.087068 | 6.916677 | 8.002843 | 7.668863 | 0.6816767 | 307.7603 | 306.6509 | 307.6804
1963 | [8 empty] | 8.016333 | 6.921249 | 8.049656 | 7.662413 | 0.6811034 | 307.6932 | 306.6552 | 307.7248
1964 | [8 empty] | 8.059701 | 6.962879 | 8.139676 | 7.720752 | 0.6862891 | 307.7343 | 306.6947 | 307.8101
1965 | [8 empty] | 8.149142 | 6.926433 | 8.27989 | 7.785155 | 0.6920138 | 307.8191 | 306.6601 | 307.943
1966 | [8 empty] | 8.169136 | 6.874565 | 8.180952 | 7.741551 | 0.6881378 | 307.838 | 306.611 | 307.8492
1967 | [8 empty] | 8.139612 | 6.872279 | 8.117879 | 7.709923 | 0.6853265 | 307.8101 | 306.6088 | 307.7895
1968 | [8 empty] | 8.232819 | 6.996749 | 8.159928 | 7.796499 | 0.6930221 | 307.8984 | 306.7268 | 307.8293
1969 | [8 empty] | 8.14618 | 6.953671 | 8.164467 | 7.754772 | 0.6893131 | 307.8163 | 306.6859 | 307.8336
1970 | [8 empty] | 8.241351 | 6.862974 | 8.118201 | 7.740842 | 0.6880749 | 307.9065 | 306.6 | 307.7898
1971 | [8 empty] | 8.31038 | 6.812652 | 8.275157 | 7.799396 | 0.6932797 | 307.9719 | 306.5523 | 307.9385
1972 | [8 empty] | 8.216238 | 6.794364 | 8.286909 | 7.765837 | 0.6902966 | 307.8827 | 306.5349 | 307.9497
1973 | [8 empty] | 9.795004 | 6.666256 | 8.242124 | 8.234461 | 0.7319521 | 309.3792 | 306.4135 | 307.9072
1974 | [8 empty] | 7.738674 | 6.879104 | 8.370779 | 7.662853 | 0.6811425 | 307.43 | 306.6153 | 308.0292
1975 | [8 empty] | 7.765011 | 6.916227 | 8.17551 | 7.618916 | 0.677237 | 307.455 | 306.6505 | 307.8441
1976 | [8 empty] | 7.813305 | 6.871055 | 8.427316 | 7.703892 | 0.6847904 | 307.5008 | 306.6076 | 308.0828
1977 | [8 empty] | 7.834232 | 6.758917 | 8.356549 | 7.649899 | 0.679991 | 307.5206 | 306.5013 | 308.0157
1978 | [8 empty] | 7.796917 | 6.778009 | 8.360573 | 7.645166 | 0.6795703 | 307.4852 | 306.5194 | 308.0195
1979 | [8 empty] | 6.498708 | 6.920992 | 8.32168 | 7.247127 | 0.644189 | 306.2547 | 306.655 | 307.9826
1980 | [8 empty] | 7.970744 | 6.918867 | 8.282144 | 7.723918 | 0.6865705 | 307.65 | 306.653 | 307.9452
1981 | [8 empty] | 8.206837 | 6.840952 | 8.347663 | 7.798484 | 0.6931986 | 307.8738 | 306.5791 | 308.0073
1982 | [8 empty] | 8.333078 | 6.845138 | 8.410767 | 7.862994 | 0.6989328 | 307.9934 | 306.5831 | 308.0671
1983 | [8 empty] | 8.330856 | 6.888731 | 8.32197 | 7.847186 | 0.6975276 | 307.9913 | 306.6244 | 307.9829
1984 | [8 empty] | 8.298499 | 6.893464 | 8.301397 | 7.83112 | 0.6960996 | 307.9607 | 306.6289 | 307.9634
1985 | [8 empty] | 8.391707 | 6.8396 | 8.401688 | 7.877665 | 0.7002369 | 308.049 | 306.5778 | 308.0585
1986 | [8 empty] | 8.457033 | 6.856052 | 8.345506 | 7.886197 | 0.7009953 | 308.1109 | 306.5934 | 308.0052
1987 | [8 empty] | 8.607775 | 6.842304 | 8.38559 | 7.945223 | 0.706242 | 308.2538 | 306.5804 | 308.0432
1988 | [8 empty] | 8.709965 | 6.913168 | 8.508546 | 8.043893 | 0.7150127 | 308.3507 | 306.6476 | 308.1598
1989 | [8 empty] | 8.715341 | 6.945686 | 8.446762 | 8.03593 | 0.7143049 | 308.3558 | 306.6784 | 308.1012
1990 | [8 empty] | 8.919593 | 6.799806 | 8.391417 | 8.036939 | 0.7143945 | 308.5494 | 306.5401 | 308.0487
1991 | [8 empty] | 8.706037 | 6.767062 | 8.474097 | 7.982399 | 0.7095465 | 308.347 | 306.5091 | 308.1271
1992 | [8 empty] | 8.650112 | 6.82582 | 8.473098 | 7.98301 | 0.7096009 | 308.2939 | 306.5648 | 308.1262
1993 | [8 empty] | 8.527478 | 6.804828 | 8.687749 | 8.006685 | 0.7117053 | 308.1777 | 306.5449 | 308.3296
1994 | [8 empty] | 8.429022 | 6.739599 | 8.562732 | 7.910451 | 0.7031512 | 308.0844 | 306.483 | 308.2111
1995 | [8 empty] | 8.534657 | 6.713263 | 8.358513 | 7.868811 | 0.6994499 | 308.1845 | 306.4581 | 308.0175
1996 | [8 empty] | 8.557967 | 6.542302 | 8.266915 | 7.789061 | 0.692361 | 308.2066 | 306.296 | 307.9307
1997 | [8 empty] | 8.501206 | 6.512778 | 8.187874 | 7.733952 | 0.6874624 | 308.1528 | 306.268 | 307.8558
1998 | [8 empty] | 8.487265 | 6.581645 | 8.22506 | 7.764657 | 0.6901917 | 308.1396 | 306.3333 | 307.8911
1999 | [8 empty] | 8.588586 | 6.694846 | 8.138034 | 7.807155 | 0.6939694 | 308.2356 | 306.4406 | 307.8086
2000 | [8 empty] | 8.617466 | 6.674499 | 8.117364 | 7.803109 | 0.6936097 | 308.263 | 306.4213 | 307.789
2001 | [8 empty] | 7.812049 | 6.544008 | 8.249014 | 7.535024 | 0.6697799 | 307.4996 | 306.2976 | 307.9138
2002 | [8 empty] | 8.853076 | 6.504825 | 8.354971 | 7.904291 | 0.7026036 | 308.4863 | 306.2605 | 308.0142
2003 | [8 empty] | 8.872297 | 6.571536 | 8.329408 | 7.924413 | 0.7043923 | 308.5045 | 306.3237 | 307.99
2004 | [8 empty] | 8.808291 | 6.699451 | 8.484174 | 7.997305 | 0.7108716 | 308.4439 | 306.445 | 308.1367
2005 | [8 empty] | 8.685979 | 6.623919 | 8.428443 | 7.91278 | 0.7033582 | 308.3279 | 306.3734 | 308.0838
2006 | [8 empty] | 9.030798 | 6.601768 | 8.388069 | 8.006878 | 0.7117225 | 308.6548 | 306.3524 | 308.0456
2007 | [8 empty] | 8.800275 | 6.704602 | 8.449531 | 7.984803 | 0.7097602 | 308.4363 | 306.4499 | 308.1038
2008 | [8 empty] | 8.877545 | 6.80779 | 8.400046 | 8.02846 | 0.7136409 | 308.5095 | 306.5477 | 308.0569
2009 | [8 empty] | 8.895607 | 6.843785 | 8.410831 | 8.050075 | 0.7155622 | 308.5266 | 306.5818 | 308.0671
2010 | [8 empty] | 8.856779 | 6.78155 | 8.383626 | 8.007318 | 0.7117616 | 308.4898 | 306.5228 | 308.0414
2011 | [8 empty] | 8.821588 | 6.747358 | 8.43749 | 8.002145 | 0.7113018 | 308.4565 | 306.4904 | 308.0924
2012 | [8 empty] | 6.291205 | 6.805279 | 8.340901 | 7.145795 | 0.6351818 | 306.058 | 306.5453 | 308.0009
2013 | [8 empty] | 8.913057 | 6.859014 | 8.278184 | 8.016752 | 0.7126002 | 308.5432 | 306.5962 | 307.9414
2014 | [8 empty] | 8.961963 | 6.803766 | 8.308673 | 8.024801 | 0.7133156 | 308.5895 | 306.5439 | 307.9703
2015 | [8 empty] | 8.89403 | 6.771988 | 8.409898 | 8.025305 | 0.7133605 | 308.5251 | 306.5137 | 308.0663
2016 | [8 empty] | 8.882278 | 6.7943 | 8.314501 | 7.997026 | 0.7108468 | 308.514 | 306.5349 | 307.9758
2017 | [8 empty] | 8.807873 | 6.742175 | 8.324771 | 7.958273 | 0.707402 | 308.4435 | 306.4855 | 307.9856
2018 | [8 empty] | 8.598631 | 6.868705 | 8.321069 | 7.929468 | 0.7048416 | 308.2451 | 306.6054 | 307.9821
2019 | [8 empty] | 8.477702 | 7.076015 | 8.344507 | 7.966075 | 0.7080956 | 308.1305 | 306.8019 | 308.0043
2020 | [8 empty] | 8.429344 | 6.986768 | 8.742547 | 8.052886 | 0.7158121 | 308.0847 | 306.7173 | 308.3816
2021 | [8 empty] | 8.280598 | 6.857984 | 9.493069 | 8.21055 | 0.7298267 | 307.9437 | 306.5952 | 309.093
2022 | [8 empty] | 8.107158 | 6.824822 | 10.34842 | 8.426801 | 0.7490489 | 307.7793 | 306.5638 | 309.9037
2023 | [8 empty] | 8.077538 | 6.99472 | 10.81581 | 8.629357 | 0.7670539 | 307.7512 | 306.7249 | 310.3467
2024 | [8 empty] | 7.982205 | 6.997779 | 11.02174 | 8.667241 | 0.7704214 | 307.6609 | 306.7278 | 310.5419
2025 | [8 empty] | 7.91308 | 6.880875 | 11.17103 | 8.654995 | 0.7693329 | 307.5953 | 306.6169 | 310.6834
2026 | [8 empty] | 7.927633 | 6.792111 | 11.41691 | 8.712218 | 0.7744194 | 307.6091 | 306.5328 | 310.9165
2027 | [8 empty] | 8.097242 | 6.803605 | 10.70692 | 8.535924 | 0.7587488 | 307.7699 | 306.5437 | 310.2435
2028 | [8 empty] | 8.137197 | 6.811557 | 9.822757 | 8.25717 | 0.7339707 | 307.8078 | 306.5512 | 309.4055
2029 | [8 empty] | 8.03066 | 6.696714 | 9.234921 | 7.987432 | 0.7099939 | 307.7068 | 306.4424 | 308.8483
2030 | [8 empty] | 7.96878 | 6.765839 | 8.985595 | 7.906738 | 0.7028211 | 307.6481 | 306.5079 | 308.6119
2031 | [8 empty] | 7.965141 | 6.737056 | 8.789747 | 7.830648 | 0.6960576 | 307.6447 | 306.4806 | 308.4263
2032 | [8 empty] | 8.000332 | 6.693623 | 8.593351 | 7.762435 | 0.6899942 | 307.678 | 306.4395 | 308.2401
2033 | [8 empty] | 8.066656 | 6.612199 | 8.389711 | 7.689522 | 0.6835131 | 307.7409 | 306.3623 | 308.0471
2034 | [8 empty] | 6.566867 | 6.4961 | 8.371971 | 7.144979 | 0.6351093 | 306.3193 | 306.2522 | 308.0303
2035 | [8 empty] | 8.226541 | 6.49272 | 8.402493 | 7.707251 | 0.685089 | 307.8925 | 306.249 | 308.0592
2036 | [8 empty] | 8.397084 | 6.600963 | 8.492802 | 7.830283 | 0.6960252 | 308.0541 | 306.3516 | 308.1448
2037 | [8 empty] | 8.309639 | 6.638858 | 8.450915 | 7.799804 | 0.6933159 | 307.9712 | 306.3875 | 308.1051
2038 | [8 empty] | 8.314308 | 6.62144 | 8.415435 | 7.783727 | 0.6918869 | 307.9756 | 306.371 | 308.0715
2039 | [8 empty] | 11.32654 | 6.656211 | 8.449949 | 8.810899 | 0.7831911 | 310.8308 | 306.404 | 308.1042
2040 | [8 empty] | 8.057641 | 6.684029 | 8.496827 | 7.746165 | 0.688548 | 307.7324 | 306.4304 | 308.1487
2041 | [8 empty] | 8.070165 | 6.665934 | 8.477767 | 7.737955 | 0.6878183 | 307.7442 | 306.4132 | 308.1306
2042 | [8 empty] | 8.168363 | 6.663777 | 8.517143 | 7.783094 | 0.6918306 | 307.8373 | 306.4112 | 308.1679
2043 | [8 empty] | 8.240933 | 6.789471 | 8.603653 | 7.878019 | 0.7002684 | 307.9061 | 306.5303 | 308.2499
2044 | [8 empty] | 8.330084 | 6.848905 | 8.533563 | 7.904184 | 0.7025941 | 307.9906 | 306.5866 | 308.1835
2045 | [8 empty] | 7.03738 | 6.80911 | 8.513794 | 7.453428 | 0.662527 | 306.7653 | 306.5489 | 308.1647
2046 | [8 empty] | 8.458449 | 6.728556 | 8.618818 | 7.935274 | 0.7053577 | 308.1123 | 306.4726 | 308.2643
2047 | [8 empty] | 8.64583 | 6.772986 | 8.502365 | 7.973727 | 0.7087757 | 308.2899 | 306.5147 | 308.1539
2048 | [8 empty] | 8.562636 | 6.740887 | 8.47767 | 7.927064 | 0.7046279 | 308.211 | 306.4843 | 308.1305
2049 | [8 empty] | 8.463568 | 6.75808 | 8.447535 | 7.889728 | 0.7013091 | 308.1171 | 306.5005 | 308.1019
2050 | [8 empty] | 8.734015 | 6.790759 | 8.360702 | 7.961825 | 0.7077178 | 308.3735 | 306.5315 | 308.0196
2051 | [8 empty] | 8.402911 | 6.801061 | 8.515436 | 7.90647 | 0.7027973 | 308.0596 | 306.5413 | 308.1663
2052 | [8 empty] | 8.426028 | 6.782581 | 8.598663 | 7.935757 | 0.7054006 | 308.0815 | 306.5238 | 308.2452
2053 | [8 empty] | 8.422615 | 6.748421 | 8.582307 | 7.917781 | 0.7038028 | 308.0783 | 306.4914 | 308.2297
2054 | [8 empty] | 8.346375 | 6.718607 | 8.580247 | 7.881743 | 0.7005994 | 308.006 | 306.4631 | 308.2277
2055 | [8 empty] | 8.210411 | 6.705278 | 8.645476 | 7.853722 | 0.6981086 | 307.8772 | 306.4505 | 308.2896
2056 | [8 empty] | 8.147146 | 6.745362 | 8.638972 | 7.843827 | 0.697229 | 307.8172 | 306.4885 | 308.2834
2057 | [8 empty] | 8.165948 | 6.700771 | 8.592546 | 7.819755 | 0.6950893 | 307.835 | 306.4462 | 308.2394
2058 | [8 empty] | 8.12155 | 6.531741 | 8.618174 | 7.757155 | 0.6895249 | 307.7929 | 306.286 | 308.2637
2059 | [8 empty] | 8.097532 | 6.422726 | 9.089492 | 7.869916 | 0.6995481 | 307.7702 | 306.1827 | 308.7104
2060 | [8 empty] | 8.204841 | 6.478908 | 8.882085 | 7.855278 | 0.6982469 | 307.8719 | 306.2359 | 308.5138
2061 | [8 empty] | 8.167494 | 6.537601 | 8.719398 | 7.808164 | 0.694059 | 307.8365 | 306.2916 | 308.3596
2062 | [8 empty] | 8.10513 | 6.596842 | 8.588618 | 7.76353 | 0.6900915 | 307.7774 | 306.3477 | 308.2357
2063 | [8 empty] | 8.147371 | 6.63992 | 8.498405 | 7.761899 | 0.6899465 | 307.8174 | 306.3885 | 308.1501
2064 | [8 empty] | 8.254584 | 6.548934 | 8.541032 | 7.781517 | 0.6916904 | 307.919 | 306.3023 | 308.1906
2065 | [8 empty] | 8.42548 | 6.476879 | 8.572681 | 7.825014 | 0.6955568 | 308.081 | 306.234 | 308.2206
2066 | [8 empty] | 8.467174 | 6.474626 | 8.455745 | 7.799182 | 0.6932606 | 308.1205 | 306.2319 | 308.1097
2067 | [8 empty] | 8.555005 | 6.560525 | 8.395731 | 7.837087 | 0.69663 | 308.2038 | 306.3133 | 308.0528
2068 | [8 empty] | 8.301268 | 6.593815 | 8.461154 | 7.785412 | 0.6920367 | 307.9633 | 306.3448 | 308.1148
2069 | [8 empty] | 8.16524 | 6.509043 | 8.485816 | 7.720033 | 0.6862252 | 307.8344 | 306.2645 | 308.1382
2070 | [8 empty] | 8.066752 | 6.422597 | 8.761382 | 7.750244 | 0.6889105 | 307.741 | 306.1826 | 308.3994
2071 | [8 empty] | 8.146727 | 6.399383 | 8.556615 | 7.700909 | 0.6845252 | 307.8168 | 306.1606 | 308.2053
2072 | [8 empty] | 7.778501 | 6.404148 | 8.541 | 7.57455 | 0.6732933 | 307.4678 | 306.1651 | 308.1905
2073 | [8 empty] | 8.372615 | 6.36078 | 8.44306 | 7.725485 | 0.6867098 | 308.0309 | 306.124 | 308.0977
2074 | [8 empty] | 8.358577 | 6.314386 | 8.48089 | 7.717951 | 0.6860401 | 308.0176 | 306.08 | 308.1335
2075 | [8 empty] | 8.312376 | 6.438405 | 8.71151 | 7.820764 | 0.695179 | 307.9738 | 306.1975 | 308.3521
2076 | [8 empty] | 8.314919 | 6.539436 | 8.61988 | 7.824745 | 0.6955329 | 307.9762 | 306.2933 | 308.2653
2077 | [8 empty] | 8.321519 | 6.533866 | 8.564181 | 7.806522 | 0.6939131 | 307.9825 | 306.288 | 308.2125
2078 | [8 empty] | 10.08429 | 6.56207 | 8.517561 | 8.387972 | 0.7455975 | 309.6534 | 306.3148 | 308.1683
2079 | [8 empty] | 8.293026 | 6.487665 | 8.533144 | 7.771278 | 0.6907803 | 307.9555 | 306.2442 | 308.1831
2080 | [8 empty] | 8.098047 | 6.504697 | 8.657292 | 7.753345 | 0.6891862 | 307.7707 | 306.2604 | 308.3008
2081 | [8 empty] | 8.068459 | 6.589469 | 8.922523 | 7.86015 | 0.69868 | 307.7426 | 306.3407 | 308.5522
2082 | [8 empty] | 8.055516 | 6.602637 | 8.541451 | 7.733201 | 0.6873957 | 307.7303 | 306.3532 | 308.1909
2083 | [8 empty] | 8.008316 | 6.628168 | 8.478121 | 7.704869 | 0.6848772 | 307.6856 | 306.3774 | 308.1309
2084 | [8 empty] | 8.063565 | 6.672116 | 8.527703 | 7.754461 | 0.6892854 | 307.738 | 306.4191 | 308.1779
2085 | [8 empty] | 8.101524 | 7.198908 | 8.458836 | 7.919756 | 0.7039783 | 307.774 | 306.9184 | 308.1126
2086 | [8 empty] | 8.085587 | 7.923351 | 8.400013 | 8.136317 | 0.7232282 | 307.7589 | 307.6051 | 308.0569
2087 | [8 empty] | 7.909571 | 8.420104 | 8.457773 | 8.262483 | 0.7344429 | 307.592 | 308.0759 | 308.1116
2088 | [8 empty] | 7.842603 | 8.670911 | 8.539615 | 8.351043 | 0.742315 | 307.5285 | 308.3137 | 308.1892
2089 | [8 empty] | 8.663957 | 8.914699 | 8.497696 | 8.692117 | 0.7726327 | 308.3071 | 308.5447 | 308.1495
2090 | [8 empty] | 7.916815 | 8.090126 | 8.457709 | 8.154883 | 0.7248785 | 307.5989 | 307.7632 | 308.1116
2091 | [8 empty] | 7.889191 | 7.494564 | 8.361604 | 7.91512 | 0.7035662 | 307.5727 | 307.1986 | 308.0205
2092 | [8 empty] | 7.990254 | 7.105024 | 8.401108 | 7.832129 | 0.6961892 | 307.6685 | 306.8294 | 308.0579
2093 | [8 empty] | 7.946339 | 6.92772 | 8.434817 | 7.769626 | 0.6906334 | 307.6269 | 306.6613 | 308.0899
2094 | [8 empty] | 7.953326 | 6.737699 | 8.40729 | 7.699438 | 0.6843945 | 307.6335 | 306.4812 | 308.0638
2095 | [8 empty] | 7.969005 | 6.692271 | 8.317076 | 7.659451 | 0.6808401 | 307.6483 | 306.4382 | 307.9783
2096 | [8 empty] | 8.082432 | 6.723115 | 8.246696 | 7.684081 | 0.6830294 | 307.7559 | 306.4674 | 307.9116
2097 | [8 empty] | 8.145568 | 6.704763 | 8.351204 | 7.733845 | 0.6874529 | 307.8157 | 306.45 | 308.0106
2098 | [8 empty] | 8.131176 | 6.699869 | 8.30291 | 7.711319 | 0.6854505 | 307.8021 | 306.4454 | 307.9648
2099 | [8 empty] | 8.109444 | 6.717641 | 8.254874 | 7.693986 | 0.6839099 | 307.7815 | 306.4622 | 307.9193
2100 | [8 empty] | 7.14939 | 6.790501 | 8.393896 | 7.444596 | 0.6617418 | 306.8715 | 306.5313 | 308.0511
2101 | [8 empty] | 8.015528 | 6.877849 | 8.377058 | 7.756812 | 0.6894944 | 307.6924 | 306.6141 | 308.0351
2102 | [8 empty] | 8.090481 | 6.794236 | 8.321552 | 7.735423 | 0.6875931 | 307.7635 | 306.5348 | 307.9825
2103 | [8 empty] | 8.148369 | 6.707467 | 8.293219 | 7.716352 | 0.6858979 | 307.8184 | 306.4526 | 307.9557
2104 | [8 empty] | 8.157352 | 6.726238 | 8.435139 | 7.77291 | 0.6909253 | 307.8269 | 306.4704 | 308.0902
2105 | [8 empty] | 12.01804 | 6.735993 | 8.34161 | 9.031882 | 0.802834 | 311.4863 | 306.4796 | 308.0015
2106 | [8 empty] | 7.900363 | 6.692303 | 8.383111 | 7.658592 | 0.6807637 | 307.5833 | 306.4382 | 308.0409
2107 | [8 empty] | 7.63774 | 6.80515 | 8.430406 | 7.624432 | 0.6777273 | 307.3344 | 306.5452 | 308.0857
2108 | [8 empty] | 7.740799 | 6.754313 | 8.593769 | 7.696294 | 0.684115 | 307.432 | 306.497 | 308.2405
2109 | [8 empty] | 7.809731 | 6.637312 | 8.708967 | 7.71867 | 0.686104 | 307.4974 | 306.3861 | 308.3497
2110 | [8 empty] | 7.964369 | 6.559559 | 8.686236 | 7.736721 | 0.6877086 | 307.644 | 306.3124 | 308.3282
2111 | [8 empty] | -0.4657471 | 6.609624 | 8.599822 | 4.914566 | 0.4368503 | 299.6533 | 306.3598 | 308.2463
2112 | [8 empty] | 8.087486 | 6.606887 | 8.613956 | 7.769443 | 0.6906172 | 307.7607 | 306.3572 | 308.2597
2113 | [8 empty] | 9.067083 | 6.497678 | 8.673422 | 8.079394 | 0.7181684 | 308.6892 | 306.2537 | 308.316
2114 | [8 empty] | 8.973393 | 6.369666 | 8.631567 | 7.991542 | 0.7103593 | 308.6004 | 306.1324 | 308.2764
2115 | [8 empty] | 8.886174 | 6.365481 | 8.630666 | 7.960774 | 0.7076243 | 308.5177 | 306.1284 | 308.2755
2116 | [8 empty] | 5.948478 | 6.420472 | 8.661349 | 7.010099 | 0.6231199 | 305.7332 | 306.1805 | 308.3046
2117 | [8 empty] | 8.993258 | 6.418025 | 8.696893 | 8.036059 | 0.7143163 | 308.6192 | 306.1782 | 308.3383
2118 | [8 empty] | 9.096028 | 6.405919 | 8.620234375 | 8.040727 | 0.7147313 | 308.7166 | 306.1667 | 308.265625
2119 | [8 empty] | 8.944545 | 6.419248 | 8.499209 | 7.954334 | 0.7070519 | 308.573 | 306.1794 | 308.1509
2120 | [8 empty] | 8.877127 | 6.487826 | 8.419363 | 7.928105 | 0.7047205 | 308.5091 | 306.2444 | 308.0752
2121 | [8 empty] | 8.943998 | 6.518766 | 8.410767 | 7.957844 | 0.7073639 | 308.5725 | 306.2737 | 308.0671
2122 | [8 empty] | 10.62231 | 6.516158 | 8.489068 | 8.542513 | 0.7593345 | 310.1633 | 306.2712 | 308.1413
2123 | [8 empty] | 8.839232 | 6.519925 | 8.474322 | 7.944493 | 0.7061772 | 308.4732 | 306.2748 | 308.1273
2124 | [8 empty] | 8.447309 | 6.468058 | 8.407934 | 7.774434 | 0.6910608 | 308.1017 | 306.2256 | 308.0644
2125 | [8 empty] | 8.39087 | 6.550286 | 8.514728 | 7.818628 | 0.6949892 | 308.0482 | 306.3036 | 308.1656
2126 | [8 empty] | 8.348307 | 6.604537 | 8.752528 | 7.90179 | 0.7023814 | 308.0079 | 306.355 | 308.391
2127 | [8 empty] | 8.288873 | 6.622405 | 9.638756 | 8.183345 | 0.7274084 | 307.9515 | 306.3719 | 309.231
2128 | [8 empty] | 8.298499 | 6.597196 | 10.22611 | 8.373935 | 0.7443497 | 307.9607 | 306.3481 | 309.7878
2129 | [8 empty] | 8.378313 | 6.583094 | 10.68928 | 8.550229 | 0.7600204 | 308.0363 | 306.3347 | 310.2268
2130 | [8 empty] | 8.433755 | 6.551799 | 10.88088 | 8.622145 | 0.7664129 | 308.0889 | 306.305 | 310.4084
2131 | [8 empty] | 8.306838 | 6.576043 | 11.01362 | 8.632168 | 0.7673039 | 307.9686 | 306.328 | 310.5342
2132 | [8 empty] | 8.114048 | 6.626977 | 11.13182 | 8.62428 | 0.7666027 | 307.7858 | 306.3763 | 310.6463
2133 | [8 empty] | 6.834127 | 6.606018 | 11.12518 | 8.188442 | 0.7278616 | 306.5726 | 306.3564 | 310.64
2134 | [8 empty] | 8.16392 | 6.585026 | 11.06643 | 8.605124 | 0.7648999 | 307.8331 | 306.3365 | 310.5843
2135 | [8 empty] | 8.241705 | 6.621407 | 11.06968 | 8.644263 | 0.768379 | 307.9068 | 306.371 | 310.5874
2136 | [8 empty] | 8.131563 | 6.713971 | 11.17866 | 8.674732 | 0.7710872 | 307.8024 | 306.4587 | 310.6907
2137 | [8 empty] | 8.073095 | 6.676817 | 11.12512 | 8.62501 | 0.7666676 | 307.747 | 306.4235 | 310.6399
2138 | [8 empty] | 7.914143 | 6.604955 | 10.22678 | 8.248628 | 0.7332113 | 307.5963 | 306.3554 | 309.7884
2139 | [8 empty] | 7.77702 | 6.590306 | 9.554564 | 7.973963 | 0.7087967 | 307.4664 | 306.3415 | 309.1512
2140 | [8 empty] | 7.7474 | 6.658755 | 9.097187 | 7.834447 | 0.6963953 | 307.4383 | 306.4064 | 308.7177
2141 | [8 empty] | 7.824767 | 6.697744 | 9.011159 | 7.844557 | 0.6972939 | 307.5116 | 306.4434 | 308.6362
2142 | [8 empty] | 7.935231 | 6.689438 | 8.906844 | 7.843837 | 0.69723 | 307.6163 | 306.4355 | 308.5373
2143 | [8 empty] | 7.966816 | 6.697744 | 8.749534 | 7.804698 | 0.6937509 | 307.6463 | 306.4434 | 308.3882
2144 | [8 empty] | 9.007939 | 6.650287 | 8.709611 | 8.122612 | 0.72201 | 308.6331 | 306.3984 | 308.3503
2145 | [8 empty] | 8.344572 | 6.635574 | 8.790906 | 7.923684 | 0.7043274 | 308.0043 | 306.3844 | 308.4274
2146 | [8 empty] | 7.548042 | 6.614839 | 8.861512 | 7.674798 | 0.6822042 | 307.2493 | 306.3648 | 308.4943
2147 | [8 empty] | 7.660792 | 6.542205 | 8.831666 | 7.678221 | 0.6825085 | 307.3562 | 306.2959 | 308.466
2148 | [8 empty] | 7.731044 | 6.401283 | 9.289172 | 7.807166 | 0.6939703 | 307.4228 | 306.1624 | 308.8997
2149 | [8 empty] | 4.241701 | 6.401025 | 9.576811 | 6.739846 | 0.5990974 | 304.1154 | 306.1621 | 309.1723
2150 | [8 empty] | 8.168814 | 6.378842 | 10.14684 | 8.231499 | 0.7316888 | 307.8377 | 306.1411 | 309.7126
2151 | [8 empty] | 8.477767 | 6.334476 | 10.36304 | 8.391761 | 0.7459343 | 308.1306 | 306.099 | 309.9176
2152 | [8 empty] | 8.424998 | 6.333349 | 9.961361 | 8.239902 | 0.7324358 | 308.0806 | 306.098 | 309.5368
2153 | [8 empty] | 8.380084 | 6.342203 | 10.30879 | 8.343692 | 0.7416615 | 308.038 | 306.1064 | 309.8661
2154 | [8 empty] | 8.315112 | 6.272467 | 10.53474 | 8.374106 | 0.744365 | 307.9764 | 306.0403 | 310.0803
2155 | [8 empty] | 13.11793 | 6.371437 | 10.66851 | 10.05263 | 0.8935667 | 312.5288 | 306.1341 | 310.2071
2156 | [8 empty] | 8.748858 | 6.464516 | 10.75155 | 8.654974 | 0.769331 | 308.3875 | 306.2223 | 310.2858
2157 | [8 empty] | 7.784618 | 6.465353 | 10.94231 | 8.397427 | 0.746438 | 307.4736 | 306.2231 | 310.4666
2158 | [8 empty] | 7.86543 | 6.455147 | 11.01926 | 8.446612 | 0.7508099 | 307.5502 | 306.2134 | 310.5396
2159 | [8 empty] | 7.985489 | 6.488631 | 11.04559 | 8.506572 | 0.7561397 | 307.664 | 306.2451 | 310.5645
2160 | [8 empty] | 4.961701 | 6.511909 | 11.06192 | 7.511843 | 0.6677193 | 304.7978 | 306.2672 | 310.58
2161 | [8 empty] | 8.582597 | 6.49082 | 11.10152 | 8.724979 | 0.7755537 | 308.2299 | 306.2472 | 310.6176
2162 | [8 empty] | 8.791131 | 6.498579 | 11.05503 | 8.781579 | 0.7805848 | 308.4276 | 306.2546 | 310.5735
2163 | [8 empty] | 8.514213 | 6.544652 | 10.99514 | 8.684669 | 0.7719706 | 308.1651 | 306.2982 | 310.5167
2164 | [8 empty] | 8.334269 | 6.604633 | 10.91011 | 8.616339 | 0.7658968 | 307.9946 | 306.3551 | 310.4361
2165 | [8 empty] | 8.242929 | 6.566932 | 10.87789 | 8.562582 | 0.7611184 | 307.908 | 306.3194 | 310.4056
2166 | [8 empty] | 5.996997 | 6.551188 | 10.93291 | 7.827031 | 0.6957361 | 305.7791 | 306.3044 | 310.4577
2167 | [8 empty] | 8.244732 | 6.570312 | 10.85177 | 8.555606 | 0.7604983 | 307.9097 | 306.3226 | 310.3808
2168 | [8 empty] | 8.6212 | 6.542334 | 10.75741 | 8.640314 | 0.7680279 | 308.2665 | 306.2961 | 310.2914
2169 | [8 empty] | 8.515629 | 6.604826 | 10.75615 | 8.625536 | 0.7667143 | 308.1665 | 306.3553 | 310.2902
2170 | [8 empty] | 8.481824 | 6.545392 | 10.69398 | 8.573733 | 0.7621096 | 308.1344 | 306.299 | 310.2313
2171 | [8 empty] | 8.550305 | 6.463357 | 10.90902 | 8.640894 | 0.7680794 | 308.1993 | 306.2212 | 310.4351
2172 | [8 empty] | 8.6297 | 6.405211 | 10.78104 | 8.605317 | 0.7649171 | 308.2746 | 306.1661 | 310.3138
2173 | [8 empty] | 8.650627 | 6.808434 | 10.74881 | 8.735958 | 0.7765296 | 308.2944 | 306.5483 | 310.2832
2174 | [8 empty] | 8.651239 | 7.187704 | 10.52737 | 8.78877 | 0.781224 | 308.295 | 306.9078 | 310.0733
2175 | [8 empty] | 8.681021 | 7.726504 | 11.26054 | 9.222687 | 0.8197944 | 308.3232 | 307.4185 | 310.7683
2176 | [8 empty] | 8.618238 | 8.15014 | 10.68114 | 9.149838 | 0.8133189 | 308.2637 | 307.82 | 310.2191
2177 | [8 empty] | 7.807123 | 8.302717 | 10.51465 | 8.87483 | 0.7888738 | 307.4949 | 307.9647 | 310.0613
2178 | [8 empty] | 7.936487 | 8.403394 | 10.49691 | 8.945597 | 0.7951642 | 307.6175 | 308.0601 | 310.0445
2179 | [8 empty] | 8.732599 | 8.495507 | 10.62508 | 9.284396 | 0.8252796 | 308.3721 | 308.1474 | 310.166
2180 | [8 empty] | 8.864087 | 8.538456 | 10.72901 | 9.377185 | 0.8335275 | 308.4968 | 308.1881 | 310.2645
2181 | [8 empty] | 8.818562 | 8.465919 | 11.14109 | 9.47519 | 0.8422391 | 308.4536 | 308.1194 | 310.6551
2182 | [8 empty] | 5.223841 | 8.387843 | 10.87933 | 8.163673 | 0.7256598 | 305.0463 | 308.0453 | 310.407
2183 | [8 empty] | 8.644671 | 8.417753 | 10.85055 | 9.304325 | 0.8270511 | 308.2888 | 308.0737 | 310.3797
2184 | [8 empty] | 8.828124 | 8.202652 | 10.79257 | 9.274447 | 0.8243953 | 308.4627 | 307.8698 | 310.3247
2185 | [8 empty] | 8.654652 | 8.569429 | 10.7294 | 9.317826 | 0.8282512 | 308.2982 | 308.2175 | 310.2648
2186 | [8 empty] | 8.559448 | 8.577607 | 10.84514 | 9.327399 | 0.8291021 | 308.208 | 308.2252 | 310.3745
2187 | [8 empty] | 8.584014 | 8.639906 | 10.87801 | 9.367311 | 0.8326499 | 308.2313 | 308.2843 | 310.4057
2188 | [8 empty] | 11.91469 | 8.673197 | 10.83902 | 10.47564 | 0.9311679 | 311.3883 | 308.3158 | 310.3687
2189 | [8 empty] | 8.850243 | 8.708516 | 10.91301 | 9.49059 | 0.843608 | 308.4836 | 308.3493 | 310.4389
2190 | [8 empty] | 7.903003 | 8.852754 | 10.95248 | 9.23608 | 0.8209849 | 307.5858 | 308.486 | 310.4763
2191 | [8 empty] | 8.040673 | 8.922362 | 10.90982 | 9.290953 | 0.8258625 | 307.7163 | 308.552 | 310.4359
2192 | [8 empty] | 8.221486 | 8.886335 | 10.06835 | 9.058723 | 0.8052198 | 307.8877 | 308.5179 | 309.6382
2193 | [8 empty] | 4.998244 | 8.817532 | 10.87846 | 8.231413 | 0.7316812 | 304.8325 | 308.4526 | 310.4061
2194 | [8 empty] | 8.507741 | 8.857101 | 10.92103 | 9.428623 | 0.8380999 | 308.159 | 308.4901 | 310.4465
2195 | [8 empty] | 8.823166 | 8.872651 | 10.99489 | 9.563568 | 0.8500949 | 308.458 | 308.5049 | 310.5165
2196 | [8 empty] | 8.83305 | 7.847626 | 10.88703 | 9.189235 | 0.8168209 | 308.4673 | 307.5333 | 310.4142
2197 | [8 empty] | 8.725805 | 7.190923 | 10.73664 | 8.884457 | 0.7897295 | 308.3657 | 306.9108 | 310.2717
2198 | [8 empty] | 8.621136 | 6.800321 | 10.99872 | 8.806725 | 0.78282 | 308.2665 | 306.5406 | 310.5201
2199 | [8 empty] | 8.555842 | 6.616417 | 11.01929 | 8.730517 | 0.7760459 | 308.2046 | 306.3663 | 310.5396
2200 | [8 empty] | 8.529731 | 6.606726 | 10.96849 | 8.701647 | 0.7734798 | 308.1798 | 306.3571 | 310.4915
2201 | [8 empty] | 8.475996 | 6.52028 | 10.93713 | 8.644467 | 0.7683971 | 308.1289 | 306.2751 | 310.4617
2202 | [8 empty] | 8.428056 | 6.463035 | 10.98755 | 8.626212 | 0.7667744 | 308.0835 | 306.2209 | 310.5095
2203 | [8 empty] | 8.443124 | 6.338082 | 11.75652 | 8.845907 | 0.7863029 | 308.0977 | 306.1024 | 311.2384
2204 | [8 empty] | 8.503974 | 6.372628 | 11.13578 | 8.670793 | 0.7707371 | 308.1554 | 306.1352 | 310.65
2205 | [8 empty] | 8.515919 | 6.418218 | 11.03983 | 8.65799 | 0.7695991 | 308.1667 | 306.1784 | 310.5591
2206 | [8 empty] | 8.535913 | 6.609302 | 10.96092 | 8.702045 | 0.7735151 | 308.1857 | 306.3595 | 310.4843
2207 | [8 empty] | 8.618721 | 6.494812 | 11.16237 | 8.758634 | 0.7785453 | 308.2642 | 306.251 | 310.6752
2208 | [8 empty] | 8.613827 | 6.518702 | 10.85139 | 8.661306 | 0.7698938 | 308.2596 | 306.2737 | 310.3805
2209 | [8 empty] | 8.599243 | 6.520441 | 10.63645 | 8.585377 | 0.7631446 | 308.2457 | 306.2753 | 310.1767
2210 | [8 empty] | 8.598985 | 6.552089 | 10.46362 | 8.538231 | 0.7589539 | 308.2455 | 306.3053 | 310.0129
2211 | [8 empty] | 8.38427 | 6.585541 | 10.42334 | 8.464384 | 0.7523897 | 308.042 | 306.337 | 309.9747
2212 | [8 empty] | 8.732631 | 6.615612 | 10.46175 | 8.603331 | 0.7647406 | 308.3722 | 306.3655 | 310.0111
2213 | [8 empty] | 8.701368 | 6.649547 | 10.44337 | 8.598094 | 0.764275 | 308.3425 | 306.3977 | 309.9937
2214 | [8 empty] | 8.647504 | 6.696231 | 10.70525 | 8.682995 | 0.7718218 | 308.2915 | 306.4419 | 310.2419
2215 | [8 empty] | 11.47686 | 6.667963 | 10.72814 | 9.624322 | 0.8554953 | 310.9733 | 306.4151 | 310.2636
2216 | [8 empty] | 8.579957 | 6.557917 | 10.67821 | 8.60536 | 0.7649209 | 308.2274 | 306.3108 | 310.2163
2217 | [8 empty] | 8.351075 | 6.608078 | 10.74379 | 8.567648 | 0.7615687 | 308.0105 | 306.3584 | 310.2785
2218 | [8 empty] | 8.40539 | 6.663198 | 10.86143 | 8.64334 | 0.7682969 | 308.062 | 306.4106 | 310.39
2219 | [8 empty] | 8.522584 | 6.613004 | 10.79347 | 8.643018 | 0.7682683 | 308.1731 | 306.363 | 310.3256
2220 | [8 empty] | 8.652108 | 6.596294 | 10.98333 | 8.74391 | 0.7772365 | 308.2958 | 306.3472 | 310.5055
2221 | [8 empty] | 8.756102 | 6.566867 | 10.93764 | 8.753537 | 0.7780922 | 308.3944 | 306.3193 | 310.4622
2222 | [8 empty] | 9.025035 | 6.509623 | 10.8049 | 8.779852 | 0.7804313 | 308.6493 | 306.265 | 310.3364
2223 | [8 empty] | 8.049463 | 6.433028 | 10.72598 | 8.402825 | 0.7469178 | 307.7246 | 306.1924 | 310.2616
2224 | [8 empty] | 8.118201 | 6.483254 | 10.68629 | 8.429247 | 0.7492664 | 307.7898 | 306.2401 | 310.224
2225 | [8 empty] | 8.317495 | 6.544491 | 10.59301 | 8.485 | 0.7542222 | 307.9787 | 306.2981 | 310.1356
2226 | [8 empty] | 8.295666 | 6.556017 | 10.57202 | 8.474569 | 0.753295 | 307.958 | 306.309 | 310.1157
2227 | [8 empty] | 8.466112 | 6.563841 | 10.69965 | 8.576534 | 0.7623585 | 308.1195 | 306.3164 | 310.2366
2228 | [8 empty] | 8.402332 | 6.566288 | 10.72119 | 8.563269 | 0.7611795 | 308.0591 | 306.3188 | 310.257
2229 | [8 empty] | 8.167687 | 6.622953 | 10.61697 | 8.469203 | 0.752818 | 307.8367 | 306.3725 | 310.1583
2230 | [8 empty] | 8.036617 | 6.672084 | 10.63059 | 8.446429 | 0.7507937 | 307.7124 | 306.419 | 310.1712
2231 | [8 empty] | 8.123385 | 6.644331 | 10.78976 | 8.51916 | 0.7572587 | 307.7947 | 306.3927 | 310.3221
2232 | [8 empty] | 8.095052 | 6.615451 | 10.94302 | 8.551174 | 0.7601043 | 307.7678 | 306.3654 | 310.4673
2233 | [8 empty] | 7.972386 | 6.63274 | 11.03027 | 8.545132 | 0.7595673 | 307.6516 | 306.3817 | 310.55
2234 | [8 empty] | 8.039579 | 6.665741 | 10.98416 | 8.563162 | 0.7611699 | 307.7152 | 306.413 | 310.5063
2235 | [8 empty] | 7.943538 | 6.668575 | 10.97991 | 8.530676 | 0.7582823 | 307.6242 | 306.4157 | 310.5023
2236 | [8 empty] | 8.083172 | 6.622856 | 11.20789 | 8.637974 | 0.7678199 | 307.7566 | 306.3724 | 310.7184
2237 | [8 empty] | 8.056385 | 6.62408 | 11.20902 | 8.629829 | 0.7670959 | 307.7312 | 306.3735 | 310.7195
2238 | [8 empty] | 8.013822 | 6.779973 | 11.25014 | 8.68131 | 0.771672 | 307.6908 | 306.5213 | 310.7584
2239 | [8 empty] | 7.976185 | 6.838827 | 11.12679 | 8.647268 | 0.7686461 | 307.6552 | 306.5771 | 310.6415
2240 | [8 empty] | 8.081047 | 6.801287 | 11.1172 | 8.666511 | 0.7703565 | 307.7545 | 306.5415 | 310.6324
2241 | [8 empty] | 8.144828 | 6.768897 | 11.05187 | 8.655199 | 0.769351 | 307.815 | 306.5108 | 310.5705
2242 | [8 empty] | 8.139547 | 6.79063 | 10.93375 | 8.621308 | 0.7663385 | 307.81 | 306.5314 | 310.4585
2243 | [8 empty] | 8.123417 | 6.749612 | 10.94363 | 8.605553 | 0.764938 | 307.7947 | 306.4925 | 310.4679
2244 | [8 empty] | 8.470072 | 6.816451 | 10.89395 | 8.726825 | 0.7757178 | 308.1233 | 306.5559 | 310.4208
2245 | [8 empty] | 7.739222 | 6.942337 | 10.8662 | 8.515919 | 0.7569706 | 307.4305 | 306.6752 | 310.3945
2246 | [8 empty] | 7.773639 | 6.896297 | 10.9011 | 8.523678 | 0.7576603 | 307.4632 | 306.6316 | 310.4276
2247 | [8 empty] | 7.80664 | 6.79958 | 10.73522 | 8.447148 | 0.7508576 | 307.4944 | 306.5399 | 310.2704
2248 | [8 empty] | 4.022961 | 6.825015 | 11.0021 | 7.283358 | 0.6474096 | 303.908 | 306.564 | 310.5233
2249 | [8 empty] | 7.583747 | 6.899002 | 10.91436 | 8.465704 | 0.752507 | 307.2832 | 306.6341 | 310.4402
2250 | [8 empty] | 8.233367 | 6.913393 | 10.75474 | 8.633832 | 0.7674517 | 307.8989 | 306.6478 | 310.2888
2251 | [8 empty] | 8.113952 | 6.919832 | 10.72908 | 8.58762 | 0.763344 | 307.7857 | 306.6539 | 310.2645
2252 | [8 empty] | 8.111827 | 6.930039 | 10.79083 | 8.610898 | 0.7654131 | 307.7837 | 306.6635 | 310.3231
2253 | [8 empty] | 8.101878 | 6.875434 | 10.737 | 8.571436 | 0.7619054 | 307.7743 | 306.6118 | 310.272
2254 | [8 empty] | 7.978277 | 6.81951 | 10.67862 | 8.492137 | 0.7548566 | 307.6571 | 306.5588 | 310.2167
2255 | [8 empty] | 8.746733 | 6.821313 | 10.61578 | 8.727941 | 0.775817 | 308.3855 | 306.5605 | 310.1571
2256 | [8 empty] | 7.483811 | 6.794461 | 10.56935 | 8.282541 | 0.7362258 | 307.1884 | 306.535 | 310.1131
2257 | [8 empty] | 7.606993 | 6.730262 | 10.39713 | 8.244796 | 0.7328708 | 307.3052 | 306.4742 | 309.9499
2258 | [8 empty] | 7.77277 | 6.775884 | 10.50077 | 8.349809 | 0.7422052 | 307.4623 | 306.5174 | 310.0481
2259 | [8 empty] | 11.00889 | 6.739631 | 9.382444 | 9.043655 | 0.8038805 | 310.5298 | 306.4831 | 308.9881
2260 | [8 empty] | 8.077828 | 6.68464 | 8.710448 | 7.824305 | 0.6954938 | 307.7515 | 306.4309 | 308.3511
2261 | [8 empty] | 7.448234 | 6.757275 | 8.421842 | 7.54245 | 0.67044 | 307.1547 | 306.4998 | 308.0776
2262 | [8 empty] | 7.549619 | 6.900128 | 8.28311 | 7.577619 | 0.6735661 | 307.2508 | 306.6352 | 307.9461
2263 | [8 empty] | 7.696852 | 6.842562 | 8.234075 | 7.591163 | 0.67477 | 307.3904 | 306.5806 | 307.8996
2264 | [8 empty] | 7.776698 | 6.721473 | 7.958702 | 7.485624 | 0.6653888 | 307.4661 | 306.4659 | 307.6386
2265 | [8 empty] | 7.898624 | 6.71484 | 7.870485 | 7.49465 | 0.6661911 | 307.5816 | 306.4596 | 307.555
2266 | [8 empty] | 6.589855 | 6.630197 | 7.874027 | 7.03136 | 0.6250097 | 306.3411 | 306.3793 | 307.5583
2267 | [8 empty] | 8.917983 | 6.56661 | 7.804612 | 7.763068 | 0.6900505 | 308.5479 | 306.3191 | 307.4925
2268 | [8 empty] | 8.812026 | 6.637055 | 7.791637 | 7.746906 | 0.6886139 | 308.4474 | 306.3858 | 307.4802
2269 | [8 empty] | 8.555746 | 6.706759 | 8.156676 | 7.806393 | 0.6939016 | 308.2045 | 306.4519 | 307.8262
2270 | [8 empty] | 8.480182 | 6.725401 | 8.047306 | 7.750963 | 0.6889745 | 308.1329 | 306.4696 | 307.7226
2271 | [8 empty] | 8.484238 | 6.66323 | 7.867684 | 7.671717 | 0.6819304 | 308.1367 | 306.4106 | 307.5523
2272 | [8 empty] | 8.389357 | 6.625335 | 7.843022 | 7.619238 | 0.6772656 | 308.0468 | 306.3747 | 307.5289
2273 | [8 empty] | 8.422712 | 6.641272 | 7.803646 | 7.622543 | 0.6775594 | 308.0784 | 306.3898 | 307.4916
2274 | [8 empty] | 8.291416 | 6.699547 | 7.749009 | 7.579991 | 0.673777 | 307.9539 | 306.4451 | 307.4398
2275 | [8 empty] | 8.090642 | 6.656855 | 7.736582 | 7.494693 | 0.6661949 | 307.7636 | 306.4046 | 307.428
2276 | [8 empty] | 7.959056 | 6.619443 | 7.68935 | 7.422617 | 0.6597881 | 307.6389 | 306.3691 | 307.3833
2277 | [8 empty] | 7.047232 | 6.689631 | 7.809731 | 7.182198 | 0.6384176 | 306.7746 | 306.4357 | 307.4974
2278 | [8 empty] | 8.324288 | 6.74739 | 7.842088 | 7.637922 | 0.6789264 | 307.9851 | 306.4904 | 307.528
2279 | [8 empty] | 8.294153 | 6.682515 | 7.725893 | 7.56752 | 0.6726685 | 307.9565 | 306.4289 | 307.4179
2280 | [8 empty] | 8.082625 | 6.566899 | 7.949076 | 7.532867 | 0.6695881 | 307.756 | 306.3193 | 307.6295
2281 | [8 empty] | 7.860923 | 6.459365 | 7.807638 | 7.375975 | 0.6556422 | 307.5459 | 306.2174 | 307.4954
2282 | [8 empty] | 7.705384 | 6.549256 | 7.82335 | 7.35933 | 0.6541627 | 307.3985 | 306.3026 | 307.5103
2283 | [8 empty] | 8.244024 | 6.597904 | 7.781109 | 7.541012 | 0.6703122 | 307.909 | 306.3487 | 307.4702
2284 | [8 empty] | 8.250914 | 6.542978 | 7.836583 | 7.543491 | 0.6705326 | 307.9156 | 306.2967 | 307.5228
2285 | [8 empty] | 8.133752 | 6.487085 | 8.335686 | 7.652174 | 0.6801933 | 307.8045 | 306.2437 | 307.9959
2286 | [8 empty] | 8.222742 | 6.511909 | 8.892581 | 7.875744 | 0.7000661 | 307.8889 | 306.2672 | 308.5238
2287 | [8 empty] | 8.275254 | 6.440176 | 9.294162 | 8.003197 | 0.7113953 | 307.9386 | 306.1992 | 308.9044
2288 | [8 empty] | 9.344613 | 6.872086 | 9.553759 | 8.590153 | 0.7635691 | 308.9522 | 306.6086 | 309.1505
2289 | [8 empty] | 7.801811 | 7.802165 | 9.70009 | 8.434689 | 0.7497501 | 307.4899 | 307.4902 | 309.2892
2290 | [8 empty] | 7.728565 | 8.343059 | 9.931225 | 8.667616 | 0.7704548 | 307.4204 | 308.0029 | 309.5083
2291 | [8 empty] | 7.989739 | 8.569976 | 11.47934 | 9.346352 | 0.8307868 | 307.668 | 308.218 | 310.9757
2292 | [8 empty] | 7.289121 | 8.812509 | 10.3708 | 8.824143 | 0.7843682 | 307.0039 | 308.4479 | 309.9249
2293 | [8 empty] | 8.210379 | 9.074456 | 10.30119 | 9.195342 | 0.8173637 | 307.8771 | 308.6962 | 309.8589
2294 | [8 empty] | 8.41331 | 9.207619 | 10.44082 | 9.353918 | 0.8314594 | 308.0695 | 308.8224 | 309.9913
2295 | [8 empty] | 8.531116 | 9.211064 | 10.72093 | 9.487703 | 0.8433514 | 308.1812 | 308.8257 | 310.2568
2296 | [8 empty] | 8.546924 | 9.225778 | 9.971985 | 9.248229 | 0.8220648 | 308.1961 | 308.8396 | 309.5469
2297 | [8 empty] | 8.583466 | 9.278643 | 10.82689 | 9.562999 | 0.8500444 | 308.2308 | 308.8897 | 310.3572
2298 | [8 empty] | 8.718915 | 9.264703 | 10.98668 | 9.656765 | 0.8583791 | 308.3592 | 308.8765 | 310.5087
2299 | [8 empty] | 8.731472 | 8.985466 | 10.94917 | 9.555368 | 0.8493661 | 308.3711 | 308.6118 | 310.4731
2300 | [8 empty] | 8.644897 | 8.171808 | 10.86687 | 9.22786 | 0.8202542 | 308.289 | 307.8406 | 310.3951
2301 | [8 empty] | 8.456067 | 7.567392 | 10.7962 | 8.939887 | 0.7946567 | 308.11 | 307.2677 | 310.3282
2302 | [8 empty] | 8.472294 | 7.294369 | 10.90438 | 8.890348 | 0.7902532 | 308.1254 | 307.0089 | 310.4307
2303 | [8 empty] | 8.478314 | 7.117903 | 10.4348 | 8.677007 | 0.7712895 | 308.1311 | 306.8416 | 309.9856
2304 | [8 empty] | 8.508096 | 6.747101 | 10.09246 | 8.44922 | 0.7510418 | 308.1593 | 306.4901 | 309.6611
2305 | [8 empty] | 8.554168 | 6.52263 | 9.937278 | 8.338025 | 0.7411578 | 308.203 | 306.2774 | 309.514
2306 | [8 empty] | 8.593383 | 6.498225 | 9.925269 | 8.338959 | 0.7412408 | 308.2402 | 306.2542 | 309.5026
2307 | [8 empty] | 8.706069 | 6.512617 | 10.33664 | 8.518441 | 0.7571948 | 308.347 | 306.2679 | 309.8925
2308 | [8 empty] | 8.784112 | 6.430742 | 9.860329 | 8.358395 | 0.7429684 | 308.421 | 306.1903 | 309.4411
2309 | [8 empty] | 8.761833 | 6.426653 | 9.87427 | 8.354252 | 0.7426002 | 308.3998 | 306.1864 | 309.4543
2310 | [8 empty] | 10.07814 | 6.522276 | 10.01355 | 8.871321 | 0.7885618 | 309.6475 | 306.277 | 309.5863
2311 | [8 empty] | 8.488907 | 6.40608 | 10.13206 | 8.34235 | 0.7415422 | 308.1411 | 306.1669 | 309.6986
2312 | [8 empty] | 8.522326 | 6.425784 | 10.13725 | 8.361786 | 0.7432699 | 308.1728 | 306.1856 | 309.7036
2313 | [8 empty] | 8.530021 | 6.505147 | 9.842235 | 8.292468 | 0.7371083 | 308.1801 | 306.2608 | 309.4239
2314 | [8 empty] | 8.520781 | 6.654473 | 10.14997 | 8.44174 | 0.7503768 | 308.1714 | 306.4023 | 309.7156
2315 | [8 empty] | 7.890382 | 6.52671875 | 10.24565 | 8.220918 | 0.7307482 | 307.5738 | 306.28125 | 309.8063
2316 | [8 empty] | 8.936979 | 6.547067 | 10.26977 | 8.584604 | 0.7630759 | 308.5659 | 306.3005 | 309.8292
2317 | [8 empty] | 8.849245 | 6.521696 | 10.18464 | 8.518527 | 0.7572024 | 308.4827 | 306.2765 | 309.7485
2318 | [8 empty] | 8.687621 | 6.664196 | 10.07079 | 8.474204 | 0.7532626 | 308.3295 | 306.4116 | 309.6406
2319 | [8 empty] | 8.570813 | 6.656211 | 10.10499 | 8.444004 | 0.7505781 | 308.2188 | 306.404 | 309.673
2320 | [8 empty] | 8.485301 | 6.553474 | 10.21053 | 8.416433 | 0.7481274 | 308.1377 | 306.3066 | 309.773
2321 | [8 empty] | 9.441974 | 6.615097 | 10.12569 | 8.727587 | 0.7757855 | 309.0445 | 306.365 | 309.6926
2322 | [8 empty] | 8.242543 | 6.675497 | 10.03908 | 8.31904 | 0.7394703 | 307.9076 | 306.4223 | 309.6105
2323 | [8 empty] | 8.301719 | 6.728008 | 10.08905 | 8.372926 | 0.7442601 | 307.9637 | 306.472 | 309.6579
2324 | [8 empty] | 8.266657 | 6.667995 | 9.581158 | 8.171937 | 0.7263944 | 307.9305 | 306.4152 | 309.1765
2325 | [8 empty] | 7.586774 | 6.56149 | 10.03879 | 8.062352 | 0.7166535 | 307.286 | 306.3142 | 309.6102
2326 | [8 empty] | 8.283657 | 6.699386 | 10.14739 | 8.376811 | 0.7446054 | 307.9466 | 306.4449 | 309.7132
2327 | [8 empty] | 7.916976 | 6.803315 | 10.19926 | 8.306516 | 0.738357 | 307.599 | 306.5434 | 309.7623
2328 | [8 empty] | 7.954324 | 6.71484 | 10.17237 | 8.280512 | 0.7360456 | 307.6344 | 306.4596 | 309.7368
2329 | [8 empty] | 7.975831 | 6.654827 | 9.90901 | 8.179889 | 0.7271013 | 307.6548 | 306.4027 | 309.4872
2330 | [8 empty] | 7.925508 | 6.6471 | 10.24089 | 8.271165 | 0.7352147 | 307.6071 | 306.3954 | 309.8018
2331 | [8 empty] | 8.026732 | 6.632579 | 10.29346 | 8.317592 | 0.7393415 | 307.7031 | 306.3816 | 309.8516
2332 | [8 empty] | 8.261152 | 6.636378 | 10.32099 | 8.406174 | 0.7472154 | 307.9253 | 306.3852 | 309.8777
2333 | [8 empty] | 8.327959 | 6.791821 | 10.25518 | 8.45832 | 0.7518507 | 307.9886 | 306.5325 | 309.8153
2334 | [8 empty] | 8.32651 | 6.785285 | 10.22733 | 8.446376 | 0.750789 | 307.9872 | 306.5263 | 309.7889
2335 | [8 empty] | 8.451785 | 6.727461 | 9.866028 | 8.348425 | 0.7420822 | 308.106 | 306.4715 | 309.4465
2336 | [8 empty] | 8.620943 | 6.700545 | 10.22469 | 8.515393 | 0.7569239 | 308.2663 | 306.446 | 309.7864
2337 | [8 empty] | 8.604008 | 6.802768 | 10.20412 | 8.536965 | 0.7588413 | 308.2502 | 306.5429 | 309.7669
2338 | [8 empty] | 8.424193 | 6.923245 | 10.12205 | 8.48983 | 0.7546515 | 308.0798 | 306.6571 | 309.6891
2339 | [8 empty] | 8.42313 | 6.874758 | 10.10528 | 8.467722 | 0.7526864 | 308.0788 | 306.6111 | 309.6732
2340 | [8 empty] | 8.519686 | 6.759915 | 10.11767 | 8.465758 | 0.7525118 | 308.1703 | 306.5023 | 309.685
2341 | [8 empty] | 8.473807 | 6.803347 | 10.07073 | 8.449295 | 0.7510484 | 308.1268 | 306.5435 | 309.6405
2342 | [8 empty] | 8.440709 | 6.809046 | 9.976718 | 8.408824 | 0.7474511 | 308.0955 | 306.5489 | 309.5514
2343 | [8 empty] | 8.534947 | 6.832839 | 9.979616 | 8.449134 | 0.7510341 | 308.1848 | 306.5714 | 309.5541
2344 | [8 empty] | 8.555005 | 6.754409 | 10.0575 | 8.455637 | 0.7516122 | 308.2038 | 306.4971 | 309.628
2345 | [8 empty] | 8.432886 | 6.72598 | 10.24111 | 8.466659 | 0.7525919 | 308.088 | 306.4701 | 309.802
2346 | [8 empty] | 8.340386 | 6.748582 | 10.24681 | 8.44526 | 0.7506897 | 308.0004 | 306.4915 | 309.8074
2347 | [8 empty] | 8.482242 | 6.737957 | 10.20412 | 8.474773 | 0.7533131 | 308.1348 | 306.4815 | 309.7669
2348 | [8 empty] | 7.952327 | 6.623886 | 10.23812 | 8.271444 | 0.7352395 | 307.6325 | 306.3734 | 309.7992
2349 | [8 empty] | 8.689263 | 6.61851 | 10.31623 | 8.541333 | 0.7592296 | 308.3311 | 306.3683 | 309.8732
2350 | [8 empty] | 8.577124 | 6.57292 | 10.31365 | 8.487898 | 0.7544798 | 308.2248 | 306.325 | 309.8708
2351 | [8 empty] | 8.321584 | 6.512359 | 10.37833 | 8.404092 | 0.7470304 | 307.9825 | 306.2676 | 309.9321
2352 | [8 empty] | 8.33369 | 6.49185 | 10.35589 | 8.39381 | 0.7461165 | 307.994 | 306.2482 | 309.9108
2353 | [8 empty] | 8.412956 | 6.562682 | 10.3679 | 8.447846 | 0.7509196 | 308.0692 | 306.3153 | 309.9222
2354 | [8 empty] | 8.574774 | 6.630841 | 10.32972 | 8.511777 | 0.7566024 | 308.2225 | 306.3799 | 309.886
2355 | [8 empty] | 8.410799 | 6.53583 | 10.35599 | 8.434206 | 0.7497072 | 308.0671 | 306.2899 | 309.9109
2356 | [8 empty] | 8.46212 | 6.499256 | 10.37202 | 8.444465 | 0.7506191 | 308.1158 | 306.2552 | 309.9261
2357 | [8 empty] | 8.576705 | 6.566191 | 10.36046 | 8.50112 | 0.7556551 | 308.2244 | 306.3187 | 309.9151
2358 | [8 empty] | 8.605263 | 6.610976 | 10.30583 | 8.507355 | 0.7562093 | 308.2514 | 306.3611 | 309.8633
2359 | [8 empty] | 9.031056 | 6.602766 | 10.31668 | 8.650166 | 0.7689036 | 308.655 | 306.3533 | 309.8736
2360 | [8 empty] | 8.383175 | 6.502411 | 10.60847 | 8.498018 | 0.7553794 | 308.0409 | 306.2582 | 310.1502
2361 | [8 empty] | 8.494412 | 6.593139 | 10.81391 | 8.633821 | 0.7674508 | 308.1464 | 306.3442 | 310.3449
2362 | [8 empty] | 8.521264 | 6.690564 | 10.90957 | 8.707132 | 0.7739672 | 308.1718 | 306.4366 | 310.4356
2363 | [8 empty] | 8.450239 | 6.737796 | 10.81626 | 8.668099 | 0.7704977 | 308.1045 | 306.4813 | 310.3472
2364 | [8 empty] | 8.441707 | 6.629424 | 10.93111 | 8.667412 | 0.7704367 | 308.0964 | 306.3786 | 310.456
2365 | [8 empty] | 8.443703 | 6.631549 | 10.83684 | 8.637363 | 0.7677656 | 308.0983 | 306.3806 | 310.3667
2366 | [8 empty] | 8.380213 | 6.647229 | 10.61787 | 8.548437 | 0.7598611 | 308.0381 | 306.3955 | 310.1591
2367 | [8 empty] | 8.318847 | 6.698581 | 10.39742 | 8.471617 | 0.7530327 | 307.9799 | 306.4442 | 309.9502
2368 | [8 empty] | 8.345473 | 6.710043 | 10.25924 | 8.438252 | 0.7500668 | 308.0052 | 306.455 | 309.8192
2369 | [8 empty] | 8.264726 | 6.70721 | 10.30441 | 8.425448 | 0.7489287 | 307.9286 | 306.4523 | 309.862
2370 | [8 empty] | 8.192317 | 6.744783 | 10.30953 | 8.415543 | 0.7480482 | 307.86 | 306.4879 | 309.8669
2371 | [8 empty] | 8.17976 | 6.905409 | 10.28242 | 8.455863 | 0.7516323 | 307.8481 | 306.6402 | 309.8412
2372 | [8 empty] | 8.419814 | 6.876368 | 10.30512 | 8.533767 | 0.758557 | 308.0757 | 306.6127 | 309.8627
2373 | [8 empty] | 8.541096 | 6.816032 | 10.37534 | 8.577489 | 0.7624434 | 308.1906 | 306.5555 | 309.9292
2374 | [8 empty] | 8.633757 | 6.884771 | 10.46533 | 8.661284 | 0.7698919 | 308.2784 | 306.6206 | 310.0145
2375 | [8 empty] | 8.653461 | 6.879684 | 10.42782 | 8.653654 | 0.7692137 | 308.2971 | 306.6158 | 309.979
2376 | [8 empty] | 8.363535 | 6.78712 | 10.4112 | 8.52062 | 0.7573884 | 308.0223 | 306.5281 | 309.9632
2377 | [8 empty] | 8.676159 | 6.792207 | 10.4737 | 8.647354 | 0.7686537 | 308.3186 | 306.5329 | 310.0225
2378 | [8 empty] | 8.508257 | 6.806052 | 10.52489 | 8.613065 | 0.7656058 | 308.1595 | 306.546 | 310.071
2379 | [8 empty] | 8.383143 | 6.696971 | 10.45167 | 8.510596 | 0.7564974 | 308.0409 | 306.4426 | 310.0016
2380 | [8 empty] | 8.307546 | 6.511554 | 10.51677 | 8.445292 | 0.7506926 | 307.9692 | 306.2669 | 310.0633
2381 | [8 empty] | 8.335267 | 6.494201 | 10.60654 | 8.478668 | 0.7536594 | 307.9955 | 306.2504 | 310.1484
2382 | [8 empty] | 8.103939 | 6.546584 | 10.57267 | 8.40773 | 0.7473538 | 307.7762 | 306.3001 | 310.1163
2383 | [8 empty] | 8.017524 | 6.598065 | 10.54858 | 8.388058 | 0.7456052 | 307.6943 | 306.3489 | 310.0934
2384 | [8 empty] | 7.969037 | 6.507466 | 11.24028 | 8.572262 | 0.7619789 | 307.6484 | 306.263 | 310.7491
2385 | [8 empty] | 8.025316 | 6.465772 | 10.51661 | 8.3359 | 0.7409689 | 307.7017 | 306.2235 | 310.0631
2386 | [8 empty] | 8.075381 | 6.399641 | 10.49755 | 8.324192 | 0.7399282 | 307.7492 | 306.1608 | 310.0451
2387 | [8 empty] | 8.144731 | 6.510653 | 10.44366 | 8.366347 | 0.7436753 | 307.8149 | 306.266 | 309.994
2388 | [8 empty] | 8.046436 | 6.491046 | 10.48525 | 8.340912 | 0.7414144 | 307.7217 | 306.2474 | 310.0334
2389 | [8 empty] | 8.067235 | 6.501219 | 10.59836 | 8.388938 | 0.7456834 | 307.7415 | 306.2571 | 310.140625
2390 | [8 empty] | 7.754451 | 6.556017 | 10.67753 | 8.329332 | 0.7403851 | 307.445 | 306.309 | 310.2157
2391 | [8 empty] | 7.456025 | 6.611266 | 10.65061 | 8.239302 | 0.7323824 | 307.1621 | 306.3614 | 310.1902
2392 | [8 empty] | 8.213598 | 6.568606 | 10.61948 | 8.467228 | 0.7526425 | 307.8802 | 306.321 | 310.1606
2393 | [8 empty] | 7.671256 | 6.508174 | 10.64279 | 8.274073 | 0.7354732 | 307.3661 | 306.2637 | 310.1827
2394 | [8 empty] | 7.942765 | 6.462391 | 10.61964 | 8.341599 | 0.7414755 | 307.6235 | 306.2203 | 310.1608
2395 | [8 empty] | 8.084009 | 6.508689 | 10.52985 | 8.374181 | 0.7443717 | 307.7574 | 306.2642 | 310.0757
2396 | [8 empty] | 8.209413 | 6.493911 | 10.40412 | 8.369148 | 0.7439243 | 307.8762 | 306.2502 | 309.9565
2397 | [8 empty] | 8.427348 | 6.455244 | 10.24018 | 8.374257 | 0.7443784 | 308.0828 | 306.2135 | 309.8011
2398 | [8 empty] | 8.479248 | 6.502057 | 10.10998 | 8.363761 | 0.7434454 | 308.132 | 306.2579 | 309.6777
2399 | [8 empty] | 8.42709 | 6.53348 | 9.950511 | 8.303694 | 0.7381061 | 308.0826 | 306.2877 | 309.5266
2400 | [8 empty] | 8.412087 | 6.478779 | 9.773561 | 8.221476 | 0.7307978 | 308.0683 | 306.2358 | 309.3588
2401 | [8 empty] | 8.459383 | 6.607531 | 9.745003 | 8.270639 | 0.7351679 | 308.1132 | 306.3578 | 309.3318
2402 | [8 empty] | 8.397856 | 6.719927 | 9.795068 | 8.304284 | 0.7381586 | 308.0548 | 306.4644 | 309.3792
2403 | [8 empty] | 8.387779 | 6.670571 | 9.920343 | 8.326231 | 0.7401094 | 308.0453 | 306.4176 | 309.498
2404 | [8 empty] | 8.385332 | 6.492977 | 9.987214 | 8.288508 | 0.7367562 | 308.043 | 306.2493 | 309.5613
2405 | [8 empty] | 8.441707 | 6.521664 | 10.15834 | 8.373902 | 0.7443469 | 308.0964 | 306.2765 | 309.7235
2406 | [8 empty] | 8.506615 | 6.659656 | 10.97808 | 8.714783 | 0.7746474 | 308.1579 | 306.4073 | 310.5005
2407 | [8 empty] | 8.583724 | 6.771602 | 10.38609 | 8.580472 | 0.7627086 | 308.231 | 306.5134 | 309.9394
2408 | [8 empty] | 8.554361 | 6.723404 | 10.41059 | 8.562786 | 0.7611365 | 308.2032 | 306.4677 | 309.9626
2409 | [8 empty] | 9.076002 | 6.808692 | 10.48496 | 8.789886 | 0.7813232 | 308.6976 | 306.5485 | 310.0331
2410 | [8 empty] | 8.566853 | 6.772407 | 10.44701 | 8.595422 | 0.7640375 | 308.215 | 306.5141 | 309.9972
2411 | [8 empty] | 8.55346 | 6.784062 | 10.40051 | 8.579345 | 0.7626085 | 308.2023 | 306.5252 | 309.9531
2412 | [8 empty] | 8.571618 | 6.724918 | 10.4416 | 8.579378 | 0.7626113 | 308.2195 | 306.4691 | 309.992
2413 | [8 empty] | 8.674388 | 6.620152 | 10.51958 | 8.604705 | 0.7648627 | 308.317 | 306.3698 | 310.0659
2414 | [8 empty] | 9.31348 | 6.606146 | 10.57917 | 8.832932 | 0.7851495 | 308.9227 | 306.3565 | 310.1224
2415 | [8 empty] | 8.516402 | 6.710075 | 10.55261 | 8.593029 | 0.7638248 | 308.1672 | 306.455 | 310.0973
2416 | [8 empty] | 8.393349 | 6.774564 | 10.49404 | 8.553986 | 0.7603543 | 308.0506 | 306.5162 | 310.0417
2417 | [8 empty] | 8.440065 | 6.68918 | 10.43538 | 8.521543 | 0.7574705 | 308.0948 | 306.4352 | 309.9861
2418 | [8 empty] | 8.529409 | 6.644524 | 10.45035 | 8.541429 | 0.7592382 | 308.1795 | 306.3929 | 310.0003
2419 | [8 empty] | 8.609642 | 6.653185 | 10.44672 | 8.569848 | 0.7617642 | 308.2556 | 306.4011 | 309.9969
2420 | [8 empty] | 8.609771 | 6.592817 | 10.43899 | 8.547192 | 0.7597504 | 308.2557 | 306.3439 | 309.9896
2421 | [8 empty] | 8.481244 | 6.534285 | 10.4576 | 8.491042 | 0.7547593 | 308.1339 | 306.2884 | 310.0072
2422 | [8 empty] | 8.457966 | 6.592688 | 10.5518 | 8.534153 | 0.7585914 | 308.1118 | 306.3438 | 310.0965
2423 | [8 empty] | 8.491676 | 6.518766 | 10.28087 | 8.430439 | 0.7493723 | 308.1438 | 306.2737 | 309.8397
2424 | [8 empty] | 8.467303 | 6.425945 | 10.55403 | 8.482425 | 0.7539933 | 308.1207 | 306.1857 | 310.0986
2425 | [8 empty] | 8.072547 | 6.438856 | 10.54907 | 8.35349 | 0.7425325 | 307.7465 | 306.198 | 310.0939
2426 | [8 empty] | 8.752689 | 6.591465 | 10.58667 | 8.643609 | 0.7683208 | 308.3912 | 306.3426 | 310.1295
2427 | [8 empty] | 8.856038 | 6.690017 | 10.66919 | 8.738415 | 0.776748 | 308.4891 | 306.436 | 310.2078
2428 | [8 empty] | 8.772361 | 6.627009 | 10.47733 | 8.625568 | 0.7667172 | 308.4098 | 306.3763 | 310.0259
2429 | [8 empty] | 8.578895 | 6.475269 | 10.57965 | 8.544606 | 0.7595205 | 308.2264 | 306.2325 | 310.1229
2430 | [8 empty] | 8.503685 | 6.507787 | 10.60267 | 8.538049 | 0.7589377 | 308.1552 | 306.2633 | 310.1447
2431 | [8 empty] | 8.507323 | 6.600576 | 10.6264 | 8.5781 | 0.7624978 | 308.1586 | 306.3513 | 310.1672
2432 | [8 empty] | 8.480954 | 6.620828 | 10.50293 | 8.534904 | 0.7586581 | 308.1336 | 306.3705 | 310.0502
2433 | [8 empty] | 8.424225 | 6.567093 | 10.41581 | 8.469042 | 0.7528037 | 308.0798 | 306.3195 | 309.9676
2434 | [8 empty] | 8.417528 | 6.564581 | 10.52791 | 8.503341 | 0.7558526 | 308.0735 | 306.3171 | 310.0739
2435 | [8 empty] | 8.359124 | 6.555663 | 10.5292 | 8.48133 | 0.753896 | 308.0181 | 306.3087 | 310.0751
2436 | [8 empty] | 8.282144 | 6.600963 | 10.47833 | 8.453813 | 0.75145 | 307.9452 | 306.3516 | 310.0269
2437 | [8 empty] | 8.295215 | 6.681582 | 10.59057 | 8.522455 | 0.7575516 | 307.9576 | 306.428 | 310.1332
2438 | [8 empty] | 8.31215 | 6.506371 | 10.68117 | 8.499896 | 0.7555463 | 307.9736 | 306.262 | 310.2191
2439 | [8 empty] | 8.443639 | 6.522469 | 10.71665 | 8.560919 | 0.7609705 | 308.0982 | 306.2772 | 310.2527
2440 | [8 empty] | 8.51447 | 6.546358 | 10.66301 | 8.574613 | 0.7621878 | 308.1654 | 306.2999 | 310.2019
2441 | [8 empty] | 8.517046 | 6.465192 | 10.59198 | 8.524741 | 0.7577547 | 308.1678 | 306.2229 | 310.1346
2442 | [8 empty] | 8.582114 | 6.582193 | 10.61059 | 8.591634 | 0.7637008 | 308.2295 | 306.3338 | 310.1522
2443 | [8 empty] | 8.528186 | 6.608819 | 10.64289 | 8.593297 | 0.7638486 | 308.1784 | 306.3591 | 310.1828
2444 | [8 empty] | 8.574999 | 6.577363 | 10.58844 | 8.580268 | 0.7626905 | 308.2227 | 306.3293 | 310.1312
2445 | [8 empty] | 8.624516 | 6.560396 | 10.4831 | 8.556003 | 0.7605336 | 308.2697 | 306.3132 | 310.0314
2446 | [8 empty] | 8.698374 | 6.653925 | 10.34974 | 8.567347 | 0.761542 | 308.3397 | 306.4018 | 309.905
2447 | [8 empty] | 8.481019 | 6.741917 | 10.38271 | 8.535215 | 0.7586858 | 308.1337 | 306.4852 | 309.9362
2448 | [8 empty] | 8.802367 | 6.704022 | 10.32221 | 8.609535 | 0.765292 | 308.4383 | 306.4493 | 309.8789
2449 | [8 empty] | 8.81457 | 6.656598 | 10.22018 | 8.563784 | 0.7612252 | 308.4498 | 306.4044 | 309.7822
2450 | [8 empty] | 8.744833 | 6.630004 | 10.14942 | 8.508085 | 0.7562742 | 308.3837 | 306.3792 | 309.7151
2451 | [8 empty] | 8.732824 | 6.679586 | 10.24118 | 8.551195 | 0.7601063 | 308.3723 | 306.4261 | 309.8021
2452 | [8 empty] | 8.848794 | 6.68625 | 10.36674 | 8.633928 | 0.7674603 | 308.4823 | 306.4325 | 309.9211
2453 | [8 empty] | 10.30785 | 6.643301 | 10.39179 | 9.114315 | 0.8101613 | 309.8653 | 306.3918 | 309.9448
2454 | [8 empty] | 8.705747 | 6.629682 | 10.30624 | 8.547224 | 0.7597533 | 308.3467 | 306.3788 | 309.8637
2455 | [8 empty] | 8.563988 | 6.593461 | 10.24314 | 8.466863 | 0.7526101 | 308.2123 | 306.3445 | 309.8039
2456 | [8 empty] | 8.506132 | 6.602122 | 10.32402 | 8.477423 | 0.7535488 | 308.1575 | 306.3527 | 309.8806
2457 | [8 empty] | 8.432628 | 6.578232 | 10.34511 | 8.451989 | 0.7512879 | 308.0878 | 306.3301 | 309.9006
2458 | [8 empty] | 8.928029 | 6.577685 | 10.28255 | 8.596087 | 0.7640967 | 308.5574 | 306.3296 | 309.8413
2459 | [8 empty] | 8.651304 | 6.69842 | 10.30451 | 8.55141 | 0.7601253 | 308.2951 | 306.444 | 309.8621
2460 | [8 empty] | 8.476028 | 6.640274 | 10.39871 | 8.505005 | 0.7560004 | 308.1289 | 306.3889 | 309.9514
2461 | [8 empty] | 8.317624 | 6.592495 | 10.3575 | 8.42254 | 0.7486702 | 307.9788 | 306.3436 | 309.9123
2462 | [8 empty] | 8.230823 | 6.543074 | 10.25563 | 8.343177 | 0.7416157 | 307.8965 | 306.2968 | 309.8158
2463 | [8 empty] | 8.310991 | 6.512005 | 10.2933 | 8.372099 | 0.7441866 | 307.9725 | 306.2673 | 309.8515
2464 | [8 empty] | 8.337682 | 6.590499 | 10.31304 | 8.41374 | 0.747888 | 307.9978 | 306.3417 | 309.8702
2465 | [8 empty] | 8.305679 | 6.504568 | 10.3519 | 8.387382 | 0.7455451 | 307.9675 | 306.2603 | 309.907
2466 | [8 empty] | 8.199786 | 6.585927 | 10.42669 | 8.404135 | 0.7470342 | 307.8671 | 306.3374 | 309.9779
2467 | [8 empty] | 8.242317 | 6.631968 | 10.80863 | 8.560972 | 0.7609753 | 307.9074 | 306.381 | 310.3399
2468 | [8 empty] | 8.316014 | 6.652541 | 10.9058 | 8.624785 | 0.7666475 | 307.9773 | 306.4005 | 310.432
2469 | [8 empty] | 8.228376 | 6.589984 | 10.3914 | 8.403254 | 0.746956 | 307.8942 | 306.3412 | 309.9445
2470 | [8 empty] | 8.250495 | 6.768189 | 10.11539 | 8.378024 | 0.7447132 | 307.9152 | 306.5101 | 309.6828
2471 | [8 empty] | 8.318235 | 6.779715 | 10.02327 | 8.373741 | 0.7443326 | 307.9794 | 306.5211 | 309.5955
2472 | [8 empty] | 8.391449 | 6.713134 | 9.957368 | 8.353984 | 0.7425763 | 308.0488 | 306.4579 | 309.5331
2473 | [8 empty] | 8.397148 | 6.599997 | 9.925365 | 8.307503 | 0.7384448 | 308.0542 | 306.3507 | 309.5027
2474 | [8 empty] | 8.207739 | 6.539179 | 9.870503 | 8.205807 | 0.7294051 | 307.8746 | 306.2931 | 309.4507
2475 | [8 empty] | 13.26123 | 6.624337 | 9.951541 | 9.945703 | 0.8840625 | 312.6647 | 306.3738 | 309.5275
2476 | [8 empty] | 8.103037 | 6.697809 | 10.16571 | 8.322185 | 0.7397498 | 307.7754 | 306.4434 | 309.7305
2477 | [8 empty] | 7.666362 | 6.655149 | 10.26887 | 8.196792 | 0.7286037 | 307.3615 | 306.403 | 309.8283
2478 | [8 empty] | 7.741894 | 6.670732 | 10.0235 | 8.145375 | 0.7240333 | 307.4331 | 306.4178 | 309.5957
2479 | [8 empty] | 8.01424 | 6.708691 | 10.47415 | 8.399026 | 0.7465801 | 307.6912 | 306.4537 | 310.0229
2480 | [8 empty] | 7.03078 | 6.736347 | 10.30966 | 8.025595 | 0.7133862 | 306.759 | 306.4799 | 309.867
2481 | [8 empty] | 8.37445 | 6.737184 | 10.36336 | 8.491665 | 0.7548147 | 308.0327 | 306.4807 | 309.9179
2482 | [8 empty] | 8.34924 | 6.684415 | 10.37988 | 8.471177 | 0.7529935 | 308.0088 | 306.4307 | 309.9335
2483 | [8 empty] | 8.378249 | 6.694267 | 10.00331 | 8.358609 | 0.7429875 | 308.0363 | 306.4401 | 309.5766
2484 | [8 empty] | 8.50317 | 6.822246 | 9.422012 | 8.249143 | 0.7332571 | 308.1547 | 306.5614 | 309.0256
2485 | [8 empty] | 8.380181 | 6.788698 | 8.626319 | 7.931733 | 0.7050429 | 308.0381 | 306.5296 | 308.2714
2486 | [8 empty] | 6.565966 | 6.755246 | 8.067493 | 7.129568 | 0.6337394 | 306.3185 | 306.4979 | 307.7417
2487 | [8 empty] | 8.004002 | 6.786798 | 7.739544 | 7.510115 | 0.6675658 | 307.6815 | 306.5278 | 307.4308
2488 | [8 empty] | 8.205421 | 6.795781 | 7.642537 | 7.547913 | 0.6709256 | 307.8724 | 306.5363 | 307.3389
2489 | [8 empty] | 8.263245 | 6.745587 | 7.234839 | 7.414557 | 0.6590717 | 307.9272 | 306.4887 | 306.9525
2490 | [8 empty] | 8.120616 | 6.860012 | 7.632717 | 7.537782 | 0.6700251 | 307.7921 | 306.5972 | 307.3296
2491 | [8 empty] | 8.903688 | 6.912009 | 7.552678 | 7.789458 | 0.6923963 | 308.5343 | 306.6465 | 307.2537
2492 | [8 empty] | 8.295247 | 6.848615 | 7.513849 | 7.552571 | 0.6713396 | 307.9576 | 306.5864 | 307.2169
2493 | [8 empty] | 8.325415 | 7.184581 | 7.41211 | 7.640702 | 0.6791735 | 307.9862 | 306.9048 | 307.1205
2494 | [8 empty] | 8.451946 | 7.407506 | 7.394241 | 7.751231 | 0.6889983 | 308.1061 | 307.1161 | 307.1035
2495 | [8 empty] | 8.566692 | 7.31285 | 7.305477 | 7.72834 | 0.6869635 | 308.2149 | 307.0264 | 307.0194
2496 | [8 empty] | 8.701626 | 7.196139 | 7.362786 | 7.753517 | 0.6892015 | 308.3428 | 306.9158 | 307.0737
2497 | [8 empty] | 8.852303 | 7.05277 | 7.554384 | 7.819819 | 0.695095 | 308.4856 | 306.7799 | 307.2553
2498 | [8 empty] | 8.759064 | 6.996234 | 7.691765 | 7.815687 | 0.6947278 | 308.3972 | 306.7263 | 307.3856
2499 | [8 empty] | 8.648857 | 6.936832 | 7.673896 | 7.753195 | 0.6891729 | 308.2928 | 306.67 | 307.3686
2500 | [8 empty] | 8.676964 | 6.847069 | 7.304189 | 7.609407 | 0.6763918 | 308.3194 | 306.5849 | 307.0182
2501 | [8 empty] | 8.683467 | 6.818737 | 7.908798 | 7.803668 | 0.6936593 | 308.3256 | 306.558 | 307.5913
2502 | [8 empty] | 8.252717 | 6.806116 | 7.683909 | 7.580914 | 0.673859 | 307.9173 | 306.5461 | 307.3781
2503 | [8 empty] | 8.705361 | 6.806406 | 7.468646 | 7.660138 | 0.6809011 | 308.3463 | 306.5464 | 307.1741
2504 | [8 empty] | 8.777705 | 6.850708 | 7.430623 | 7.686345 | 0.6832307 | 308.4149 | 306.5883 | 307.138
2505 | [8 empty] | 8.719366 | 6.805955 | 7.534519 | 7.686613 | 0.6832545 | 308.3596 | 306.5459 | 307.2365
2506 | [8 empty] | 8.593801 | 6.698452 | 7.555543 | 7.615932 | 0.6769718 | 308.2406 | 306.444 | 307.2564
2507 | [8 empty] | 8.471295 | 6.679747 | 7.51356 | 7.554867 | 0.6715438 | 308.1245 | 306.4263 | 307.2166
2508 | [8 empty] | 9.499412 | 6.747004 | 7.44305 | 7.896489 | 0.7019101 | 309.099 | 306.4901 | 307.1498
2509 | [8 empty] | 8.850726 | 6.726366 | 7.460758 | 7.679283 | 0.682603 | 308.4841 | 306.4705 | 307.1666
2510 | [8 empty] | 8.787074 | 6.69108 | 7.55886 | 7.679004 | 0.6825782 | 308.4238 | 306.437 | 307.2596
2511 | [8 empty] | 8.642546 | 6.655342 | 7.6653 | 7.654396 | 0.6803908 | 308.2868 | 306.4032 | 307.3605
2512 | [8 empty] | 8.712122 | 6.55753 | 7.625055 | 7.631569 | 0.6783617 | 308.3527 | 306.3105 | 307.3223
2513 | [8 empty] | 8.915021 | 6.435475 | 7.617778 | 7.656092 | 0.6805415 | 308.545 | 306.1948 | 307.3154
2514 | [8 empty] | 8.866824 | 6.53348 | 7.72058 | 7.706961 | 0.6850632 | 308.4994 | 306.2877 | 307.4129
2515 | [8 empty] | 8.715084 | 6.650287 | 7.732686 | 7.699352 | 0.6843869 | 308.3555 | 306.3984 | 307.4243
2516 | [8 empty] | 8.788652 | 6.661685 | 7.712402 | 7.720913 | 0.6863034 | 308.4253 | 306.4092 | 307.4051
2517 | [8 empty] | 8.927964 | 6.567672 | 7.794019 | 7.763219 | 0.6900639 | 308.5573 | 306.3201 | 307.4825
2518 | [8 empty] | 9.017856 | 6.495811 | 7.768617 | 7.760761 | 0.6898454 | 308.6425 | 306.252 | 307.4584
2519 | [8 empty] | 8.942034 | 6.511876 | 7.671031 | 7.708314 | 0.6851834 | 308.5706 | 306.2672 | 307.3659
2520 | [8 empty] | 8.883405 | 6.52205 | 7.681655 | 7.695703 | 0.6840625 | 308.5151 | 306.2768 | 307.376
2521 | [8 empty] | 8.990103 | 6.502668 | 7.669839 | 7.72087 | 0.6862996 | 308.6162 | 306.2585 | 307.3648
2522 | [8 empty] | 9.002981 | 6.562134 | 7.681623 | 7.748913 | 0.6887922 | 308.6284 | 306.3148 | 307.3759
2523 | [8 empty] | 8.893289 | 6.581001 | 7.962405 | 7.812232 | 0.6944206 | 308.5244 | 306.3327 | 307.6421
2524 | [8 empty] | 9.351857 | 6.611362 | 7.738192 | 7.90047 | 0.702264 | 308.9591 | 306.3615 | 307.4296
2525 | [8 empty] | 8.891261 | 6.580454 | 7.655287 | 7.709 | 0.6852445 | 308.5225 | 306.3322 | 307.351
2526 | [8 empty] | 8.80549 | 6.603088 | 7.692827 | 7.700468 | 0.6844861 | 308.4412 | 306.3536 | 307.3866
2527 | [8 empty] | 8.818046875 | 6.480453 | 7.732493 | 7.676998 | 0.6823998 | 308.453125 | 306.2374 | 307.4242
2528 | [8 empty] | 8.991165 | 6.476879 | 7.635518 | 7.701188 | 0.68455 | 308.6172 | 306.234 | 307.3322
2529 | [8 empty] | 9.035982 | 6.433254 | 7.642151 | 7.703795 | 0.6847818 | 308.6597 | 306.1927 | 307.3385
2530 | [8 empty] | 8.829509 | 6.429165 | 7.789448 | 7.682707 | 0.6829073 | 308.464 | 306.1888 | 307.4781
2531 | [8 empty] | 8.613248 | 6.372789 | 7.784135 | 7.590058 | 0.6746718 | 308.259 | 306.1353 | 307.4731
2532 | [8 empty] | 8.485172 | 6.358591 | 7.721224 | 7.521662 | 0.6685922 | 308.1376 | 306.1219 | 307.4135
2533 | [8 empty] | 8.46125 | 6.326073 | 7.804676 | 7.530667 | 0.6693926 | 308.1149 | 306.0911 | 307.4926
2534 | [8 empty] | 8.482918 | 6.391077 | 8.09531 | 7.656435 | 0.680572 | 308.1355 | 306.1527 | 307.7681
2535 | [8 empty] | 8.360541 | 6.482063 | 9.053915 | 7.965506 | 0.708045 | 308.0195 | 306.2389 | 308.6767
2536 | [8 empty] | 8.355937 | 6.52556 | 9.501859 | 8.127785 | 0.7224698 | 308.0151 | 306.2802 | 309.1013
2537 | [8 empty] | 8.471295 | 6.481644 | 9.633701 | 8.195547 | 0.7284931 | 308.1245 | 306.2385 | 309.2263
2538 | [8 empty] | 8.488359375 | 6.498418 | 9.829003 | 8.271927 | 0.7352824 | 308.140625 | 306.2544 | 309.4114
2539 | [8 empty] | 8.362312 | 6.642174 | 10.07012 | 8.358201 | 0.7429512 | 308.0211 | 306.3907 | 309.6399
2540 | [8 empty] | 8.322936 | 6.686733 | 10.22385 | 8.411175 | 0.74766 | 307.9838 | 306.4329 | 309.7856
2541 | [8 empty] | 8.362151 | 6.611137 | 9.934123 | 8.30247 | 0.7379973 | 308.021 | 306.3613 | 309.511
2542 | [8 empty] | 8.424998 | 6.611781 | 9.994941 | 8.343906 | 0.7416806 | 308.0806 | 306.3619 | 309.5687
2543 | [8 empty] | 8.261635 | 6.656598 | 10.03918 | 8.319137 | 0.7394788 | 307.9257 | 306.4044 | 309.6106
2544 | [8 empty] | 8.1909 | 6.601124 | 9.934509 | 8.242178 | 0.732638 | 307.8587 | 306.3518 | 309.5114
2545 | [8 empty] | 8.370844 | 6.535347 | 10.0028 | 8.302996 | 0.7380441 | 308.0292 | 306.2894 | 309.5761
2546 | [8 empty] | 8.523067 | 6.535347 | 10.04295 | 8.36712 | 0.743744 | 308.1735 | 306.2894 | 309.6142
2547 | [8 empty] | 8.516821 | 6.572212 | 9.972339 | 8.353791 | 0.7425592 | 308.1676 | 306.3244 | 309.5472
2548 | [8 empty] | 8.6514 | 6.670699 | 9.894457 | 8.405519 | 0.7471572 | 308.2952 | 306.4177 | 309.4734
2549 | [8 empty] | 8.749566 | 6.677493 | 9.909396 | 8.445485 | 0.7507098 | 308.3882 | 306.4242 | 309.4876
2550 | [8 empty] | 8.742934 | 6.560814 | 9.978907 | 8.427552 | 0.7491157 | 308.3819 | 306.3136 | 309.5535
2551 | [8 empty] | 8.690583 | 6.541465 | 10.05025 | 8.427434 | 0.7491052 | 308.3323 | 306.2952 | 309.6211
2552 | [8 empty] | 8.799695 | 6.614872 | 10.06555 | 8.493371 | 0.7549663 | 308.4357 | 306.3648 | 309.6356
2553 | [8 empty] | 8.882632 | 6.708272 | 9.9612 | 8.517368 | 0.7570994 | 308.5143 | 306.4533 | 309.5367
2554 | [8 empty] | 8.878897 | 6.630229 | 9.960298 | 8.489808 | 0.7546496 | 308.5108 | 306.3794 | 309.5358
2555 | [8 empty] | 8.835368 | 6.632612 | 10.06558 | 8.511186 | 0.7565499 | 308.4695 | 306.3816 | 309.6356
2556 | [8 empty] | 8.650241 | 6.675046 | 10.08963 | 8.471639 | 0.7530346 | 308.2941 | 306.4218 | 309.6584
2557 | [8 empty] | 8.614117 | 6.607853 | 10.0085 | 8.410155 | 0.7475693 | 308.2598 | 306.3582 | 309.5815
2558 | [8 empty] | 8.674002 | 6.682129 | 10.05734 | 8.471156 | 0.7529916 | 308.3166 | 306.4286 | 309.6278
2559 | [8 empty] | 8.457419 | 6.754989 | 10.13619 | 8.449531 | 0.7510694 | 308.1113 | 306.4976 | 309.7025
2560 | [8 empty] | 8.471585 | 6.713295 | 10.15644 | 8.447106 | 0.7508538 | 308.1247 | 306.4581 | 309.7217
2561 | [8 empty] | 8.63527 | 6.540338 | 10.07508 | 8.416895 | 0.7481684 | 308.2799 | 306.2942 | 309.6446
2562 | [8 empty] | 8.747892 | 6.495167 | 9.926911 | 8.38999 | 0.7457769 | 308.3866 | 306.2513 | 309.5042
2563 | [8 empty] | 8.732405 | 6.784899 | 9.912938 | 8.476747 | 0.7534887 | 308.3719 | 306.526 | 309.4909
2564 | [8 empty] | 8.662089 | 7.272218 | 10.01046 | 8.648256 | 0.7687338 | 308.3053 | 306.9879 | 309.5834
2565 | [8 empty] | 8.728542 | 8.036327 | 10.04217 | 8.93568 | 0.7942827 | 308.3683 | 307.7122 | 309.6134
2566 | [8 empty] | 8.873682 | 8.596635 | 10.03074 | 9.16702 | 0.8148462 | 308.5059 | 308.2433 | 309.6026
2567 | [8 empty] | 8.907552 | 9.029124 | 10.12311 | 9.353263 | 0.8314012 | 308.538 | 308.6532 | 309.6902
2568 | [8 empty] | 8.804686 | 9.233247 | 10.28033 | 9.43942 | 0.8390595 | 308.4405 | 308.8467 | 309.8392
2569 | [8 empty] | 8.839167 | 9.317279 | 10.3406 | 9.499015 | 0.8443569 | 308.4731 | 308.9263 | 309.8963
2570 | [8 empty] | 8.820075 | 9.115216 | 10.34044 | 9.425243 | 0.8377994 | 308.455 | 308.7348 | 309.8961
2571 | [8 empty] | 8.721169 | 8.325415 | 10.5 | 9.182195 | 0.8161951 | 308.3613 | 307.9862 | 310.0474
2572 | [8 empty] | 8.650466 | 7.795629 | 10.51359 | 8.986561 | 0.7988054 | 308.2943 | 307.484 | 310.0603
2573 | [8 empty] | 8.792483 | 7.36578 | 10.54392 | 8.900726 | 0.7911757 | 308.4289 | 307.0766 | 310.089
2574 | [8 empty] | 8.888653 | 6.997779 | 10.45554 | 8.780657 | 0.7805028 | 308.5201 | 306.7278 | 310.0052
2575 | [8 empty] | 8.827673 | 6.894011 | 10.3764 | 8.699362 | 0.7732766 | 308.4622 | 306.6294 | 309.9302
2576 | [8 empty] | 8.745348 | 6.830649 | 10.31381 | 8.629936 | 0.7671054 | 308.3842 | 306.5693 | 309.8709
2577 | [8 empty] | 8.736269 | 6.75457 | 10.17672 | 8.555853 | 0.7605203 | 308.3756 | 306.4972 | 309.741
2578 | [8 empty] | 8.817854 | 6.644331 | 9.993396 | 8.485193 | 0.7542394 | 308.4529 | 306.3927 | 309.5672
2579 | [8 empty] | 8.963315 | 6.588084 | 9.952378 | 8.501259 | 0.7556675 | 308.5908 | 306.3394 | 309.5283
2580 | [8 empty] | 8.786881 | 6.484413 | 9.995038 | 8.422111 | 0.7486321 | 308.4236 | 306.2411 | 309.5688
2581 | [8 empty] | 8.722682 | 6.371598 | 10.01101 | 8.368429 | 0.7438604 | 308.3627 | 306.1342 | 309.5839
2582 | [8 empty] | 8.739263 | 6.453698 | 10.00367 | 8.398876 | 0.7465667 | 308.3784 | 306.212 | 309.5769
2583 | [8 empty] | 8.663409 | 6.559591 | 10.03448 | 8.419159 | 0.7483697 | 308.3065 | 306.3124 | 309.6061
2584 | [8 empty] | 8.533756 | 6.606629 | 10.04275 | 8.394379 | 0.746167 | 308.1837 | 306.357 | 309.614
2585 | [8 empty] | 8.484142 | 6.560331 | 10.01201 | 8.352159 | 0.7424142 | 308.1366 | 306.3131 | 309.5848
2586 | [8 empty] | 8.543511 | 6.453183 | 9.944683 | 8.313792 | 0.7390038 | 308.1929 | 306.2115 | 309.521
2587 | [8 empty] | 8.658644 | 6.472565 | 10.0263 | 8.385836 | 0.7454077 | 308.302 | 306.2299 | 309.5984
2588 | [8 empty] | 8.645154 | 6.54507 | 10.22917 | 8.473131 | 0.7531672 | 308.2892 | 306.2986 | 309.7907
2589 | [8 empty] | 8.639616 | 6.556693 | 10.43326 | 8.543189 | 0.7593946 | 308.284 | 306.3097 | 309.9841
2590 | [8 empty] | 8.199947 | 6.630776 | 10.46597 | 8.432231 | 0.7495316 | 307.8672 | 306.3799 | 310.0151
2591 | [8 empty] | 8.760287 | 6.67305 | 10.43152 | 8.621619 | 0.7663661 | 308.3984 | 306.42 | 309.9825
2592 | [8 empty] | 8.775162 | 6.747229 | 10.53928 | 8.687224 | 0.7721977 | 308.4125 | 306.4903 | 310.0846
2593 | [8 empty] | 8.768497 | 6.794332 | 10.73861 | 8.767145 | 0.7793018 | 308.4062 | 306.5349 | 310.2736
2594 | [8 empty] | 8.833501 | 6.733289 | 10.81105 | 8.792612 | 0.7815655 | 308.4678 | 306.4771 | 310.3422
2595 | [8 empty] | 8.786817 | 6.67408 | 10.76842 | 8.743105 | 0.7771649 | 308.4235 | 306.4209 | 310.3018
2596 | [8 empty] | 8.87146 | 6.752542 | 10.85725 | 8.827083 | 0.7846296 | 308.5038 | 306.4953 | 310.386
2597 | [8 empty] | 8.837686 | 6.857823 | 10.89321 | 8.862907 | 0.7878139 | 308.4717 | 306.5951 | 310.4201
2598 | [8 empty] | 8.946606 | 6.811171 | 10.8085 | 8.855426 | 0.787149 | 308.575 | 306.5509 | 310.3398
2599 | [8 empty] | 8.922265 | 6.715838 | 10.81114 | 8.816416 | 0.7836814 | 308.5519 | 306.4605 | 310.3423
2600 | [8 empty] | 8.853076 | 6.720056 | 10.66043 | 8.744522 | 0.7772908 | 308.4863 | 306.4645 | 310.1995
2601 | [8 empty] | 9.173845 | 6.659688 | 10.50657 | 8.780034 | 0.7804475 | 308.7904 | 306.4073 | 310.0536
2602 | [8 empty] | 8.773037 | 6.741853 | 10.40422 | 8.639702 | 0.7679735 | 308.4105 | 306.4852 | 309.9566
2603 | [8 empty] | 8.818562 | 6.947296 | 10.32939 | 8.698417 | 0.7731926 | 308.4536 | 306.6799 | 309.8857
2604 | [8 empty] | 8.837944 | 6.885511 | 10.41024 | 8.711231 | 0.7743317 | 308.472 | 306.6213 | 309.9623
2605 | [8 empty] | 8.910675 | 6.775691 | 10.50483 | 8.730399 | 0.7760354 | 308.5409 | 306.5172 | 310.052
2606 | [8 empty] | 8.968016 | 6.772181 | 10.48284 | 8.741012 | 0.7769789 | 308.5953 | 306.5139 | 310.0311
2607 | [8 empty] | 9.093935 | 6.850225 | 10.38844 | 8.777534 | 0.7802252 | 308.7146 | 306.5879 | 309.9417
2608 | [8 empty] | 8.986915 | 6.897617 | 10.41442 | 8.766319 | 0.7792283 | 308.6132 | 306.6328125 | 309.9663
2609 | [8 empty] | 8.634401 | 6.869349 | 10.44247 | 8.648739 | 0.7687768 | 308.2791 | 306.606 | 309.9929
2610 | [8 empty] | 8.398468 | 6.787925 | 10.44652 | 8.544305 | 0.7594938 | 308.0554 | 306.5288 | 309.9967
2611 | [8 empty] | 8.376575 | 6.783547 | 10.45422 | 8.538113 | 0.7589434 | 308.0347 | 306.5247 | 310.004
2612 | [8 empty] | 8.378764 | 6.794622 | 10.52421 | 8.565866 | 0.7614103 | 308.0367 | 306.5352 | 310.0703
2613 | [8 empty] | 8.282272 | 6.787829 | 10.47122 | 8.513773 | 0.7567798 | 307.9453 | 306.5287 | 310.0201
2614 | [8 empty] | 8.199303 | 6.851706 | 10.38123 | 8.477413 | 0.7535478 | 307.8666 | 306.5893 | 309.9348
2615 | [8 empty] | 8.285009 | 6.838924 | 10.33686 | 8.486932 | 0.754394 | 307.9479 | 306.5772 | 309.8928
2616 | [8 empty] | 8.285943 | 6.877108 | 10.28207 | 8.481706 | 0.7539294 | 307.9488 | 306.6134 | 309.8408
2617 | [8 empty] | 8.338197 | 6.949549 | 10.33638 | 8.541376 | 0.7592334 | 307.9983 | 306.682 | 309.8923
2618 | [8 empty] | 8.414856 | 6.84034 | 10.44176 | 8.565651 | 0.7613912 | 308.071 | 306.5785 | 309.9921875
2619 | [8 empty] | 8.411765 | 6.810527 | 10.40792 | 8.543404 | 0.7594137 | 308.068 | 306.5503 | 309.9601
2620 | [8 empty] | 8.362827 | 6.807855 | 10.43448 | 8.535054 | 0.7586715 | 308.0216 | 306.5477 | 309.9853
2621 | [8 empty] | 8.398082 | 6.794719 | 10.57843 | 8.59041 | 0.763592 | 308.0551 | 306.5353 | 310.1217
2622 | [8 empty] | 8.476962 | 6.77334 | 10.68484 | 8.645047 | 0.7684486 | 308.1298 | 306.515 | 310.2226
2623 | [8 empty] | 8.529474 | 6.760011 | 10.69714 | 8.662207 | 0.769974 | 308.1796 | 306.5024 | 310.2343
2624 | [8 empty] | 8.632276 | 6.700127 | 10.75522 | 8.695874 | 0.7729665 | 308.277 | 306.4456 | 310.2893
2625 | [8 empty] | 8.655264 | 6.611394 | 10.88091 | 8.715857 | 0.7747428 | 308.2988 | 306.3615 | 310.4084
2626 | [8 empty] | 8.674002 | 6.577106 | 10.80844 | 8.686515 | 0.7721347 | 308.3166 | 306.329 | 310.3398
2627 | [8 empty] | 8.808517 | 6.63918 | 10.79521 | 8.747634 | 0.7775675 | 308.4441 | 306.3878 | 310.3272
2628 | [8 empty] | 8.86721 | 6.617673 | 10.7256 | 8.736827 | 0.7766068 | 308.4997 | 306.3675 | 310.2612
2629 | [8 empty] | 8.844931 | 6.490273 | 10.67096 | 8.668722 | 0.770553 | 308.4786 | 306.2467 | 310.2094
2630 | [8 empty] | 8.724517 | 6.575045 | 10.6509 | 8.650155 | 0.7689027 | 308.3645 | 306.3271 | 310.1904
2631 | [8 empty] | 8.724228 | 6.564066 | 10.46809 | 8.585463 | 0.7631522 | 308.3642 | 306.3167 | 310.0172
2632 | [8 empty] | 8.763217 | 6.534285 | 10.36507 | 8.55419 | 0.7603724 | 308.4012 | 306.2884 | 309.9195
2633 | [8 empty] | 8.602076 | 6.459622 | 10.45312 | 8.50494 | 0.7559947 | 308.2484 | 306.2177 | 310.003
2634 | [8 empty] | 2.219081 | 6.443975 | 10.52025 | 6.394436 | 0.5683943 | 302.1982 | 306.2028 | 310.0666
2635 | [8 empty] | 8.34586 | 6.481902 | 10.59112 | 8.472959 | 0.7531519 | 308.0056 | 306.2388 | 310.1338
2636 | [8 empty] | 9.170916 | 6.503312 | 10.54890625 | 8.741045 | 0.7769817 | 308.7876 | 306.2591 | 310.09375
2637 | [8 empty] | 9.013895 | 6.520827 | 10.57898 | 8.704567 | 0.7737392 | 308.6388 | 306.2757 | 310.1223
2638 | [8 empty] | 8.869528 | 6.408463 | 10.67341 | 8.650466 | 0.7689304 | 308.5019 | 306.1692 | 310.2118
2639 | [8 empty] | 8.882825 | 6.284508 | 10.64681 | 8.604716 | 0.7648636 | 308.5145 | 306.0517 | 310.1866
2640 | [8 empty] | 8.784305 | 6.317122 | 10.57653 | 8.559319 | 0.7608284 | 308.4211 | 306.0826 | 310.1199
2641 | [8 empty] | 9.176904 | 6.431644 | 10.58381 | 8.730785 | 0.7760698 | 308.7933 | 306.1911 | 310.1268
2642 | [8 empty] | 8.34058 | 6.389113 | 10.65023 | 8.459973 | 0.7519976 | 308.0005 | 306.1508 | 310.1898
2643 | [8 empty] | 8.477187 | 6.393202 | 10.67003 | 8.513472 | 0.7567531 | 308.13 | 306.1547 | 310.2086
2644 | [8 empty] | 8.614342 | 6.452539 | 10.58493 | 8.550605 | 0.7600538 | 308.26 | 306.2109375 | 310.1279
2645 | [8 empty] | 6.363839 | 6.500447 | 10.51381 | 7.792699 | 0.6926844 | 306.1269 | 306.2563 | 310.0605
2646 | [8 empty] | 8.816727 | 6.556371 | 10.55174 | 8.641613 | 0.7681433 | 308.4519 | 306.3094 | 310.0964
2647 | [8 empty] | 8.973715 | 6.718833 | 10.56391 | 8.752152 | 0.7779691 | 308.6007 | 306.4633 | 310.108
2648 | [8 empty] | 8.975453 | 6.642592 | 10.42849 | 8.68218 | 0.7717493 | 308.6023 | 306.3911 | 309.9796
2649 | [8 empty] | 8.967855 | 6.57614 | 10.2273 | 8.590432 | 0.7635939 | 308.5951 | 306.3281 | 309.7889
2650 | [8 empty] | 8.890327 | 6.544588 | 10.41819 | 8.617702 | 0.7660179 | 308.5216 | 306.2982 | 309.9698
2651 | [8 empty] | 8.922974 | 6.783965 | 10.40779 | 8.70491 | 0.7737698 | 308.5526 | 306.5251 | 309.96
2652 | [8 empty] | 8.276252 | 6.784255 | 10.27972 | 8.446741 | 0.7508214 | 307.9396 | 306.5254 | 309.8386
2653 | [8 empty] | 9.541299 | 6.756534 | 10.29266 | 8.863497 | 0.7878664 | 309.1387 | 306.4991 | 309.8509
2654 | [8 empty] | 9.347704 | 6.615065 | 10.31336 | 8.75871 | 0.778552 | 308.9552 | 306.365 | 309.8705
2655 | [8 empty] | 9.111739 | 6.583158 | 10.32138 | 8.672091 | 0.7708526 | 308.7315 | 306.3347 | 309.8781
2656 | [8 empty] | 9.089781 | 6.615773 | 10.32077 | 8.67544 | 0.7711502 | 308.7107 | 306.3657 | 309.8775
2657 | [8 empty] | 9.0364 | 6.635316 | 10.32865 | 8.66679 | 0.7703813 | 308.6601 | 306.3842 | 309.885
2658 | [8 empty] | 8.842645 | 6.728652 | 10.46487 | 8.678724 | 0.7714421 | 308.4764 | 306.4727 | 310.0141
2659 | [8 empty] | 8.737814 | 6.639373 | 10.29308 | 8.556755 | 0.7606004 | 308.3771 | 306.388 | 309.8513
2660 | [8 empty] | 8.668754 | 6.754667 | 10.6141 | 8.679175 | 0.7714822 | 308.3116 | 306.4973 | 310.1555
2661 | [8 empty] | 8.497503 | 6.799741 | 10.26896 | 8.522069 | 0.7575172 | 308.1493 | 306.54 | 309.8284
2662 | [8 empty] | 8.404038 | 6.73345 | 10.2774 | 8.471628 | 0.7530336 | 308.0607 | 306.4772 | 309.8364
2663 | [8 empty] | 7.727438 | 6.696682 | 10.38673 | 8.270285 | 0.7351364 | 307.4194 | 306.4424 | 309.94
2664 | [8 empty] | 8.465114 | 6.779747 | 10.41101 | 8.551957 | 0.760174 | 308.1186 | 306.5211 | 309.963
2665 | [8 empty] | 8.329987 | 6.804442 | 10.47337 | 8.535934 | 0.7587497 | 307.9905 | 306.5445 | 310.0222
2666 | [8 empty] | 8.259413 | 6.719863 | 10.64862 | 8.542631 | 0.759345 | 307.9236 | 306.4643 | 310.1883
2667 | [8 empty] | 5.777871 | 6.647615 | 10.7247 | 7.716727 | 0.6859313 | 305.5714 | 306.3958 | 310.2604
2668 | [8 empty] | 8.088098 | 6.592431 | 10.65548 | 8.445335 | 0.7506964 | 307.7612 | 306.3435 | 310.1948
2669 | [8 empty] | 8.739424 | 6.477523 | 10.53384 | 8.583595 | 0.7629862 | 308.3786 | 306.2346 | 310.0795
2670 | [8 empty] | 8.70198 | 6.477813 | 10.14823 | 8.442673 | 0.7504598 | 308.3431 | 306.2349 | 309.714
2671 | [8 empty] | 8.566757 | 6.529423 | 10.22147 | 8.439217 | 0.7501527 | 308.2149 | 306.2838 | 309.7834
2672 | [8 empty] | 8.525449 | 6.587634 | 10.68783 | 8.600305 | 0.7644716 | 308.1758 | 306.339 | 310.2254
2673 | [8 empty] | 8.535688 | 6.479004 | 10.49978 | 8.504822 | 0.7559842 | 308.1855 | 306.236 | 310.0472
2674 | [8 empty] | 9.751475 | 6.435829 | 10.32588 | 8.837729 | 0.7855759 | 309.3379 | 306.1951 | 309.8824
2675 | [8 empty] | 8.260637 | 6.512552 | 10.18831 | 8.3205 | 0.7396 | 307.9248 | 306.2678 | 309.752
2676 | [8 empty] | 8.448758 | 6.600544 | 10.14906 | 8.399455 | 0.7466183 | 308.1031 | 306.3512 | 309.7148
2677 | [8 empty] | 8.762026 | 6.549256 | 10.10946 | 8.473581 | 0.7532072 | 308.4 | 306.3026 | 309.6772
2678 | [8 empty] | 6.482771 | 6.466416 | 10.18258 | 7.710589 | 0.6853857 | 306.2396 | 306.2241 | 309.7465
2679 | [8 empty] | 8.785658 | 6.483737 | 10.38545 | 8.551614 | 0.7601435 | 308.4224 | 306.2405 | 309.9388
2680 | [8 empty] | 8.869335 | 6.616288 | 10.44652 | 8.644049 | 0.7683599 | 308.5017 | 306.3661 | 309.9967
2681 | [8 empty] | 8.788394 | 6.675014 | 10.5047 | 8.656036 | 0.7694255 | 308.425 | 306.4218 | 310.0518
2682 | [8 empty] | 8.558869 | 6.648388 | 10.57122 | 8.592825 | 0.7638066 | 308.2075 | 306.3966 | 310.1149
2683 | [8 empty] | 8.486041 | 6.631807 | 10.65747 | 8.591773 | 0.7637132 | 308.1384 | 306.3809 | 310.1967
2684 | [8 empty] | 8.48514 | 6.692754 | 10.70895 | 8.628949 | 0.7670177 | 308.1376 | 306.4386 | 310.2455
2685 | [8 empty] | 8.47033 | 6.83461 | 10.62016 | 8.641698 | 0.768151 | 308.1235 | 306.5731 | 310.1613
2686 | [8 empty] | 8.485719 | 6.693237 | 10.42164 | 8.53353 | 0.758536 | 308.1381 | 306.4391 | 309.9731
2687 | [8 empty] | 8.512828 | 6.573049 | 10.38764 | 8.491171 | 0.7547708 | 308.1638 | 306.3252 | 309.9409
2688 | [8 empty] | 8.591033 | 6.592527 | 10.38384 | 8.522466 | 0.7575525 | 308.2379 | 306.3436 | 309.9373
2689 | [8 empty] | 8.586171 | 6.565998 | 10.31381 | 8.48866 | 0.7545475 | 308.2333 | 306.3185 | 309.8709
2690 | [8 empty] | 8.504651 | 6.539597 | 10.2123 | 8.418848 | 0.7483421 | 308.1561 | 306.2935 | 309.7747
2691 | [8 empty] | 8.474354 | 6.616159 | 10.2659 | 8.452139 | 0.7513012 | 308.1273 | 306.366 | 309.8255
2692 | [8 empty] | 8.521972 | 6.596842 | 10.28925 | 8.469353 | 0.7528314 | 308.1725 | 306.3477 | 309.8476
2693 | [8 empty] | 8.544123 | 6.492849 | 10.18889 | 8.408621 | 0.7474329 | 308.1935 | 306.2491 | 309.7525
2694 | [8 empty] | 8.634207 | 6.476107 | 10.18084 | 8.430385 | 0.7493676 | 308.2789 | 306.2333 | 309.7449
2695 | [8 empty] | 8.615663 | 6.583738 | 10.24575 | 8.481716 | 0.7539303 | 308.2613 | 306.3353 | 309.8064
2696 | [8 empty] | 9.504467 | 6.62028 | 10.28557 | 8.803441 | 0.7825281 | 309.1038 | 306.3699 | 309.8441
2697 | [8 empty] | 8.393993 | 6.465353 | 10.21967 | 8.359672 | 0.7430819 | 308.0512 | 306.2231 | 309.7817
2698 | [8 empty] | 8.417528 | 6.376009 | 10.1689 | 8.320811 | 0.7396277 | 308.0735 | 306.1384 | 309.7336
2699 | [8 empty] | 8.445217 | 6.377072 | 11.1238 | 8.648696 | 0.7687729 | 308.0997 | 306.1394 | 310.6387
2700 | [8 empty] | 8.580762 | 6.382996 | 10.50715 | 8.490302 | 0.7546935 | 308.2282 | 306.145 | 310.0542
2701 | [8 empty] | 8.390548 | 6.334508 | 10.5095 | 8.411518 | 0.7476905 | 308.0479 | 306.0991 | 310.0564
2702 | [8 empty] | 8.763088 | 6.36635 | 10.52882 | 8.552751 | 0.7602446 | 308.401 | 306.1292 | 310.0747
2703 | [8 empty] | 8.742161 | 6.369634 | 10.48577 | 8.532522 | 0.7584464 | 308.3812 | 306.1324 | 310.0339
2704 | [8 empty] | 8.702688 | 6.414902 | 10.41616 | 8.511251 | 0.7565556 | 308.3438 | 306.1753 | 309.9679
2705 | [8 empty] | 8.712734 | 6.482224 | 10.27949 | 8.491482 | 0.7547984 | 308.3533 | 306.2391 | 309.8384
2706 | [8 empty] | 8.765084 | 6.406885 | 10.19974 | 8.457237 | 0.7517544 | 308.4029 | 306.1677 | 309.7628
2707 | [8 empty] | 8.650595 | 6.435314 | 10.2613 | 8.449069 | 0.7510284 | 308.2944 | 306.1946 | 309.8211
2708 | [8 empty] | 8.722392 | 6.567704 | 10.27785 | 8.522648 | 0.7575687 | 308.3625 | 306.3201 | 309.8368
2709 | [8 empty] | 8.685753 | 6.657692 | 10.23857 | 8.527338 | 0.7579856 | 308.3277 | 306.4054 | 309.7996
2710 | [8 empty] | 8.582179 | 6.611169 | 9.821115 | 8.338154 | 0.7411693 | 308.2296 | 306.3613 | 309.4039
2711 | [8 empty] | 8.51022 | 6.594878 | 9.237626 | 8.114241 | 0.7212659 | 308.1613 | 306.3459 | 308.8508
2712 | [8 empty] | 8.474386 | 6.595232 | 8.710255 | 7.926624 | 0.7045888 | 308.1274 | 306.3462 | 308.351
2713 | [8 empty] | 8.573808 | 6.601317 | 8.301397 | 7.825507 | 0.6956006 | 308.2216 | 306.352 | 307.9634
2714 | [8 empty] | 8.613505 | 6.675014 | 7.982495 | 7.757005 | 0.6895115 | 308.2592 | 306.4218 | 307.6611
2715 | [8 empty] | 8.747731 | 6.748421 | 7.94621 | 7.814121 | 0.6945885 | 308.3865 | 306.4914 | 307.6267
2716 | [8 empty] | 8.691549 | 6.663262 | 7.882462 | 7.745758 | 0.6885118 | 308.3332 | 306.4107 | 307.5663
2717 | [8 empty] | 8.614182 | 6.586314 | 7.784586 | 7.661694 | 0.6810394 | 308.2599 | 306.3377 | 307.4735
2718 | [8 empty] | 8.635495 | 6.648355 | 7.647334 | 7.643728 | 0.6794425 | 308.2801 | 306.3965 | 307.3434
2719 | [8 empty] | 8.598148 | 6.727622 | 7.676858 | 7.667543 | 0.6815593 | 308.2447 | 306.4717 | 307.3714
2720 | [8 empty] | 8.558611 | 6.742271 | 7.701295 | 7.667392 | 0.681546 | 308.2072 | 306.4856 | 307.3946
2721 | [8 empty] | 8.580408 | 6.647551 | 7.683136 | 7.637032 | 0.6788472 | 308.2279 | 306.3958 | 307.3774
2722 | [8 empty] | 8.668432 | 6.53876 | 7.561145 | 7.589446 | 0.6746174 | 308.3113 | 306.2927 | 307.2617
2723 | [8 empty] | 8.751304 | 6.600995 | 7.555994 | 7.636098 | 0.6787643 | 308.3899 | 306.3517 | 307.2569
2724 | [8 empty] | 8.710126 | 6.596327 | 7.633812 | 7.646755 | 0.6797115 | 308.3508 | 306.3472 | 307.3306
2725 | [8 empty] | 8.681536 | 6.52791 | 7.71266 | 7.640702 | 0.6791735 | 308.3237 | 306.2824 | 307.4054
2726 | [8 empty] | 8.737267 | 6.458302 | 7.776859 | 7.657476 | 0.6806645 | 308.3766 | 306.2164 | 307.4662
2727 | [8 empty] | 8.809418 | 6.412197 | 7.628081 | 7.616566 | 0.6770281 | 308.4449 | 306.1727 | 307.3252
2728 | [8 empty] | 8.791389 | 6.496873 | 7.680818 | 7.65636 | 0.6805653 | 308.4279 | 306.253 | 307.3752
2729 | [8 empty] | 8.774711 | 6.604794 | 7.732783 | 7.704096 | 0.6848085 | 308.412 | 306.3553 | 307.4244
2730 | [8 empty] | 8.679733 | 6.57189 | 7.643052 | 7.631558 | 0.6783607 | 308.322 | 306.3241 | 307.3394
2731 | [8 empty] | 8.539583 | 6.520666 | 7.611564 | 7.557271 | 0.6717574 | 308.1892 | 306.2755 | 307.3095
2732 | [8 empty] | 8.482049 | 6.614324 | 7.923641 | 7.673338 | 0.6820745 | 308.1346 | 306.3643 | 307.6053
2733 | [8 empty] | 8.661027 | 6.670088 | 7.789544 | 7.706886 | 0.6850566 | 308.3043 | 306.4171 | 307.4782
2734 | [8 empty] | 8.567723 | 6.605696 | 7.663271 | 7.61223 | 0.6766427 | 308.2159 | 306.3561 | 307.3586
2735 | [8 empty] | 8.529152 | 6.555856 | 7.646497 | 7.577168 | 0.6735261 | 308.1793 | 306.3089 | 307.3427
2736 | [8 empty] | 8.370747 | 6.53802 | 7.576889 | 7.495219 | 0.6662417 | 308.0291 | 306.292 | 307.2767
2737 | [8 empty] | 8.334849 | 6.497388 | 7.577437 | 7.469891 | 0.6639903 | 307.9951 | 306.2534 | 307.2772
2738 | [8 empty] | 8.387328 | 6.529294 | 7.568068 | 7.494897 | 0.666213 | 308.0449 | 306.2837 | 307.2683
2739 | [8 empty] | 8.455809 | 6.560203 | 7.587417 | 7.534476 | 0.6697312 | 308.1098 | 306.313 | 307.2867
2740 | [8 empty] | 8.455519 | 6.498966 | 7.71192 | 7.555468 | 0.6715972 | 308.1095 | 306.2549 | 307.4047
2741 | [8 empty] | 8.446279 | 6.35711 | 7.729016 | 7.510802 | 0.6676268 | 308.1007 | 306.1205 | 307.4209
2742 | [8 empty] | 8.469686 | 6.338211 | 7.662563 | 7.490153 | 0.6657914 | 308.1229 | 306.1026 | 307.3579
2743 | [8 empty] | 8.498018 | 6.335313 | 7.85941 | 7.564247 | 0.6723775 | 308.1498 | 306.0998 | 307.5445
2744 | [8 empty] | 8.526479 | 6.449416 | 7.741186 | 7.57236 | 0.6730987 | 308.1768 | 306.208 | 307.4324
2745 | [8 empty] | 8.63337 | 6.51912 | 7.747528 | 7.63334 | 0.6785191 | 308.2781 | 306.274 | 307.4384
2746 | [8 empty] | 8.252684 | 6.527459 | 7.732718 | 7.504287 | 0.6670478 | 307.9172 | 306.282 | 307.4244
2747 | [8 empty] | 8.255582 | 6.607885 | 7.705577 | 7.523015 | 0.6687124 | 307.92 | 306.3582 | 307.3987
2748 | [8 empty] | 8.231982 | 6.62907 | 8.159412 | 7.673488 | 0.6820878 | 307.8976 | 306.3783 | 307.8288
2749 | [8 empty] | 8.182561 | 6.680745 | 7.968908 | 7.610738 | 0.6765101 | 307.8508 | 306.4272 | 307.6483
2750 | [8 empty] | 8.160507 | 6.670957 | 7.793376 | 7.541613 | 0.6703656 | 307.8299 | 306.418 | 307.4819
2751 | [8 empty] | 5.974299 | 6.627975 | 7.670741 | 6.757672 | 0.6006819 | 305.7576 | 306.3772 | 307.3656
2752 | [8 empty] | 8.826096 | 6.701833 | 7.584037 | 7.703989 | 0.684799 | 308.4608 | 306.4472 | 307.2834
2753 | [8 empty] | 8.943193 | 6.61162 | 7.687644 | 7.747485 | 0.6886654 | 308.5717 | 306.3617 | 307.3817
2754 | [8 empty] | 8.953818 | 6.427845 | 7.884297 | 7.75532 | 0.6893618 | 308.5818 | 306.1875 | 307.5681
2755 | [8 empty] | 8.813056 | 6.296131 | 7.667199 | 7.592129 | 0.6748559 | 308.4484 | 306.0627 | 307.3623
2756 | [8 empty] | 8.639294 | 6.280097 | 7.712628 | 7.544006 | 0.6705784 | 308.2837 | 306.0475 | 307.4053
2757 | [8 empty] | 8.563923 | 6.318153 | 7.794921 | 7.558999 | 0.671911 | 308.2122 | 306.0836 | 307.4833
2758 | [8 empty] | 8.725837 | 6.240335 | 7.753066 | 7.573079 | 0.6731626 | 308.3657 | 306.0098 | 307.4437
2759 | [8 empty] | 8.819882 | 6.285409 | 7.82203 | 7.64244 | 0.679328 | 308.4549 | 306.0525 | 307.509
2760 | [8 empty] | 8.915376 | 6.225332 | 7.912211 | 7.684306 | 0.6830494 | 308.5454 | 305.9956 | 307.5945
2761 | [8 empty] | 8.886431 | 6.18 | 7.893827 | 7.653419 | 0.6803039 | 308.5179 | 305.9526 | 307.5771
2762 | [8 empty] | 9.508588 | 6.182221 | 7.889481 | 7.860096 | 0.6986752 | 309.1077 | 305.9547 | 307.573
2763 | [8 empty] | 8.556132 | 6.17781 | 7.920228 | 7.55139 | 0.6712347 | 308.2049 | 305.9505 | 307.6021
2764 | [8 empty] | 8.537973 | 6.098608 | 7.941059 | 7.52588 | 0.6689671 | 308.1877 | 305.8755 | 307.6219
2765 | [8 empty] | 8.528894 | 5.978903 | 8.138227 | 7.548675 | 0.6709933 | 308.179 | 305.762 | 307.8087
2766 | [8 empty] | 8.612057 | 5.918825 | 8.079405 | 7.536762 | 0.6699344 | 308.2579 | 305.705 | 307.753
2767 | [8 empty] | 8.458514 | 5.946932 | 7.941542 | 7.448996 | 0.662133 | 308.1123 | 305.7317 | 307.6223
2768 | [8 empty] | 8.441289 | 6.100668 | 7.956127 | 7.499361 | 0.6666099 | 308.096 | 305.8774 | 307.6361
2769 | [8 empty] | 8.314114 | 6.207656 | 7.952424 | 7.491398 | 0.6659021 | 307.9755 | 305.9788 | 307.6326
2770 | [8 empty] | 8.196212 | 6.258043 | 7.89827 | 7.450842 | 0.6622971 | 307.8637 | 306.0266 | 307.5813
2771 | [8 empty] | 8.203167 | 6.341463 | 7.854741 | 7.466457 | 0.6636851 | 307.8703 | 306.1057 | 307.54
2772 | [8 empty] | 8.268686 | 6.428231 | 7.811244 | 7.50272 | 0.6669085 | 307.9324 | 306.1879 | 307.4988
2773 | [8 empty] | 8.614503 | 6.537891 | 7.826666 | 7.659687 | 0.6808611 | 308.2602 | 306.2918 | 307.5134
2774 | [8 empty] | 8.058124 | 6.530293 | 7.749621 | 7.446012 | 0.6618678 | 307.7328 | 306.2846 | 307.4404
2775 | [8 empty] | 8.076314 | 6.47205 | 7.729692 | 7.426019 | 0.6600905 | 307.7501 | 306.2294 | 307.4215
2776 | [8 empty] | 8.136714 | 6.454857 | 7.885005 | 7.492192 | 0.6659726 | 307.8073 | 306.2131 | 307.5687
2777 | [8 empty] | 8.177796 | 6.541078 | 7.877504 | 7.532126 | 0.6695223 | 307.8463 | 306.2949 | 307.5616
2778 | [8 empty] | 8.350882 | 6.457433 | 7.88581 | 7.564709 | 0.6724185 | 308.0103 | 306.2156 | 307.5695
2779 | [8 empty] | 8.612958 | 6.381611 | 7.835263 | 7.609944 | 0.6764395 | 308.2587 | 306.1437 | 307.5216
2780 | [8 empty] | 8.599532 | 6.392365 | 7.776086 | 7.589328 | 0.6746069 | 308.246 | 306.1539 | 307.4655
2781 | [8 empty] | 8.416916 | 6.405372 | 7.802101 | 7.541463 | 0.6703523 | 308.0729 | 306.1662 | 307.4901
2782 | [8 empty] | 8.357579 | 6.423627 | 7.880884 | 7.55403 | 0.6714693 | 308.0167 | 306.1835 | 307.5648
2783 | [8 empty] | 8.341191 | 6.598613 | 7.769003 | 7.569602 | 0.6728535 | 308.0011 | 306.3494 | 307.4588
2784 | [8 empty] | 8.351075 | 6.643494 | 7.713046 | 7.569205 | 0.6728182 | 308.0105 | 306.3919 | 307.4057
2785 | [8 empty] | 8.413632 | 6.6169 | 7.779241 | 7.603258 | 0.6758451 | 308.0698 | 306.3667 | 307.4685
2786 | [8 empty] | 8.336813 | 6.53934 | 7.775861 | 7.550671 | 0.6711708 | 307.997 | 306.2932 | 307.4653
2787 | [8 empty] | 8.343155 | 6.602637 | 7.723671 | 7.556488 | 0.6716878 | 308.003 | 306.3532 | 307.4158
2788 | [8 empty] | 8.428378 | 6.687474 | 7.766009 | 7.627287 | 0.6779811 | 308.0838 | 306.4336 | 307.4559
2789 | [8 empty] | 8.386201 | 6.713327 | 7.887742 | 7.662424 | 0.6811043 | 308.0438 | 306.4581 | 307.5713
2790 | [8 empty] | 8.253264 | 6.601607 | 7.928567 | 7.594479 | 0.6750648 | 307.9178 | 306.3522 | 307.61
2791 | [8 empty] | 8.278828 | 6.603088 | 7.897948 | 7.593288 | 0.6749589 | 307.942 | 306.3536 | 307.581
2792 | [8 empty] | 8.428764 | 6.659721 | 7.931368 | 7.673284 | 0.6820697 | 308.0841 | 306.4073 | 307.6127
2793 | [8 empty] | 8.605424 | 6.649869 | 8.077151 | 7.777481 | 0.6913317 | 308.2516 | 306.398 | 307.7509
2794 | [8 empty] | 8.586042 | 6.608754 | 8.121968 | 7.772255 | 0.6908671 | 308.2332 | 306.359 | 307.7933
2795 | [8 empty] | 8.431211 | 6.543783 | 8.051588 | 7.675527 | 0.6822691 | 308.0865 | 306.2974 | 307.7266
2796 | [8 empty] | 8.643641 | 6.590016 | 7.985232 | 7.73963 | 0.6879671 | 308.2878 | 306.3412 | 307.6637
2797 | [8 empty] | 8.727769 | 6.707371 | 8.01115 | 7.81543 | 0.6947049 | 308.3676 | 306.4525 | 307.6883
2798 | [8 empty] | 8.673937 | 6.652863 | 8.042058 | 7.789619 | 0.6924106 | 308.3165 | 306.4008 | 307.7176
2799 | [8 empty] | 8.694994 | 6.518187 | 8.015979 | 7.743053 | 0.6882714 | 308.3365 | 306.2732 | 307.6929
2800 | [8 empty] | 8.230566 | 6.514355 | 8.041865 | 7.595595 | 0.675164 | 307.8963 | 306.2695 | 307.7174
2801 | [8 empty] | 8.725258 | 6.554118 | 8.109058 | 7.796144 | 0.6929906 | 308.3652 | 306.3072 | 307.7811
2802 | [8 empty] | 8.689874 | 6.523081 | 8.129341 | 7.780765 | 0.6916236 | 308.3316 | 306.2778 | 307.8003
2803 | [8 empty] | 8.688361 | 6.522662 | 8.016398 | 7.742474 | 0.6882199 | 308.3302 | 306.2774 | 307.6933
2804 | [8 empty] | 8.740197 | 6.580035 | 7.941188 | 7.753807 | 0.6892273 | 308.3793 | 306.3318 | 307.622
2805 | [8 empty] | 8.75945 | 6.570377 | 7.940769 | 7.756865 | 0.6894991 | 308.3976 | 306.3226 | 307.6216
2806 | [8 empty] | 8.860868 | 6.53377 | 8.091833 | 7.828823 | 0.6958954 | 308.4937 | 306.2879 | 307.7648
2807 | [8 empty] | 8.512345 | 6.601671 | 8.046243 | 7.720087 | 0.6862299 | 308.1634 | 306.3523 | 307.7216
2808 | [8 empty] | 8.459254 | 6.65077 | 7.945598 | 7.685208 | 0.6831296 | 308.113 | 306.3988 | 307.6262
2809 | [8 empty] | 8.524387 | 6.615741 | 9.560938 | 8.233689 | 0.7318834 | 308.1748 | 306.3656 | 309.1573
2810 | [8 empty] | 8.541644 | 6.507015 | 8.954429 | 8.001029 | 0.7112026 | 308.1911 | 306.2626 | 308.5824
2811 | [8 empty] | 8.710061 | 6.474626 | 9.344098 | 8.176262 | 0.7267788 | 308.3508 | 306.2319 | 308.9518
2812 | [8 empty] | 8.803204 | 6.519217 | 9.686793 | 8.336405 | 0.7410138 | 308.4391 | 306.2741 | 309.2766
2813 | [8 empty] | 9.015473 | 6.583158 | 10.00859 | 8.535741 | 0.7587326 | 308.6403 | 306.3347 | 309.5816
2814 | [8 empty] | 9.040328 | 6.507337 | 9.977072 | 8.508246 | 0.7562885 | 308.6638 | 306.2629 | 309.5517
2815 | [8 empty] | 8.924938 | 6.411328125 | 10.06126 | 8.465844 | 0.7525194 | 308.5544 | 306.171875 | 309.6315
2816 | [8 empty] | 8.823263 | 6.394715 | 10.1595 | 8.459158 | 0.7519251 | 308.4581 | 306.1561 | 309.7246
2817 | [8 empty] | 8.867017 | 6.501767 | 10.30756 | 8.558783 | 0.7607807 | 308.4995 | 306.2576 | 309.865
2818 | [8 empty] | 8.722843 | 6.392687 | 10.4452 | 8.520244 | 0.757355 | 308.3629 | 306.1542 | 309.9955
2819 | [8 empty] | 8.379666 | 6.26387 | 10.44652 | 8.363353 | 0.7434091 | 308.0376 | 306.0321 | 309.9967
2820 | [8 empty] | 8.261764 | 6.302119 | 9.29609375 | 7.953326 | 0.7069623 | 307.9258 | 306.0684 | 308.90625
2821 | [8 empty] | 8.18005 | 6.393781 | 10.516 | 8.363278 | 0.7434025 | 307.8484 | 306.1552 | 310.0626
2822 | [8 empty] | 8.01907 | 6.42015 | 10.79762 | 8.41228 | 0.7477582 | 307.6958 | 306.1802 | 310.3295
2823 | [8 empty] | 8.030693 | 6.428424 | 10.76124 | 8.406785 | 0.7472698 | 307.7068 | 306.1881 | 310.295
2824 | [8 empty] | 8.091736 | 6.484703 | 10.6358 | 8.404081 | 0.7470294 | 307.7647 | 306.2414 | 310.1761
2825 | [8 empty] | 8.093056 | 6.545006 | 10.67238 | 8.436814 | 0.749939 | 307.7659 | 306.2986 | 310.2108
2826 | [8 empty] | 7.972708 | 6.503538 | 10.69765 | 8.391299 | 0.7458932 | 307.6519 | 306.2593 | 310.2347
2827 | [8 empty] | 7.779016 | 6.630905 | 10.62009 | 8.343338 | 0.74163 | 307.4683 | 306.38 | 310.1612
2828 | [8 empty] | 7.792796 | 6.730842 | 10.53735 | 8.353662 | 0.7425477 | 307.4813 | 306.4747 | 310.0828
2829 | [8 empty] | 7.74682 | 6.697422 | 10.5832 | 8.342479 | 0.7415537 | 307.4377 | 306.4431 | 310.1263
2830 | [8 empty] | 7.750941 | 6.510331 | 10.63101 | 8.297426 | 0.737549 | 307.4417 | 306.2657 | 310.1716
2831 | [8 empty] | 7.750941 | 6.587601 | 11.13674 | 8.491761 | 0.7548232 | 307.4417 | 306.339 | 310.6509
2832 | [8 empty] | 7.805835 | 6.70267 | 9.951734 | 8.153413 | 0.7247478 | 307.4937 | 306.448 | 309.5277
2833 | [8 empty] | 8.135265 | 6.672599 | 8.983438 | 7.930434 | 0.7049275 | 307.8059 | 306.4195 | 308.6099
2834 | [8 empty] | 7.800298 | 6.61265 | 8.443156 | 7.618701 | 0.6772179 | 307.4884 | 306.3627 | 308.0978
2835 | [8 empty] | 7.805352 | 6.616224 | 8.220971 | 7.547516 | 0.6708903 | 307.4932 | 306.3661 | 307.8872
2836 | [8 empty] | 7.834136 | 6.640789 | 7.884684 | 7.453203 | 0.6625069 | 307.5205 | 306.3894 | 307.5684
2837 | [8 empty] | 7.94415 | 6.598934 | 7.706543 | 7.416542 | 0.6592482 | 307.6248 | 306.3497 | 307.3996
2838 | [8 empty] | 7.96952 | 6.53715 | 7.891058 | 7.46591 | 0.6636364 | 307.6488 | 306.2911 | 307.5745
2839 | [8 empty] | 7.906867 | 6.541304 | 7.773414 | 7.407195 | 0.6584173 | 307.5894 | 306.2951 | 307.463
2840 | [8 empty] | 7.769389 | 6.594105 | 7.623799 | 7.329098 | 0.6514754 | 307.4591 | 306.3451 | 307.3211
2841 | [8 empty] | 7.77335 | 6.720281 | 7.727341 | 7.406991 | 0.6583992 | 307.4629 | 306.4647 | 307.4193
2842 | [8 empty] | 7.837162 | 6.704892 | 7.818167 | 7.453407 | 0.662525 | 307.5234 | 306.4501 | 307.5054
2843 | [8 empty] | 7.766717 | 6.625367 | 7.835005 | 7.40903 | 0.6585804 | 307.4566 | 306.3748 | 307.5213
2844 | [8 empty] | 7.771096 | 6.654569 | 7.784393 | 7.403353 | 0.6580758 | 307.4608 | 306.4024 | 307.4734
2845 | [8 empty] | 7.778952 | 6.807404 | 7.76456 | 7.450305 | 0.6622494 | 307.4682 | 306.5473 | 307.4546
2846 | [8 empty] | 7.733137 | 6.800611 | 7.853486 | 7.462411 | 0.6633254 | 307.4248 | 306.5409 | 307.5388
2847 | [8 empty] | 7.69125 | 6.72862 | 7.922932 | 7.447601 | 0.662009 | 307.3851 | 306.4726 | 307.6047
2848 | [8 empty] | 7.714109 | 6.672792 | 7.874413 | 7.420438 | 0.6595945 | 307.4067 | 306.4197 | 307.5587
2849 | [8 empty] | 7.813305 | 6.63097 | 7.737644 | 7.393973 | 0.657242 | 307.5008 | 306.3801 | 307.429
2850 | [8 empty] | 7.816074 | 6.510073 | 7.837677 | 7.387941 | 0.6567059 | 307.5034 | 306.2655 | 307.5239
2851 | [8 empty] | 7.792345 | 6.525012 | 7.908702 | 7.408686 | 0.6585499 | 307.4809 | 306.2796 | 307.5912
2852 | [8 empty] | 7.787419 | 6.622824 | 7.8625 | 7.424248 | 0.6599331 | 307.4762 | 306.3723 | 307.5474
2853 | [8 empty] | 7.822384 | 6.600609 | 7.877246 | 7.433413 | 0.6607478 | 307.5094 | 306.3513 | 307.5614
2854 | [8 empty] | 7.902713 | 6.504407 | 7.905289 | 7.43747 | 0.6611084 | 307.5855 | 306.2601 | 307.588
2855 | [8 empty] | 7.944761 | 6.521567 | 7.923737 | 7.463355 | 0.6634094 | 307.6254 | 306.2764 | 307.6054
2856 | [8 empty] | 8.020647 | 6.626687 | 7.859055 | 7.50213 | 0.666856 | 307.6973 | 306.376 | 307.5441
2857 | [8 empty] | 8.13665 | 6.925563 | 7.775861 | 7.612691 | 0.6766837 | 307.8073 | 306.6593 | 307.4653
2858 | [8 empty] | 8.163727 | 7.7738 | 7.777374 | 7.904967 | 0.7026637 | 307.8329 | 307.4633 | 307.4667
2859 | [8 empty] | 8.110474 | 8.277282 | 7.880305 | 8.089354 | 0.7190537 | 307.7824 | 307.9406 | 307.5643
2860 | [8 empty] | 7.970486 | 8.540614 | 8.002553 | 8.171218 | 0.7263305 | 307.6497 | 308.1902 | 307.6801
2861 | [8 empty] | 7.886132 | 8.782824 | 7.925605 | 8.198187 | 0.7287277 | 307.5698 | 308.4197 | 307.6072
2862 | [8 empty] | 7.949076 | 9.074199 | 7.912952 | 8.312075 | 0.7388511 | 307.6295 | 308.6959 | 307.5952
2863 | [8 empty] | 7.892089 | 9.20089 | 7.936455 | 8.343144 | 0.7416128 | 307.5754 | 308.816 | 307.6175
2864 | [8 empty] | 7.808733 | 9.283409 | 7.994826 | 8.362323 | 0.7433176 | 307.4964 | 308.8942 | 307.6728
2865 | [8 empty] | 7.803936 | 9.410679 | 8.697795 | 8.63747 | 0.7677751 | 307.4919 | 309.0149 | 308.3391
2866 | [8 empty] | 8.705007 | 9.376004 | 9.513417 | 9.198143 | 0.8176127 | 308.346 | 308.982 | 309.1122
2867 | [8 empty] | 7.536644 | 9.238366 | 10.03808 | 8.937698 | 0.7944621 | 307.2385 | 308.8515 | 309.6096
2868 | [8 empty] | 7.582234 | 8.915279 | 10.2253 | 8.907606 | 0.7917872 | 307.2817 | 308.5453 | 309.787
2869 | [8 empty] | 7.845791 | 7.961214 | 10.2311 | 8.679368 | 0.7714994 | 307.5316 | 307.641 | 309.7925
2870 | [8 empty] | 7.95896 | 7.303674 | 10.26967 | 8.510768 | 0.7565127 | 307.6388 | 307.0177 | 309.8291
2871 | [8 empty] | 7.953937 | 7.044528 | 10.33995 | 8.44614 | 0.750768 | 307.6341 | 306.7721 | 309.8957
2872 | [8 empty] | 5.9856 | 6.952479 | 10.37582 | 7.7713 | 0.6907822 | 305.7683 | 306.6848 | 309.9296875
2873 | [8 empty] | 8.298596 | 6.798679 | 10.25177 | 8.449681 | 0.7510828 | 307.9608 | 306.539 | 309.8121
2874 | [8 empty] | 8.514309 | 6.56339 | 10.18413 | 8.420608 | 0.7484985 | 308.1652 | 306.316 | 309.748
2875 | [8 empty] | 8.542159 | 6.547389 | 10.21867 | 8.436073 | 0.7498732 | 308.1916 | 306.3008 | 309.7807
2876 | [8 empty] | 8.360895 | 6.646585 | 9.545323 | 8.184268 | 0.7274905 | 308.0198 | 306.3949 | 309.1425
2877 | [8 empty] | 8.200656 | 6.570827 | 8.71679 | 7.829424 | 0.6959488 | 307.8679 | 306.3231 | 308.3571
2878 | [8 empty] | 8.447825 | 6.43789 | 8.235202 | 7.706972 | 0.6850642 | 308.1022 | 306.1971 | 307.9007
2879 | [8 empty] | 8.403297 | 6.426267 | 8.008735 | 7.612766 | 0.6766904 | 308.06 | 306.186 | 307.686
2880 | [8 empty] | 8.432209 | 6.498064 | 7.852584 | 7.594286 | 0.6750476 | 308.0874 | 306.2541 | 307.538
2881 | [8 empty] | 8.457516 | 6.488341 | 7.679756 | 7.541871 | 0.6703885 | 308.1114 | 306.2449 | 307.3742
2882 | [8 empty] | 8.6061 | 6.479197 | 7.626375 | 7.570557 | 0.6729384 | 308.2522 | 306.2362 | 307.3236
2883 | [8 empty] | 8.667434 | 6.517221 | 7.669356 | 7.618004 | 0.6771559 | 308.3104 | 306.2722 | 307.3643
2884 | [8 empty] | 8.686107 | 6.531967 | 7.728629 | 7.648901 | 0.6799023 | 308.3281 | 306.2862 | 307.4205
2885 | [8 empty] | 8.53572 | 6.640886 | 7.647753 | 7.60812 | 0.6762773 | 308.1855 | 306.3895 | 307.3438
2886 | [8 empty] | 8.507452 | 6.601124 | 7.572768 | 7.560448 | 0.6720398 | 308.1587 | 306.3518 | 307.2728
2887 | [8 empty] | 8.563312 | 6.489758 | 7.575762 | 7.542944 | 0.6704839 | 308.2117 | 306.2462 | 307.2756
2888 | [8 empty] | 8.536718 | 6.491689 | 7.688352 | 7.572253 | 0.6730892 | 308.1865 | 306.248 | 307.3823
2889 | [8 empty] | 8.490227 | 6.536442 | 7.681913 | 7.569527 | 0.6728469 | 308.1424 | 306.2905 | 307.3762
2890 | [8 empty] | 8.519783 | 6.602766 | 7.592408 | 7.571652 | 0.6730357 | 308.1704 | 306.3533 | 307.2914
2891 | [8 empty] | 8.483079 | 6.524884 | 7.665107 | 7.55769 | 0.6717946 | 308.1356 | 306.2795 | 307.3603
2892 | [8 empty] | 8.407419 | 6.513035 | 7.729177 | 7.549877 | 0.6711002 | 308.0639 | 306.2683 | 307.421
2893 | [8 empty] | 8.569976 | 6.425559 | 7.670097 | 7.555211 | 0.6715743 | 308.218 | 306.1854 | 307.365
2894 | [8 empty] | 8.708323 | 6.363259 | 7.716041 | 7.595874 | 0.6751888 | 308.3491 | 306.1263 | 307.4086
2895 | [8 empty] | 8.739843 | 6.45431 | 7.724991 | 7.639715 | 0.6790857 | 308.379 | 306.2126 | 307.4171
2896 | [8 empty] | 8.636622 | 6.491078 | 7.658893 | 7.595531 | 0.6751583 | 308.2812 | 306.2475 | 307.3544
2897 | [8 empty] | 8.64715 | 6.48261 | 7.672737 | 7.600832 | 0.6756296 | 308.2911 | 306.2394 | 307.3675
2898 | [8 empty] | 8.714472 | 6.287438 | 7.56942 | 7.523777 | 0.6687801 | 308.3549 | 306.0544 | 307.2696
2899 | [8 empty] | 8.719012 | 6.262293 | 7.578564 | 7.519956 | 0.6684405 | 308.3593 | 306.0306 | 307.2783
2900 | [8 empty] | 8.691967 | 6.398965 | 7.626439 | 7.572457 | 0.6731073 | 308.3336 | 306.1602 | 307.3236
2901 | [8 empty] | 8.676803 | 6.549546 | 7.704064 | 7.643471 | 0.6794196 | 308.3192 | 306.3029 | 307.3972
2902 | [8 empty] | 8.663216 | 6.526751 | 7.637128 | 7.609032 | 0.6763584 | 308.3064 | 306.2813 | 307.3338
2903 | [8 empty] | 8.622295 | 6.501091 | 7.603451 | 7.575612 | 0.6733878 | 308.2676 | 306.257 | 307.3018
2904 | [8 empty] | 8.549628 | 6.532643 | 7.689543 | 7.590605 | 0.6747204 | 308.1987 | 306.2869 | 307.3835
2905 | [8 empty] | 8.867468 | 6.615805 | 7.689447 | 7.72424 | 0.6865991 | 308.5 | 306.3657 | 307.3834
2906 | [8 empty] | 8.521038 | 6.676141 | 7.600328 | 7.599169 | 0.6754817 | 308.1716 | 306.4229 | 307.2989
2907 | [8 empty] | 8.582211 | 6.632257 | 7.653258 | 7.622576 | 0.6775623 | 308.2296 | 306.3813 | 307.3491
2908 | [8 empty] | 8.601754 | 6.601929 | 8.279568 | 7.82775 | 0.6958 | 308.2481 | 306.3525 | 307.9427
2909 | [8 empty] | 8.435944 | 6.662328 | 7.929565 | 7.675946 | 0.6823063 | 308.0909 | 306.4098 | 307.611
2910 | [8 empty] | 10.5632 | 6.691176 | 7.800072 | 8.351483 | 0.7423541 | 310.1073 | 306.4371 | 307.4882
2911 | [8 empty] | 8.464051 | 6.59623 | 7.756382 | 7.605555 | 0.6760493 | 308.1176 | 306.3471 | 307.4468
2912 | [8 empty] | 8.238969 | 6.568123 | 7.69785 | 7.501647 | 0.6668131 | 307.9042 | 306.3205 | 307.3913
2913 | [8 empty] | 8.252234 | 6.654923 | 7.880466 | 7.595874 | 0.6751888 | 307.9168 | 306.4028 | 307.5644
2914 | [8 empty] | 8.424676 | 6.609012 | 7.875186 | 7.636291 | 0.6787814 | 308.0803 | 306.3593 | 307.5594
2915 | [8 empty] | 8.461798 | 6.618091 | 7.791573 | 7.62382 | 0.6776729 | 308.1154 | 306.3679 | 307.4802
2916 | [8 empty] | 4.989841 | 6.710687 | 7.776054 | 6.492194 | 0.5770839 | 304.8245 | 306.4556 | 307.4655
2917 | [8 empty] | 8.399885 | 6.732355 | 7.752648 | 7.628296 | 0.6780707 | 308.0568 | 306.4762 | 307.4433
2918 | [8 empty] | 8.697795 | 6.604247 | 7.666523 | 7.656188 | 0.6805501 | 308.3391 | 306.3547 | 307.3616
2919 | [8 empty] | 8.719366 | 6.561297 | 8.127635 | 7.802766 | 0.6935792 | 308.3596 | 306.314 | 307.7987
2920 | [8 empty] | 8.689746 | 6.675175 | 8.414405 | 7.926442 | 0.7045726 | 308.3315 | 306.422 | 308.0705
2921 | [8 empty] | 8.819818 | 6.65663 | 8.959162 | 8.145203 | 0.7240181 | 308.4548 | 306.4044 | 308.5869
2922 | [8 empty] | 8.600563 | 6.516191 | 9.376004 | 8.164253 | 0.7257113 | 308.247 | 306.2713 | 308.982
2923 | [8 empty] | 8.562346 | 6.478875 | 9.63573 | 8.22565 | 0.7311689 | 308.2108 | 306.2359 | 309.2282
2924 | [8 empty] | 8.586525 | 6.455179 | 10.16159 | 8.401097 | 0.7467642 | 308.2337 | 306.2134 | 309.7266
2925 | [8 empty] | 8.430278 | 6.485572 | 9.886988 | 8.267613 | 0.7348989 | 308.0856 | 306.2422 | 309.4663
2926 | [8 empty] | 8.341159 | 6.485186 | 9.914097 | 8.246814 | 0.7330501 | 308.0011 | 306.2419 | 309.492
2927 | [8 empty] | 8.389453125 | 6.783225 | 9.858333 | 8.34367 | 0.7416596 | 308.046875 | 306.5244 | 309.4392
2928 | [8 empty] | 8.389872 | 7.02624 | 9.959397 | 8.458503 | 0.7518669 | 308.0473 | 306.7547 | 309.535
2929 | [8 empty] | 8.285041 | 7.756833 | 10.03445 | 8.692107 | 0.7726317 | 307.9479 | 307.4472 | 309.6061
2930 | [8 empty] | 8.179535 | 8.296374 | 9.969377 | 8.815096 | 0.7835641 | 307.8479 | 307.9586 | 309.5444
2931 | [8 empty] | 8.11276 | 8.587555 | 9.93335 | 8.877889 | 0.7891457 | 307.7846 | 308.2346 | 309.5103
2932 | [8 empty] | 8.173804 | 8.777512 | 10.02218 | 8.991165 | 0.7992147 | 307.8425 | 308.4147 | 309.5945
2933 | [8 empty] | 8.150462 | 9.036143 | 10.08931 | 9.091971 | 0.8081752 | 307.8203 | 308.6599 | 309.6581
2934 | [8 empty] | 8.215755 | 8.839007 | 10.01571 | 9.02349 | 0.802088 | 307.8822 | 308.473 | 309.5883
2935 | [8 empty] | 8.187841 | 8.026507 | 9.979712 | 8.731354 | 0.7761203 | 307.8558 | 307.7029 | 309.5542
2936 | [8 empty] | 8.03021 | 7.431428 | 9.963614 | 8.475084 | 0.7533408 | 307.7064 | 307.1388 | 309.539
2937 | [8 empty] | 7.876602 | 7.084902 | 9.944844 | 8.302116 | 0.7379659 | 307.5608 | 306.8103 | 309.5212
2938 | [8 empty] | 8.650241 | 6.743752 | 9.976042 | 8.456678 | 0.7517048 | 308.2941 | 306.487 | 309.5508
2939 | [8 empty] | 8.068137 | 6.537537 | 9.863646 | 8.15644 | 0.7250169 | 307.7423 | 306.2915 | 309.4442
2940 | [8 empty] | 7.900492 | 6.548129 | 9.760972 | 8.069864 | 0.7173213 | 307.5834 | 306.3015 | 309.3469
2941 | [8 empty] | 7.809924 | 6.596101 | 9.895616 | 8.100547 | 0.7200486 | 307.4976 | 306.347 | 309.4745
2942 | [8 empty] | 7.710986 | 6.480743 | 9.766317 | 7.986015 | 0.709868 | 307.4038 | 306.2377 | 309.352
2943 | [8 empty] | 8.009411 | 6.323208 | 9.733606 | 8.022075 | 0.7130733 | 307.6866 | 306.0883 | 309.321
2944 | [8 empty] | 7.967073 | 6.332416 | 9.631512 | 7.977 | 0.7090667 | 307.6465 | 306.0971 | 309.2242
2945 | [8 empty] | 7.995148 | 6.402603 | 9.708557 | 8.035436 | 0.714261 | 307.6731 | 306.1636 | 309.2972
2946 | [8 empty] | 7.940962 | 6.416383 | 9.717218 | 8.024854 | 0.7133204 | 307.6218 | 306.1767 | 309.3054
2947 | [8 empty] | 7.896467 | 6.358172 | 9.59307 | 7.949237 | 0.7065988 | 307.5796 | 306.1215 | 309.1877
2948 | [8 empty] | 7.855932 | 6.337599 | 9.606431 | 7.933321 | 0.7051841 | 307.5412 | 306.102 | 309.2004
2949 | [8 empty] | 7.151451 | 6.374528 | 9.716799 | 7.747593 | 0.6886749 | 306.8734 | 306.137 | 309.305
2950 | [8 empty] | 7.96366 | 6.435926 | 9.760296 | 8.053294 | 0.7158484 | 307.6433 | 306.1952 | 309.3463
2951 | [8 empty] | 8.226799 | 6.446196 | 9.6866 | 8.119865 | 0.7217658 | 307.8927 | 306.2049 | 309.2764
2952 | [8 empty] | 8.438971 | 6.46194 | 9.3667 | 8.089204 | 0.7190403 | 308.0938 | 306.2198 | 308.9732
2953 | [8 empty] | 8.611509 | 6.555405 | 9.695518 | 8.287478 | 0.7366647 | 308.2574 | 306.3084 | 309.2849
2954 | [8 empty] | 8.547246 | 6.646391 | 9.986441 | 8.39336 | 0.7460764 | 308.1964 | 306.3947 | 309.5606
2955 | [8 empty] | 8.425835 | 6.588117 | 9.995553 | 8.336501 | 0.7410223 | 308.0814 | 306.3394 | 309.5692
2956 | [8 empty] | 8.414373 | 6.58905 | 9.817155 | 8.273526 | 0.7354245 | 308.0705 | 306.3403 | 309.4001
2957 | [8 empty] | 8.48543 | 6.619701 | 11.1624 | 8.755844 | 0.7782973 | 308.1378 | 306.3694 | 310.6753
2958 | [8 empty] | 8.396053 | 6.514645 | 9.978586 | 8.296428 | 0.7374603 | 308.0531 | 306.2698 | 309.5532
2959 | [8 empty] | 8.403265 | 6.41326 | 9.678518 | 8.165014 | 0.7257791 | 308.06 | 306.1737 | 309.2687
2960 | [8 empty] | 8.459125 | 6.540338 | 9.634732 | 8.211398 | 0.7299021 | 308.1129 | 306.2942 | 309.2272
2961 | [8 empty] | 8.408739 | 6.5716 | 9.704694 | 8.228344 | 0.7314084 | 308.0652 | 306.3238 | 309.2935
2962 | [8 empty] | 8.33765 | 6.566095 | 9.783123 | 8.228956 | 0.7314627 | 307.9978 | 306.3186 | 309.3679
2963 | [8 empty] | 8.364276 | 6.51838 | 9.842396 | 8.241684 | 0.7325941 | 308.023 | 306.2733 | 309.4241
2964 | [8 empty] | 8.478411 | 6.611942 | 9.72649 | 8.272281 | 0.7353139 | 308.1312 | 306.362 | 309.3142
2965 | [8 empty] | 8.5193 | 6.710043 | 9.643618 | 8.290987 | 0.7369766 | 308.17 | 306.455 | 309.2357
2966 | [8 empty] | 8.456163 | 6.706501 | 9.615318 | 8.259327 | 0.7341624 | 308.1101 | 306.4517 | 309.2088
2967 | [8 empty] | 8.467013 | 6.635026 | 9.650057 | 8.250699 | 0.7333955 | 308.1204 | 306.3839 | 309.2418
2968 | [8 empty] | 8.380535 | 6.582901 | 9.650154 | 8.20453 | 0.7292915 | 308.0384 | 306.3345 | 309.2419
2969 | [8 empty] | 8.385783 | 6.530614 | 9.681448 | 8.199282 | 0.7288251 | 308.0434 | 306.2849 | 309.2715
2970 | [8 empty] | 8.471231 | 6.414419 | 9.766864 | 8.217505 | 0.7304449 | 308.1244 | 306.1748 | 309.3525
2971 | [8 empty] | 8.560318 | 6.436183 | 9.830452 | 8.275651 | 0.7356134 | 308.2088 | 306.1954 | 309.4128
2972 | [8 empty] | 8.672134 | 6.383961 | 9.749704 | 8.2686 | 0.7349867 | 308.3148 | 306.1459 | 309.3362
2973 | [8 empty] | 8.705296 | 6.464065 | 9.802473 | 8.323945 | 0.7399062 | 308.3463 | 306.2219 | 309.3862
2974 | [8 empty] | 8.684498 | 6.543268 | 9.93525 | 8.387672 | 0.7455708 | 308.3265 | 306.2969 | 309.5121
2975 | [8 empty] | 8.579506 | 6.555534 | 10.0187 | 8.384581 | 0.7452961 | 308.227 | 306.3086 | 309.5912
2976 | [8 empty] | 8.916406 | 6.531065 | 10.09694 | 8.514803 | 0.7568714 | 308.5464 | 306.2854 | 309.6653
2977 | [8 empty] | 8.382177 | 6.539372 | 10.16355 | 8.3617 | 0.7432622 | 308.04 | 306.2932 | 309.7285
2978 | [8 empty] | 8.45494 | 6.710172 | 10.20702 | 8.457376 | 0.7517668 | 308.1089 | 306.4551 | 309.7697
2979 | [8 empty] | 8.459383 | 6.693784 | 10.18461 | 8.445925 | 0.7507489 | 308.1132 | 306.4396 | 309.7484
2980 | [8 empty] | 8.425996 | 6.66645 | 10.12553 | 8.405991 | 0.7471992 | 308.0815 | 306.4137 | 309.6924
2981 | [8 empty] | 8.505906 | 6.66484 | 10.10566 | 8.42547 | 0.7489306 | 308.1573 | 306.4122 | 309.6736
2982 | [8 empty] | 7.80928 | 6.606855 | 10.16716 | 8.194431 | 0.7283939 | 307.4969 | 306.3572 | 309.7319
2983 | [8 empty] | 8.491354 | 6.50695 | 10.18438 | 8.394229 | 0.7461537 | 308.1435 | 306.2625 | 309.7482
2984 | [8 empty] | 8.674871 | 6.542688 | 10.14124 | 8.452933 | 0.7513718 | 308.3174 | 306.2964 | 309.7073
2985 | [8 empty] | 8.500755 | 6.639823 | 10.07463 | 8.405068 | 0.7471172 | 308.1524 | 306.3885 | 309.6442
2986 | [8 empty] | 8.51138 | 6.641047 | 10.15154 | 8.434656 | 0.7497472 | 308.1624 | 306.3896 | 309.7171
2987 | [8 empty] | 8.538843 | 6.510975 | 10.14539 | 8.398404 | 0.7465248 | 308.1885 | 306.2663 | 309.7113
2988 | [8 empty] | 8.599822 | 6.506467 | 9.985991 | 8.364093 | 0.743475 | 308.2463 | 306.2621 | 309.5602
2989 | [8 empty] | 8.645251 | 6.312325 | 9.855629 | 8.271068 | 0.7352061 | 308.2893 | 306.078 | 309.4366
2990 | [8 empty] | 8.634819 | 7.603998 | 9.823079 | 8.687299 | 0.7722043 | 308.2794 | 307.3024 | 309.4058
2991 | [8 empty] | 8.584271 | 8.021903 | 9.75698 | 8.787718 | 0.7811305 | 308.2315 | 307.6985 | 309.3431
2992 | [8 empty] | 8.453105 | 8.305518 | 9.732576 | 8.830399 | 0.7849244 | 308.1072 | 307.9673 | 309.32
2993 | [8 empty] | 8.404199 | 7.609504 | 9.597191 | 8.536965 | 0.7588413 | 308.0609 | 307.3076 | 309.1917
2994 | [8 empty] | 8.335042 | 8.637491 | 9.629935 | 8.867489 | 0.7882213 | 307.9953 | 308.282 | 309.2227
2995 | [8 empty] | 8.235524 | 8.954912 | 9.876041 | 9.022159 | 0.8019697 | 307.901 | 308.5829 | 309.456
2996 | [8 empty] | 8.188872 | 8.984597 | 9.913614 | 9.029028 | 0.8025802 | 307.8568 | 308.611 | 309.4916
2997 | [8 empty] | 8.257127 | 9.004237 | 9.704855 | 8.98874 | 0.7989991 | 307.9214 | 308.6296 | 309.2937
2998 | [8 empty] | 8.2447 | 9.066858 | 9.935829 | 9.082462 | 0.80733 | 307.9097 | 308.689 | 309.5126
2999 | [8 empty] | 8.234397 | 9.095899 | 9.979777 | 9.103357 | 0.8091873 | 307.8999 | 308.7165 | 309.5543
3000 | [8 empty] | 8.132851 | 9.071977 | 9.917542 | 9.04079 | 0.8036258 | 307.8036 | 308.6938 | 309.4953
3001 | [8 empty] | 8.11862 | 8.931345 | 9.866897 | 8.972287 | 0.7975367 | 307.7902 | 308.5605 | 309.4473
3002 | [8 empty] | 8.164821 | 8.854557 | 9.792428 | 8.937269 | 0.7944239 | 307.834 | 308.4877 | 309.3767
3003 | [8 empty] | 8.108639 | 8.776546 | 9.760135 | 8.881774 | 0.789491 | 307.7807 | 308.4138 | 309.3461
3004 | [8 empty] | 8.040029 | 8.966245 | 9.764514 | 8.923596 | 0.7932086 | 307.7157 | 308.5936 | 309.3503
3005 | [8 empty] | 8.057126 | 8.815503 | 9.686664 | 8.853098 | 0.786942 | 307.7319 | 308.4507 | 309.2765
3006 | [8 empty] | 7.997981 | 8.856521 | 9.627842 | 8.827448 | 0.7846621 | 307.6758 | 308.4896 | 309.2207
3007 | [8 empty] | 7.856319 | 8.688812 | 9.731738 | 8.758956 | 0.7785739 | 307.5415 | 308.3306 | 309.3192
3008 | [8 empty] | 7.873737 | 8.693513 | 9.768281 | 8.77851 | 0.780312 | 307.558 | 308.3351 | 309.3538
3009 | [8 empty] | 7.8625 | 8.935498 | 9.741268 | 8.846422 | 0.7863487 | 307.5474 | 308.5645 | 309.3282
3010 | [8 empty] | 8.137358 | 8.86589 | 9.693522 | 8.898923 | 0.7910154 | 307.8079 | 308.4985 | 309.283
3011 | [8 empty] | 8.067911 | 8.788845 | 9.805693 | 8.887483 | 0.7899985 | 307.7421 | 308.4254 | 309.3893
3012 | [8 empty] | 7.977923 | 8.727415 | 9.861971 | 8.85577 | 0.7871795 | 307.6568 | 308.3672 | 309.4426
3013 | [8 empty] | 7.974671 | 8.766952 | 9.641268 | 8.794297 | 0.7817153 | 307.6537 | 308.4047 | 309.2334
3014 | [8 empty] | 7.909249 | 8.747538 | 9.447995 | 8.701594 | 0.773475 | 307.5917 | 308.3863 | 309.0502
3015 | [8 empty] | 7.934072 | 8.682083 | 9.453822 | 8.689992 | 0.7724438 | 307.6152 | 308.3242 | 309.0558
3016 | [8 empty] | 7.961986 | 8.660737 | 9.380351 | 8.667691 | 0.7704615 | 307.6417 | 308.304 | 308.9861
3017 | [8 empty] | 8.089483 | 8.632855 | 9.313641 | 8.678659 | 0.7714364 | 307.7625 | 308.2776 | 308.9229
3018 | [8 empty] | 8.194731 | 8.686236 | 9.220465 | 8.700478 | 0.7733758 | 307.8623 | 308.3282 | 308.8346
3019 | [8 empty] | 8.179825 | 8.711188 | 9.236531 | 8.709181 | 0.7741495 | 307.8482 | 308.3518 | 308.8498
3020 | [8 empty] | 9.36348 | 8.642192 | 9.187657 | 9.064443 | 0.8057283 | 308.9701 | 308.2864 | 308.8035
3021 | [8 empty] | 8.116495 | 8.613795 | 9.366152 | 8.698814 | 0.7732279 | 307.7881 | 308.2595 | 308.9727
3022 | [8 empty] | 8.039225 | 8.88334 | 9.364768 | 8.762444 | 0.7788839 | 307.7149 | 308.515 | 308.9713
3023 | [8 empty] | 8.192896 | 8.042863 | 9.628389 | 8.621383 | 0.7663451 | 307.8606 | 307.7184 | 309.2212
3024 | [8 empty] | 8.188872 | 7.485002 | 9.860362 | 8.511412 | 0.7565699 | 307.8568 | 307.1896 | 309.4411
3025 | [8 empty] | 8.14428 | 7.218097 | 9.99053 | 8.450969 | 0.7511972 | 307.8145 | 306.9366 | 309.5645
3026 | [8 empty] | 8.159219 | 7.063105 | 9.98422 | 8.402181 | 0.7468606 | 307.8286 | 306.7897 | 309.5585
3027 | [8 empty] | 8.238421 | 6.835157 | 10.08821 | 8.387264 | 0.7455346 | 307.9037 | 306.5736 | 309.6571
3028 | [8 empty] | 8.22477 | 6.794139 | 10.13693 | 8.385278 | 0.7453581 | 307.8908 | 306.5347 | 309.7032
3029 | [8 empty] | 8.332112 | 6.882807 | 10.1443 | 8.453073 | 0.7513842 | 307.9925 | 306.6188 | 309.7102
3030 | [8 empty] | 8.395957 | 6.875724 | 10.16751 | 8.479731 | 0.7537539 | 308.053 | 306.6121 | 309.7322
3031 | [8 empty] | 8.345441 | 6.784062 | 10.19523 | 8.441579 | 0.7503625 | 308.0052 | 306.5252 | 309.7585
3032 | [8 empty] | 8.253167 | 6.707757 | 10.1885 | 8.383143 | 0.7451682 | 307.9177 | 306.4529 | 309.7521
3033 | [8 empty] | 8.347759 | 6.748678 | 10.21143 | 8.435955 | 0.7498627 | 308.0074 | 306.4916 | 309.7739
3034 | [8 empty] | 8.49071 | 6.817224 | 10.18837 | 8.498769 | 0.7554462 | 308.1429 | 306.5566 | 309.752
3035 | [8 empty] | 8.541869 | 6.79298 | 10.12186 | 8.485569 | 0.7542728 | 308.1913 | 306.5336 | 309.689
3036 | [8 empty] | 8.551786 | 6.753701 | 10.24478 | 8.516756 | 0.757045 | 308.2007 | 306.4964 | 309.8055
3037 | [8 empty] | 8.595765 | 6.76175 | 10.36336 | 8.573625 | 0.7621 | 308.2424 | 306.504 | 309.9179
3038 | [8 empty] | 8.650821 | 6.743881 | 10.36436 | 8.586353 | 0.7632314 | 308.2946 | 306.4871 | 309.9188
3039 | [8 empty] | 8.54438 | 6.77025 | 10.39166 | 8.568764 | 0.7616679 | 308.1937 | 306.5121 | 309.9447
3040 | [8 empty] | 8.433369 | 6.766418 | 10.52791 | 8.5759 | 0.7623023 | 308.0885 | 306.5085 | 310.0739
3041 | [8 empty] | 8.445281 | 6.735703 | 10.5726 | 8.584529 | 0.7630692 | 308.0998 | 306.4793 | 310.1162
3042 | [8 empty] | 8.374643 | 6.811106 | 10.4679 | 8.551217 | 0.7601082 | 308.0328 | 306.5508 | 310.017
3043 | [8 empty] | 8.298274 | 6.764165 | 10.38419 | 8.48221 | 0.7539742 | 307.9604 | 306.5063 | 309.9376
3044 | [8 empty] | 8.15117 | 6.709721 | 10.34491 | 8.401934 | 0.7468386 | 307.821 | 306.4547 | 309.9004
3045 | [8 empty] | 8.063533 | 6.652316 | 10.38793 | 8.367925 | 0.7438155 | 307.7379 | 306.4003 | 309.9412
3046 | [8 empty] | 8.030016 | 6.740018 | 10.33438 | 8.368139 | 0.7438346 | 307.7062 | 306.4834 | 309.8904
3047 | [8 empty] | 8.170488 | 6.789696 | 10.09198 | 8.350721 | 0.7422863 | 307.8393 | 306.5305 | 309.6606
3048 | [8 empty] | 8.210186 | 6.798196 | 9.957272 | 8.321884 | 0.7397231 | 307.877 | 306.5386 | 309.533
3049 | [8 empty] | 8.234912 | 6.896973 | 9.952088 | 8.361325 | 0.7432288 | 307.9004 | 306.6322 | 309.528
3050 | [8 empty] | 8.303747 | 6.869542 | 9.937278 | 8.370189 | 0.7440168 | 307.9656 | 306.6062 | 309.514
3051 | [8 empty] | 8.398468 | 6.768736 | 9.87823 | 8.348478 | 0.742087 | 308.0554 | 306.5107 | 309.458
3052 | [8 empty] | 8.391642 | 6.794268 | 9.962906 | 8.382939 | 0.7451501 | 308.049 | 306.5349 | 309.5383
3053 | [8 empty] | 9.285888 | 6.878557 | 10.06574 | 8.743395 | 0.7771907 | 308.8966 | 306.6147 | 309.6358
3054 | [8 empty] | 8.602945 | 6.876336 | 9.999803 | 8.493028 | 0.7549358 | 308.2492 | 306.6126 | 309.5733
3055 | [8 empty] | 8.432789 | 6.801351 | 10.06101 | 8.431716 | 0.7494858 | 308.088 | 306.5416 | 309.6313
3056 | [8 empty] | 8.254037 | 6.75428 | 10.0745 | 8.360938 | 0.7431945 | 307.9185 | 306.4969 | 309.6441
3057 | [8 empty] | 8.101653 | 6.776914 | 9.973112 | 8.283893 | 0.736346 | 307.7741 | 306.5184 | 309.548
3058 | [8 empty] | 8.177346 | 6.800031 | 9.8206 | 8.265992 | 0.7347548 | 307.8458 | 306.5403 | 309.4034
3059 | [8 empty] | 8.275157 | 6.772825 | 9.647964 | 8.231982 | 0.7317318 | 307.9385 | 306.5145 | 309.2398
3060 | [8 empty] | 8.426865 | 6.775111 | 9.611325 | 8.2711 | 0.7352089 | 308.0823 | 306.5167 | 309.205
3061 | [8 empty] | 8.476704 | 6.795234 | 9.743651 | 8.33853 | 0.7412026 | 308.1296 | 306.5358 | 309.3305
3062 | [8 empty] | 8.578283 | 6.821506 | 9.826749 | 8.408846 | 0.747453 | 308.2259 | 306.5607 | 309.4092
3063 | [8 empty] | 8.687492 | 6.860334 | 9.850349 | 8.466058 | 0.7525385 | 308.3294 | 306.5975 | 309.4316
3064 | [8 empty] | 8.697473 | 6.787732 | 9.939757 | 8.474987 | 0.7533322 | 308.3388 | 306.5287 | 309.5164
3065 | [8 empty] | 8.662959 | 6.75325 | 10.15035 | 8.522187 | 0.7575277 | 308.3061 | 306.496 | 309.716
3066 | [8 empty] | 8.666661 | 6.800578 | 10.25335 | 8.573529 | 0.7620914 | 308.3096 | 306.5408 | 309.8136
3067 | [8 empty] | 8.704813 | 6.784577 | 10.20795 | 8.56578 | 0.7614027 | 308.3458 | 306.5257 | 309.7706
3068 | [8 empty] | 8.835787 | 6.737957 | 10.24572 | 8.606487 | 0.765021 | 308.4699 | 306.4815 | 309.8064
3069 | [8 empty] | 8.684047 | 6.656147 | 10.35122 | 8.563805 | 0.7612272 | 308.3261 | 306.4039 | 309.9064
3070 | [8 empty] | 8.418333 | 6.632096 | 10.41455 | 8.488327 | 0.754518 | 308.0742 | 306.3811 | 309.9664
3071 | [8 empty] | 8.364147 | 6.557305 | 10.33013 | 8.417195 | 0.7481951 | 308.0229 | 306.3102 | 309.8864
3072 | [8 empty] | 8.37973 | 6.668381 | 10.24752 | 8.431877 | 0.7495002 | 308.0377 | 306.4155 | 309.8081
3073 | [8 empty] | 8.336233 | 6.816837 | 10.22688 | 8.459984 | 0.7519986 | 307.9964 | 306.5562 | 309.7885
3074 | [8 empty] | 8.350947 | 6.862845 | 10.28889 | 8.500894 | 0.7556351 | 308.0104 | 306.5999 | 309.8473
3075 | [8 empty] | 7.417004 | 6.790276 | 10.15074 | 8.119339 | 0.721719 | 307.1251 | 306.5311 | 309.7163
3076 | [8 empty] | 8.162181 | 6.768414 | 9.961554 | 8.297383 | 0.7375452 | 307.8315 | 306.5103 | 309.537
3077 | [8 empty] | 8.15175 | 6.872890625 | 9.956145 | 8.326928 | 0.7401714 | 307.8216 | 306.609375 | 309.5319
3078 | [8 empty] | 8.077409 | 6.914488 | 9.994909 | 8.328935 | 0.7403498 | 307.7511 | 306.6488 | 309.5686
3079 | [8 empty] | 8.087873 | 6.81761 | 9.871727 | 8.25907 | 0.7341395 | 307.761 | 306.557 | 309.4519
3080 | [8 empty] | 8.074415 | 6.789825 | 9.830419 | 8.231553 | 0.7316936 | 307.7483 | 306.5306 | 309.4127
3081 | [8 empty] | 7.953905 | 6.847778 | 9.819537 | 8.207073 | 0.7295176 | 307.634 | 306.5856 | 309.4024
3082 | [8 empty] | 7.9248 | 6.798389 | 9.710682 | 8.144624 | 0.7239665 | 307.6064 | 306.5388 | 309.2992
3083 | [8 empty] | 8.04972 | 6.767932 | 9.693554 | 8.170402 | 0.726258 | 307.7249 | 306.5099 | 309.283
3084 | [8 empty] | 8.209348 | 6.806857 | 9.666477 | 8.227561 | 0.7313387 | 307.8762 | 306.5468 | 309.2573
3085 | [8 empty] | 8.290386 | 6.825595 | 9.685569 | 8.267183 | 0.7348607 | 307.953 | 306.5645 | 309.2754
3086 | [8 empty] | 9.449444 | 6.856954 | 9.743876 | 8.683424 | 0.77186 | 309.0516 | 306.5943 | 309.3307
3087 | [8 empty] | 8.508353 | 6.807178 | 9.764675 | 8.360069 | 0.7431172 | 308.1596 | 306.5471 | 309.3504
3088 | [8 empty] | 8.50098 | 6.76307 | 9.81078 | 8.358277 | 0.7429579 | 308.1526 | 306.5053 | 309.3941
3089 | [8 empty] | 8.542964 | 6.699451 | 9.962037 | 8.401484 | 0.7467986 | 308.1924 | 306.445 | 309.5375
3090 | [8 empty] | 8.490259 | 6.765774 | 10.15467 | 8.470233 | 0.7529096 | 308.1424 | 306.5078 | 309.7201
3091 | [8 empty] | 8.317495 | 6.747036 | 10.23818 | 8.434238 | 0.74971 | 307.9787 | 306.4901 | 309.7992
3092 | [8 empty] | 8.321616 | 6.760494 | 10.28184 | 8.45465 | 0.7515245 | 307.9826 | 306.5028 | 309.8406
3093 | [8 empty] | 8.823456 | 6.797262 | 10.39816 | 8.672961 | 0.7709298 | 308.4583 | 306.5377 | 309.9509
3094 | [8 empty] | 8.290901 | 6.765517 | 10.38088 | 8.479098 | 0.7536976 | 307.9535 | 306.5076 | 309.9345
3095 | [8 empty] | 8.208222 | 6.649514 | 10.10077 | 8.319502 | 0.7395113 | 307.8751 | 306.3976 | 309.669
3096 | [8 empty] | 8.315499 | 6.699547 | 9.876105 | 8.29705 | 0.7375156 | 307.9768 | 306.4451 | 309.456
3097 | [8 empty] | 8.387071 | 6.744879 | 9.815577 | 8.315842 | 0.739186 | 308.0446 | 306.488 | 309.3987
3098 | [8 empty] | 8.453942 | 6.739696 | 9.710457 | 8.301365 | 0.7378991 | 308.108 | 306.4831 | 309.299
3099 | [8 empty] | 8.61518 | 6.628104 | 9.697643 | 8.313642 | 0.7389904 | 308.2608 | 306.3773 | 309.2869
3100 | [8 empty] | 8.718529 | 6.648645 | 9.550282 | 8.305819 | 0.738295 | 308.3588 | 306.3968 | 309.1472
3101 | [8 empty] | 8.631535 | 6.710075 | 9.45057 | 8.26406 | 0.7345831 | 308.2763 | 306.455 | 309.0527
3102 | [8 empty] | 8.460606 | 6.829684 | 9.481672 | 8.257321 | 0.733984 | 308.1143 | 306.5684 | 309.0822
3103 | [8 empty] | 8.439969 | 6.789696 | 9.486018 | 8.238561 | 0.7323165 | 308.0948 | 306.5305 | 309.0863
3104 | [8 empty] | 8.525031 | 6.770217 | 9.299668 | 8.198305 | 0.7287382 | 308.1754 | 306.5121 | 308.9096
3105 | [8 empty] | 8.50185 | 6.846039 | 9.440203 | 8.262697 | 0.734462 | 308.1534 | 306.5839 | 309.0428
3106 | [8 empty] | 8.598212 | 6.886799 | 9.827844 | 8.437618 | 0.7500105 | 308.2448 | 306.6226 | 309.4103
3107 | [8 empty] | 8.685464 | 6.859755 | 9.723367 | 8.422862 | 0.7486988 | 308.3275 | 306.5969 | 309.3112
3108 | [8 empty] | 8.70462 | 6.811171 | 9.98554 | 8.500444 | 0.755595 | 308.3456 | 306.5509 | 309.5598
3109 | [8 empty] | 8.645959 | 6.838666 | 10.05351 | 8.51271 | 0.7566854 | 308.29 | 306.5769 | 309.6242
3110 | [8 empty] | 8.503846 | 6.958757 | 10.07337 | 8.511991 | 0.7566214 | 308.1553 | 306.6908 | 309.643
3111 | [8 empty] | 8.494251 | 6.975081 | 10.04285 | 8.50406 | 0.7559165 | 308.1462 | 306.7062 | 309.6141
3112 | [8 empty] | 8.57326 | 6.936478 | 9.925945 | 8.478561 | 0.7536499 | 308.2211 | 306.6696 | 309.5033
3113 | [8 empty] | 8.679346 | 6.866258 | 9.792106 | 8.445904 | 0.750747 | 308.3217 | 306.6031 | 309.3764
3114 | [8 empty] | 8.682147 | 6.872279 | 9.884412 | 8.479613 | 0.7537434 | 308.3243 | 306.6088 | 309.4639
3115 | [8 empty] | 8.553331 | 6.818157 | 9.920729 | 8.430739 | 0.749399 | 308.2022 | 306.5575 | 309.4983
3116 | [8 empty] | 8.422712 | 6.75486 | 9.831997 | 8.336523 | 0.7410243 | 308.0784 | 306.4975 | 309.4142
3117 | [8 empty] | 8.378185 | 6.761557 | 9.822338 | 8.320693 | 0.7396172 | 308.0362 | 306.5038 | 309.4051
3118 | [8 empty] | 8.315112 | 6.724724 | 9.943234 | 8.32769 | 0.7402391 | 307.9764 | 306.4689 | 309.5197
3119 | [8 empty] | 8.211119 | 6.635155 | 9.917413 | 8.254562 | 0.7337389 | 307.8778 | 306.384 | 309.4952
3120 | [8 empty] | 8.281468 | 6.65927 | 9.828101 | 8.25628 | 0.7338915 | 307.9445 | 306.4069 | 309.4105
3121 | [8 empty] | 8.216303 | 6.80969 | 9.842139 | 8.289377 | 0.7368335 | 307.8828 | 306.5495 | 309.4238
3122 | [8 empty] | 8.137551 | 6.774918 | 10.01143 | 8.307965 | 0.7384858 | 307.8081 | 306.5165 | 309.5843
3123 | [8 empty] | 8.150011 | 6.657499 | 10.15264 | 8.320049 | 0.7395599 | 307.8199 | 306.4052 | 309.7181
3124 | [8 empty] | 8.217848 | 6.659366 | 9.817959 | 8.231725 | 0.7317089 | 307.8842 | 306.407 | 309.4009
3125 | [8 empty] | 8.304681 | 6.708272 | 9.636438 | 8.216464 | 0.7303523 | 307.9665 | 306.4533 | 309.2289
3126 | [8 empty] | 8.33472 | 6.756438 | 9.490365 | 8.193841 | 0.7283414 | 307.995 | 306.499 | 309.0904
3127 | [8 empty] | 8.280791 | 6.704956 | 9.481124 | 8.155624 | 0.7249444 | 307.9439 | 306.4502 | 309.0816
3128 | [8 empty] | 8.28063 | 6.740275 | 9.462515 | 8.16114 | 0.7254347 | 307.9437 | 306.4837 | 309.064
3129 | [8 empty] | 8.30906 | 6.772181 | 9.400345 | 8.160529 | 0.7253803 | 307.9707 | 306.5139 | 309.0051
3130 | [8 empty] | 8.351687 | 6.795781 | 9.476681 | 8.20805 | 0.7296044 | 308.0111 | 306.5363 | 309.0774
3131 | [8 empty] | 8.251557 | 6.735768 | 9.590591 | 8.192639 | 0.7282346 | 307.9162 | 306.4794 | 309.1854
3132 | [8 empty] | 8.160089 | 6.671343 | 9.561067 | 8.130833 | 0.7227407 | 307.8295 | 306.4183 | 309.1574
3133 | [8 empty] | 8.20497 | 6.628008 | 9.524396 | 8.119124 | 0.7216999 | 307.872 | 306.3773 | 309.1227
3134 | [8 empty] | 8.182368 | 6.720539 | 9.65685 | 8.186586 | 0.7276965 | 307.8506 | 306.465 | 309.2482
3135 | [8 empty] | 8.162149 | 6.776496 | 9.744391 | 8.227679 | 0.7313492 | 307.8314 | 306.518 | 309.3312
3136 | [8 empty] | 8.096051 | 6.73448 | 9.756368 | 8.195633 | 0.7285007 | 307.7688 | 306.4782 | 309.3425
3137 | [8 empty] | 8.067267 | 6.784706 | 9.776169 | 8.209381 | 0.7297227 | 307.7415 | 306.5258 | 309.3613
3138 | [8 empty] | 8.187391 | 6.828589 | 9.845616 | 8.287198 | 0.7366399 | 307.8553 | 306.5674 | 309.4271
3139 | [8 empty] | 8.194796 | 6.776302 | 9.947452 | 8.306183 | 0.7383274 | 307.8624 | 306.5178 | 309.5237
3140 | [8 empty] | 8.157191 | 6.837926 | 8.630441 | 7.875186 | 0.7000165 | 307.8267 | 306.5762 | 308.2753
3141 | [8 empty] | 8.172033 | 6.934321 | 9.847644 | 8.317999 | 0.7393777 | 307.8408 | 306.6676 | 309.429
3142 | [8 empty] | 8.2362 | 6.895975 | 9.913614 | 8.348596 | 0.7420975 | 307.9016 | 306.6313 | 309.4916
3143 | [8 empty] | 8.179664 | 6.770475 | 9.928746 | 8.292962 | 0.7371521 | 307.848 | 306.5123 | 309.5059
3144 | [8 empty] | 8.208705 | 6.755665 | 9.921438 | 8.295269 | 0.7373572 | 307.8755 | 306.4983 | 309.499
3145 | [8 empty] | 8.316272 | 6.882807 | 10.36481 | 8.521296 | 0.7574485 | 307.9775 | 306.6188 | 309.9193
3146 | [8 empty] | 8.249497 | 6.911333 | 9.753696 | 8.304842 | 0.7382082 | 307.9142 | 306.6458 | 309.34
3147 | [8 empty] | 8.235781 | 6.893593 | 9.822338 | 8.317237 | 0.73931 | 307.9012 | 306.629 | 309.4051
3148 | [8 empty] | 8.156418 | 6.952769 | 9.826878 | 8.312022 | 0.7388464 | 307.826 | 306.6851 | 309.4094
3149 | [8 empty] | 8.317785 | 7.020252 | 9.741687 | 8.359908 | 0.7431029 | 307.9789 | 306.7491 | 309.3286
3150 | [8 empty] | 8.40201 | 6.938925 | 9.701313 | 8.347416 | 0.7419925 | 308.0588 | 306.672 | 309.2903
3151 | [8 empty] | 8.403619 | 6.810108 | 9.406784 | 8.206837 | 0.7294966 | 308.0603 | 306.5499 | 309.0112
3152 | [8 empty] | 8.581245 | 6.827333 | 9.991786 | 8.466788 | 0.7526034 | 308.2287 | 306.5662 | 309.5657
3153 | [8 empty] | 8.639391 | 6.889633 | 10.06709 | 8.532039 | 0.7584034 | 308.2838 | 306.6252 | 309.6371
3154 | [8 empty] | 8.600659 | 6.963458 | 9.984606 | 8.516241 | 0.7569992 | 308.2471 | 306.6952 | 309.5589
3155 | [8 empty] | 8.547053 | 6.908596 | 9.987987 | 8.481212 | 0.7538855 | 308.1963 | 306.6432 | 309.5621
3156 | [8 empty] | 8.350625 | 6.812684 | 9.980292 | 8.3812 | 0.7449956 | 308.0101 | 306.5523 | 309.5548
3157 | [8 empty] | 8.264629 | 6.777268 | 9.894908 | 8.312268 | 0.7388683 | 307.9286 | 306.5187 | 309.4738
3158 | [8 empty] | 8.266368 | 6.817095 | 9.850542 | 8.311335 | 0.7387853 | 307.9302 | 306.5565 | 309.4318
3159 | [8 empty] | 8.133076 | 6.793495 | 9.963196 | 8.296589 | 0.7374746 | 307.8039 | 306.5341 | 309.5386
3160 | [8 empty] | 7.941799 | 6.783997 | 10.01123 | 8.245676 | 0.732949 | 307.6226 | 306.5251 | 309.5841
3161 | [8 empty] | 7.819229 | 6.832356 | 10.03023 | 8.227271 | 0.731313 | 307.5064 | 306.571 | 309.6021
3162 | [8 empty] | 7.813627 | 6.833225 | 10.02266 | 8.223171 | 0.7309486 | 307.5011 | 306.5718 | 309.5949
3163 | [8 empty] | 7.878502 | 6.769445 | 10.05418 | 8.234043 | 0.7319149 | 307.5626 | 306.5113 | 309.6248
3164 | [8 empty] | 7.847046 | 6.82186 | 10.08161 | 8.250173 | 0.7333487 | 307.5327 | 306.561 | 309.6508
3165 | [8 empty] | 7.791154 | 6.926304 | 10.02028 | 8.245912 | 0.73297 | 307.4798 | 306.66 | 309.5927
3166 | [8 empty] | 7.87583 | 6.956729 | 9.90241 | 8.244989 | 0.732888 | 307.56 | 306.6888 | 309.481
3167 | [8 empty] | 7.879114 | 6.908017 | 10.52502 | 8.437382 | 0.7499895 | 307.5631 | 306.6427 | 310.0711
3168 | [8 empty] | 7.840382 | 6.834803 | 9.794102 | 8.156429 | 0.7250159 | 307.5264 | 306.5733 | 309.3783
3169 | [8 empty] | 7.907639 | 6.837475 | 9.732865 | 8.159327 | 0.7252735 | 307.5902 | 306.5758 | 309.3203
3170 | [8 empty] | 8.022225 | 6.925306 | 9.736858 | 8.228129 | 0.7313893 | 307.6988 | 306.6591 | 309.324
3171 | [8 empty] | 8.020937 | 6.874629 | 9.880742 | 8.258769 | 0.7341128 | 307.6976 | 306.611 | 309.4604
3172 | [8 empty] | 7.940318 | 6.816998 | 9.948514 | 8.235277 | 0.7320246 | 307.6212 | 306.5564 | 309.5247
3173 | [8 empty] | 7.954774 | 6.802703 | 9.851282 | 8.20292 | 0.7291484 | 307.6349 | 306.5428 | 309.4325
3174 | [8 empty] | 7.989321 | 6.821474 | 9.780419 | 8.197071 | 0.7286285 | 307.6676 | 306.5606 | 309.3653
3175 | [8 empty] | 8.04795 | 6.856149 | 9.834701 | 8.246267 | 0.7330015 | 307.7232 | 306.5935 | 309.4168
3176 | [8 empty] | 8.128472 | 6.847713 | 9.985991 | 8.320725 | 0.73962 | 307.7995 | 306.5855 | 309.5602
3177 | [8 empty] | 8.194603 | 6.816354 | 10.13541 | 8.382123 | 0.7450776 | 307.8622 | 306.5558 | 309.7018
3178 | [8 empty] | 8.33707 | 6.868351 | 10.12189 | 8.442437 | 0.7504389 | 307.9972 | 306.6051 | 309.689
3179 | [8 empty] | 8.303554 | 6.900901 | 10.10122 | 8.435225 | 0.7497978 | 307.9655 | 306.6359 | 309.6694
3180 | [8 empty] | 8.322002 | 6.837056 | 10.15579 | 8.438284 | 0.7500697 | 307.9829 | 306.5754 | 309.7211
3181 | [8 empty] | 8.385139 | 6.764422 | 10.18409 | 8.444551 | 0.7506268 | 308.0428 | 306.5066 | 309.748
3182 | [8 empty] | 8.5023 | 6.835608 | 10.19555 | 8.511154 | 0.756547 | 308.1538 | 306.574 | 309.7588
3183 | [8 empty] | 8.697376 | 6.793882 | 10.3424 | 8.611219 | 0.7654417 | 308.3387 | 306.5345 | 309.898
3184 | [8 empty] | 8.789779 | 6.804474 | 10.51977 | 8.704674 | 0.7737488 | 308.4263 | 306.5445 | 310.0661
3185 | [8 empty] | 8.72294 | 6.848647 | 10.5294 | 8.700327 | 0.7733624 | 308.363 | 306.5864 | 310.0753
3186 | [8 empty] | 8.600434 | 6.816515 | 10.47791 | 8.631621 | 0.7672552 | 308.2469 | 306.5559 | 310.0265
3187 | [8 empty] | 8.864023 | 6.804989 | 10.51352 | 8.727512 | 0.7757788 | 308.4967 | 306.545 | 310.0602
3188 | [8 empty] | 8.935788 | 6.76996 | 10.43947 | 8.715073 | 0.7746732 | 308.5647 | 306.5118 | 309.99
3189 | [8 empty] | 8.826772 | 6.839053 | 10.32991 | 8.665244 | 0.770244 | 308.4614 | 306.5773 | 309.8862
3190 | [8 empty] | 8.902497 | 6.853605 | 10.19314 | 8.649747 | 0.7688664 | 308.5332 | 306.5911 | 309.7565
3191 | [8 empty] | 8.910675 | 6.822858 | 10.17627 | 8.636601 | 0.7676978 | 308.5409 | 306.562 | 309.7405
3192 | [8 empty] | 8.825838 | 6.824693 | 10.23448 | 8.628337 | 0.7669633 | 308.4605 | 306.5637 | 309.7957
3193 | [8 empty] | 8.811093 | 6.858338 | 10.18809 | 8.619172 | 0.7661486 | 308.4465 | 306.5956 | 309.7517
3194 | [8 empty] | 8.830603 | 6.877141 | 10.12585 | 8.611198 | 0.7654398 | 308.465 | 306.6134 | 309.6927
3195 | [8 empty] | 8.698149 | 6.800997 | 10.13998 | 8.546377 | 0.7596779 | 308.3395 | 306.5412 | 309.7061
3196 | [8 empty] | 8.578959 | 6.886767 | 10.28435 | 8.583359 | 0.7629653 | 308.2265 | 306.6225 | 309.843
3197 | [8 empty] | 8.430503 | 6.909948 | 10.2982 | 8.546216 | 0.7596636 | 308.0858 | 306.6445 | 309.8561
3198 | [8 empty] | 8.3853 | 6.921346 | 10.23535 | 8.513998 | 0.7567998 | 308.0429 | 306.6553 | 309.7965
3199 | [8 empty] | 8.37738 | 6.901706 | 10.2971 | 8.525396 | 0.7578129 | 308.0354 | 306.6367 | 309.8551
3200 | [8 empty] | 8.413826 | 6.832002 | 9.89465 | 8.380159 | 0.744903 | 308.07 | 306.5706 | 309.4736
3201 | [8 empty] | 8.325641 | 6.796586 | 10.46362 | 8.528615 | 0.7580991 | 307.9864 | 306.537 | 310.0129
3202 | [8 empty] | 8.323741 | 6.861815 | 10.42386 | 8.536471 | 0.7587974 | 307.9846 | 306.5989 | 309.9752
3203 | [8 empty] | 8.418623 | 6.833998 | 10.29855 | 8.517057 | 0.7570717 | 308.0745 | 306.5725 | 309.8564
3204 | [8 empty] | 8.419073 | 6.679167 | 10.28548 | 8.46124 | 0.7521102 | 308.075 | 306.4258 | 309.8441
3205 | [8 empty] | 8.343477 | 6.611169 | 10.39437 | 8.44967 | 0.7510818 | 308.0033 | 306.3613 | 309.9473
3206 | [8 empty] | 8.245505 | 6.58274 | 10.41555 | 8.414598 | 0.7479643 | 307.9104 | 306.3344 | 309.9673
3207 | [8 empty] | 8.214822 | 6.51896 | 10.36104 | 8.364941 | 0.7435503 | 307.8813 | 306.2739 | 309.9157
3208 | [8 empty] | 9.070496 | 6.651317 | 10.36796 | 8.696593 | 0.7730305 | 308.6924 | 306.3994 | 309.9222
3209 | [8 empty] | 8.128118 | 6.72891 | 10.36809 | 8.408374 | 0.747411 | 307.7992 | 306.4729 | 309.9224
3210 | [8 empty] | 8.075831 | 6.755375 | 10.23226 | 8.354488 | 0.7426212 | 307.7496 | 306.498 | 309.7936
3211 | [8 empty] | 8.157642 | 6.713746 | 10.24594 | 8.372443 | 0.7442171 | 307.8271 | 306.4585 | 309.8066
3212 | [8 empty] | 8.14296 | 6.713778 | 9.235984 | 8.030907 | 0.7138584 | 307.8132 | 306.4586 | 308.8493
3213 | [8 empty] | 8.082045 | 6.764712 | 8.608418 | 7.818392 | 0.6949682 | 307.7555 | 306.5068 | 308.2544
3214 | [8 empty] | 6.812491 | 6.70927 | 8.19061 | 7.237457 | 0.6433295 | 306.5521 | 306.4543 | 307.8584
3215 | [8 empty] | 8.458127 | 6.633352 | 7.915431 | 7.66897 | 0.6816862 | 308.112 | 306.3823 | 307.5976
3216 | [8 empty] | 8.613988 | 6.563165 | 7.858605 | 7.678586 | 0.682541 | 308.2597 | 306.3158 | 307.5437
3217 | [8 empty] | 8.539294 | 6.607917 | 8.153746 | 7.766986 | 0.6903987 | 308.1889 | 306.3582 | 307.8235
3218 | [8 empty] | 8.566886 | 6.557756 | 7.978664 | 7.701102 | 0.6845424 | 308.2151 | 306.3107 | 307.6575
3219 | [8 empty] | 9.132248 | 6.543911 | 7.681108 | 7.785756 | 0.6920672 | 308.7509 | 306.2975 | 307.3755
3220 | [8 empty] | 8.409608 | 6.58303 | 7.626664 | 7.539767 | 0.6702015 | 308.066 | 306.3346 | 307.3239
3221 | [8 empty] | 8.400207 | 6.631098 | 7.642119 | 7.557808 | 0.6718051 | 308.0571 | 306.3802 | 307.3385
3222 | [8 empty] | 8.345216 | 6.650931 | 7.693278 | 7.563142 | 0.6722793 | 308.0049 | 306.399 | 307.387
3223 | [8 empty] | 8.379279 | 6.633449 | 7.631171875 | 7.547967 | 0.6709304 | 308.0372 | 306.3824 | 307.328125
3224 | [8 empty] | 8.460542 | 6.491915 | 7.614784 | 7.522414 | 0.668659 | 308.1143 | 306.2483 | 307.3126
3225 | [8 empty] | 8.471006 | 6.425237 | 7.576567 | 7.490937 | 0.665861 | 308.1242 | 306.1851 | 307.2764
3226 | [8 empty] | 8.464502 | 6.48393 | 7.548557 | 7.498996 | 0.6665775 | 308.118 | 306.2407 | 307.2498
3227 | [8 empty] | 8.612089 | 6.472984 | 7.466908 | 7.517327 | 0.6682068 | 308.2579 | 306.2303 | 307.1724
3228 | [8 empty] | 8.794254 | 6.395037 | 7.772319 | 7.65387 | 0.680344 | 308.4306 | 306.1564 | 307.4619
3229 | [8 empty] | 8.834306 | 6.403569 | 7.647592 | 7.628489 | 0.6780879 | 308.4685 | 306.1645 | 307.3437
3230 | [8 empty] | 8.81135 | 6.423241 | 7.682686 | 7.639092 | 0.6790304 | 308.4468 | 306.1832 | 307.377
3231 | [8 empty] | 8.626577 | 6.340658 | 7.592021 | 7.519752 | 0.6684224 | 308.2716 | 306.1049 | 307.291
3232 | [8 empty] | 8.537877 | 6.427297 | 7.537288 | 7.500821 | 0.6667396 | 308.1876 | 306.187 | 307.2391
3233 | [8 empty] | 8.439325 | 6.571503 | 7.638416 | 7.549748 | 0.6710887 | 308.0941 | 306.3237 | 307.335
3234 | [8 empty] | 8.279729 | 6.628587 | 7.623896 | 7.510737 | 0.6676211 | 307.9429 | 306.3778 | 307.3212
3235 | [8 empty] | 8.288229 | 6.571858 | 7.494693 | 7.451593 | 0.6623638 | 307.9509 | 306.324 | 307.1988
3236 | [8 empty] | 8.287038 | 6.609334 | 7.558795 | 7.485055 | 0.6653383 | 307.9498 | 306.3596 | 307.2595
3237 | [8 empty] | 8.200462 | 6.656791 | 7.626149 | 7.494467 | 0.6661749 | 307.8677 | 306.4045 | 307.3234
3238 | [8 empty] | 8.140771 | 6.748453 | 7.553354 | 7.480859 | 0.6649653 | 307.8112 | 306.4914 | 307.2544
3239 | [8 empty] | 8.171389 | 6.697068 | 7.564108 | 7.477522 | 0.6646686 | 307.8402 | 306.4427 | 307.2646
3240 | [8 empty] | 8.275028 | 6.62144 | 7.603161 | 7.499876 | 0.6666557 | 307.9384 | 306.371 | 307.3016
3241 | [8 empty] | 8.204616 | 6.619701 | 7.67322 | 7.499179 | 0.6665937 | 307.8717 | 306.3694 | 307.368
3242 | [8 empty] | 8.088227 | 6.654408 | 7.64698 | 7.463205 | 0.663396 | 307.7614 | 306.4023 | 307.3431
3243 | [8 empty] | 8.109766 | 6.749837 | 7.4709 | 7.443501 | 0.6616445 | 307.7818 | 306.4927 | 307.1762
3244 | [8 empty] | 8.206064 | 6.657081 | 7.437159 | 7.433434 | 0.6607497 | 307.873 | 306.4048 | 307.1442
3245 | [8 empty] | 8.270038 | 6.637666 | 7.480913 | 7.462872 | 0.6633664 | 307.9337 | 306.3864 | 307.1857
3246 | [8 empty] | 8.182465 | 6.778749 | 7.547462 | 7.502892 | 0.6669237 | 307.8507 | 306.5201 | 307.2488
3247 | [8 empty] | 7.95603 | 6.849066 | 7.462883 | 7.42266 | 0.659792 | 307.636 | 306.5868 | 307.1686
3248 | [8 empty] | 8.20967 | 6.776206 | 7.465555 | 7.483811 | 0.6652276 | 307.8765 | 306.5177 | 307.1711
3249 | [8 empty] | 8.178279 | 6.761074 | 7.624733 | 7.521362 | 0.6685655 | 307.8467 | 306.5034 | 307.322
3250 | [8 empty] | 8.145761 | 6.776335 | 8.998087 | 7.973394 | 0.7087462 | 307.8159 | 306.5179 | 308.6238
3251 | [8 empty] | 8.225446 | 6.726302 | 8.639198 | 7.863649 | 0.698991 | 307.8914 | 306.4704 | 308.2836
3252 | [8 empty] | 7.229816 | 6.754506 | 9.072299 | 7.68554 | 0.6831591 | 306.9477 | 306.4972 | 308.6941
3253 | [8 empty] | 8.588779 | 6.833901 | 9.58618 | 8.336287 | 0.7410033 | 308.2358 | 306.5724 | 309.1812
3254 | [8 empty] | 8.565469 | 6.86159 | 9.960491 | 8.462517 | 0.7522237 | 308.2137 | 306.5987 | 309.536
3255 | [8 empty] | 8.463021 | 6.817803 | 9.946905 | 8.409243 | 0.7474883 | 308.1166 | 306.5572 | 309.5231
3256 | [8 empty] | 8.511122 | 6.860721 | 10.24369 | 8.53851 | 0.7589787 | 308.1622 | 306.5978 | 309.8044
3257 | [8 empty] | 8.628863 | 6.994656 | 10.33615 | 8.653225 | 0.7691755 | 308.2738 | 306.7248 | 309.8921
3258 | [8 empty] | 8.857423 | 7.047458 | 10.33239 | 8.745756 | 0.7774005 | 308.4904 | 306.7748 | 309.8885
3259 | [8 empty] | 8.698696 | 6.997586 | 10.26346 | 8.653246 | 0.7691774 | 308.34 | 306.7276 | 309.8232
3260 | [8 empty] | 8.823005 | 6.961977 | 10.15698 | 8.647322 | 0.7686508 | 308.4578 | 306.6938 | 309.7223
3261 | [8 empty] | 8.72851 | 7.009724 | 10.05067 | 8.596302 | 0.7641157 | 308.3683 | 306.7391 | 309.6215
3262 | [8 empty] | 8.711253 | 6.992982 | 10.32289 | 8.675708 | 0.7711741 | 308.3519 | 306.7232 | 309.8795
3263 | [8 empty] | 8.738008 | 6.943464 | 10.32534 | 8.668936 | 0.7705721 | 308.3773 | 306.6763 | 309.8818
3264 | [8 empty] | 8.853978 | 6.888634 | 10.25547 | 8.666028 | 0.7703136 | 308.4872 | 306.6243 | 309.8156
3265 | [8 empty] | 8.871364 | 6.888699 | 10.33593 | 8.698664 | 0.7732146 | 308.5037 | 306.6244 | 309.8919
3266 | [8 empty] | 8.774035 | 6.928042 | 9.490622 | 8.397567 | 0.7464504 | 308.4114 | 306.6617 | 309.0906
3267 | [8 empty] | 8.741452 | 6.868126 | 10.48068 | 8.696754 | 0.7730448 | 308.3805 | 306.6049 | 310.0291
3268 | [8 empty] | 8.720686 | 6.715742 | 10.38139 | 8.605939 | 0.7649724 | 308.3608 | 306.4604 | 309.935
3269 | [8 empty] | 8.758162 | 6.698163 | 10.2707 | 8.575675 | 0.7622822 | 308.3964 | 306.4438 | 309.83
3270 | [8 empty] | 8.746411 | 6.753991 | 10.30869 | 8.603031 | 0.7647139 | 308.3852 | 306.4967 | 309.8661
3271 | [8 empty] | 8.663731 | 6.668864 | 10.15428 | 8.495625 | 0.7551667 | 308.3069 | 306.416 | 309.7197
3272 | [8 empty] | 8.699404 | 6.681067 | 11.23169 | 8.87072 | 0.7885084 | 308.3407 | 306.4276 | 310.7409
3273 | [8 empty] | 8.746604 | 6.765195 | 10.00173 | 8.504511 | 0.7559565 | 308.3854 | 306.5073 | 309.5751
3274 | [8 empty] | 8.719495 | 6.756727 | 9.846646 | 8.440956 | 0.7503072 | 308.3597 | 306.4993 | 309.4281
3275 | [8 empty] | 8.588199 | 6.697809 | 9.904696 | 8.396901 | 0.7463912 | 308.2353 | 306.4434 | 309.4831
3276 | [8 empty] | 8.465532 | 6.732902 | 9.83966 | 8.346031 | 0.7418695 | 308.119 | 306.4767 | 309.4215
3277 | [8 empty] | 8.614375 | 6.739824 | 9.838243 | 8.397481 | 0.7464427 | 308.2601 | 306.4832 | 309.4201
3278 | [8 empty] | 8.820687 | 6.722728 | 9.962455 | 8.501957 | 0.7557295 | 308.4556 | 306.467 | 309.5379
3279 | [8 empty] | 8.823102 | 6.662586 | 10.0847 | 8.523464 | 0.7576412 | 308.4579 | 306.41 | 309.6537
3280 | [8 empty] | 9.520436 | 6.681678 | 10.05908 | 8.75373 | 0.7781093 | 309.1189 | 306.4281 | 309.6295
3281 | [8 empty] | 8.768916 | 6.805569 | 9.922468 | 8.498984 | 0.7554653 | 308.4066 | 306.5456 | 309.5
3282 | [8 empty] | 8.697923 | 6.840952 | 9.893298 | 8.477391 | 0.7535459 | 308.3393 | 306.5791 | 309.4723
3283 | [8 empty] | 8.676835 | 6.781969 | 9.86664 | 8.441815 | 0.7503835 | 308.3193 | 306.5232 | 309.4471
3284 | [8 empty] | 8.802528 | 6.755182 | 9.769054 | 8.442255 | 0.7504226 | 308.4384 | 306.4978 | 309.3546
3285 | [8 empty] | 6.127842 | 6.768382 | 9.717411 | 7.537878 | 0.6700336 | 305.9032 | 306.5103 | 309.3056
3286 | [8 empty] | 9.246383 | 6.703733 | 9.7904 | 8.580172 | 0.7626819 | 308.8591 | 306.449 | 309.3748
3287 | [8 empty] | 9.237626 | 6.67173 | 9.77237 | 8.560575 | 0.76094 | 308.8508 | 306.4187 | 309.3577
3288 | [8 empty] | 9.092035 | 6.627911 | 9.678261 | 8.466069 | 0.7525395 | 308.7128 | 306.3772 | 309.2685
3289 | [8 empty] | 9.097058 | 6.651028 | 9.712389 | 8.486825 | 0.7543844 | 308.7176 | 306.3991 | 309.3008
3290 | [8 empty] | 9.06293 | 6.755311 | 9.830033 | 8.549425 | 0.7599488 | 308.6852 | 306.4979 | 309.4124
3291 | [8 empty] | 11.83488 | 6.7405 | 9.901347 | 9.492243 | 0.8437549 | 311.3127 | 306.4839 | 309.4799
3292 | [8 empty] | 8.858646 | 6.662071 | 9.921051 | 8.480589 | 0.7538302 | 308.4916 | 306.4095 | 309.4986
3293 | [8 empty] | 8.649565 | 6.576397 | 9.960041 | 8.395334 | 0.7462519 | 308.2934 | 306.3283 | 309.5356
3294 | [8 empty] | 8.691323 | 6.601961 | 10.22031 | 8.504533 | 0.7559584 | 308.333 | 306.3526 | 309.7823
3295 | [8 empty] | 8.679604 | 6.592431 | 10.39887 | 8.556969 | 0.7606195 | 308.3219 | 306.3435 | 309.9515
3296 | [8 empty] | 8.701465 | 6.581677 | 10.34971 | 8.544284 | 0.7594919 | 308.3426 | 306.3333 | 309.9049
3297 | [8 empty] | 8.922169 | 6.585251 | 10.11935 | 8.542256 | 0.7593116 | 308.5518 | 306.3367 | 309.6866
3298 | [8 empty] | 9.031957 | 6.514613 | 10.13998 | 8.562185 | 0.7610831 | 308.6559 | 306.2698 | 309.7061
3299 | [8 empty] | 8.987945 | 6.451412 | 10.18367 | 8.541011 | 0.7592009 | 308.6142 | 306.2099 | 309.7476
3300 | [8 empty] | 8.879155 | 6.470086 | 10.02881 | 8.459351 | 0.7519423 | 308.511 | 306.2276 | 309.6008
3301 | [8 empty] | 8.728671 | 6.632579 | 9.898643 | 8.419964 | 0.7484413 | 308.3684 | 306.3816 | 309.4774
3302 | [8 empty] | 8.669913 | 6.696907 | 9.886054 | 8.417625 | 0.7482333 | 308.3127 | 306.4426 | 309.4655
3303 | [8 empty] | 8.611445 | 6.627879 | 9.948128 | 8.395817 | 0.7462949 | 308.2573 | 306.3771 | 309.5243
3304 | [8 empty] | 8.479731 | 6.648484 | 9.970955 | 8.36639 | 0.7436791 | 308.1324 | 306.3967 | 309.5459
3305 | [8 empty] | 8.538199 | 6.696649 | 9.918186 | 8.384345 | 0.7452751 | 308.1879 | 306.4423 | 309.4959
3306 | [8 empty] | 8.521972 | 6.661974 | 9.781224 | 8.321723 | 0.7397087 | 308.1725 | 306.4095 | 309.3661
3307 | [8 empty] | 8.478282 | 6.664872 | 9.767379 | 8.303511 | 0.7380899 | 308.1311 | 306.4122 | 309.353
3308 | [8 empty] | 8.556003 | 6.729554 | 9.740721 | 8.342093 | 0.7415194 | 308.2047 | 306.4735 | 309.3277
3309 | [8 empty] | 8.732148 | 6.869091 | 9.608653 | 8.403297 | 0.7469598 | 308.3717 | 306.6058 | 309.2025
3310 | [8 empty] | 8.809193 | 6.850225 | 9.568279 | 8.409232 | 0.7474873 | 308.4447 | 306.5879 | 309.1642
3311 | [8 empty] | 8.772715 | 6.799484 | 9.668988 | 8.413729 | 0.747887 | 308.4102 | 306.5398 | 309.2597
3312 | [8 empty] | 8.775033 | 6.719927 | 9.709105 | 8.401355 | 0.7467871 | 308.4124 | 306.4644 | 309.2977
3313 | [8 empty] | 8.843321 | 6.695651 | 9.612066 | 8.383679 | 0.7452159 | 308.4771 | 306.4414 | 309.2057
3314 | [8 empty] | 8.879638 | 6.769541 | 9.638112 | 8.429097 | 0.7492531 | 308.5115 | 306.5114 | 309.2304
3315 | [8 empty] | 8.889297 | 6.809271 | 9.650315 | 8.449628 | 0.751078 | 308.5207 | 306.5491 | 309.242
3316 | [8 empty] | 8.843932 | 6.742014 | 9.739562 | 8.441836 | 0.7503854 | 308.4777 | 306.4853 | 309.3266
3317 | [8 empty] | 8.955395 | 6.68596 | 9.934702 | 8.525353 | 0.7578091 | 308.5833 | 306.4322 | 309.5116
3318 | [8 empty] | 7.764238 | 6.717963 | 10.10392 | 8.195375 | 0.7284778 | 307.4543 | 306.4625 | 309.672
3319 | [8 empty] | 8.950018 | 6.703443 | 10.19118 | 8.614879 | 0.765767 | 308.5782 | 306.4488 | 309.7547
3320 | [8 empty] | 8.958261 | 6.772503 | 10.08705 | 8.605939 | 0.7649724 | 308.586 | 306.5142 | 309.656
3321 | [8 empty] | 8.955621 | 6.893303 | 9.911264 | 8.586729 | 0.7632648 | 308.5835 | 306.6287 | 309.4893
3322 | [8 empty] | 8.970173 | 6.887508 | 9.738403 | 8.532028 | 0.7584025 | 308.5973 | 306.6232 | 309.3255
3323 | [8 empty] | 8.842645 | 6.731775 | 9.740077 | 8.438166 | 0.7500592 | 308.4764 | 306.4756 | 309.3271
3324 | [8 empty] | 8.033494 | 6.725787 | 9.701764 | 8.153681 | 0.7247717 | 307.7095 | 306.4699 | 309.2908
3325 | [8 empty] | 8.471231 | 6.898422 | 9.565349 | 8.311667 | 0.7388149 | 308.1244 | 306.6336 | 309.1615
3326 | [8 empty] | 8.462281 | 6.9302 | 9.517345 | 8.303275 | 0.7380689 | 308.1159 | 306.6637 | 309.116
3327 | [8 empty] | 8.33546 | 6.93915 | 10.37524 | 8.54995 | 0.7599956 | 307.9957 | 306.6722 | 309.9291
3328 | [8 empty] | 8.203102 | 6.870894 | 9.895488 | 8.323161 | 0.7398366 | 307.8702 | 306.6075 | 309.4744
3329 | [8 empty] | 8.595154 | 6.892498 | 9.651989 | 8.37988 | 0.7448782 | 308.2419 | 306.628 | 309.2436
3330 | [8 empty] | 8.410381 | 6.857791 | 9.622851 | 8.297008 | 0.7375118 | 308.0667 | 306.5951 | 309.216
3331 | [8 empty] | 8.40275 | 6.855827 | 9.700605 | 8.319727 | 0.7395313 | 308.0595 | 306.5932 | 309.2897
3332 | [8 empty] | 8.326864 | 6.865228 | 9.833349 | 8.341814 | 0.7414946 | 307.9875 | 306.6021 | 309.4155
3333 | [8 empty] | 8.369588 | 6.865647 | 9.944071 | 8.393102 | 0.7460535 | 308.028 | 306.6025 | 309.5204
3334 | [8 empty] | 8.521811 | 6.904346 | 9.867316 | 8.431158 | 0.7494362 | 308.1723 | 306.6392 | 309.4477
3335 | [8 empty] | 7.189635 | 6.91056 | 9.893169 | 7.997788 | 0.7109145 | 306.9096 | 306.6451 | 309.4722
3336 | [8 empty] | 8.498887 | 6.85119 | 9.878005 | 8.409361 | 0.7474988 | 308.1506 | 306.5888 | 309.4578
3337 | [8 empty] | 8.570846 | 6.763778 | 9.862487 | 8.399037 | 0.7465811 | 308.2188 | 306.506 | 309.4431
3338 | [8 empty] | 8.591902 | 6.765163 | 8.542352 | 7.966472 | 0.7081309 | 308.2388 | 306.5073 | 308.1918
3339 | [8 empty] | 8.5542 | 6.794719 | 9.710714 | 8.353211 | 0.7425077 | 308.203 | 306.5353 | 309.2993
3340 | [8 empty] | 8.41917 | 6.725658 | 10.08825 | 8.411024 | 0.7476466 | 308.075 | 306.4698 | 309.6571
3341 | [8 empty] | 8.369975 | 6.727525 | 10.01197 | 8.369824 | 0.7439844 | 308.0284 | 306.4716 | 309.5848
3342 | [8 empty] | 8.467142 | 6.714711 | 9.937278 | 8.373044 | 0.7442706 | 308.1205 | 306.4594 | 309.514
3343 | [8 empty] | 8.543447 | 6.689341 | 9.983351 | 8.405379 | 0.7471448 | 308.1928 | 306.4354 | 309.5577
3344 | [8 empty] | 8.468849 | 6.772181 | 10.05041 | 8.430482 | 0.7493761 | 308.1221 | 306.5139 | 309.6212
3345 | [8 empty] | 8.373709 | 6.897746 | 9.984574 | 8.418676 | 0.7483268 | 308.032 | 306.6329 | 309.5588
3346 | [8 empty] | 8.376993 | 6.941758 | 9.847902 | 8.388884 | 0.7456786 | 308.0351 | 306.6747 | 309.4293
3347 | [8 empty] | 8.496022 | 6.910431 | 9.86928 | 8.425244 | 0.7489106 | 308.1479 | 306.645 | 309.4496
3348 | [8 empty] | 8.583756 | 6.851545 | 9.998289 | 8.477863 | 0.7535879 | 308.231 | 306.5891 | 309.5718
3349 | [8 empty] | 8.646667 | 6.885029 | 9.969055 | 8.50025 | 0.7555778 | 308.2907 | 306.6209 | 309.5441
3350 | [8 empty] | 8.577027 | 6.928493 | 9.879068 | 8.461529 | 0.7521359 | 308.2247 | 306.6621 | 309.4588
3351 | [8 empty] | 8.509738 | 6.898519 | 9.920085 | 8.442781 | 0.7504694 | 308.1609 | 306.6337 | 309.4977
3352 | [8 empty] | 8.496666 | 6.884095 | 9.971857 | 8.450872 | 0.7511887 | 308.1485 | 306.62 | 309.5468
3353 | [8 empty] | 8.618818 | 6.98899 | 9.84832 | 8.485376 | 0.7542556 | 308.2643 | 306.7194 | 309.4296875
3354 | [8 empty] | 8.749308 | 6.943625 | 9.702955 | 8.465296 | 0.7524708 | 308.388 | 306.6764 | 309.2919
3355 | [8 empty] | 8.786012 | 6.942595 | 9.708879 | 8.479162 | 0.7537033 | 308.4228 | 306.6754 | 309.2975
3356 | [8 empty] | 8.725902 | 6.893464 | 9.740303 | 8.453223 | 0.7513976 | 308.3658 | 306.6289 | 309.3273
3357 | [8 empty] | 8.757357 | 6.882549 | 9.833864 | 8.491257 | 0.7547784 | 308.3956 | 306.6185 | 309.416
3358 | [8 empty] | 8.642482 | 6.902736 | 9.788371 | 8.44453 | 0.7506249 | 308.2867 | 306.6377 | 309.3729
3359 | [8 empty] | 8.43163 | 6.875917 | 9.732994 | 8.346847 | 0.741942 | 308.0869 | 306.6122 | 309.3204
3360 | [8 empty] | 8.267881 | 6.809529 | 9.833993 | 8.303801 | 0.7381156 | 307.9316 | 306.5493 | 309.4161
3361 | [8 empty] | 8.104486 | 6.698098 | 9.892912 | 8.231832 | 0.7317184 | 307.7768 | 306.4437 | 309.472
3362 | [8 empty] | 9.462773 | 6.711073 | 9.831417 | 8.668421 | 0.7705263 | 309.0642 | 306.456 | 309.4137
3363 | [8 empty] | 8.082399 | 6.721698 | 9.854148 | 8.219415 | 0.7306147 | 307.7558 | 306.4661 | 309.4352
3364 | [8 empty] | 8.00368 | 6.768672 | 10.00982 | 8.260723 | 0.7342865 | 307.6812 | 306.5106 | 309.5828
3365 | [8 empty] | 8.109702 | 6.817095 | 9.984574 | 8.30379 | 0.7381147 | 307.7817 | 306.5565 | 309.5588
3366 | [8 empty] | 8.262472 | 6.769509 | 9.905629 | 8.312537 | 0.7388922 | 307.9265 | 306.5114 | 309.484
3367 | [8 empty] | 8.467078 | 6.631259 | 9.978392 | 8.35891 | 0.7430142 | 308.1205 | 306.3803 | 309.553
3368 | [8 empty] | 10.10032 | 6.680487 | 10.0809 | 8.953903 | 0.7959025 | 309.6685 | 306.427 | 309.6501
3369 | [8 empty] | 8.529281 | 6.807468 | 10.12073 | 8.485827 | 0.7542957 | 308.1794 | 306.5474 | 309.6879
3370 | [8 empty] | 8.240321 | 6.880714 | 10.05521 | 8.392082 | 0.7459629 | 307.9055 | 306.6168 | 309.6258
3371 | [8 empty] | 8.408996 | 6.762555 | 9.968218 | 8.379923 | 0.7448821 | 308.0654 | 306.5048 | 309.5433
3372 | [8 empty] | 8.574774 | 6.7207 | 10.08403 | 8.459834 | 0.7519852 | 308.2225 | 306.4651 | 309.6531
3373 | [8 empty] | 10.53252 | 6.741402 | 10.07839 | 9.117438 | 0.8104389 | 310.0782 | 306.4847 | 309.6478
3374 | [8 empty] | 8.549757 | 6.818576 | 9.965707 | 8.44468 | 0.7506382 | 308.1988 | 306.5579 | 309.541
3375 | [8 empty] | 8.47033 | 6.824275 | 9.870697 | 8.388434 | 0.7456385 | 308.1235 | 306.5633 | 309.4509
3376 | [8 empty] | 8.464212 | 6.861107 | 9.974625 | 8.433315 | 0.749628 | 308.1177 | 306.5982 | 309.5494
3377 | [8 empty] | 8.505423 | 6.897939 | 9.918089 | 8.440484 | 0.7502652 | 308.1568 | 306.6331 | 309.4958
3378 | [8 empty] | 8.557677 | 6.824661 | 9.765802 | 8.382713 | 0.7451301 | 308.2063 | 306.5637 | 309.3515
3379 | [8 empty] | 8.616854 | 6.808499 | 9.744198 | 8.38985 | 0.7457645 | 308.2624 | 306.5483 | 309.331
3380 | [8 empty] | 8.503749 | 6.74166 | 9.853214 | 8.366208 | 0.7436629 | 308.1552 | 306.485 | 309.4343
3381 | [8 empty] | 8.698857 | 6.702413 | 9.908945 | 8.436738 | 0.7499323 | 308.3401 | 306.4478 | 309.4872
3382 | [8 empty] | 8.731536 | 6.7575 | 9.889435 | 8.45949 | 0.7519547 | 308.3711 | 306.5 | 309.4687
3383 | [8 empty] | 8.724872 | 6.832291 | 9.846292 | 8.467818 | 0.752695 | 308.3648 | 306.5709 | 309.4278
3384 | [8 empty] | 8.712701 | 6.798325 | 9.873143 | 8.46139 | 0.7521235 | 308.3533 | 306.5387 | 309.4532
3385 | [8 empty] | 8.627607 | 6.825595 | 9.92807 | 8.460424 | 0.7520377 | 308.2726 | 306.5645 | 309.5053
3386 | [8 empty] | 8.615502 | 6.797037 | 9.905822 | 8.439454 | 0.7501737 | 308.2611 | 306.5375 | 309.4842
3387 | [8 empty] | 8.513022 | 6.701414 | 9.586599 | 8.267012 | 0.7348455 | 308.164 | 306.4468 | 309.1816
3388 | [8 empty] | 8.410252 | 6.709914 | 10.19269 | 8.437618 | 0.7500105 | 308.0666 | 306.4549 | 309.7561
3389 | [8 empty] | 8.232111 | 6.780037 | 10.39833 | 8.470158 | 0.7529029 | 307.8977 | 306.5214 | 309.951
3390 | [8 empty] | 8.151911 | 6.656372 | 10.36877 | 8.392351 | 0.7459867 | 307.8217 | 306.4041 | 309.923
3391 | [8 empty] | 8.115948 | 6.556178 | 10.32463 | 8.332251 | 0.7406446 | 307.7876 | 306.3092 | 309.8812
3392 | [8 empty] | 8.162342 | 6.533898 | 10.30969 | 8.33531 | 0.7409165 | 307.8316 | 306.2881 | 309.867
3393 | [8 empty] | 8.119715 | 6.662361 | 10.37366 | 8.385246 | 0.7453552 | 307.7912 | 306.4098 | 309.9276
3394 | [8 empty] | 7.987904 | 6.676269 | 10.34185 | 8.335342 | 0.7409193 | 307.6663 | 306.423 | 309.8975
3395 | [8 empty] | 13.79385 | 6.637183 | 10.00196 | 10.14433 | 0.9017183 | 313.1695 | 306.386 | 309.5753
3396 | [8 empty] | 7.849107 | 6.62218 | 10.00911 | 8.160131 | 0.725345 | 307.5347 | 306.3717 | 309.5821
3397 | [8 empty] | 7.193853 | 6.742851 | 10.17044 | 8.035715 | 0.7142858 | 306.9136 | 306.4861 | 309.735
3398 | [8 empty] | 7.413977 | 6.767191 | 8.81164 | 7.664269 | 0.6812684 | 307.1223 | 306.5092 | 308.4471
3399 | [8 empty] | 7.706028 | 6.7075 | 10.03058 | 8.148036 | 0.7242699 | 307.3991 | 306.4526 | 309.6024
3400 | [8 empty] | 7.743246 | 6.694846 | 10.40972 | 8.282605 | 0.7362316 | 307.4344 | 306.4406 | 309.9618
3401 | [8 empty] | 7.842185 | 6.681646 | 10.51217 | 8.345334 | 0.7418074 | 307.5281 | 306.4281 | 310.0589
3402 | [8 empty] | 7.207697 | 6.702058 | 10.49018 | 8.133312 | 0.7229611 | 306.9267 | 306.4474 | 310.0381
3403 | [8 empty] | 8.563988 | 6.682 | 10.40055 | 8.548845 | 0.7598973 | 308.2123 | 306.4284 | 309.953125
3404 | [8 empty] | 8.534529 | 6.549385 | 10.37617 | 8.486696 | 0.754373 | 308.1844 | 306.3027 | 309.93
3405 | [8 empty] | 8.282272 | 6.511361 | 10.36481 | 8.386148 | 0.7454353 | 307.9453 | 306.2667 | 309.9193
3406 | [8 empty] | 10.56623 | 6.445971 | 10.26703 | 9.093076 | 0.8082734 | 310.1102 | 306.2047 | 309.8266
3407 | [8 empty] | 7.933203 | 6.438502 | 10.10737 | 8.159691 | 0.7253059 | 307.6144 | 306.1976 | 309.6752
3408 | [8 empty] | 7.798398 | 6.41751 | 10.03155 | 8.082485 | 0.7184431 | 307.4866 | 306.1777 | 309.6034
3409 | [8 empty] | 7.824992 | 6.485121 | 10.05763 | 8.12258 | 0.7220071 | 307.5118 | 306.2418 | 309.6281
3410 | [8 empty] | 7.839738 | 6.505502 | 10.0896 | 8.144946 | 0.7239952 | 307.5258 | 306.2611 | 309.6584
3411 | [8 empty] | 7.975637 | 6.471503 | 10.50927 | 8.318804 | 0.7394493 | 307.6546 | 306.2289 | 310.0562
3412 | [8 empty] | 9.508427 | 6.500479 | 9.916157 | 8.641688 | 0.76815 | 309.1075 | 306.2564 | 309.494
3413 | [8 empty] | 8.227088 | 6.602605 | 9.843008 | 8.224234 | 0.731043 | 307.893 | 306.3532 | 309.4247
3414 | [8 empty] | 7.703194 | 6.616031 | 9.858044 | 8.05909 | 0.7163635 | 307.3964 | 306.3659 | 309.4389
3415 | [8 empty] | 7.664559 | 6.487343 | 9.827361 | 7.993088 | 0.7104967 | 307.3598 | 306.2439 | 309.4098
3416 | [8 empty] | 7.778565 | 6.414387 | 9.78351 | 7.992154 | 0.7104137 | 307.4678 | 306.1748 | 309.3683
3417 | [8 empty] | 7.905289 | 6.506081 | 9.92308 | 8.111483 | 0.7210207 | 307.588 | 306.2617 | 309.5005
3418 | [8 empty] | 7.872417 | 6.539694 | 10.01091 | 8.141007 | 0.7236451 | 307.5568 | 306.2935 | 309.5838
3419 | [8 empty] | 7.87686 | 6.516931 | 9.953086 | 8.115626 | 0.721389 | 307.561 | 306.272 | 309.529
3420 | [8 empty] | 7.873254 | 6.443138 | 9.909815 | 8.075402 | 0.7178135 | 307.5576 | 306.202 | 309.488
3421 | [8 empty] | 7.859377 | 6.536313 | 10.00634 | 8.13401 | 0.7230231 | 307.5444 | 306.2903 | 309.5795
3422 | [8 empty] | 7.991864 | 6.525978 | 10.09662 | 8.20482 | 0.7293173 | 307.67 | 306.2805 | 309.665
3423 | [8 empty] | 8.266335 | 6.564131 | 10.09362 | 8.308029 | 0.7384915 | 307.9302 | 306.3167 | 309.6622
3424 | [8 empty] | 8.543608 | 6.572727 | 10.0781 | 8.398146 | 0.7465019 | 308.193 | 306.3249 | 309.6475
3425 | [8 empty] | 8.605328 | 6.580486 | 10.18651 | 8.45744 | 0.7517725 | 308.2515 | 306.3322 | 309.7502
3426 | [8 empty] | 8.53778 | 6.673082 | 10.28899 | 8.49995 | 0.7555511 | 308.1875 | 306.42 | 309.8474
3427 | [8 empty] | 8.60639 | 6.76996 | 10.22012 | 8.532157 | 0.7584139 | 308.2525 | 306.5118 | 309.7821
3428 | [8 empty] | 11.36199 | 6.702928 | 9.978553 | 9.347822 | 0.8309175 | 310.8644 | 306.4483 | 309.5531
3429 | [8 empty] | 8.666404 | 6.63831 | 9.893781 | 8.399498 | 0.7466221 | 308.3094 | 306.387 | 309.4728
3430 | [8 empty] | 8.121518 | 6.629617 | 9.82823 | 8.193122 | 0.7282775 | 307.7929 | 306.3788 | 309.4106
3431 | [8 empty] | 8.108092 | 6.637859 | 9.668055 | 8.138002 | 0.723378 | 307.7802 | 306.3866 | 309.2588
3432 | [8 empty] | 8.154969 | 6.606533 | 9.510487 | 8.090663 | 0.7191701 | 307.8246 | 306.3569 | 309.1095
3433 | [8 empty] | 8.132464 | 6.603184 | 9.49719 | 8.077613 | 0.71801 | 307.8033 | 306.3537 | 309.0969
3434 | [8 empty] | 8.056353 | 6.540627 | 9.559071 | 8.052017 | 0.7157349 | 307.7311 | 306.2944 | 309.1555
3435 | [8 empty] | 8.101975 | 6.482932 | 9.638209 | 8.074372 | 0.7177219 | 307.7744 | 306.2397 | 309.2305
3436 | [8 empty] | 8.282047 | 6.459622 | 9.603566 | 8.115078 | 0.7213403 | 307.9451 | 306.2177 | 309.1977
3437 | [8 empty] | 8.534915 | 6.598194 | 9.525652 | 8.219587 | 0.7306299 | 308.1848 | 306.349 | 309.1238
3438 | [8 empty] | 8.575836 | 6.696939 | 9.75009 | 8.340955 | 0.7414182 | 308.2235 | 306.4426 | 309.3366
3439 | [8 empty] | 10.11127 | 6.71014 | 9.663257 | 8.828221 | 0.7847307 | 309.6789 | 306.4551 | 309.2543
3440 | [8 empty] | 8.112825 | 6.658143 | 9.63837 | 8.136446 | 0.7232396 | 307.7847 | 306.4058 | 309.2307
3441 | [8 empty] | 7.945985 | 6.737603 | 9.793265 | 8.158951 | 0.7252401 | 307.6265 | 306.4811 | 309.3775
3442 | [8 empty] | 7.900009 | 6.765259 | 10.02086 | 8.228709 | 0.7314408 | 307.5829 | 306.5074 | 309.5932
3443 | [8 empty] | 7.90355 | 6.791853 | 10.07369 | 8.256365 | 0.7338991 | 307.5863 | 306.5326 | 309.6433
3444 | [8 empty] | 8.086971 | 6.792433 | 10.13892 | 8.339442 | 0.7412837 | 307.7602 | 306.5331 | 309.7051
3445 | [8 empty] | 8.238615 | 6.864262 | 10.23303 | 8.445303 | 0.7506936 | 307.9039 | 306.6012 | 309.7943
3446 | [8 empty] | 8.420394 | 6.890309 | 10.3283 | 8.546334 | 0.7596741 | 308.0762 | 306.6259 | 309.8846
3447 | [8 empty] | 8.054067 | 6.884578 | 10.37221 | 8.436953 | 0.7499514 | 307.729 | 306.6205 | 309.9263
3448 | [8 empty] | 8.275962 | 6.86819 | 10.35299 | 8.499048 | 0.755471 | 307.9393 | 306.6049 | 309.9081
3449 | [8 empty] | 8.437876 | 6.833676 | 10.26368 | 8.511744 | 0.7565995 | 308.0928 | 306.5722 | 309.8234
3450 | [8 empty] | 8.507677 | 6.843109 | 10.2226 | 8.524462 | 0.7577299 | 308.1589 | 306.5811 | 309.7845
3451 | [8 empty] | 8.483852 | 6.945396 | 10.25373 | 8.560994 | 0.7609772 | 308.1364 | 306.6781 | 309.814
3452 | [8 empty] | 8.578058 | 6.901964 | 10.2463 | 8.575439 | 0.7622612 | 308.2256 | 306.6369 | 309.8069
3453 | [8 empty] | 8.691355 | 6.837217 | 10.30412 | 8.610898 | 0.7654131 | 308.333 | 306.5756 | 309.8617
3454 | [8 empty] | 8.668013 | 6.8179 | 10.42164 | 8.635849 | 0.7676311 | 308.3109 | 306.5573 | 309.9731
3455 | [8 empty] | 8.596892 | 6.758981 | 10.42775 | 8.594542 | 0.7639593 | 308.2435 | 306.5014 | 309.9789
3456 | [8 empty] | 8.588071 | 6.730584 | 10.31027 | 8.542975 | 0.7593755 | 308.2351 | 306.4745 | 309.8676
3457 | [8 empty] | 8.66328 | 6.869671 | 10.29713 | 8.610028 | 0.7653358 | 308.3064 | 306.6063 | 309.8551
3458 | [8 empty] | 8.66357 | 6.971926 | 10.37118 | 8.668893 | 0.7705683 | 308.3067 | 306.7032 | 309.9253
3459 | [8 empty] | 8.542964 | 6.934353 | 10.43033 | 8.635882 | 0.7676339 | 308.1924 | 306.6676 | 309.9814
3460 | [8 empty] | 8.477767 | 6.800192 | 10.44672 | 8.574892 | 0.7622126 | 308.1306 | 306.5405 | 309.9969
3461 | [8 empty] | 9.821018 | 6.898873 | 10.29131 | 9.003732 | 0.8003318 | 309.4038 | 306.634 | 309.8496
3462 | [8 empty] | 8.687589 | 7.023278 | 10.13419 | 8.615019 | 0.7657794 | 308.3295 | 306.7519 | 309.7007
3463 | [8 empty] | 8.376446 | 7.03709 | 10.0434 | 8.485644 | 0.7542795 | 308.0345 | 306.765 | 309.6146
3464 | [8 empty] | 8.298306 | 6.986768 | 10.01165 | 8.432242 | 0.7495326 | 307.9605 | 306.7173 | 309.5845
3465 | [8 empty] | 8.385171 | 7.003542 | 9.874946 | 8.42122 | 0.7485529 | 308.0428 | 306.7332 | 309.4549
3466 | [8 empty] | 8.404843 | 6.983806 | 9.877136 | 8.421928 | 0.7486158 | 308.0615 | 306.7145 | 309.457
3467 | [8 empty] | 8.323934 | 6.924791 | 9.89787 | 8.382198 | 0.7450843 | 307.9848 | 306.6586 | 309.4767
3468 | [8 empty] | 8.386877 | 6.876464 | 9.878456 | 8.380599 | 0.7449422 | 308.0444 | 306.6128 | 309.4583
3469 | [8 empty] | 8.390612 | 6.919929 | 9.893556 | 8.401366 | 0.7467881 | 308.048 | 306.654 | 309.4726
3470 | [8 empty] | 8.334494 | 6.953864 | 9.95666 | 8.415006 | 0.7480005 | 307.9948 | 306.6861 | 309.5324
3471 | [8 empty] | 8.312569 | 6.954314 | 9.905243 | 8.390709 | 0.7458408 | 307.974 | 306.6866 | 309.4836
3472 | [8 empty] | 3.894016 | 6.885769 | 9.858881 | 6.879555 | 0.611516 | 303.7858 | 306.6216 | 309.4397
3473 | [8 empty] | 8.574452 | 6.791209 | 9.870536 | 8.412065 | 0.7477392 | 308.2222 | 306.532 | 309.4507
3474 | [8 empty] | 9.336339 | 6.782066 | 9.951251 | 8.689885 | 0.7724342 | 308.9444 | 306.5233 | 309.5273
3475 | [8 empty] | 9.217568 | 6.875338 | 10.13535 | 8.742751 | 0.7771334 | 308.8318 | 306.6117 | 309.7018
3476 | [8 empty] | 9.062125 | 6.875144 | 10.16745 | 8.701572 | 0.7734731 | 308.6845 | 306.6115 | 309.7322
3477 | [8 empty] | 9.105654 | 6.895428 | 10.07521 | 8.692096 | 0.7726308 | 308.7257 | 306.6307 | 309.6447
3478 | [8 empty] | 9.137593 | 6.911043 | 10.0658 | 8.704813 | 0.7737612 | 308.756 | 306.6455 | 309.6358
3479 | [8 empty] | 10.43329 | 7.001288 | 10.22926 | 9.221281 | 0.8196694 | 309.9842 | 306.7311 | 309.7908
3480 | [8 empty] | 8.163308 | 6.954926 | 10.24266 | 8.453631 | 0.7514338 | 307.8325 | 306.6871 | 309.8035
3481 | [8 empty] | 8.105226 | 7.10892 | 10.18062 | 8.464921 | 0.7524374 | 307.7775 | 306.8331 | 309.7447
3482 | [8 empty] | 8.340386 | 7.144851 | 10.21065 | 8.565297 | 0.7613598 | 308.0004 | 306.8672 | 309.7731
3483 | [8 empty] | 8.386716 | 7.077851 | 10.27765 | 8.580741 | 0.7627325 | 308.0443 | 306.8036 | 309.8366
3484 | [8 empty] | 8.360251 | 6.983838 | 10.24716 | 8.530418 | 0.7582594 | 308.0192 | 306.7145 | 309.8077
3485 | [8 empty] | 8.355068 | 7.073858 | 10.11867 | 8.515866 | 0.7569658 | 308.0143 | 306.7999 | 309.6859
3486 | [8 empty] | 8.429891 | 7.166583 | 10.00074 | 8.532404 | 0.7584359 | 308.0852 | 306.8878 | 309.5742
3487 | [8 empty] | 8.499338 | 7.179687 | 9.937632 | 8.538886 | 0.7590121 | 308.151 | 306.9002 | 309.5143
3488 | [8 empty] | 8.529474 | 7.06259 | 9.979036 | 8.5237 | 0.7576622 | 308.1796 | 306.7892 | 309.5536
3489 | [8 empty] | 8.676706 | 7.077014 | 10.00363 | 8.585785 | 0.7631809 | 308.3192 | 306.8029 | 309.5769
3490 | [8 empty] | 8.36331 | 7.048262 | 9.976267 | 8.462613 | 0.7522323 | 308.0221 | 306.7756 | 309.551
3491 | [8 empty] | 9.010966 | 7.025468 | 10.11523 | 8.71722 | 0.774864 | 308.636 | 306.754 | 309.6827
3492 | [8 empty] | 9.037881 | 6.974662 | 10.23396 | 8.748836 | 0.7776743 | 308.6615 | 306.7058 | 309.7952
3493 | [8 empty] | 9.005653 | 6.953896 | 10.20789 | 8.722478 | 0.7753314 | 308.631 | 306.6862 | 309.7705
3494 | [8 empty] | 8.928157 | 6.974179 | 10.16822 | 8.690186 | 0.7724609 | 308.5575 | 306.7054 | 309.7329
3495 | [8 empty] | 8.751176 | 6.982615 | 10.29671 | 8.676835 | 0.7712742 | 308.3897 | 306.7134 | 309.8547
3496 | [8 empty] | 8.577929 | 6.841499 | 10.34855 | 8.589326 | 0.7634957 | 308.2255 | 306.5796 | 309.9038
3497 | [8 empty] | 8.5646 | 6.754957 | 10.33712 | 8.552226 | 0.7601978 | 308.2129 | 306.4976 | 309.893
3498 | [8 empty] | 8.539905 | 6.789986 | 10.36043 | 8.563441 | 0.7611947 | 308.1895 | 306.5308 | 309.9151
3499 | [8 empty] | 8.608386 | 6.79826 | 10.41925 | 8.608633 | 0.7652118 | 308.2544 | 306.5386 | 309.9709
3500 | [8 empty] | 8.525675 | 6.776496 | 10.35705 | 8.553073 | 0.7602732 | 308.176 | 306.518 | 309.9119
3501 | [8 empty] | 6.66381 | 6.745491 | 10.14642 | 7.851908 | 0.6979474 | 306.4112 | 306.4886 | 309.7122
3502 | [8 empty] | 9.04226 | 6.687602 | 9.992945 | 8.574269 | 0.7621573 | 308.6656 | 306.4337 | 309.5668
3503 | [8 empty] | 8.959388 | 6.566255 | 9.995199 | 8.506947 | 0.7561731 | 308.5871 | 306.3187 | 309.5689
3504 | [8 empty] | 8.7467 | 6.440272 | 10.12772 | 8.43823 | 0.7500649 | 308.3855 | 306.1993 | 309.6945
3505 | [8 empty] | 11.78288 | 6.536345 | 10.17988 | 9.499702 | 0.8444179 | 311.2634 | 306.2904 | 309.744
3506 | [8 empty] | 8.731085 | 6.622792 | 10.21835 | 8.524076 | 0.7576956 | 308.3707 | 306.3723 | 309.7804
3507 | [8 empty] | 8.384495 | 6.663005 | 10.24613 | 8.431211 | 0.749441 | 308.0422 | 306.4104 | 309.8068
3508 | [8 empty] | 8.338133 | 6.589276 | 10.25103 | 8.392812 | 0.7460278 | 307.9982 | 306.3405 | 309.8114
3509 | [8 empty] | 8.229857 | 6.660622 | 10.05943 | 8.316636 | 0.7392566 | 307.8956 | 306.4082 | 309.6298
3510 | [8 empty] | 8.244378 | 6.757307 | 9.863807 | 8.288497 | 0.7367553 | 307.9094 | 306.4998 | 309.4444
3511 | [8 empty] | 8.345602 | 6.755858 | 9.792042 | 8.297834 | 0.7375852 | 308.0053 | 306.4984 | 309.3763
3512 | [8 empty] | 8.602205 | 6.697519 | 9.732801 | 8.344175 | 0.7417044 | 308.2485 | 306.4431 | 309.3202
3513 | [8 empty] | 8.325286 | 6.76996 | 9.683155 | 8.259467 | 0.7341748 | 307.9861 | 306.5118 | 309.2731
3514 | [8 empty] | 8.448694 | 6.836187 | 9.549895 | 8.278259 | 0.7358452 | 308.103 | 306.5746 | 309.1468
3515 | [8 empty] | 8.474644 | 6.839503 | 9.485954 | 8.2667 | 0.7348178 | 308.1276 | 306.5777 | 309.0862
3516 | [8 empty] | 6.382674 | 6.830521 | 9.458587 | 7.55726 | 0.6717565 | 306.1447 | 306.5692 | 309.0603
3517 | [8 empty] | 8.683467 | 6.806019 | 9.481575 | 8.323687 | 0.7398833 | 308.3256 | 306.546 | 309.0821
3518 | [8 empty] | 9.233472 | 6.777816 | 9.458813 | 8.490034 | 0.7546697 | 308.8469 | 306.5193 | 309.0605
3519 | [8 empty] | 9.138043 | 6.833901 | 9.535471 | 8.502472 | 0.7557753 | 308.7564 | 306.5724 | 309.1331
3520 | [8 empty] | 9.021977 | 6.781711 | 9.723593 | 8.509094 | 0.7563639 | 308.6464 | 306.5229 | 309.3115
3521 | [8 empty] | 8.989974 | 6.682354 | 9.772209 | 8.481512 | 0.7539122 | 308.6161 | 306.4288 | 309.3575
3522 | [8 empty] | 9.049214 | 6.623275 | 9.857593 | 8.510027 | 0.7564469 | 308.6722 | 306.3728 | 309.4385
3523 | [8 empty] | 9.038139 | 6.665291 | 9.97044 | 8.557956 | 0.7607072 | 308.6617 | 306.4126 | 309.5454
3524 | [8 empty] | 8.950534 | 6.66191 | 10.00331 | 8.538585 | 0.7589854 | 308.5787 | 306.4094 | 309.5766
3525 | [8 empty] | 8.948441 | 6.69211 | 10.00724 | 8.549264 | 0.7599345 | 308.5767 | 306.438 | 309.5803
3526 | [8 empty] | 9.06293 | 6.724563 | 9.922629 | 8.570041 | 0.7617814 | 308.6852 | 306.4688 | 309.5001
3527 | [8 empty] | 9.090554 | 6.682451 | 9.874431 | 8.549146 | 0.759924 | 308.7114 | 306.4289 | 309.4544
3528 | [8 empty] | 9.000083 | 6.582772 | 9.831739 | 8.471532 | 0.753025 | 308.6257 | 306.3344 | 309.414
3529 | [8 empty] | 8.920559 | 6.606629 | 9.788114 | 8.438434 | 0.750083 | 308.5503 | 306.357 | 309.3726
3530 | [8 empty] | 8.906296 | 6.639019 | 9.655917 | 8.400411 | 0.7467032 | 308.5368 | 306.3877 | 309.2473
3531 | [8 empty] | 8.978995 | 6.660043 | 9.69262 | 8.443886 | 0.7505676 | 308.6057 | 306.4076 | 309.2821
3532 | [8 empty] | 8.882858 | 6.615097 | 9.872886 | 8.456947 | 0.7517286 | 308.5146 | 306.365 | 309.453
3533 | [8 empty] | 8.72851 | 6.673146 | 9.858623 | 8.420093 | 0.7484527 | 308.3683 | 306.42 | 309.4395
3534 | [8 empty] | 9.858655 | 6.725368 | 9.768957 | 8.784327 | 0.7808291 | 309.4395 | 306.4695 | 309.3545
3535 | [8 empty] | 8.393703 | 6.742497 | 9.713548 | 8.283249 | 0.7362888 | 308.0509 | 306.4858 | 309.3019
3536 | [8 empty] | 8.244185 | 6.750964 | 9.764192 | 8.253114 | 0.7336101 | 307.9092 | 306.4938 | 309.3499
3537 | [8 empty] | 8.342801 | 6.81175 | 9.865223 | 8.339925 | 0.7413267 | 308.0027 | 306.5514 | 309.4457
3538 | [8 empty] | 8.654974 | 6.88432 | 9.862776 | 8.467357 | 0.7526539 | 308.2986 | 306.6202 | 309.4434
3539 | [8 empty] | 8.062245 | 6.844043 | 9.738178 | 8.214822 | 0.7302064 | 307.7367 | 306.582 | 309.3253
3540 | [8 empty] | 8.98141 | 6.892981 | 9.686471 | 8.520287 | 0.7573589 | 308.608 | 306.6284 | 309.2763
3541 | [8 empty] | 8.979156 | 6.890373 | 9.763645 | 8.544391 | 0.7595014 | 308.6058 | 306.6259 | 309.3494
3542 | [8 empty] | 9.134276 | 6.840373 | 9.799672 | 8.59144 | 0.7636836 | 308.7529 | 306.5786 | 309.3836
3543 | [8 empty] | 9.157844 | 6.908113 | 9.761005 | 8.608987 | 0.7652433 | 308.7752 | 306.6428 | 309.3469
3544 | [8 empty] | 9.050019 | 6.825884 | 9.868314 | 8.581406 | 0.7627916 | 308.673 | 306.5648 | 309.4486
3545 | [8 empty] | 8.602655 | 6.737538 | 9.948031 | 8.429408 | 0.7492807 | 308.249 | 306.4811 | 309.5242
3546 | [8 empty] | 9.122493 | 6.689631 | 9.867187 | 8.55977 | 0.7608685 | 308.7417 | 306.4357 | 309.4476
3547 | [8 empty] | 9.213511 | 6.732484 | 9.869602 | 8.605199 | 0.7649066 | 308.828 | 306.4763 | 309.4499
3548 | [8 empty] | 9.116569 | 6.760011 | 9.955694 | 8.610758 | 0.7654007 | 308.7361 | 306.5024 | 309.5315
3549 | [8 empty] | 8.809 | 6.865357 | 10.0499 | 8.574752 | 0.7622002 | 308.4445 | 306.6022 | 309.6208
3550 | [8 empty] | 9.556399 | 7.003188 | 10.01587 | 8.858485 | 0.7874209 | 309.153 | 306.7329 | 309.5885
3551 | [8 empty] | 8.899149 | 6.982325 | 9.918057 | 8.599844 | 0.7644305 | 308.53 | 306.7131 | 309.4958
3552 | [8 empty] | 8.840262 | 6.932518 | 9.951927 | 8.574902 | 0.7622135 | 308.4742 | 306.6659 | 309.5279
3553 | [8 empty] | 8.765825 | 6.982293 | 10.05338 | 8.600498 | 0.7644887 | 308.4036 | 306.7131 | 309.6241
3554 | [8 empty] | 8.626223 | 7.081553 | 10.01587 | 8.574548 | 0.7621821 | 308.2713 | 306.8072 | 309.5885
3555 | [8 empty] | 8.580182 | 7.083517 | 9.89845 | 8.520716 | 0.757397 | 308.2277 | 306.809 | 309.4772
3556 | [8 empty] | 7.719067 | 7.046138 | 9.974658 | 8.246621 | 0.733033 | 307.4114 | 306.7736 | 309.5494
3557 | [8 empty] | 8.594832 | 6.990438 | 10.04291 | 8.542728 | 0.7593536 | 308.2415 | 306.7208 | 309.6141
3558 | [8 empty] | 8.534625 | 7.022731 | 9.949255 | 8.502204 | 0.7557514 | 308.1845 | 306.7514 | 309.5254
3559 | [8 empty] | 8.451334 | 6.943819 | 9.792718 | 8.395957 | 0.7463073 | 308.1055 | 306.6766 | 309.377
3560 | [8 empty] | 8.376703 | 6.894977 | 9.74481 | 8.33883 | 0.7412294 | 308.0348 | 306.6303 | 309.3316
3561 | [8 empty] | 8.285106 | 6.956504 | 9.802538 | 8.348049 | 0.7420488 | 307.948 | 306.6886 | 309.3863
3562 | [8 empty] | 8.32284 | 6.864938 | 9.741816 | 8.309865 | 0.7386546 | 307.9837 | 306.6018 | 309.3287
3563 | [8 empty] | 8.347598 | 6.875756 | 9.6828 | 8.302052 | 0.7379601 | 308.0072 | 306.6121 | 309.2728
3564 | [8 empty] | 8.280341 | 6.878783 | 9.518923 | 8.226015 | 0.7312014 | 307.9435 | 306.615 | 309.1175
3565 | [8 empty] | 8.139258 | 6.777558 | 9.482219 | 8.133012 | 0.7229344 | 307.8097 | 306.519 | 309.0827
3566 | [8 empty] | 8.192317 | 6.690919 | 9.512805 | 8.132014 | 0.7228456 | 307.86 | 306.4369 | 309.1117
3567 | [8 empty] | 8.865568 | 6.682322 | 9.447769 | 8.331887 | 0.7406121 | 308.4982 | 306.4287 | 309.05
3568 | [8 empty] | 8.243734 | 6.705471 | 9.477164 | 8.142123 | 0.7237443 | 307.9088 | 306.4507 | 309.0779
3569 | [8 empty] | 8.143314 | 6.718994 | 9.62578125 | 8.162696 | 0.725573 | 307.8136 | 306.4635 | 309.21875
3570 | [8 empty] | 8.132464 | 6.738215 | 9.623463 | 8.164714 | 0.7257524 | 307.8033 | 306.4817 | 309.2166
3571 | [8 empty] | 8.323355 | 6.704956 | 9.52211 | 8.183474 | 0.7274199 | 307.9842 | 306.4502 | 309.1205
3572 | [8 empty] | 7.571352 | 6.636121 | 9.65244 | 7.953304 | 0.7069604 | 307.2714 | 306.3849 | 309.244
3573 | [8 empty] | 8.380599 | 6.744944 | 9.759524 | 8.295022 | 0.7373353 | 308.0385 | 306.4881 | 309.3455
3574 | [8 empty] | 8.371488 | 6.870412 | 9.796034 | 8.345978 | 0.7418647 | 308.0298 | 306.607 | 309.3801
3575 | [8 empty] | 8.348403 | 6.882195 | 9.784282 | 8.338294 | 0.7411817 | 308.008 | 306.6182 | 309.369
3576 | [8 empty] | 8.336909 | 6.824307 | 9.818217 | 8.326478 | 0.7401313 | 307.9971 | 306.5633 | 309.4012
3577 | [8 empty] | 8.312923 | 6.730101 | 9.935507 | 8.326177 | 0.7401046 | 307.9743 | 306.474 | 309.5123
3578 | [8 empty] | 7.354833 | 6.763521 | 9.96809 | 8.028814 | 0.7136724 | 307.0662 | 306.5057 | 309.5432
3579 | [8 empty] | 8.40143 | 6.789503 | 9.847998 | 8.34631 | 0.7418943 | 308.0582 | 306.5303 | 309.4294
3580 | [8 empty] | 8.460703 | 6.813586 | 9.780161 | 8.351483 | 0.7423541 | 308.1144 | 306.5532 | 309.3651
3581 | [8 empty] | 8.308094 | 6.810495 | 9.911779 | 8.343456 | 0.7416405 | 307.9698 | 306.5502 | 309.4898
3582 | [8 empty] | 8.248595 | 6.847102 | 9.921373 | 8.339023 | 0.7412465 | 307.9134 | 306.5849 | 309.4989
3583 | [8 empty] | 9.001918 | 6.871957 | 9.738532 | 8.537469 | 0.7588861 | 308.6274 | 306.6085 | 309.3256
3584 | [8 empty] | 7.973223 | 6.945203 | 9.720534 | 8.212987 | 0.7300433 | 307.6523 | 306.6779 | 309.3086
3585 | [8 empty] | 7.843118 | 6.906535 | 9.787599 | 8.179084 | 0.7270297 | 307.529 | 306.6413 | 309.3721
3586 | [8 empty] | 7.968329 | 6.875659 | 9.803471 | 8.21582 | 0.7302951 | 307.6477 | 306.612 | 309.3872
3587 | [8 empty] | 8.179825 | 6.962138 | 9.757012 | 8.299658 | 0.7377474 | 307.8482 | 306.694 | 309.3431
3588 | [8 empty] | 8.25394 | 7.004411 | 9.67488 | 8.311077 | 0.7387624 | 307.9184 | 306.734 | 309.2653
3589 | [8 empty] | 8.830636 | 6.90425 | 9.630868 | 8.455251 | 0.7515779 | 308.4651 | 306.6391 | 309.2236
3590 | [8 empty] | 7.936133 | 6.796103 | 9.649735 | 8.127324 | 0.7224288 | 307.6171875 | 306.5366 | 309.2415
3591 | [8 empty] | 7.923351 | 6.791853 | 9.623721 | 8.112975 | 0.7211533 | 307.6051 | 306.5326 | 309.2168
3592 | [8 empty] | 8.027248 | 6.80998 | 9.529322 | 8.122183 | 0.7219718 | 307.7036 | 306.5497 | 309.1273
3593 | [8 empty] | 8.076765 | 6.758144 | 9.544003 | 8.126304 | 0.7223381 | 307.7505 | 306.5006 | 309.1412
3594 | [8 empty] | 8.05793 | 6.852704 | 9.622336 | 8.177657 | 0.7269028 | 307.7326 | 306.5902 | 309.2155
3595 | [8 empty] | 8.195987 | 6.825208 | 9.646322 | 8.222506 | 0.7308894 | 307.8635 | 306.5642 | 309.2382
3596 | [8 empty] | 8.282112 | 6.715871 | 9.653438 | 8.21714 | 0.7304124 | 307.9451 | 306.4605 | 309.245
3597 | [8 empty] | 8.266335 | 6.665645 | 9.778326 | 8.236769 | 0.7321572 | 307.9302 | 306.4129 | 309.3633
3598 | [8 empty] | 8.182336 | 6.747487 | 9.788049 | 8.239291 | 0.7323814 | 307.8506 | 306.4905 | 309.3726
3599 | [8 empty] | 8.060442 | 6.731647 | 9.900156 | 8.230748 | 0.7316221 | 307.735 | 306.4755 | 309.4788
3600 | [8 empty] | 8.137229 | 6.711653 | 10.0103 | 8.286394 | 0.7365683 | 307.8078 | 306.4565 | 309.5832
3601 | [8 empty] | 8.23224 | 6.704859 | 10.22073 | 8.385944 | 0.7454172 | 307.8979 | 306.4501 | 309.7827
3602 | [8 empty] | 8.360187 | 6.710494 | 10.47193 | 8.514202 | 0.756818 | 308.0191 | 306.4554 | 310.0208
3603 | [8 empty] | 8.519074 | 6.688504 | 10.53278 | 8.580118 | 0.7626772 | 308.1697 | 306.4346 | 310.0785
3604 | [8 empty] | 8.641838 | 6.723179 | 10.42041 | 8.595143 | 0.7640127 | 308.2861 | 306.4675 | 309.972
3605 | [8 empty] | 8.65462 | 6.772407 | 10.34903 | 8.59202 | 0.7637351 | 308.2982 | 306.5141 | 309.9043
3606 | [8 empty] | 8.665663 | 6.736701 | 10.39494 | 8.599103 | 0.7643647 | 308.3087 | 306.4803 | 309.9478
3607 | [8 empty] | 8.92336 | 6.864198 | 10.35682 | 8.714794 | 0.7746484 | 308.5529 | 306.6011 | 309.9117
3608 | [8 empty] | 8.850018 | 6.915067 | 10.25525 | 8.673444 | 0.7709728 | 308.4834 | 306.6494 | 309.8154
3609 | [8 empty] | 8.728027 | 6.953864 | 10.36285 | 8.681579 | 0.7716959 | 308.3678 | 306.6861 | 309.9174
3610 | [8 empty] | 8.586364 | 6.753057 | 10.44981 | 8.596409 | 0.7641253 | 308.2335 | 306.4958 | 309.9998
3611 | [8 empty] | 8.538972 | 6.778073 | 10.38445 | 8.567165 | 0.7615257 | 308.1886 | 306.5195 | 309.9379
3612 | [8 empty] | 8.582533 | 6.845395 | 10.2517 | 8.559878 | 0.760878 | 308.2299 | 306.5833 | 309.812
3613 | [8 empty] | 8.508353 | 6.86687 | 9.790722 | 8.388648 | 0.7456576 | 308.1596 | 306.6037 | 309.3751
3614 | [8 empty] | 8.493479 | 6.840952 | 10.19861 | 8.511015 | 0.7565346 | 308.1455 | 306.5791 | 309.7617
3615 | [8 empty] | 8.598438 | 6.808563 | 10.30953 | 8.572176 | 0.7619712 | 308.245 | 306.5484 | 309.8669
3616 | [8 empty] | 10.06925 | 6.791338 | 10.09604 | 8.985541 | 0.7987148 | 309.6391 | 306.5321 | 309.6645
3617 | [8 empty] | 8.70169 | 6.820894 | 9.930098 | 8.484228 | 0.7541536 | 308.3428 | 306.5601 | 309.5072
3618 | [8 empty] | 8.658 | 6.954926 | 9.842911 | 8.485279 | 0.754247 | 308.3014 | 306.6871 | 309.4246
3619 | [8 empty] | 8.727415 | 6.91217 | 11.4436 | 9.027729 | 0.8024648 | 308.3672 | 306.6466 | 310.9418
3620 | [8 empty] | 8.826353 | 6.859207 | 9.572915 | 8.419492 | 0.7483993 | 308.461 | 306.5964 | 309.1686
3621 | [8 empty] | 8.886335 | 6.833772 | 9.644648 | 8.454918 | 0.7515483 | 308.5179 | 306.5723 | 309.2366
3622 | [8 empty] | 4.823806 | 6.945782 | 9.825558 | 7.198382 | 0.6398562 | 304.6671 | 306.6785 | 309.4081
3623 | [8 empty] | 8.970238 | 7.029331 | 9.916318 | 8.638629 | 0.7678781 | 308.5974 | 306.7577 | 309.4941
3624 | [8 empty] | 9.140716 | 7.058179 | 9.97176 | 8.723551 | 0.7754268 | 308.759 | 306.785 | 309.5467
3625 | [8 empty] | 9.002337 | 7.010368 | 10.46967 | 8.827459 | 0.784663 | 308.6278 | 306.7397 | 310.0186
3626 | [8 empty] | 8.75182 | 7.013491 | 10.39462 | 8.719978 | 0.7751091 | 308.3904 | 306.7426 | 309.9475
3627 | [8 empty] | 8.477059 | 6.967676 | 10.21178 | 8.552172 | 0.7601931 | 308.1299 | 306.6992 | 309.7742
3628 | [8 empty] | 8.350657 | 6.964327 | 10.1338 | 8.482929 | 0.7540381 | 308.0101 | 306.696 | 309.7003
3629 | [8 empty] | 8.255324 | 6.980812 | 10.11288 | 8.44967 | 0.7510818 | 307.9197 | 306.7117 | 309.6805
3630 | [8 empty] | 8.089676 | 6.974662 | 8.969787 | 8.011375 | 0.7121222 | 307.7627 | 306.7058 | 308.597
3631 | [8 empty] | 8.146051 | 6.998681 | 10.43081 | 8.525181 | 0.7577939 | 307.8162 | 306.7286 | 309.9818
3632 | [8 empty] | 8.345441 | 7.043176 | 10.53664 | 8.641752 | 0.7681557 | 308.0052 | 306.7708 | 310.0821
3633 | [8 empty] | 9.558202 | 6.997554 | 10.51732 | 9.024359 | 0.8021653 | 309.1547 | 306.7275 | 310.0638
3634 | [8 empty] | 8.075284 | 6.933806 | 10.60657 | 8.538553 | 0.7589825 | 307.7491 | 306.6671 | 310.1484
3635 | [8 empty] | 7.930402 | 7.000419 | 10.59144 | 8.507419 | 0.7562151 | 307.6118 | 306.7303 | 310.1341
3636 | [8 empty] | 8.06994 | 7.067129 | 10.46339 | 8.533487 | 0.7585322 | 307.744 | 306.7935 | 310.0127
3637 | [8 empty] | 8.103005 | 7.05219 | 10.51668 | 8.557291 | 0.7606481 | 307.7754 | 306.7793 | 310.0632
3638 | [8 empty] | 8.076282 | 7.040696 | 10.56046 | 8.559148 | 0.7608131 | 307.75 | 306.7684 | 310.1047
3639 | [8 empty] | 8.0135 | 7.017676 | 10.56082 | 8.530665 | 0.7582813 | 307.6905 | 306.7466 | 310.105
3640 | [8 empty] | 8.079953 | 7.031778 | 10.42469 | 8.512142 | 0.7566348 | 307.7535 | 306.76 | 309.976
3641 | [8 empty] | 8.134976 | 7.039473 | 10.30261 | 8.492352 | 0.7548757 | 307.8057 | 306.7673 | 309.8603
3642 | [8 empty] | 8.125542 | 7.169642 | 10.29333 | 8.529506 | 0.7581783 | 307.7967 | 306.8907 | 309.8515
3643 | [8 empty] | 8.148273 | 7.145301 | 10.35216 | 8.548577 | 0.7598735 | 307.8183 | 306.8676 | 309.9073
3644 | [8 empty] | 7.689962 | 7.091727 | 10.22067 | 8.334119 | 0.7408106 | 307.3839 | 306.8168 | 309.7826
3645 | [8 empty] | 8.36273 | 7.039312 | 10.22624 | 8.54276 | 0.7593564 | 308.0215 | 306.7671 | 309.7879
3646 | [8 empty] | 8.410574 | 7.152288 | 10.31307 | 8.625311 | 0.7666943 | 308.0669 | 306.8742 | 309.8702
3647 | [8 empty] | 8.270907 | 7.134612 | 10.27479 | 8.560103 | 0.760898 | 307.9345 | 306.8575 | 309.8339
3648 | [8 empty] | 8.23459 | 7.125726 | 10.09523 | 8.485183 | 0.7542385 | 307.9001 | 306.849 | 309.6637
3649 | [8 empty] | 8.866985 | 7.11024 | 10.11648 | 8.697902 | 0.7731468 | 308.4995 | 306.8344 | 309.6839
3650 | [8 empty] | 8.355647 | 7.111624 | 10.15991 | 8.542395 | 0.759324 | 308.0148 | 306.8357 | 309.725
3651 | [8 empty] | 8.323548 | 7.066453 | 10.17534 | 8.521779 | 0.7574915 | 307.9844 | 306.7928 | 309.7397
3652 | [8 empty] | 8.42841 | 7.117452 | 10.12179 | 8.555885 | 0.7605231 | 308.0838 | 306.8412 | 309.6889
3653 | [8 empty] | 8.453749 | 7.222443 | 10.11767 | 8.597955 | 0.7642626 | 308.1078 | 306.9407 | 309.685
3654 | [8 empty] | 8.483916 | 7.213589 | 10.28036 | 8.659288 | 0.7697145 | 308.1364 | 306.9323 | 309.8392
3655 | [8 empty] | 9.980614 | 7.241889 | 10.34053 | 9.187679 | 0.8166826 | 309.5551 | 306.9591 | 309.8962
3656 | [8 empty] | 8.546312 | 7.252289 | 10.27093 | 8.689842 | 0.7724304 | 308.1956 | 306.969 | 309.8303
3657 | [8 empty] | 8.509319 | 7.158759 | 10.25808 | 8.642053 | 0.7681824 | 308.1605 | 306.8803 | 309.8181
3658 | [8 empty] | 8.521714 | 7.094335 | 10.34729 | 8.654448 | 0.7692843 | 308.1722 | 306.8193 | 309.9026
3659 | [8 empty] | 8.533852 | 7.031617 | 10.32511 | 8.630194 | 0.7671283 | 308.1837 | 306.7598 | 309.8816
3660 | [8 empty] | 9.143227 | 7.023761 | 10.19314 | 8.786709 | 0.7810408 | 308.7614 | 306.7524 | 309.7565
3661 | [8 empty] | 8.746539 | 6.965969 | 10.15608 | 8.622864 | 0.7664768 | 308.3853 | 306.6976 | 309.7214
3662 | [8 empty] | 8.766791 | 7.006086 | 10.19134 | 8.654738 | 0.76931 | 308.4045 | 306.7356 | 309.7548
3663 | [8 empty] | 8.693416 | 6.916709 | 10.17215 | 8.594091 | 0.7639192 | 308.335 | 306.6509 | 309.7366
3664 | [8 empty] | 8.70755 | 6.80412 | 10.11387 | 8.541848 | 0.7592754 | 308.3484 | 306.5442 | 309.6814
3665 | [8 empty] | 8.763217 | 6.803895 | 10.05466 | 8.540592 | 0.7591637 | 308.4012 | 306.544 | 309.6253
3666 | [8 empty] | 9.154174 | 6.857758 | 10.07369 | 8.695208 | 0.7729074 | 308.7717 | 306.595 | 309.6433
3667 | [8 empty] | 8.520684 | 6.913876 | 10.14752 | 8.52736 | 0.7579875 | 308.1713 | 306.6482 | 309.7133
3668 | [8 empty] | 8.350721 | 6.915389 | 10.17582 | 8.480643 | 0.7538349 | 308.0102 | 306.6497 | 309.7401
3669 | [8 empty] | 8.307611 | 6.930135 | 10.16793 | 8.468559 | 0.7527608 | 307.9693 | 306.6636 | 309.7326
3670 | [8 empty] | 8.308383 | 6.910979 | 10.29214 | 8.503835 | 0.7558964 | 307.97 | 306.6455 | 309.8504
3671 | [8 empty] | 8.383529 | 6.930071 | 10.36748 | 8.56036 | 0.7609209 | 308.0413 | 306.6636 | 309.9218
3672 | [8 empty] | 8.553267 | 6.934321 | 10.26722 | 8.584937 | 0.7631055 | 308.2021 | 306.6676 | 309.8268
3673 | [8 empty] | 8.823327 | 6.995042 | 10.32382 | 8.714064 | 0.7745835 | 308.4581 | 306.7252 | 309.8804
3674 | [8 empty] | 8.897668 | 7.01304 | 10.34478 | 8.75183 | 0.7779405 | 308.5286 | 306.7422 | 309.9003
3675 | [8 empty] | 8.889361 | 7.000677 | 10.31423 | 8.734756 | 0.7764227 | 308.5207 | 306.7305 | 309.8713
3676 | [8 empty] | 9.013058 | 7.03342 | 10.25853 | 8.768336 | 0.7794077 | 308.638 | 306.7615 | 309.8185
3677 | [8 empty] | 9.128964 | 7.036994 | 10.18094 | 8.782299 | 0.7806488 | 308.7478 | 306.7649 | 309.745
3678 | [8 empty] | 8.989909 | 6.967611 | 10.26107 | 8.739531 | 0.7768472 | 308.616 | 306.6992 | 309.8209
3679 | [8 empty] | 8.753462 | 7.103671875 | 10.28583 | 8.714322 | 0.7746064 | 308.3919 | 306.828125 | 309.8444
3680 | [8 empty] | 8.637813 | 7.105668 | 10.11925 | 8.62091 | 0.7663032 | 308.2823 | 306.83 | 309.6865
3681 | [8 empty] | 8.736494 | 7.015841 | 9.969313 | 8.573883 | 0.7621229 | 308.3758 | 306.7449 | 309.5444
3682 | [8 empty] | 8.039579 | 6.903091 | 9.972082 | 8.304917 | 0.7382148 | 307.7152 | 306.638 | 309.547
3683 | [8 empty] | 8.684305 | 6.946362 | 10.05328 | 8.561316 | 0.7610058 | 308.3264 | 306.679 | 309.624
3684 | [8 empty] | 8.537136 | 6.912556 | 9.942365 | 8.464019 | 0.7523573 | 308.1869 | 306.647 | 309.5188
3685 | [8 empty] | 8.457934 | 6.937894 | 9.955243 | 8.450357 | 0.7511429 | 308.1118 | 306.671 | 309.531
3686 | [8 empty] | 8.424772 | 6.969543 | 9.960685 | 8.451667 | 0.7512593 | 308.0804 | 306.701 | 309.5362
3687 | [8 empty] | 8.340547 | 6.940663 | 10.03026 | 8.437157 | 0.7499695 | 308.0005 | 306.6736 | 309.6021
3688 | [8 empty] | 9.596129 | 6.895235 | 10.04678 | 8.846047 | 0.7863153 | 309.1906 | 306.6306 | 309.6178
3689 | [8 empty] | 8.327701 | 6.857758 | 9.953247 | 8.379569 | 0.7448506 | 307.9883 | 306.595 | 309.5291
3690 | [8 empty] | 8.259156 | 6.938571 | 9.93657 | 8.378099 | 0.7447199 | 307.9234 | 306.6716 | 309.5133
3691 | [8 empty] | 8.269974 | 6.939633 | 10.08815 | 8.432585 | 0.7495631 | 307.9336 | 306.6726 | 309.657
3692 | [8 empty] | 8.263116 | 6.875563 | 9.915932 | 8.351537 | 0.7423588 | 307.9271 | 306.6119 | 309.4938
3693 | [8 empty] | 8.618592 | 6.860656 | 9.784926 | 8.421392 | 0.7485681 | 308.2641 | 306.5978 | 309.3696
3694 | [8 empty] | 8.218041 | 6.87112 | 9.803085 | 8.297415 | 0.737548 | 307.8844 | 306.6077 | 309.3868
3695 | [8 empty] | 8.215916 | 6.878428 | 9.858011 | 8.317452 | 0.7393291 | 307.8824 | 306.6146 | 309.4389
3696 | [8 empty] | 8.124093 | 6.852221 | 9.873916 | 8.28341 | 0.7363031 | 307.7953 | 306.5898 | 309.4539
3697 | [8 empty] | 8.07332 | 6.928622 | 9.869956 | 8.290633 | 0.7369451 | 307.7472 | 306.6622 | 309.4502
3698 | [8 empty] | 8.139708 | 6.854217 | 10.09916 | 8.364362 | 0.7434988 | 307.8102 | 306.5917 | 309.6674
3699 | [8 empty] | 8.09531 | 6.823888 | 10.21825 | 8.37915 | 0.7448134 | 307.7681 | 306.5629 | 309.7803
3700 | [8 empty] | 8.023964 | 6.833901 | 10.20766 | 8.355175 | 0.7426822 | 307.7004 | 306.5724 | 309.7703
3701 | [8 empty] | 8.136167 | 6.744847 | 10.16848 | 8.349831 | 0.7422072 | 307.8068 | 306.488 | 309.7332
3702 | [8 empty] | 8.26025 | 6.635638 | 10.20302 | 8.366304 | 0.7436715 | 307.9244 | 306.3845 | 309.7659
3703 | [8 empty] | 8.222098 | 6.771634 | 10.29662 | 8.430117 | 0.7493437 | 307.8882 | 306.5134 | 309.8546
3704 | [8 empty] | 8.056482 | 6.888377 | 10.26661 | 8.403823 | 0.7470065 | 307.7313 | 306.6241 | 309.8262
3705 | [8 empty] | 8.119103 | 6.92038 | 10.15389 | 8.397792 | 0.7464704 | 307.7906 | 306.6544 | 309.7193
3706 | [8 empty] | 8.195279 | 6.920251 | 10.08232 | 8.399284 | 0.746603 | 307.8628 | 306.6543 | 309.6515
3707 | [8 empty] | 8.267173 | 6.934578 | 10.15953 | 8.453759 | 0.7514453 | 307.931 | 306.6678 | 309.7247
3708 | [8 empty] | 8.286297 | 6.926561 | 10.16845 | 8.460435 | 0.7520386 | 307.9491 | 306.6602 | 309.7331
3709 | [8 empty] | 8.371101 | 7.011656 | 10.10203 | 8.494927 | 0.7551047 | 308.0295 | 306.7409 | 309.6702
3710 | [8 empty] | 8.095986 | 7.123955 | 10.14411 | 8.454682 | 0.7515273 | 307.7687 | 306.8474 | 309.7101
3711 | [8 empty] | 8.556518 | 7.182874 | 10.08667 | 8.608687 | 0.7652166 | 308.2052 | 306.9032 | 309.6556
3712 | [8 empty] | 8.668335 | 7.137767 | 9.79832 | 8.534808 | 0.7586496 | 308.3112 | 306.8604 | 309.3823
3713 | [8 empty] | 8.771588 | 7.05219 | 9.620565 | 8.481448 | 0.7539065 | 308.4091 | 306.7793 | 309.2138
3714 | [8 empty] | 8.901821 | 7.169481 | 9.583991 | 8.551764 | 0.7601568 | 308.5325 | 306.8905 | 309.1791
3715 | [8 empty] | 9.016568 | 7.194754 | 9.556495 | 8.589273 | 0.7634909 | 308.6413 | 306.9145 | 309.1531
3716 | [8 empty] | 8.981603 | 7.195849 | 9.62195 | 8.599801 | 0.7644267 | 308.6082 | 306.9155 | 309.2151
3717 | [8 empty] | 8.922781 | 7.154896 | 9.631351 | 8.569676 | 0.761749 | 308.5524 | 306.8767 | 309.224
3718 | [8 empty] | 8.92687 | 7.173634 | 9.770084 | 8.623529 | 0.7665359 | 308.5563 | 306.8944 | 309.3555
3719 | [8 empty] | 8.973779 | 7.143627 | 10.01642 | 8.711274 | 0.7743355 | 308.6007 | 306.866 | 309.589
3720 | [8 empty] | 8.943 | 7.122603 | 10.10447 | 8.723358 | 0.7754096 | 308.5716 | 306.8461 | 309.6725
3721 | [8 empty] | 8.633531 | 7.1293 | 10.05891 | 8.607249 | 0.7650888 | 308.2782 | 306.8524 | 309.6293
3722 | [8 empty] | 8.559577 | 7.115617 | 10.22047 | 8.631889 | 0.7672791 | 308.2081 | 306.8394 | 309.7824
3723 | [8 empty] | 8.407708 | 7.136351 | 10.13454 | 8.559534 | 0.7608475 | 308.0642 | 306.8591 | 309.701
3724 | [8 empty] | 8.194667 | 7.218097 | 9.814386 | 8.40905 | 0.7474711 | 307.8622 | 306.9366 | 309.3975
3725 | [8 empty] | 8.157931 | 7.129847 | 9.66403 | 8.31727 | 0.7393129 | 307.8274 | 306.8529 | 309.255
3726 | [8 empty] | 8.314758 | 6.973793 | 9.603759 | 8.297437 | 0.7375499 | 307.9761 | 306.705 | 309.1979
3727 | [8 empty] | 8.385944 | 7.008597 | 9.657398 | 8.350646 | 0.7422797 | 308.0435 | 306.738 | 309.2487
3728 | [8 empty] | 8.396407 | 7.117838 | 9.608975 | 8.374407 | 0.7443917 | 308.0535 | 306.8416 | 309.2028
3729 | [8 empty] | 8.437779 | 7.112977 | 9.436823 | 8.329193 | 0.7403727 | 308.0927 | 306.8369 | 309.0396
3730 | [8 empty] | 8.55185 | 7.072088 | 9.267246 | 8.297061 | 0.7375166 | 308.2008 | 306.7982 | 308.8789
3731 | [8 empty] | 8.67925 | 7.0104 | 9.31686 | 8.335503 | 0.7409336 | 308.3216 | 306.7397 | 308.9259
3732 | [8 empty] | 8.745638 | 6.999614 | 9.360003 | 8.368418 | 0.7438594 | 308.3845 | 306.7295 | 308.9668
3733 | [8 empty] | 8.760995 | 7.000162 | 9.372044 | 8.377734 | 0.7446874 | 308.399 | 306.73 | 308.9782
3734 | [8 empty] | 8.691742 | 7.127304 | 9.472464 | 8.430503 | 0.7493781 | 308.3334 | 306.8505 | 309.0734
3735 | [8 empty] | 8.636268 | 7.148618 | 9.706529 | 8.497138 | 0.7553012 | 308.2808 | 306.8707 | 309.2953
3736 | [8 empty] | 8.508128 | 7.109628 | 9.748319 | 8.455358 | 0.7515874 | 308.1594 | 306.8338 | 309.3349
3737 | [8 empty] | 8.356581 | 7.017129 | 9.810458 | 8.394723 | 0.7461976 | 308.0157 | 306.7461 | 309.3938
3738 | [8 empty] | 8.266432 | 7.038121 | 10.04385 | 8.449467 | 0.7510637 | 307.9303 | 306.766 | 309.615
3739 | [8 empty] | 8.222871 | 7.124374 | 10.27279 | 8.540013 | 0.7591122 | 307.889 | 306.8477 | 309.832
3740 | [8 empty] | 8.332981 | 7.136512 | 10.38661 | 8.6187 | 0.7661066 | 307.9933 | 306.8593 | 309.9399
3741 | [8 empty] | 8.343799 | 7.110014 | 10.41874 | 8.624184 | 0.7665941 | 308.0036 | 306.8341 | 309.9704
3742 | [8 empty] | 8.373613 | 7.06626 | 10.34166 | 8.593844 | 0.7638973 | 308.0319 | 306.7927 | 309.8973
3743 | [8 empty] | 8.447792 | 7.054991 | 10.35988 | 8.620889 | 0.7663012 | 308.1022 | 306.782 | 309.9146
3744 | [8 empty] | 8.481856 | 7.127948 | 10.39179 | 8.667198 | 0.7704176 | 308.1345 | 306.8511 | 309.9448
3745 | [8 empty] | 8.474483 | 7.038378 | 10.35699 | 8.623282 | 0.766514 | 308.1275 | 306.7662 | 309.9118
3746 | [8 empty] | 8.634433 | 6.975918 | 10.32482 | 8.645058 | 0.7684496 | 308.2791 | 306.707 | 309.8813
3747 | [8 empty] | 8.680119 | 7.016453 | 10.41809 | 8.704889 | 0.7737679 | 308.3224 | 306.7455 | 309.9698
3748 | [8 empty] | 8.616886 | 7.12431 | 10.30744 | 8.682877 | 0.7718113 | 308.2625 | 306.8477 | 309.8649
3749 | [8 empty] | 8.553395 | 7.0925 | 10.11484 | 8.586911 | 0.763281 | 308.2023 | 306.8175 | 309.6823
3750 | [8 empty] | 8.608032 | 7.047071 | 10.01226 | 8.555789 | 0.7605145 | 308.2541 | 306.7745 | 309.5851
3751 | [8 empty] | 8.775645 | 7.032293 | 9.988373 | 8.59877 | 0.7643351 | 308.4129 | 306.7605 | 309.5624
3752 | [8 empty] | 8.825516 | 7.048166 | 9.945069 | 8.606251 | 0.765 | 308.4602 | 306.7755 | 309.5214
3753 | [8 empty] | 8.744994 | 7.002383 | 9.808784 | 8.51872 | 0.7572196 | 308.3839 | 306.7321 | 309.3922
3754 | [8 empty] | 8.434045 | 7.110014 | 9.652118 | 8.398726 | 0.7465534 | 308.0891 | 306.8341 | 309.2437
3755 | [8 empty] | 8.723101 | 7.109918 | 9.673979 | 8.502332 | 0.7557629 | 308.3631 | 306.834 | 309.2644
3756 | [8 empty] | 8.790069 | 7.018674 | 9.716896 | 8.508546 | 0.7563152 | 308.4266 | 306.7476 | 309.3051
3757 | [8 empty] | 8.670911 | 6.985963 | 9.647739 | 8.434871 | 0.7497663 | 308.3137 | 306.7166 | 309.2396
3758 | [8 empty] | 8.634046 | 7.147619 | 9.565124 | 8.44893 | 0.751016 | 308.2787 | 306.8698 | 309.1613
3759 | [8 empty] | 9.398477 | 7.189507 | 9.645711 | 8.744565 | 0.7772946 | 309.0033 | 306.9095 | 309.2376
3760 | [8 empty] | 8.478894 | 7.145205 | 9.705305 | 8.443135 | 0.7505009 | 308.1317 | 306.8675 | 309.2941
3761 | [8 empty] | 8.332434 | 7.157343 | 9.619986 | 8.369921 | 0.743993 | 307.9928 | 306.879 | 309.2133
3762 | [8 empty] | 8.174384 | 7.142468 | 9.587854 | 8.301569 | 0.7379172 | 307.843 | 306.8649 | 309.1828
3763 | [8 empty] | 8.199046 | 7.145366 | 9.63808 | 8.327497 | 0.740222 | 307.8664 | 306.8676 | 309.2304
3764 | [8 empty] | 8.262826 | 7.129429 | 9.692717 | 8.361657 | 0.7432584 | 307.9268 | 306.8525 | 309.2822
3765 | [8 empty] | 6.972795 | 7.129461 | 9.759266 | 7.953841 | 0.7070081 | 306.7041 | 306.8526 | 309.3453
3766 | [8 empty] | 8.181209 | 7.146782 | 9.640076 | 8.322689 | 0.7397946 | 307.8495 | 306.869 | 309.2323
3767 | [8 empty] | 8.556873 | 7.229365 | 9.607365 | 8.464534 | 0.752403 | 308.2056 | 306.9473 | 309.2013
3768 | [8 empty] | 8.505874 | 7.262527 | 9.619084 | 8.462495 | 0.7522218 | 308.1572 | 306.9787 | 309.2124
3769 | [8 empty] | 8.292962 | 7.205025 | 9.615318 | 8.371101 | 0.7440979 | 307.9554 | 306.9242 | 309.2088
3770 | [8 empty] | 7.993152 | 7.106956 | 9.490783 | 8.196964 | 0.728619 | 307.6712 | 306.8312 | 309.0908
3771 | [8 empty] | 8.281822 | 7.173505 | 9.49294 | 8.316089 | 0.7392079 | 307.9449 | 306.8943 | 309.0928
3772 | [8 empty] | 8.432564 | 7.271735 | 9.463223 | 8.389174 | 0.7457044 | 308.0877 | 306.9874 | 309.0647
3773 | [8 empty] | 8.506776 | 7.228013 | 9.288914 | 8.341234 | 0.741443 | 308.1581 | 306.946 | 308.8994
3774 | [8 empty] | 8.590002 | 7.133872 | 9.312256 | 8.345377 | 0.7418113 | 308.237 | 306.8568 | 308.9216
3775 | [8 empty] | 8.765471 | 7.1727 | 9.495194 | 8.477788 | 0.7535812 | 308.4033 | 306.8936 | 309.095
3776 | [8 empty] | 8.125446 | 7.144593 | 9.590752 | 8.28693 | 0.736616 | 307.7966 | 306.8669 | 309.1855
3777 | [8 empty] | 8.905524 | 7.095719 | 9.634635 | 8.545293 | 0.7595816 | 308.536 | 306.8206 | 309.2271
3778 | [8 empty] | 8.963315 | 7.237704 | 9.538305 | 8.579775 | 0.7626466 | 308.5908 | 306.9552 | 309.1358
3779 | [8 empty] | 9.013767 | 7.174954 | 9.63383 | 8.607517 | 0.7651126 | 308.6386 | 306.8957 | 309.2264
3780 | [8 empty] | 8.936689 | 7.130717 | 9.716284 | 8.594563 | 0.7639612 | 308.5656 | 306.8538 | 309.3045
3781 | [8 empty] | 8.798697 | 7.022441 | 9.694005 | 8.505048 | 0.7560042 | 308.4348 | 306.7511 | 309.2834
3782 | [8 empty] | 8.72426 | 7.109274 | 9.615285 | 8.48294 | 0.7540391 | 308.3642 | 306.8334 | 309.2088
3783 | [8 empty] | 8.708033 | 7.134483 | 9.71255 | 8.518355 | 0.7571871 | 308.3488 | 306.8573 | 309.301
3784 | [8 empty] | 8.681858 | 7.071089 | 9.85711 | 8.536686 | 0.7588165 | 308.324 | 306.7972 | 309.438
3785 | [8 empty] | 8.698535 | 7.03239 | 9.835313 | 8.522079 | 0.7575182 | 308.3398 | 306.7606 | 309.4174
3786 | [8 empty] | 8.530858 | 7.052094 | 9.79642 | 8.459791 | 0.7519814 | 308.1809 | 306.7792 | 309.3805
3787 | [8 empty] | 8.410091 | 6.948036 | 9.818475 | 8.392201 | 0.7459734 | 308.0664 | 306.6806 | 309.4014
3788 | [8 empty] | 8.467368 | 6.952447 | 9.881579 | 8.433798 | 0.7496709 | 308.1207 | 306.6848 | 309.4612
3789 | [8 empty] | 8.502526 | 6.943883 | 9.940176 | 8.462195 | 0.7521951 | 308.1541 | 306.6767 | 309.5168
3790 | [8 empty] | 8.416659 | 6.839536 | 9.874946 | 8.377047 | 0.7446264 | 308.0727 | 306.5778 | 309.4549
3791 | [8 empty] | 8.435622 | 6.981488 | 9.827457 | 8.414856 | 0.7479872 | 308.0906 | 306.7123 | 309.4099
3792 | [8 empty] | 8.844093 | 7.131006 | 9.819344 | 8.598148 | 0.7642798 | 308.4778 | 306.854 | 309.4022
3793 | [8 empty] | 8.150462 | 7.066196 | 9.823465 | 8.346708 | 0.7419296 | 307.8203 | 306.7926 | 309.4061
3794 | [8 empty] | 8.025928 | 7.027915 | 9.718087 | 8.25731 | 0.7339831 | 307.7023 | 306.7563 | 309.3062
3795 | [8 empty] | 8.133527 | 7.027077 | 9.75141 | 8.304005 | 0.7381338 | 307.8043 | 306.7555 | 309.3378
3796 | [8 empty] | 8.233077 | 7.078559 | 9.849801 | 8.387146 | 0.7455241 | 307.8987 | 306.8043 | 309.4311
3797 | [8 empty] | 8.149915 | 7.091019 | 9.773336 | 8.33809 | 0.7411635 | 307.8198 | 306.8161 | 309.3586
3798 | [8 empty] | 6.954797 | 7.070961 | 9.601119 | 7.875626 | 0.7000556 | 306.687 | 306.7971 | 309.1954
3799 | [8 empty] | 7.876731 | 7.030973 | 9.610392 | 8.172699 | 0.7264621 | 307.5609 | 306.7592 | 309.2042
3800 | [8 empty] | 8.29953 | 6.926207 | 9.677198 | 8.300978 | 0.7378647 | 307.9616 | 306.6599 | 309.2675
3801 | [8 empty] | 8.321198 | 6.848067 | 9.75991 | 8.309725 | 0.7386422 | 307.9822 | 306.5858 | 309.3459
3802 | [8 empty] | 8.224609375 | 6.93226 | 9.690495 | 8.282455 | 0.7362182 | 307.890625 | 306.6656 | 309.2801
3803 | [8 empty] | 7.459438 | 6.951224 | 9.727843 | 8.046168 | 0.7152149 | 307.1653 | 306.6836 | 309.3155
3804 | [8 empty] | 8.382756 | 6.897778 | 9.891882 | 8.390805 | 0.7458494 | 308.0405 | 306.633 | 309.471
3805 | [8 empty] | 8.444508 | 6.820443 | 9.948064 | 8.404338 | 0.7470523 | 308.0991 | 306.5597 | 309.5242
3806 | [8 empty] | 8.326349 | 6.92772 | 9.995231 | 8.416433 | 0.7481274 | 307.9871 | 306.6613 | 309.5689
3807 | [8 empty] | 8.24016 | 7.031617 | 9.995424 | 8.4224 | 0.7486578 | 307.9054 | 306.7598 | 309.5691
3808 | [8 empty] | 8.194088 | 7.050838 | 10.09256 | 8.445828 | 0.7507403 | 307.8617 | 306.778 | 309.6612
3809 | [8 empty] | 8.236554 | 7.038089 | 10.0781 | 8.450915 | 0.7511925 | 307.9019 | 306.766 | 309.6475
3810 | [8 empty] | 8.12097 | 7.126402 | 10.01918 | 8.422186 | 0.7486387 | 307.7924 | 306.8497 | 309.5916
3811 | [8 empty] | 8.020969 | 7.086093 | 10.06899 | 8.392018 | 0.7459572 | 307.6976 | 306.8115 | 309.6389
3812 | [8 empty] | 8.023867 | 7.099744 | 10.15167 | 8.425094 | 0.7488973 | 307.7003 | 306.8244 | 309.7172
3813 | [8 empty] | 8.084718 | 7.12563 | 10.29237 | 8.500905 | 0.755636 | 307.758 | 306.8489 | 309.8506
3814 | [8 empty] | 8.024608 | 7.108018 | 10.41771 | 8.516778 | 0.7570469 | 307.701 | 306.8322 | 309.9694
3815 | [8 empty] | 8.012244 | 7.177143 | 10.48158 | 8.556991 | 0.7606214 | 307.6893 | 306.8978 | 310.0299
3816 | [8 empty] | 8.193637 | 7.251902 | 10.53249 | 8.659342 | 0.7697193 | 307.8613 | 306.9686 | 310.0782
3817 | [8 empty] | 8.256322 | 7.184194 | 10.59134 | 8.677286 | 0.7713143 | 307.9207 | 306.9044 | 310.134
3818 | [8 empty] | 8.204712 | 7.097522 | 10.61523 | 8.639155 | 0.7679249 | 307.8718 | 306.8223 | 310.1566
3819 | [8 empty] | 8.131434 | 7.117259 | 10.56462 | 8.604437 | 0.7648388 | 307.8023 | 306.841 | 310.1086
3820 | [8 empty] | 8.215305 | 7.138347 | 10.58741 | 8.647021 | 0.7686241 | 307.8818 | 306.861 | 310.1302
3821 | [8 empty] | 8.309929 | 7.097555 | 10.53352 | 8.647 | 0.7686222 | 307.9715 | 306.8223 | 310.0792
3822 | [8 empty] | 8.22696 | 7.133324 | 10.42041 | 8.593565 | 0.7638725 | 307.8929 | 306.8562 | 309.972
3823 | [8 empty] | 8.095117 | 7.1142 | 10.40673 | 8.538682 | 0.7589939 | 307.7679 | 306.8381 | 309.959
3824 | [8 empty] | 8.110056 | 7.021282 | 10.36088 | 8.497406 | 0.755325 | 307.782 | 306.75 | 309.9155
3825 | [8 empty] | 10.00959 | 7.007245 | 10.29849 | 9.105107 | 0.8093428 | 309.5826 | 306.7367 | 309.8564
3826 | [8 empty] | 8.116978 | 7.10438 | 10.18931 | 8.470222 | 0.7529086 | 307.7886 | 306.8288 | 309.7529
3827 | [8 empty] | 7.908315 | 7.139699 | 10.12154 | 8.38985 | 0.7457645 | 307.5908 | 306.8623 | 309.6887
3828 | [8 empty] | 8.020808 | 7.062332 | 10.20969 | 8.430943 | 0.7494172 | 307.6974 | 306.7889 | 309.7722
3829 | [8 empty] | 8.115755 | 6.994592 | 10.24282 | 8.451055 | 0.7512049 | 307.7874 | 306.7247 | 309.8036
3830 | [8 empty] | 8.20072 | 7.00029 | 10.21606 | 8.472358 | 0.7530985 | 307.868 | 306.7301 | 309.7783
3831 | [8 empty] | 8.306838 | 6.993433 | 10.31188 | 8.537383 | 0.7588785 | 307.9686 | 306.7236 | 309.8691
3832 | [8 empty] | 8.402171 | 6.963168 | 10.56201 | 8.64245 | 0.7682177 | 308.0589 | 306.6949 | 310.1062
3833 | [8 empty] | 8.564149 | 6.923116 | 10.64611 | 8.711124 | 0.7743221 | 308.2125 | 306.657 | 310.1859
3834 | [8 empty] | 8.751111 | 6.91935 | 10.60448 | 8.758312 | 0.7785167 | 308.3897 | 306.6534 | 310.1464
3835 | [8 empty] | 8.706133 | 6.933033 | 10.62283 | 8.753998 | 0.7781332 | 308.347 | 306.6664 | 310.1638
3836 | [8 empty] | 7.289701 | 6.954475 | 10.62292 | 8.289034 | 0.736803 | 307.0045 | 306.6867 | 310.1639
3837 | [8 empty] | 8.816469 | 6.912138 | 10.61568 | 8.781429 | 0.7805715 | 308.4516 | 306.6466 | 310.157
3838 | [8 empty] | 8.8911 | 6.87669 | 10.62328 | 8.797023 | 0.7819576 | 308.5224 | 306.613 | 310.1642
3839 | [8 empty] | 8.665051 | 6.911687 | 10.60348 | 8.726739 | 0.7757101 | 308.3081 | 306.6461 | 310.1455
3840 | [8 empty] | 8.607549 | 6.986865 | 10.5764 | 8.723605 | 0.7754316 | 308.2536 | 306.7174 | 310.1198
3841 | [8 empty] | 8.636107 | 6.936768 | 10.60699 | 8.726621 | 0.7756996 | 308.2807 | 306.6699 | 310.1488
3842 | [8 empty] | 8.625128 | 6.859465 | 10.63068 | 8.705092 | 0.773786 | 308.2703 | 306.5966 | 310.1713
3843 | [8 empty] | 8.63234 | 6.86526 | 10.66562 | 8.721072 | 0.7752064 | 308.2771 | 306.6021 | 310.2044
3844 | [8 empty] | 8.678123 | 6.917128 | 10.69305 | 8.762766 | 0.7789126 | 308.3205 | 306.6513 | 310.2304
3845 | [8 empty] | 8.854654 | 6.953574 | 10.67833 | 8.828854 | 0.784787 | 308.4878 | 306.6859 | 310.2164
3846 | [8 empty] | 8.962736 | 7.031488 | 10.58117 | 8.858464 | 0.787419 | 308.5903 | 306.7597 | 310.1243
3847 | [8 empty] | 8.979446 | 7.035835 | 10.61085 | 8.875377 | 0.7889224 | 308.6061 | 306.7638 | 310.1525
3848 | [8 empty] | 8.951854 | 7.032519 | 10.71581 | 8.900061 | 0.7911165 | 308.58 | 306.7607 | 310.252
3849 | [8 empty] | 9.010933 | 7.051192 | 10.69836 | 8.920162 | 0.7929033 | 308.636 | 306.7784 | 310.2354
3850 | [8 empty] | 8.987205 | 7.142468 | 10.65902 | 8.929563 | 0.793739 | 308.6135 | 306.8649 | 310.1981
3851 | [8 empty] | 8.764151 | 7.226918 | 10.70007 | 8.897045 | 0.7908485 | 308.402 | 306.9449 | 310.237
3852 | [8 empty] | 8.641548 | 7.161335 | 10.83758 | 8.880153 | 0.7893469 | 308.2858 | 306.8828 | 310.3674
3853 | [8 empty] | 8.671716 | 7.097233 | 10.87396 | 8.880969 | 0.7894194 | 308.3144 | 306.822 | 310.4019
3854 | [8 empty] | 8.771974 | 7.109596 | 10.84678 | 8.909451 | 0.7919512 | 308.4095 | 306.8337 | 310.3761
3855 | [8 empty] | 8.807744 | 7.075275 | 10.81536 | 8.89946 | 0.7910631 | 308.4434 | 306.8012 | 310.3463
3856 | [8 empty] | 8.662379 | 7.033935 | 10.85403 | 8.850114 | 0.7866768 | 308.3056 | 306.762 | 310.383
3857 | [8 empty] | 8.54496 | 7.028623 | 10.82769 | 8.800425 | 0.78226 | 308.1943 | 306.757 | 310.358
3858 | [8 empty] | 8.473646 | 7.040922 | 10.77618 | 8.763582 | 0.7789851 | 308.1267 | 306.7686 | 310.3092
3859 | [8 empty] | 8.517432 | 6.978687 | 10.81842 | 8.771513 | 0.77969 | 308.1682 | 306.7097 | 310.3492
3860 | [8 empty] | 8.48675 | 7.010464 | 10.79208 | 8.763099 | 0.7789421 | 308.1391 | 306.7398 | 310.3242
3861 | [8 empty] | 8.593769 | 6.975886 | 10.68291 | 8.750854 | 0.7778537 | 308.2405 | 306.707 | 310.2208
3862 | [8 empty] | 8.557645 | 6.931616 | 10.55316 | 8.680806 | 0.7716272 | 308.2063 | 306.665 | 310.0978
3863 | [8 empty] | 8.376124 | 6.999485 | 10.40093 | 8.592181 | 0.7637494 | 308.0342 | 306.7294 | 309.9535
3864 | [8 empty] | 8.296374 | 7.09617 | 10.45386 | 8.615469 | 0.7658195 | 307.9586 | 306.821 | 310.0037
3865 | [8 empty] | 8.428378 | 7.09968 | 10.55177 | 8.693276 | 0.7727357 | 308.0838 | 306.8243 | 310.0965
3866 | [8 empty] | 8.590743 | 7.073794 | 10.58754 | 8.750693 | 0.7778394 | 308.2377 | 306.7998 | 310.1304
3867 | [8 empty] | 8.627672 | 7.074663 | 10.56439 | 8.755576 | 0.7782734 | 308.2727 | 306.8006 | 310.1084
3868 | [8 empty] | 8.611638 | 7.113427 | 10.63039 | 8.785153 | 0.7809025 | 308.2575 | 306.8374 | 310.171
3869 | [8 empty] | 8.694028 | 7.083131 | 10.60393 | 8.793696 | 0.7816619 | 308.3356 | 306.8087 | 310.1459
3870 | [8 empty] | 8.831795 | 7.209468 | 10.51069 | 8.850651 | 0.7867245 | 308.4662 | 306.9284 | 310.0575
3871 | [8 empty] | 8.79361 | 7.187027 | 10.50863 | 8.829756 | 0.7848672 | 308.43 | 306.9071 | 310.0556
3872 | [8 empty] | 8.621651 | 7.139216 | 10.54479 | 8.768551 | 0.7794267 | 308.267 | 306.8618 | 310.0898
3873 | [8 empty] | 8.565533 | 7.090761 | 10.38574 | 8.680677 | 0.7716157 | 308.2138 | 306.8159 | 309.9391
3874 | [8 empty] | 8.595347 | 7.174986 | 10.22868 | 8.666339 | 0.7703413 | 308.242 | 306.8957 | 309.7902
3875 | [8 empty] | 8.623132 | 7.22299 | 10.15215 | 8.666092 | 0.7703193 | 308.2684 | 306.9412 | 309.7177
3876 | [8 empty] | 8.67603 | 7.202643 | 10.24478 | 8.707818 | 0.7740283 | 308.3185 | 306.9219 | 309.8055
3877 | [8 empty] | 8.750983 | 7.133421 | 10.37521 | 8.753204 | 0.7780626 | 308.3896 | 306.8563 | 309.9291
3878 | [8 empty] | 8.830475 | 7.221348 | 10.40319 | 8.818337 | 0.7838521 | 308.4649 | 306.9397 | 309.9556
3879 | [8 empty] | 8.928029 | 7.184452 | 10.39562 | 8.836034 | 0.7854252 | 308.5574 | 306.9047 | 309.9485
3880 | [8 empty] | 8.903753 | 7.092307 | 10.50399 | 8.833351 | 0.7851867 | 308.5344 | 306.8174 | 310.0512
3881 | [8 empty] | 8.891872 | 7.057406 | 10.51323 | 8.820837 | 0.7840744 | 308.5231 | 306.7843 | 310.0599
3882 | [8 empty] | 8.930926 | 7.015809 | 10.47424 | 8.806993 | 0.7828438 | 308.5601 | 306.7448 | 310.023
3883 | [8 empty] | 8.932794 | 7.033549 | 10.45889 | 8.80841 | 0.7829697 | 308.5619 | 306.7617 | 310.0084
3884 | [8 empty] | 8.857809 | 7.061302 | 10.30969 | 8.742934 | 0.7771496 | 308.4908 | 306.788 | 309.867
3885 | [8 empty] | 8.843482 | 7.011205 | 10.49334 | 8.782674 | 0.7806821 | 308.4772 | 306.7405 | 310.0411
3886 | [8 empty] | 8.980057 | 6.974373 | 10.35003 | 8.768154 | 0.7793914 | 308.6067 | 306.7056 | 309.9052
3887 | [8 empty] | 8.984436 | 6.981423 | 10.22025 | 8.728703 | 0.7758847 | 308.6108 | 306.7122 | 309.7822
3888 | [8 empty] | 8.592031 | 7.054863 | 10.08715 | 8.578015 | 0.7624902 | 308.2389 | 306.7819 | 309.6561
3889 | [8 empty] | 8.407837 | 7.043948 | 10.01925 | 8.490345 | 0.7546973 | 308.0643 | 306.7715 | 309.5917
3890 | [8 empty] | 8.41199 | 7.0472 | 9.91429 | 8.457827 | 0.7518068 | 308.0682 | 306.7746 | 309.4922
3891 | [8 empty] | 7.719904 | 7.078334 | 9.843169 | 8.213802 | 0.7301158 | 307.4122 | 306.8041 | 309.4248
3892 | [8 empty] | 8.320264 | 7.057728 | 9.838404 | 8.405465 | 0.7471525 | 307.9813 | 306.7846 | 309.4203
3893 | [8 empty] | 8.464921 | 7.08429 | 9.853729 | 8.467647 | 0.7526797 | 308.1184 | 306.8098 | 309.4348
3894 | [8 empty] | 8.600981 | 7.140214 | 9.966351 | 8.569182 | 0.7617051 | 308.2474 | 306.8628 | 309.5416
3895 | [8 empty] | 8.71811 | 7.176532 | 10.26655 | 8.720396 | 0.7751463 | 308.3584 | 306.8972 | 309.8261
3896 | [8 empty] | 8.739907 | 7.128431 | 9.987955 | 8.618764 | 0.7661124 | 308.3791 | 306.8516 | 309.562
3897 | [8 empty] | 8.721491 | 7.010271 | 9.999352 | 8.577038 | 0.7624034 | 308.3616 | 306.7396 | 309.5728
3898 | [8 empty] | 8.672456 | 7.053382 | 9.976493 | 8.567444 | 0.7615505 | 308.3151 | 306.7805 | 309.5512
3899 | [8 empty] | 8.902175 | 6.985738 | 9.968347 | 8.618753 | 0.7661114 | 308.5329 | 306.7163 | 309.5435
3900 | [8 empty] | 8.901435 | 6.938216 | 10.03428 | 8.624645 | 0.7666351 | 308.5322 | 306.6713 | 309.606
3901 | [8 empty] | 8.838524 | 6.840662 | 10.07057 | 8.583252 | 0.7629557 | 308.4725 | 306.5788 | 309.6404
3902 | [8 empty] | 9.788725 | 6.824661 | 9.996358 | 8.869915 | 0.7884369 | 309.3732 | 306.5637 | 309.57
3903 | [8 empty] | 8.966664 | 6.766547 | 9.95344 | 8.562217 | 0.761086 | 308.594 | 306.5086 | 309.5293
3904 | [8 empty] | 8.590195 | 6.79401 | 9.99845 | 8.460885 | 0.7520787 | 308.2372 | 306.5346 | 309.572
3905 | [8 empty] | 8.468366 | 6.794783 | 10.03065 | 8.431265 | 0.7494458 | 308.1217 | 306.5353 | 309.6025
3906 | [8 empty] | 8.396987 | 6.835382 | 10.06584 | 8.432735 | 0.7495765 | 308.054 | 306.5738 | 309.6359
3907 | [8 empty] | 8.360509 | 6.928783 | 10.11667 | 8.468655 | 0.7527694 | 308.0194 | 306.6624 | 309.6841
3908 | [8 empty] | 8.279697 | 7.041984 | 10.24501 | 8.52223 | 0.7575315 | 307.9428 | 306.7697 | 309.8057
3909 | [8 empty] | 8.090287 | 7.014875 | 10.33622 | 8.480461 | 0.7538187 | 307.7633 | 306.744 | 309.8922
3910 | [8 empty] | 8.242993 | 6.964199 | 10.28677 | 8.497986 | 0.7553765 | 307.9081 | 306.6959 | 309.8453
3911 | [8 empty] | 8.259896 | 6.986704 | 10.23139 | 8.492663 | 0.7549034 | 307.9241 | 306.7173 | 309.7928
3912 | [8 empty] | 8.190063 | 7.038539 | 10.19597 | 8.474859 | 0.7533208 | 307.8579 | 306.7664 | 309.7592
3913 | [8 empty] | 8.013403 | 7.05087 | 10.25747 | 8.44058 | 0.7502738 | 307.6904 | 306.7781 | 309.8175
3914 | [8 empty] | 7.967685 | 7.012171 | 10.27791 | 8.419256 | 0.7483783 | 307.6471 | 306.7414 | 309.8369
3915 | [8 empty] | 8.070036 | 7.01597 | 10.23908 | 8.441697 | 0.750373 | 307.7441 | 306.745 | 309.8001
3916 | [8 empty] | 8.112277 | 6.98651 | 10.20347 | 8.434088 | 0.7496967 | 307.7841 | 306.7171 | 309.7663
3917 | [8 empty] | 8.066849 | 6.938474 | 10.26928 | 8.424869 | 0.7488772 | 307.7411 | 306.6715 | 309.8287
3918 | [8 empty] | 8.048368 | 6.978944 | 10.20499 | 8.410767 | 0.7476237 | 307.7236 | 306.7099 | 309.7678
3919 | [8 empty] | 8.148562 | 7.03474 | 10.0866 | 8.423302 | 0.7487379 | 307.8185 | 306.7628 | 309.6555
3920 | [8 empty] | 8.182465 | 6.999324 | 10.15119 | 8.444326 | 0.7506067 | 307.8507 | 306.7292 | 309.7168
3921 | [8 empty] | 8.213212 | 6.911429 | 10.09858 | 8.40774 | 0.7473547 | 307.8798 | 306.6459 | 309.6669
3922 | [8 empty] | 8.184364 | 6.954926 | 9.980904 | 8.373398 | 0.744302 | 307.8525 | 306.6871 | 309.5554
3923 | [8 empty] | 8.361185 | 7.005892 | 10.02237 | 8.46315 | 0.75228 | 308.0201 | 306.7354 | 309.5947
3924 | [8 empty] | 8.544928 | 6.978461 | 10.17067 | 8.564685 | 0.7613054 | 308.1942 | 306.7094 | 309.7352
3925 | [8 empty] | 8.648277 | 6.900837 | 10.25367 | 8.600927 | 0.7645269 | 308.2922 | 306.6359 | 309.8139
3926 | [8 empty] | 8.623357 | 6.918577 | 10.28931 | 8.610415 | 0.7653702 | 308.2686 | 306.6527 | 309.8477
3927 | [8 empty] | 8.61357 | 6.964392 | 10.30544 | 8.6278 | 0.7669156 | 308.2593 | 306.6961 | 309.863
3928 | [8 empty] | 8.494766 | 6.949421 | 10.38326 | 8.609148 | 0.7652576 | 308.1467 | 306.6819 | 309.9367
3929 | [8 empty] | 8.310702 | 6.915389 | 10.45805 | 8.56138 | 0.7610116 | 307.9722 | 306.6497 | 310.0076
3930 | [8 empty] | 8.158479 | 6.904153 | 10.37337 | 8.478668 | 0.7536594 | 307.8279 | 306.639 | 309.9274
3931 | [8 empty] | 7.869358 | 7.027882 | 10.33294 | 8.410059 | 0.7475608 | 307.5539 | 306.7563 | 309.889
3932 | [8 empty] | 8.192574 | 7.144722 | 10.22002 | 8.519107 | 0.7572539 | 307.8603 | 306.867 | 309.782
3933 | [8 empty] | 8.116624 | 7.103736 | 10.15721 | 8.45919 | 0.751928 | 307.7883 | 306.8282 | 309.7225
3934 | [8 empty] | 8.125091 | 7.057825 | 10.04407 | 8.408996 | 0.7474663 | 307.7963 | 306.7847 | 309.6152
3935 | [8 empty] | 8.321809 | 7.055571 | 9.902957 | 8.426779 | 0.749047 | 307.9828 | 306.7825 | 309.4815
3936 | [8 empty] | 8.547182 | 7.088443 | 9.816833 | 8.484152 | 0.7541469 | 308.1964 | 306.8137 | 309.3998
3937 | [8 empty] | 8.584883 | 7.098553 | 9.76445 | 8.482628 | 0.7540114 | 308.2321 | 306.8233 | 309.3502
3938 | [8 empty] | 8.534142 | 7.167323 | 9.8036 | 8.501689 | 0.7557056 | 308.184 | 306.8885 | 309.3873
3939 | [8 empty] | 8.610865 | 7.211883 | 9.776588 | 8.533112 | 0.7584988 | 308.2567 | 306.9307 | 309.3617
3940 | [8 empty] | 8.677382 | 7.242501 | 9.714192 | 8.544692 | 0.7595282 | 308.3198 | 306.9597 | 309.3026
3941 | [8 empty] | 8.711929 | 7.185418 | 9.709491 | 8.535612 | 0.7587211 | 308.3525 | 306.9056 | 309.2981
3942 | [8 empty] | 8.640711 | 7.252482 | 9.713548 | 8.53558 | 0.7587182 | 308.285 | 306.9692 | 309.3019
3943 | [8 empty] | 8.587362 | 7.354833 | 9.643392 | 8.528529 | 0.7580915 | 308.2345 | 307.0662 | 309.2354
3944 | [8 empty] | 8.553814 | 7.309115 | 9.758783 | 8.540571 | 0.7591618 | 308.2027 | 307.0229 | 309.3448
3945 | [8 empty] | 8.449434 | 7.241085 | 9.916254 | 8.535591 | 0.7587192 | 308.1037 | 306.9584 | 309.4941
3946 | [8 empty] | 8.321262 | 7.248264 | 9.886634 | 8.485387 | 0.7542566 | 307.9822 | 306.9652 | 309.466
3947 | [8 empty] | 8.196148 | 7.297395 | 9.863002 | 8.452182 | 0.751305 | 307.8636 | 307.0117 | 309.4436
3948 | [8 empty] | 8.137004 | 7.162301 | 9.885153 | 8.394819 | 0.7462061 | 307.8076 | 306.8837 | 309.4646
3949 | [8 empty] | 8.157738 | 7.065616 | 9.967703 | 8.397019 | 0.7464017 | 307.8272 | 306.7921 | 309.5428
3950 | [8 empty] | 8.174995 | 7.045751 | 10.08905 | 8.436599 | 0.7499199 | 307.8436 | 306.7732 | 309.6579
3951 | [8 empty] | 8.267977 | 7.047232 | 10.00911 | 8.441439 | 0.7503501 | 307.9317 | 306.7746 | 309.5821
3952 | [8 empty] | 8.364405 | 7.097941 | 9.898321 | 8.453555 | 0.7514272 | 308.0231 | 306.8227 | 309.4771
3953 | [8 empty] | 7.972965 | 7.039054 | 9.854663 | 8.288894 | 0.7367906 | 307.6521 | 306.7669 | 309.4357
3954 | [8 empty] | 8.495249 | 6.931004 | 9.800058 | 8.408771 | 0.7474463 | 308.1472 | 306.6645 | 309.3839
3955 | [8 empty] | 8.567304 | 6.954153 | 9.744939 | 8.422132 | 0.748634 | 308.2155 | 306.6864 | 309.3317
3956 | [8 empty] | 8.655682 | 7.017805 | 9.81841 | 8.497299 | 0.7553155 | 308.2992 | 306.7467 | 309.4013
3957 | [8 empty] | 8.59612 | 7.004669 | 9.904857 | 8.501882 | 0.7557228 | 308.2428 | 306.7343 | 309.4833
3958 | [8 empty] | 8.50391 | 6.947521 | 9.882191 | 8.444541 | 0.7506258 | 308.1554 | 306.6801 | 309.4618
3959 | [8 empty] | 8.48543 | 6.955763 | 9.816543 | 8.419245 | 0.7483774 | 308.1378 | 306.6879 | 309.3996
3960 | [8 empty] | 8.639294 | 6.946426 | 9.873337 | 8.486352 | 0.7543424 | 308.2837 | 306.6791 | 309.4534
3961 | [8 empty] | 8.640228 | 6.93812 | 9.893363 | 8.49057 | 0.7547173 | 308.2846 | 306.6712 | 309.4724
3962 | [8 empty] | 8.519171 | 7.079235 | 9.909074 | 8.502493 | 0.7557772 | 308.1698 | 306.805 | 309.4873
3963 | [8 empty] | 8.511058 | 7.102609 | 9.83219 | 8.481952 | 0.7539513 | 308.1621 | 306.8271 | 309.4144
3964 | [8 empty] | 8.508031 | 7.0557 | 9.784347 | 8.449359 | 0.7510542 | 308.1593 | 306.7827 | 309.369
3965 | [8 empty] | 8.472905 | 6.983742 | 9.798803 | 8.418483 | 0.7483096 | 308.126 | 306.7144 | 309.3828
3966 | [8 empty] | 8.417335 | 7.062268 | 9.76445 | 8.414684 | 0.7479719 | 308.0733 | 306.7889 | 309.3502
3967 | [8 empty] | 8.380889 | 7.101032 | 9.65186 | 8.377927 | 0.7447046 | 308.0388 | 306.8256 | 309.2435
3968 | [8 empty] | 8.433819 | 7.050999 | 9.672659 | 8.385826 | 0.7454067 | 308.0889 | 306.7782 | 309.2632
3969 | [8 empty] | 8.495829 | 6.923632 | 9.856691 | 8.425384 | 0.748923 | 308.1477 | 306.6575 | 309.4376
3970 | [8 empty] | 8.520201 | 6.976497 | 9.84729 | 8.447996 | 0.750933 | 308.1708 | 306.7076 | 309.4287
3971 | [8 empty] | 8.474966 | 6.972892 | 9.819601 | 8.422486 | 0.7486654 | 308.1279 | 306.7042 | 309.4025
3972 | [8 empty] | 8.422197 | 6.95953 | 9.830065 | 8.403931 | 0.7470161 | 308.0779 | 306.6915 | 309.4124
3973 | [8 empty] | 8.456389 | 6.997618 | 9.896292 | 8.4501 | 0.75112 | 308.1103 | 306.7276 | 309.4752
3974 | [8 empty] | 8.55375 | 7.03532 | 9.910072 | 8.499714 | 0.7555301 | 308.2026 | 306.7633 | 309.4882
3975 | [8 empty] | 8.598438 | 7.114715 | 9.789498 | 8.500884 | 0.7556341 | 308.245 | 306.8386 | 309.3739
3976 | [8 empty] | 8.568817 | 7.132037 | 9.803085 | 8.501313 | 0.7556723 | 308.2169 | 306.855 | 309.3868
3977 | [8 empty] | 8.516563 | 7.006118 | 9.838726 | 8.453802 | 0.7514491 | 308.1674 | 306.7357 | 309.4206
3978 | [8 empty] | 8.556937 | 6.9047 | 8.620106 | 8.027248 | 0.7135331 | 308.2056 | 306.6395 | 308.2655
3979 | [8 empty] | 8.550659 | 6.805794 | 9.837599 | 8.398017 | 0.7464904 | 308.1997 | 306.5458 | 309.4195
3980 | [8 empty] | 8.719108 | 6.844301 | 10.03799 | 8.533799 | 0.7585599 | 308.3593 | 306.5823 | 309.6095
3981 | [8 empty] | 8.738973 | 6.926143 | 10.17569 | 8.613602 | 0.7656535 | 308.3782 | 306.6599 | 309.74
3982 | [8 empty] | 8.593286 | 6.920315 | 9.947227 | 8.486943 | 0.7543949 | 308.2401 | 306.6543 | 309.5234375
3983 | [8 empty] | 8.347019 | 6.937025 | 9.656657 | 8.313567 | 0.7389837 | 308.0067 | 306.6702 | 309.248
3984 | [8 empty] | 8.253199 | 6.894462 | 9.517989 | 8.221883 | 0.7308341 | 307.9177 | 306.6298 | 309.1166
3985 | [8 empty] | 8.342125 | 6.882839 | 9.505561 | 8.243508 | 0.7327563 | 308.002 | 306.6188 | 309.1048
3986 | [8 empty] | 8.401462 | 6.98709 | 9.485374 | 8.291309 | 0.7370052 | 308.0583 | 306.7176 | 309.0857
3987 | [8 empty] | 8.214886 | 7.084934 | 9.451053 | 8.250291 | 0.7333592 | 307.8814 | 306.8104 | 309.0531
3988 | [8 empty] | 8.210701 | 7.035159 | 9.391684 | 8.212514 | 0.7300013 | 307.8774 | 306.7632 | 308.9969
3989 | [8 empty] | 8.253521 | 6.920509 | 11.58015 | 8.918059 | 0.7927163 | 307.918 | 306.6545 | 311.0712
3990 | [8 empty] | 8.229825 | 6.965358 | 9.58911 | 8.261431 | 0.7343494 | 307.8956 | 306.697 | 309.184
3991 | [8 empty] | 8.112664 | 7.015358 | 9.318148 | 8.148723 | 0.724331 | 307.7845 | 306.7444 | 308.9272
3992 | [8 empty] | 8.215627 | 7.054959 | 9.355656 | 8.208747 | 0.7296664 | 307.8821 | 306.782 | 308.9627
3993 | [8 empty] | 8.4004 | 6.942402 | 9.597417 | 8.313406 | 0.7389694 | 308.0573 | 306.6753 | 309.1919
3994 | [8 empty] | 8.592127 | 6.882292 | 9.693425 | 8.389281 | 0.7457139 | 308.239 | 306.6183 | 309.2829
3995 | [8 empty] | 8.653493 | 6.813618 | 9.68206 | 8.383057 | 0.7451606 | 308.2971 | 306.5532 | 309.2721
3996 | [8 empty] | 8.595443 | 6.825144 | 9.669568 | 8.363385 | 0.743412 | 308.2421 | 306.5641 | 309.2603
3997 | [8 empty] | 8.374418 | 6.790018 | 9.771018 | 8.311818 | 0.7388282 | 308.0326 | 306.5308 | 309.3564
3998 | [8 empty] | 8.255936 | 6.783031 | 9.86957 | 8.302846 | 0.7380307 | 307.9203 | 306.5242 | 309.4498
3999 | [8 empty] | 8.173901 | 6.815453 | 9.777006 | 8.255453 | 0.7338181 | 307.8426 | 306.5549 | 309.3621
4000 | [8 empty] | 8.065336 | 6.933645 | 9.62826 | 8.20908 | 0.729696 | 307.7397 | 306.667 | 309.2211
4001 | [8 empty] | 8.04576 | 6.926239 | 9.615189 | 8.19573 | 0.7285093 | 307.7211 | 306.6599 | 309.2087
4002 | [8 empty] | 8.383851 | 6.858821 | 9.677746 | 8.306806 | 0.7383827 | 308.0416 | 306.596 | 309.268
4003 | [8 empty] | 7.936358 | 6.824951 | 9.642845 | 8.134718 | 0.723086 | 307.6174 | 306.5639 | 309.2349
4004 | [8 empty] | 8.051459 | 6.897617 | 9.630096 | 8.193057 | 0.7282718 | 307.7265 | 306.6328125 | 309.2228
4005 | [8 empty] | 8.313986 | 6.895943 | 9.712034 | 8.307321 | 0.7384285 | 307.9753 | 306.6312 | 309.3005
4006 | [8 empty] | 8.498211 | 6.932421 | 9.771726 | 8.400786 | 0.7467365 | 308.15 | 306.6658 | 309.3571
4007 | [8 empty] | 8.366047 | 6.934385 | 9.694391 | 8.331608 | 0.7405873 | 308.0247 | 306.6677 | 309.2838
4008 | [8 empty] | 7.234098 | 6.878622 | 9.647224 | 7.919981 | 0.7039983 | 306.9518 | 306.6148 | 309.2391
4009 | [8 empty] | 8.169876 | 6.792722 | 9.689046 | 8.217215 | 0.7304191 | 307.8387 | 306.5334 | 309.2787
4010 | [8 empty] | 8.128794 | 6.903219 | 9.662517 | 8.23151 | 0.7316898 | 307.7998 | 306.6381 | 309.2536
4011 | [8 empty] | 8.217043 | 6.97946 | 9.697321 | 8.297941 | 0.7375948 | 307.8835 | 306.7104 | 309.2866
4012 | [8 empty] | 8.179632 | 6.95557 | 9.654565 | 8.263255 | 0.7345116 | 307.848 | 306.6877 | 309.246
4013 | [8 empty] | 8.289259 | 6.88139 | 9.708396 | 8.293015 | 0.7371569 | 307.9519 | 306.6174 | 309.2971
4014 | [8 empty] | 7.801586 | 6.782194 | 9.775428 | 8.119736 | 0.7217543 | 307.4897 | 306.5234 | 309.3606
4015 | [8 empty] | 7.807316 | 6.900483 | 9.679098 | 8.128966 | 0.7225747 | 307.4951 | 306.6355 | 309.2693
4016 | [8 empty] | 7.912404 | 6.887089 | 9.541041 | 8.113512 | 0.721201 | 307.5947 | 306.6228 | 309.1384
4017 | [8 empty] | 7.982849 | 6.867771 | 9.680096 | 8.176906 | 0.7268361 | 307.6615 | 306.6045 | 309.2702
4018 | [8 empty] | 8.058864 | 6.905698 | 9.709974 | 8.224845 | 0.7310974 | 307.7335 | 306.6405 | 309.2986
4019 | [8 empty] | 7.992315 | 6.945042 | 9.631222 | 8.189526 | 0.7279579 | 307.6704 | 306.6778 | 309.2239
4020 | [8 empty] | 8.307643 | 7.002576 | 9.615543 | 8.308587 | 0.7385411 | 307.9693 | 306.7323 | 309.209
4021 | [8 empty] | 8.33839 | 7.009466 | 9.720309 | 8.356055 | 0.7427605 | 307.9985 | 306.7388 | 309.3083
4022 | [8 empty] | 8.394057 | 6.972827 | 9.744005 | 8.370296 | 0.7440264 | 308.0512 | 306.7041 | 309.3308
4023 | [8 empty] | 8.549983 | 6.94047 | 9.706497 | 8.398983 | 0.7465763 | 308.199 | 306.6734 | 309.2953
4024 | [8 empty] | 8.645605 | 7.034128 | 9.646837 | 8.44219 | 0.7504169 | 308.2897 | 306.7622 | 309.2387
4025 | [8 empty] | 8.657324 | 7.103768 | 9.689079 | 8.48339 | 0.7540792 | 308.3008 | 306.8282 | 309.2787
4026 | [8 empty] | 8.667885 | 7.058855 | 9.794328 | 8.507022 | 0.7561798 | 308.3108 | 306.7856 | 309.3785
4027 | [8 empty] | 8.577414 | 6.990632 | 9.830612 | 8.466219 | 0.7525528 | 308.225 | 306.721 | 309.4129
4028 | [8 empty] | 8.507419 | 7.02624 | 9.741816 | 8.425159 | 0.748903 | 308.1587 | 306.7547 | 309.3287
4029 | [8 empty] | 8.613505 | 6.979942 | 9.841398 | 8.478282 | 0.7536251 | 308.2592 | 306.7108 | 309.4231
4030 | [8 empty] | 8.601657 | 7.141534 | 9.932127 | 8.558439 | 0.7607502 | 308.248 | 306.864 | 309.5091
4031 | [8 empty] | 8.675386 | 7.148553 | 9.878842 | 8.567594 | 0.7615639 | 308.3179 | 306.8707 | 309.4586
4032 | [8 empty] | 8.461347 | 7.086318 | 9.753761 | 8.433809 | 0.7496719 | 308.115 | 306.8117 | 309.3401
4033 | [8 empty] | 8.34 | 7.012428 | 9.80624 | 8.386223 | 0.745442 | 308 | 306.7416 | 309.3898
4034 | [8 empty] | 8.292994 | 7.070832 | 9.861456 | 8.408427 | 0.7474158 | 307.9554 | 306.797 | 309.4421
4035 | [8 empty] | 8.189612 | 7.168354 | 9.963228 | 8.440398 | 0.7502576 | 307.8575 | 306.8894 | 309.5386
4036 | [8 empty] | 8.395184 | 7.17856 | 9.961167 | 8.511637 | 0.75659 | 308.0523 | 306.8991 | 309.5367
4037 | [8 empty] | 8.325673 | 7.134323 | 9.980292 | 8.480096 | 0.7537863 | 307.9864 | 306.8572 | 309.5548
4038 | [8 empty] | 8.396182 | 7.096524 | 10.27489 | 8.589197 | 0.7634842 | 308.0533 | 306.8214 | 309.834
4039 | [8 empty] | 8.402686 | 7.021057 | 10.21671 | 8.546817 | 0.759717 | 308.0594 | 306.7498 | 309.7789
4040 | [8 empty] | 8.436009 | 6.922473 | 10.23046 | 8.529645 | 0.7581907 | 308.091 | 306.6564 | 309.7919
4041 | [8 empty] | 8.48456 | 6.899903 | 10.42022 | 8.601561 | 0.7645832 | 308.137 | 306.635 | 309.9718
4042 | [8 empty] | 8.444959 | 6.894398 | 10.63638 | 8.65858 | 0.7696515 | 308.0995 | 306.6298 | 310.1767
4043 | [8 empty] | 8.555134 | 6.932614 | 10.64681 | 8.711521 | 0.7743574 | 308.2039 | 306.666 | 310.1866
4044 | [8 empty] | 8.757132 | 7.005088 | 10.63506 | 8.799094 | 0.7821417 | 308.3954 | 306.7347 | 310.1754
4045 | [8 empty] | 8.836656 | 6.936381 | 10.61233 | 8.795123 | 0.7817887 | 308.4708 | 306.6696 | 310.1539
4046 | [8 empty] | 8.805812 | 6.841628 | 10.53818 | 8.728542 | 0.7758704 | 308.4415 | 306.5797 | 310.0836
4047 | [8 empty] | 8.836914 | 6.798808 | 10.37814 | 8.671287 | 0.770781 | 308.471 | 306.5392 | 309.9319
4048 | [8 empty] | 8.823327 | 6.896619 | 10.14324 | 8.621061 | 0.7663165 | 308.4581 | 306.6319 | 309.7092
4049 | [8 empty] | 8.780345 | 7.000355 | 10.03963 | 8.606776 | 0.7650468 | 308.4174 | 306.7302 | 309.611
4050 | [8 empty] | 8.889747 | 6.977206 | 10.066 | 8.644317 | 0.7683837 | 308.5211 | 306.7083 | 309.636
4051 | [8 empty] | 8.948795 | 6.925274 | 10.09787 | 8.657313 | 0.769539 | 308.5771 | 306.659 | 309.6662
4052 | [8 empty] | 8.826225 | 6.943432 | 9.981387 | 8.583681 | 0.7629939 | 308.4609 | 306.6762 | 309.5558
4053 | [8 empty] | 8.706906 | 6.873696 | 9.921695 | 8.500766 | 0.7556236 | 308.3478 | 306.6101 | 309.4992
4054 | [8 empty] | 8.780635 | 6.914842 | 9.983447 | 8.559641 | 0.760857 | 308.4177 | 306.6491 | 309.5578
4055 | [8 empty] | 8.853656 | 6.967933 | 9.895327 | 8.572305 | 0.7619827 | 308.4869 | 306.6995 | 309.4742
4056 | [8 empty] | 8.909902 | 6.92067 | 9.796034 | 8.542202 | 0.7593068 | 308.5402 | 306.6547 | 309.3801
4057 | [8 empty] | 8.855298 | 6.747101 | 9.873015 | 8.491804 | 0.7548271 | 308.4884 | 306.4901 | 309.4531
4058 | [8 empty] | 8.697151 | 6.718382 | 10.02202 | 8.479184 | 0.7537052 | 308.3385 | 306.4629 | 309.5943
4059 | [8 empty] | 8.604008 | 6.739889 | 10.17849 | 8.507462 | 0.7562189 | 308.2502 | 306.4833 | 309.7426
4060 | [8 empty] | 8.573775 | 6.797487 | 10.15299 | 8.508085 | 0.7562742 | 308.2216 | 306.5379 | 309.7185
4061 | [8 empty] | 8.507355 | 6.807887 | 10.12137 | 8.478872 | 0.7536775 | 308.1586 | 306.5478 | 309.6885
4062 | [8 empty] | 8.506099 | 6.821377 | 10.22212 | 8.516531 | 0.757025 | 308.1574 | 306.5605 | 309.784
4063 | [8 empty] | 8.507452 | 6.767094 | 10.24636 | 8.506969 | 0.756175 | 308.1587 | 306.5091 | 309.807
4064 | [8 empty] | 8.483144 | 6.83506 | 10.19568 | 8.504629 | 0.755967 | 308.1357 | 306.5735 | 309.7589
4065 | [8 empty] | 8.525675 | 6.85206 | 10.23039 | 8.536042 | 0.7587593 | 308.176 | 306.5896 | 309.7918
4066 | [8 empty] | 8.481115 | 6.851448 | 10.35489 | 8.562485 | 0.7611098 | 308.1338 | 306.5891 | 309.9099
4067 | [8 empty] | 8.461283 | 6.852092 | 10.28329 | 8.532221 | 0.7584197 | 308.115 | 306.5897 | 309.842
4068 | [8 empty] | 8.3315 | 6.875949 | 10.20042 | 8.469289 | 0.7528257 | 307.9919 | 306.6123 | 309.7634
4069 | [8 empty] | 8.690068 | 6.950161 | 10.36623 | 8.668818 | 0.7705616 | 308.3318 | 306.6826 | 309.9206
4070 | [8 empty] | 8.653622 | 6.844944 | 10.47717 | 8.65858 | 0.7696515 | 308.2973 | 306.5829 | 310.0258
4071 | [8 empty] | 8.586622 | 6.723082 | 10.42737 | 8.579023 | 0.7625799 | 308.2338 | 306.4674 | 309.9785
4072 | [8 empty] | 8.514889 | 6.738537 | 10.28322 | 8.512217 | 0.7566415 | 308.1658 | 306.482 | 309.8419
4073 | [8 empty] | 8.363181 | 6.798357 | 10.22704 | 8.46286 | 0.7522542 | 308.022 | 306.5387 | 309.7887
4074 | [8 empty] | 8.358835 | 6.771409 | 10.18828 | 8.439507 | 0.7501784 | 308.0179 | 306.5132 | 309.7519
4075 | [8 empty] | 8.428958 | 6.718736 | 10.08651 | 8.4114 | 0.74768 | 308.0843 | 306.4633 | 309.6555
4076 | [8 empty] | 8.350657 | 6.697132 | 9.958077 | 8.335289 | 0.7409145 | 308.0101 | 306.4428 | 309.5337
4077 | [8 empty] | 8.283206 | 6.635541 | 9.955308 | 8.291352 | 0.737009 | 307.9462 | 306.3844 | 309.5311
4078 | [8 empty] | 8.219458 | 6.682226 | 9.995263 | 8.298982 | 0.7376873 | 307.8857 | 306.4286 | 309.569
4079 | [8 empty] | 8.362408 | 6.788344 | 9.953247 | 8.368 | 0.7438222 | 308.0212 | 306.5292 | 309.5291
4080 | [8 empty] | 8.470265 | 6.843657 | 9.898417 | 8.404113 | 0.7470323 | 308.1235 | 306.5817 | 309.4772
4081 | [8 empty] | 8.510542 | 6.83461 | 9.963099 | 8.436084 | 0.7498741 | 308.1617 | 306.5731 | 309.5385
4082 | [8 empty] | 8.549886 | 6.791563 | 10.10357 | 8.481673 | 0.7539265 | 308.1989 | 306.5323 | 309.6716
4083 | [8 empty] | 8.661864 | 6.820733 | 10.20673 | 8.563108 | 0.7611651 | 308.3051 | 306.5599 | 309.7694
4084 | [8 empty] | 8.760158 | 6.878461 | 10.16896 | 8.602527 | 0.764669 | 308.3983 | 306.6147 | 309.7336
4085 | [8 empty] | 8.802078 | 6.927817 | 10.1603 | 8.630065 | 0.7671169 | 308.438 | 306.6614 | 309.7254
4086 | [8 empty] | 8.847023 | 6.975628 | 10.23425 | 8.685635 | 0.7720565 | 308.4806 | 306.7068 | 309.7955
4087 | [8 empty] | 8.938363 | 7.004057 | 10.26185 | 8.734756 | 0.7764227 | 308.5672 | 306.7337 | 309.8217
4088 | [8 empty] | 9.019304 | 7.025242 | 10.1659 | 8.736816 | 0.7766059 | 308.6439 | 306.7538 | 309.7307
4089 | [8 empty] | 9.052949 | 7.09749 | 10.16796 | 8.772801 | 0.7798045 | 308.6758 | 306.8223 | 309.7327
4090 | [8 empty] | 8.941744 | 7.080845 | 10.27398 | 8.765524 | 0.7791577 | 308.5704 | 306.8065 | 309.8332
4091 | [8 empty] | 8.85987 | 6.981906 | 10.20071 | 8.680827 | 0.7716291 | 308.4928 | 306.7127 | 309.7637
4092 | [8 empty] | 8.821782 | 7.032519 | 10.11432 | 8.656208 | 0.7694407 | 308.4567 | 306.7607 | 309.6818
4093 | [8 empty] | 8.809483 | 7.126434 | 9.966029 | 8.633982 | 0.7674651 | 308.445 | 306.8497 | 309.5413
4094 | [8 empty] | 8.72719 | 7.022055 | 9.75038 | 8.499875 | 0.7555444 | 308.367 | 306.7508 | 309.3369
4095 | [8 empty] | 8.667402 | 7.079557 | 9.538208 | 8.428389 | 0.7491901 | 308.3103 | 306.8053 | 309.1357
4096 | [8 empty] | 8.655972 | 7.236642 | 9.330962 | 8.407859 | 0.7473652 | 308.2995 | 306.9542 | 308.9393
4097 | [8 empty] | 8.649468 | 7.384647 | 9.300827 | 8.444981 | 0.7506649 | 308.2933 | 307.0945 | 308.9107
4098 | [8 empty] | 8.640647 | 7.384582 | 9.421787 | 8.482339 | 0.7539857 | 308.285 | 307.0944 | 309.0254
4099 | [8 empty] | 8.860352 | 7.471029 | 9.415831 | 8.582404 | 0.7628804 | 308.4932 | 307.1763 | 309.0197
4100 | [8 empty] | 8.979381 | 7.399972 | 9.364704 | 8.581352 | 0.7627869 | 308.606 | 307.109 | 308.9713
4101 | [8 empty] | 8.979027 | 7.359727 | 9.426101 | 8.588285 | 0.7634031 | 308.6057 | 307.0708 | 309.0295
4102 | [8 empty] | 8.96045 | 7.35757 | 9.536244 | 8.618088 | 0.7660523 | 308.5881 | 307.0688 | 309.1339
4103 | [8 empty] | 8.875807 | 7.420739 | 9.448123 | 8.581556 | 0.762805 | 308.5079 | 307.1287 | 309.0504
4104 | [8 empty] | 8.842065 | 7.399554 | 9.352469 | 8.531363 | 0.7583433 | 308.4759 | 307.1086 | 308.9597
4105 | [8 empty] | 8.71341 | 7.376952 | 9.274651 | 8.455004 | 0.7515559 | 308.3539 | 307.0872 | 308.8859
4106 | [8 empty] | 8.59525 | 7.372444 | 9.2931 | 8.420265 | 0.748468 | 308.2419 | 307.0829 | 308.9034
4107 | [8 empty] | 8.567787 | 7.336546 | 9.367344 | 8.423892 | 0.7487904 | 308.2159 | 307.0489 | 308.9738
4108 | [8 empty] | 8.573518 | 7.382876 | 9.403242 | 8.453212 | 0.7513966 | 308.2213 | 307.0928 | 309.0078125
4109 | [8 empty] | 8.534915 | 7.381137 | 9.35717 | 8.424407 | 0.7488362 | 308.1848 | 307.0911 | 308.9641
4110 | [8 empty] | 8.544026 | 7.392696 | 8.431984 | 8.122902 | 0.7220357 | 308.1934 | 307.1021 | 308.0872
4111 | [8 empty] | 8.688683 | 7.320673 | 9.373042 | 8.4608 | 0.7520711 | 308.3305 | 307.0338 | 308.9792
4112 | [8 empty] | 9.278354 | 7.299198 | 9.59101 | 8.722854 | 0.7753648 | 308.8894 | 307.0135 | 309.1858
4113 | [8 empty] | 8.655714 | 7.332876 | 9.599702 | 8.529431 | 0.7581716 | 308.2993 | 307.0454 | 309.194
4114 | [8 empty] | 8.701851 | 7.331395 | 9.669375 | 8.56754 | 0.7615591 | 308.343 | 307.044 | 309.2601
4115 | [8 empty] | 8.73511 | 7.223828 | 9.689948 | 8.549628 | 0.759967 | 308.3745 | 306.942 | 309.2796
4116 | [8 empty] | 8.743288 | 7.249166 | 9.646709 | 8.546387 | 0.7596789 | 308.3823 | 306.966 | 309.2386
4117 | [8 empty] | 8.734273 | 7.363462 | 9.64629 | 8.581342 | 0.7627859 | 308.3737 | 307.0744 | 309.2382
4118 | [8 empty] | 8.82455 | 7.378369 | 9.673914 | 8.625611 | 0.766721 | 308.4593 | 307.0885 | 309.2644
4119 | [8 empty] | 8.741163 | 7.337222 | 9.674494 | 8.584293 | 0.7630483 | 308.3802 | 307.0495 | 309.2649
4120 | [8 empty] | 8.866534 | 7.335322 | 9.686084 | 8.629314 | 0.7670501 | 308.4991 | 307.0477 | 309.2759
4121 | [8 empty] | 8.710383 | 7.411595 | 9.634828 | 8.585602 | 0.7631646 | 308.3511 | 307.12 | 309.2273
4122 | [8 empty] | 8.440065 | 7.452902 | 9.995971 | 8.629646 | 0.7670797 | 308.0948 | 307.1591 | 309.5696
4123 | [8 empty] | 8.479634 | 7.557572 | 10.14729 | 8.728166 | 0.775837 | 308.1324 | 307.2584 | 309.7131
4124 | [8 empty] | 8.582758 | 7.590315 | 10.14526 | 8.772779 | 0.7798026 | 308.2301 | 307.2894 | 309.7112
4125 | [8 empty] | 8.605585 | 7.692666 | 10.19124 | 8.829831 | 0.7848738 | 308.2517 | 307.3864 | 309.7547
4126 | [8 empty] | 8.574162 | 7.580173 | 9.230285 | 8.46154 | 0.7521369 | 308.222 | 307.2798 | 308.8439
4127 | [8 empty] | 8.540034 | 7.621223 | 10.46317 | 8.874809 | 0.7888719 | 308.1896 | 307.3187 | 310.0125
4128 | [8 empty] | 8.63292 | 7.641925 | 10.4906 | 8.921815 | 0.7930502 | 308.2776 | 307.3383 | 310.0385
4129 | [8 empty] | 8.721974 | 7.65519 | 10.40444 | 8.927202 | 0.7935291 | 308.3621 | 307.3509 | 309.9568
4130 | [8 empty] | 8.715052 | 7.583844 | 10.41465 | 8.904515 | 0.7915124 | 308.3555 | 307.2833 | 309.9665
4131 | [8 empty] | 8.709739 | 7.554159 | 10.36088 | 8.874927 | 0.7888824 | 308.3505 | 307.2551 | 309.9155
4132 | [8 empty] | 8.794673 | 7.452613 | 10.27563 | 8.84097 | 0.785864 | 308.431 | 307.1589 | 309.8347
4133 | [8 empty] | 8.78408 | 7.411659 | 10.11832 | 8.771352 | 0.7796757 | 308.4209 | 307.1201 | 309.6856
4134 | [8 empty] | 8.801176 | 7.365297 | 10.10901 | 8.758495 | 0.7785329 | 308.4371 | 307.0761 | 309.6768
4135 | [8 empty] | 8.844963 | 7.277691 | 10.14411 | 8.755587 | 0.7782744 | 308.4786 | 306.9931 | 309.7101
4136 | [8 empty] | 8.981281 | 7.275373 | 10.13654 | 8.797731 | 0.7820205 | 308.6078 | 306.9909 | 309.7029
4137 | [8 empty] | 9.114315 | 7.355928 | 10.09813 | 8.856124 | 0.787211 | 308.7339 | 307.0672 | 309.6665
4138 | [8 empty] | 9.132924 | 7.330268 | 10.17524 | 8.879477 | 0.7892868 | 308.7516 | 307.0429 | 309.7396
4139 | [8 empty] | 9.050985 | 7.256635 | 10.17633 | 8.827985 | 0.7847098 | 308.6739 | 306.9731 | 309.7406
4140 | [8 empty] | 9.088139 | 7.316906 | 10.11381 | 8.839618 | 0.7857438 | 308.7091 | 307.0302 | 309.6813
4141 | [8 empty] | 8.967565 | 7.448974 | 10.13625 | 8.85093 | 0.7867493 | 308.5948 | 307.1554 | 309.7026
4142 | [8 empty] | 8.924551 | 7.480591 | 10.23767 | 8.880936 | 0.7894166 | 308.5541 | 307.1854 | 309.7987
4143 | [8 empty] | 8.933953 | 7.342631 | 10.25064 | 8.842409 | 0.7859919 | 308.563 | 307.0546 | 309.811
4144 | [8 empty] | 8.962768 | 7.27708 | 10.19172 | 8.810524 | 0.7831577 | 308.5903 | 306.9925 | 309.7552
4145 | [8 empty] | 8.881473 | 7.286352 | 10.14465 | 8.770826 | 0.779629 | 308.5132 | 307.0013 | 309.7106
4146 | [8 empty] | 8.783565 | 7.234227 | 10.25306 | 8.75695 | 0.7783955 | 308.4204 | 306.9519 | 309.8133
4147 | [8 empty] | 8.799116 | 7.389669 | 10.36716 | 8.851982 | 0.7868428 | 308.4352 | 307.0992 | 309.9215
4148 | [8 empty] | 8.969722 | 7.39276 | 10.46153 | 8.941336 | 0.7947854 | 308.5969 | 307.1021 | 310.0109
4149 | [8 empty] | 9.036465 | 7.351066 | 10.43117 | 8.939565 | 0.794628 | 308.6602 | 307.0626 | 309.9821
4150 | [8 empty] | 9.001758 | 7.244787 | 10.46178 | 8.902776 | 0.7913579 | 308.6273 | 306.9619 | 310.0112
4151 | [8 empty] | 7.988516 | 7.383423 | 10.45918 | 8.610372 | 0.7653664 | 307.6668 | 307.0933 | 310.0087
4152 | [8 empty] | 8.897378 | 7.389251 | 10.3923 | 8.892978 | 0.7904869 | 308.5283 | 307.0988 | 309.9453125
4153 | [8 empty] | 8.916824 | 7.433295 | 10.38017 | 8.910095 | 0.7920085 | 308.5468 | 307.1406 | 309.9338
4154 | [8 empty] | 8.82191 | 7.404158 | 10.4029 | 8.876322 | 0.7890064 | 308.4568 | 307.1129 | 309.9554
4155 | [8 empty] | 8.709321 | 7.410983 | 10.41117 | 8.843825 | 0.7861178 | 308.3501 | 307.1194 | 309.9632
4156 | [8 empty] | 8.169103 | 7.365458 | 10.34881 | 8.62779 | 0.7669146 | 307.838 | 307.0763 | 309.9041
4157 | [8 empty] | 8.604555 | 7.326018 | 10.21288 | 8.714483 | 0.7746207 | 308.2508 | 307.0389 | 309.7752
4158 | [8 empty] | 8.547536 | 7.373121 | 10.14166 | 8.687438 | 0.7722167 | 308.1967 | 307.0835 | 309.7077
4159 | [8 empty] | 8.422132 | 7.357345 | 10.1877 | 8.655725 | 0.7693978 | 308.0779 | 307.0686 | 309.7514
4160 | [8 empty] | 8.307192 | 7.358085 | 10.30087 | 8.655382 | 0.7693673 | 307.9689 | 307.0693 | 309.8586
4161 | [8 empty] | 8.215852 | 7.442117 | 10.31349 | 8.657153 | 0.7695247 | 307.8823 | 307.1489 | 309.8706
4162 | [8 empty] | 7.245206 | 7.469355 | 10.39475 | 8.369771 | 0.7439796 | 306.9623 | 307.1747 | 309.9476
4163 | [8 empty] | 8.411894 | 7.359469 | 10.43876 | 8.736709 | 0.7765963 | 308.0681 | 307.0706 | 309.9893
4164 | [8 empty] | 8.502944 | 7.299585 | 10.36845 | 8.723659 | 0.7754363 | 308.1544 | 307.0138 | 309.9227
4165 | [8 empty] | 8.419621 | 7.347074 | 10.28245 | 8.683049 | 0.7718266 | 308.0755 | 307.0588 | 309.8412
4166 | [8 empty] | 8.394476 | 7.378208 | 10.32453 | 8.699072 | 0.7732508 | 308.0516 | 307.0883 | 309.8811
4167 | [8 empty] | 8.292575 | 7.369837 | 10.3489 | 8.670439 | 0.7707057 | 307.955 | 307.0804 | 309.9042
4168 | [8 empty] | 8.295569 | 7.386965 | 10.23593 | 8.639488 | 0.7679545 | 307.9579 | 307.0966 | 309.7971
4169 | [8 empty] | 8.431115 | 7.413655 | 10.04427 | 8.629679 | 0.7670825 | 308.0864 | 307.1219 | 309.6154
4170 | [8 empty] | 8.504007 | 7.32869 | 10.01561 | 8.616103 | 0.7658758 | 308.1555 | 307.0414 | 309.5883
4171 | [8 empty] | 8.642128 | 7.377564 | 9.988148 | 8.66928 | 0.7706026 | 308.2864 | 307.0877 | 309.5622
4172 | [8 empty] | 8.774325 | 7.431975 | 10.01049 | 8.73893 | 0.7767938 | 308.4117 | 307.1393 | 309.5834
4173 | [8 empty] | 12.2296 | 7.410726 | 10.12028 | 9.920203 | 0.8817959 | 311.6868 | 307.1192 | 309.6875
4174 | [8 empty] | 8.847313 | 7.247105 | 10.29182 | 8.795413 | 0.7818145 | 308.4809 | 306.9641 | 309.8501
4175 | [8 empty] | 8.42049 | 7.216809 | 10.3527 | 8.663334 | 0.7700741 | 308.0763 | 306.9354 | 309.9078
4176 | [8 empty] | 8.441353 | 7.288767 | 10.40731 | 8.712476 | 0.7744423 | 308.0961 | 307.0036 | 309.9595
4177 | [8 empty] | 8.501045 | 7.316327 | 10.35351 | 8.723627 | 0.7754335 | 308.1526 | 307.0297 | 309.9085
4178 | [8 empty] | 8.195343 | 7.311884 | 10.29465 | 8.600627 | 0.7645002 | 307.8629 | 307.0255 | 309.8528
4179 | [8 empty] | 8.478636 | 7.310499 | 10.27376 | 8.687631 | 0.7722339 | 308.1314 | 307.0242 | 309.8329
4180 | [8 empty] | 8.485558 | 7.334324 | 10.22385 | 8.681246 | 0.7716663 | 308.138 | 307.0468 | 309.7856
4181 | [8 empty] | 8.486267 | 7.327306 | 10.09497 | 8.636182 | 0.7676606 | 308.1386 | 307.0401 | 309.6635
4182 | [8 empty] | 8.451656 | 7.362528 | 10.132 | 8.648728 | 0.7687758 | 308.1058 | 307.0735 | 309.6986
4183 | [8 empty] | 8.441063 | 7.331749 | 10.25299 | 8.675268 | 0.7711349 | 308.0958 | 307.0443 | 309.8133
4184 | [8 empty] | 7.019318 | 7.293983 | 10.33603 | 8.216442 | 0.7303504 | 306.7482 | 307.0085 | 309.892
4185 | [8 empty] | 8.391707 | 7.419386 | 10.27102 | 8.694038 | 0.7728034 | 308.049 | 307.1274 | 309.8304
4186 | [8 empty] | 8.488939 | 7.514268 | 10.36658 | 8.789929 | 0.781327 | 308.1412 | 307.2173 | 309.9209
4187 | [8 empty] | 8.430406 | 7.444145 | 10.4225 | 8.765685 | 0.779172 | 308.0857 | 307.1508 | 309.9739
4188 | [8 empty] | 8.362537 | 7.340796 | 10.32627 | 8.676535 | 0.7712475 | 308.0214 | 307.0529 | 309.8827
4189 | [8 empty] | 6.97595 | 7.33455 | 10.34018 | 8.216893 | 0.7303905 | 306.7071 | 307.047 | 309.8959
4190 | [8 empty] | 8.447986 | 7.353545 | 10.4114 | 8.737643 | 0.7766793 | 308.1024 | 307.065 | 309.9634
4191 | [8 empty] | 8.470297 | 7.364073 | 10.24839 | 8.694253 | 0.7728225 | 308.1235 | 307.075 | 309.8089
4192 | [8 empty] | 8.368365 | 7.352708 | 10.11851 | 8.613194 | 0.7656173 | 308.0269 | 307.0642 | 309.6858
4193 | [8 empty] | 8.431888 | 7.374022 | 9.992752 | 8.599554 | 0.7644048 | 308.0871 | 307.0844 | 309.5666
4194 | [8 empty] | 8.528604 | 7.307151 | 10.07318 | 8.636311 | 0.7676721 | 308.1788 | 307.021 | 309.6428
4195 | [8 empty] | 8.544026 | 7.351549 | 10.1595 | 8.685024 | 0.7720021 | 308.1934 | 307.0631 | 309.7246
4196 | [8 empty] | 8.51901 | 7.479207 | 10.16011 | 8.719441 | 0.7750614 | 308.1697 | 307.1841 | 309.7252
4197 | [8 empty] | 8.571232 | 7.489026 | 10.14472 | 8.734992 | 0.7764437 | 308.2192 | 307.1934 | 309.7106
4198 | [8 empty] | 8.669559 | 7.373764 | 10.22527 | 8.756198 | 0.7783287 | 308.3124 | 307.0841 | 309.787
4199 | [8 empty] | 8.707035 | 7.328948 | 10.21986 | 8.751948 | 0.777951 | 308.3479 | 307.0417 | 309.7819
4200 | [8 empty] | 8.698825 | 7.375954 | 10.11014 | 8.728306 | 0.7758494 | 308.3401 | 307.0862 | 309.6779
4201 | [8 empty] | 8.697247 | 7.368452 | 10.01951 | 8.695069 | 0.772895 | 308.3386 | 307.0791 | 309.5919
4202 | [8 empty] | 8.751369 | 7.372348 | 10.05792 | 8.727211 | 0.7757521 | 308.3899 | 307.0828 | 309.6284
4203 | [8 empty] | 8.715663 | 7.395304 | 10.04269 | 8.717885 | 0.7749231 | 308.3561 | 307.1046 | 309.6139
4204 | [8 empty] | 8.719978 | 7.385226 | 9.961361 | 8.688855 | 0.7723427 | 308.3602 | 307.095 | 309.5368
4205 | [8 empty] | 8.854944 | 7.417841 | 9.809363 | 8.694049 | 0.7728044 | 308.4881 | 307.1259 | 309.3928
4206 | [8 empty] | 8.994352 | 7.462722 | 9.710489 | 8.722521 | 0.7753352 | 308.6202 | 307.1685 | 309.299
4207 | [8 empty] | 9.117889 | 7.390217 | 9.763934 | 8.757347 | 0.7784308 | 308.7373 | 307.0997 | 309.3497
4208 | [8 empty] | 9.216344 | 7.292276 | 9.803664 | 8.770762 | 0.7796233 | 308.8307 | 307.0069 | 309.3874
4209 | [8 empty] | 9.091552 | 7.469387 | 9.756851 | 8.772597 | 0.7797864 | 308.7124 | 307.1748 | 309.343
4210 | [8 empty] | 8.944223 | 7.479754 | 9.783284 | 8.735754 | 0.7765114 | 308.5727 | 307.1846 | 309.368
4211 | [8 empty] | 8.87468 | 7.489863 | 9.822467 | 8.729003 | 0.7759114 | 308.5068 | 307.1942 | 309.4052
4212 | [8 empty] | 8.820558 | 7.342084 | 9.799608 | 8.654083 | 0.7692518 | 308.4555 | 307.0541 | 309.3835
4213 | [8 empty] | 8.698342 | 7.333391 | 9.752601 | 8.594778 | 0.7639803 | 308.3397 | 307.0459 | 309.339
4214 | [8 empty] | 8.66972 | 7.400036 | 9.892107 | 8.653954 | 0.7692404 | 308.3125 | 307.109 | 309.4712
4215 | [8 empty] | 8.551238 | 7.473637 | 9.94816 | 8.657678 | 0.7695714 | 308.2002 | 307.1788 | 309.5243
4216 | [8 empty] | 8.389196 | 7.654546 | 9.928875 | 8.657539 | 0.769559 | 308.0466 | 307.3503 | 309.506
4217 | [8 empty] | 8.452686 | 7.628532 | 9.8319 | 8.637706 | 0.7677961 | 308.1068 | 307.3256 | 309.4141
4218 | [8 empty] | 8.597343 | 7.595016 | 9.841881 | 8.67808 | 0.7713849 | 308.2439 | 307.2939 | 309.4236
4219 | [8 empty] | 8.674098 | 7.517294 | 9.928585 | 8.706659 | 0.7739253 | 308.3167 | 307.2202 | 309.5058
4220 | [8 empty] | 8.529474 | 7.600425 | 9.847612 | 8.65917 | 0.769704 | 308.1796 | 307.299 | 309.429
4221 | [8 empty] | 8.458707 | 7.67454 | 9.714417 | 8.615888 | 0.7658567 | 308.1125 | 307.3692 | 309.3028
4222 | [8 empty] | 8.480278 | 7.702486 | 9.716574 | 8.633113 | 0.7673878 | 308.133 | 307.3957 | 309.3048
4223 | [8 empty] | 8.498308 | 7.652453 | 9.787373 | 8.646045 | 0.7685373 | 308.1501 | 307.3483 | 309.3719
4224 | [8 empty] | 8.608418 | 7.653773 | 9.748609 | 8.670267 | 0.7706904 | 308.2544 | 307.3495 | 309.3352
4225 | [8 empty] | 8.680956 | 7.603483 | 9.702343 | 8.662261 | 0.7699788 | 308.3232 | 307.3019 | 309.2913
4226 | [8 empty] | 8.777995 | 7.598976 | 9.790625 | 8.722532 | 0.7753362 | 308.4152 | 307.2976 | 309.375
4227 | [8 empty] | 8.795027 | 7.621449 | 9.748802 | 8.721759 | 0.7752675 | 308.4313 | 307.3189 | 309.3354
4228 | [8 empty] | 8.830507 | 7.589349 | 9.678583 | 8.69948 | 0.7732871 | 308.4649 | 307.2885 | 309.2688
4229 | [8 empty] | 8.950598 | 7.669002 | 9.573495 | 8.731032 | 0.7760917 | 308.5788 | 307.364 | 309.1692
4230 | [8 empty] | 9.048152 | 7.701713 | 9.510004 | 8.75329 | 0.7780702 | 308.6712 | 307.395 | 309.109
4231 | [8 empty] | 9.121817 | 7.610953 | 9.524718 | 8.752496 | 0.7779996 | 308.7411 | 307.309 | 309.123
4232 | [8 empty] | 9.179512 | 7.502806 | 9.231798 | 8.638039 | 0.7678257 | 308.7957 | 307.2065 | 308.8453
4233 | [8 empty] | 9.17597 | 7.489445 | 9.574815 | 8.746743 | 0.7774883 | 308.7924 | 307.1938 | 309.1704
4234 | [8 empty] | 9.095738 | 7.543438 | 9.614867 | 8.751347 | 0.7778975 | 308.7163 | 307.245 | 309.2084
4235 | [8 empty] | 9.064057 | 7.531654 | 9.666219 | 8.753977 | 0.7781313 | 308.6863 | 307.2338 | 309.2571
4236 | [8 empty] | 9.064347 | 7.535163 | 9.596322 | 8.731944 | 0.7761728 | 308.6866 | 307.2371 | 309.1908
4237 | [8 empty] | 9.015054 | 7.523637 | 9.56815 | 8.702281 | 0.7735361 | 308.6399 | 307.2262 | 309.1641
4238 | [8 empty] | 9.057167 | 7.436064 | 9.711648 | 8.73496 | 0.7764409 | 308.6798 | 307.1432 | 309.3001
4239 | [8 empty] | 9.020721 | 7.359695 | 9.783381 | 8.721266 | 0.7752236 | 308.6452 | 307.0708 | 309.3681
4240 | [8 empty] | 8.971815 | 7.454931 | 9.783703 | 8.736816 | 0.7766059 | 308.5989 | 307.1611 | 309.3684
4241 | [8 empty] | 8.899825 | 7.439412 | 9.68309 | 8.674109 | 0.7710319 | 308.5306 | 307.1464 | 309.2731
4242 | [8 empty] | 8.992034 | 7.385677 | 9.738886 | 8.705532 | 0.7738251 | 308.618 | 307.0954 | 309.326
4243 | [8 empty] | 9.092518 | 7.327209 | 9.822821 | 8.747516 | 0.777557 | 308.7133 | 307.04 | 309.4055
4244 | [8 empty] | 9.103272 | 7.424248 | 9.803439 | 8.776986 | 0.7801765 | 308.7235 | 307.132 | 309.3871
4245 | [8 empty] | 9.105139 | 7.532459 | 9.714707 | 8.784102 | 0.780809 | 308.7253 | 307.2346 | 309.303
4246 | [8 empty] | 9.096832 | 7.562787 | 9.724494 | 8.794705 | 0.7817515 | 308.7174 | 307.2633 | 309.3123
4247 | [8 empty] | 9.017695 | 7.493598 | 9.844908 | 8.7854 | 0.7809245 | 308.6424 | 307.1977 | 309.4265
4248 | [8 empty] | 8.981506 | 7.470868 | 9.881869 | 8.778081 | 0.7802739 | 308.6081 | 307.1762 | 309.4615
4249 | [8 empty] | 8.914699 | 7.442503 | 9.928263 | 8.761822 | 0.7788286 | 308.5447 | 307.1493 | 309.5055
4250 | [8 empty] | 8.905363 | 7.446334 | 9.98686 | 8.779519 | 0.7804017 | 308.5359 | 307.1529 | 309.561
4251 | [8 empty] | 8.941261 | 7.44041 | 10.06136 | 8.814344 | 0.7834973 | 308.5699 | 307.1473 | 309.6316
4252 | [8 empty] | 9.078609 | 7.394756 | 10.09736 | 8.856908 | 0.7872807 | 308.7001 | 307.104 | 309.6657
4253 | [8 empty] | 9.126807 | 7.452484 | 9.993235 | 8.857508 | 0.7873341 | 308.7458 | 307.1588 | 309.567
4254 | [8 empty] | 9.12275 | 7.547494 | 9.878746 | 8.849663 | 0.7866367 | 308.7419 | 307.2488 | 309.4585
4255 | [8 empty] | 8.01218 | 7.493469 | 9.823207 | 8.442952 | 0.7504846 | 307.6893 | 307.1976 | 309.4059
4256 | [8 empty] | 9.197831 | 7.38938 | 9.858076 | 8.815096 | 0.7835641 | 308.8131 | 307.0989 | 309.4389
4257 | [8 empty] | 9.221335 | 7.320029 | 9.866447 | 8.802604 | 0.7824536 | 308.8354 | 307.0332 | 309.4469
4258 | [8 empty] | 9.053754 | 7.351549 | 9.865964 | 8.757089 | 0.7784079 | 308.6765 | 307.0631 | 309.4464
4259 | [8 empty] | 8.896219 | 7.328722 | 9.951412 | 8.725451 | 0.7755956 | 308.5272 | 307.0414 | 309.5274
4260 | [8 empty] | 8.949954 | 7.249101 | 9.967993 | 8.722349 | 0.77532 | 308.5782 | 306.966 | 309.5431
4261 | [8 empty] | 9.022202 | 7.261207 | 9.959815 | 8.747741 | 0.777577 | 308.6466 | 306.9774 | 309.5354
4262 | [8 empty] | 8.937011 | 7.212849 | 10.08016 | 8.743341 | 0.7771859 | 308.5659 | 306.9316 | 309.6494
4263 | [8 empty] | 8.875549 | 7.147587 | 10.2215 | 8.748214 | 0.777619 | 308.5076 | 306.8698 | 309.7834
4264 | [8 empty] | 8.83833 | 7.249906 | 10.33577 | 8.808002 | 0.7829335 | 308.4724 | 306.9667 | 309.8917
4265 | [8 empty] | 8.807712 | 7.366166 | 10.3216 | 8.831827 | 0.7850513 | 308.4433 | 307.0769 | 309.8783
4266 | [8 empty] | 9.300086 | 7.361208 | 10.26278 | 8.974691 | 0.7977503 | 308.91 | 307.0722 | 309.8225
4267 | [8 empty] | 8.858936 | 7.313268 | 10.25058 | 8.807594 | 0.7828972 | 308.4919 | 307.0268 | 309.811
4268 | [8 empty] | 8.735657 | 7.307441 | 10.20772 | 8.750274 | 0.7778022 | 308.375 | 307.0213 | 309.7704
4269 | [8 empty] | 8.53353 | 7.386643 | 10.18007 | 8.700081 | 0.7733405 | 308.1834 | 307.0963 | 309.7441
4270 | [8 empty] | 8.416916 | 7.353706 | 10.12514 | 8.631922 | 0.7672819 | 308.0729 | 307.0651 | 309.6921
4271 | [8 empty] | 8.557291 | 7.241986 | 10.19462 | 8.664633 | 0.7701896 | 308.206 | 306.9592 | 309.7579
4272 | [8 empty] | 8.746121 | 7.216358 | 10.12997 | 8.697483 | 0.7731096 | 308.3849 | 306.9349 | 309.6967
4273 | [8 empty] | 8.899503 | 7.197942 | 10.06687 | 8.721437 | 0.7752389 | 308.5303 | 306.9175 | 309.6368
4274 | [8 empty] | 8.769946 | 7.181651 | 10.04665 | 8.666082 | 0.7703184 | 308.4075 | 306.902 | 309.6177
4275 | [8 empty] | 8.737235 | 7.185933 | 10.06223 | 8.661799 | 0.7699377 | 308.3765 | 306.9061 | 309.6324
4276 | [8 empty] | 8.77294 | 7.20393 | 10.06638 | 8.681085 | 0.771652 | 308.4104 | 306.9232 | 309.6364
4277 | [8 empty] | 8.735078 | 7.154026 | 9.9884375 | 8.625847 | 0.766742 | 308.3745 | 306.8759 | 309.5625
4278 | [8 empty] | 8.705683 | 7.286803 | 9.867413 | 8.619966 | 0.7662192 | 308.3466 | 307.0017 | 309.4478
4279 | [8 empty] | 8.544123 | 7.376791 | 9.838211 | 8.586375 | 0.7632333 | 308.1935 | 307.087 | 309.4201
4280 | [8 empty] | 8.471521 | 7.263654 | 9.943363 | 8.559513 | 0.7608456 | 308.1247 | 306.9798 | 309.5198
4281 | [8 empty] | 8.464792 | 7.212527 | 10.03036 | 8.569225 | 0.7617089 | 308.1183 | 306.9313 | 309.6022
4282 | [8 empty] | 8.47474 | 7.257215 | 10.06999 | 8.600648 | 0.7645021 | 308.1277 | 306.9737 | 309.6398
4283 | [8 empty] | 8.435172 | 7.270802 | 10.22894 | 8.644972 | 0.7684419 | 308.0902 | 306.9865 | 309.7905
4284 | [8 empty] | 8.43749 | 7.25377 | 10.24681 | 8.646023 | 0.7685354 | 308.0924 | 306.9704 | 309.8074
4285 | [8 empty] | 8.366111 | 7.277981 | 10.19987 | 8.614654 | 0.765747 | 308.0247 | 306.9933 | 309.7629
4286 | [8 empty] | 8.338004 | 7.205476 | 10.23396 | 8.592481 | 0.7637761 | 307.9981 | 306.9246 | 309.7952
4287 | [8 empty] | 8.481534 | 7.19791 | 10.30489 | 8.661445 | 0.76990625 | 308.1342 | 306.9174 | 309.8625
4288 | [8 empty] | 7.824252 | 7.245238 | 10.18103 | 8.416841 | 0.7481637 | 307.5111 | 306.9623 | 309.7451
4289 | [8 empty] | 8.793964 | 7.340216 | 10.0056 | 8.713259 | 0.774512 | 308.4303 | 307.0523 | 309.5788
4290 | [8 empty] | 8.866373 | 7.324794 | 9.836472 | 8.67588 | 0.7711893 | 308.4989 | 307.0377 | 309.4185
4291 | [8 empty] | 8.968918 | 7.302257 | 9.823111 | 8.698095 | 0.773164 | 308.5961 | 307.0164 | 309.4058
4292 | [8 empty] | 8.79683 | 7.278174 | 9.893105 | 8.656036 | 0.7694255 | 308.433 | 306.9935 | 309.4721
4293 | [8 empty] | 8.661928 | 7.394531 | 10.05267 | 8.703043 | 0.7736038 | 308.3051 | 307.1038 | 309.6234
4294 | [8 empty] | 8.590163 | 7.289668 | 10.06622 | 8.648685 | 0.768772 | 308.2371 | 307.0044 | 309.6362
4295 | [8 empty] | 8.631471 | 7.170318 | 10.10473 | 8.635506 | 0.7676005 | 308.2763 | 306.8913 | 309.6727
4296 | [8 empty] | 8.30085 | 7.117098 | 9.97733 | 8.465092 | 0.7524527 | 307.9629 | 306.8409 | 309.552
4297 | [8 empty] | 8.392576 | 7.029267 | 9.781578 | 8.40114 | 0.746768 | 308.0498 | 306.7576 | 309.3664
4298 | [8 empty] | 8.507194 | 7.043111 | 9.757238 | 8.435848 | 0.7498531 | 308.1585 | 306.7707 | 309.3434
4299 | [8 empty] | 9.43077 | 7.107761 | 9.626522 | 8.721684 | 0.7752608 | 309.0339 | 306.832 | 309.2195
4300 | [8 empty] | 8.608805 | 7.08986 | 9.69687 | 8.465178 | 0.7524603 | 308.2548 | 306.815 | 309.2861
4301 | [8 empty] | 8.699308 | 7.009466 | 9.76387 | 8.490881 | 0.754745 | 308.3406 | 306.7388 | 309.3496
4302 | [8 empty] | 8.758903 | 7.093144 | 9.659684 | 8.50391 | 0.7559031 | 308.3971 | 306.8181 | 309.2509
4303 | [8 empty] | 8.682823 | 7.155572 | 9.560938 | 8.466445 | 0.7525729 | 308.325 | 306.8773 | 309.1573
4304 | [8 empty] | 8.685979 | 7.073762 | 9.60318 | 8.454307 | 0.7514939 | 308.3279 | 306.7998 | 309.1973
4305 | [8 empty] | 8.845832 | 7.023311 | 9.630965 | 8.500036 | 0.7555587 | 308.4795 | 306.752 | 309.2237
4306 | [8 empty] | 8.951789 | 7.059563 | 9.623012 | 8.544788 | 0.7595367 | 308.5799 | 306.7863 | 309.2161
4307 | [8 empty] | 8.867725 | 7.086061 | 9.723593 | 8.559126 | 0.7608112 | 308.5002 | 306.8114 | 309.3115
4308 | [8 empty] | 8.939297 | 7.158276 | 9.833961 | 8.643845 | 0.7683418 | 308.5681 | 306.8799 | 309.4161
4309 | [8 empty] | 8.92732 | 7.236706 | 9.916125 | 8.693384 | 0.7727452 | 308.5567 | 306.9542 | 309.494
4310 | [8 empty] | 8.753816 | 7.190022 | 10.02624 | 8.656691 | 0.7694836 | 308.3922 | 306.91 | 309.5983
4311 | [8 empty] | 8.645219 | 7.107793 | 10.1669 | 8.639971 | 0.7679974 | 308.2893 | 306.832 | 309.7317
4312 | [8 empty] | 8.683661 | 7.132294 | 10.27295 | 8.696303 | 0.7730047 | 308.3257 | 306.8553 | 309.8322
4313 | [8 empty] | 8.691484 | 7.244175 | 10.26239 | 8.732684 | 0.7762386 | 308.3332 | 306.9613 | 309.8222
4314 | [8 empty] | 8.612829 | 7.253641 | 10.08 | 8.648824 | 0.7687844 | 308.2586 | 306.9703 | 309.6493
4315 | [8 empty] | 8.499499 | 7.261207 | 10.01542 | 8.592041 | 0.763737 | 308.1512 | 306.9774 | 309.5881
4316 | [8 empty] | 8.441096 | 7.150936 | 10.04278 | 8.544939 | 0.7595501 | 308.0958 | 306.8729 | 309.614
4317 | [8 empty] | 8.351591 | 7.202771 | 10.11626 | 8.556873 | 0.7606109 | 308.011 | 306.9221 | 309.6837
4318 | [8 empty] | 8.337682 | 7.21697 | 10.1292 | 8.561283 | 0.761003 | 307.9978 | 306.9355 | 309.6959
4319 | [8 empty] | 8.299304 | 7.232392 | 10.1479 | 8.559867 | 0.760877 | 307.9614 | 306.9501 | 309.7137
4320 | [8 empty] | 8.316078 | 7.23764 | 10.16828 | 8.574001 | 0.7621334 | 307.9773 | 306.9551 | 309.733
4321 | [8 empty] | 8.53485 | 7.186577 | 10.16777 | 8.629732 | 0.7670873 | 308.1847 | 306.9067 | 309.7325
4322 | [8 empty] | 8.382209 | 7.27869 | 10.12907 | 8.596656 | 0.7641472 | 308.04 | 306.994 | 309.6958
4323 | [8 empty] | 8.324385 | 7.362013 | 10.20241 | 8.629603 | 0.7670759 | 307.9852 | 307.073 | 309.7653
4324 | [8 empty] | 8.287842 | 7.277337 | 10.33184 | 8.63234 | 0.7673191 | 307.9506 | 306.9927 | 309.888
4325 | [8 empty] | 8.32593 | 7.177304 | 10.46082 | 8.654684 | 0.7693053 | 307.9867 | 306.8979 | 310.0103
4326 | [8 empty] | 8.412345 | 7.171734 | 10.39646 | 8.660179 | 0.7697937 | 308.0686 | 306.8926 | 309.9492
4327 | [8 empty] | 8.466756 | 7.255573 | 10.30618 | 8.67617 | 0.7712151 | 308.1201 | 306.9721 | 309.8637
4328 | [8 empty] | 8.352943 | 7.221026 | 10.22347 | 8.599146 | 0.7643685 | 308.0123 | 306.9394 | 309.7853
4329 | [8 empty] | 8.304971 | 7.129429 | 10.2038 | 8.546065 | 0.7596503 | 307.9668 | 306.8525 | 309.7666
4330 | [8 empty] | 8.342318 | 7.100002 | 10.08702 | 8.50978 | 0.7564249 | 308.0022 | 306.8246 | 309.6559
4331 | [8 empty] | 8.441482 | 7.051546 | 10.08168 | 8.524902 | 0.7577691 | 308.0962 | 306.7787 | 309.6509
4332 | [8 empty] | 8.242253 | 7.012139 | 10.01912 | 8.424504 | 0.7488448 | 307.9073 | 306.7414 | 309.5916
4333 | [8 empty] | 8.662701 | 7.105668 | 9.852152 | 8.540174 | 0.7591265 | 308.3059 | 306.83 | 309.4333
4334 | [8 empty] | 8.769173 | 7.152449 | 9.784572 | 8.568731 | 0.761665 | 308.4068 | 306.8744 | 309.3693
4335 | [8 empty] | 8.666822 | 7.122474 | 9.869087 | 8.552794 | 0.7602484 | 308.3098 | 306.8459 | 309.4494
4336 | [8 empty] | 8.665148 | 6.999775 | 9.994201 | 8.553041 | 0.7602703 | 308.3082 | 306.7296 | 309.568
4337 | [8 empty] | 8.808452 | 7.028011 | 9.98071 | 8.605725 | 0.7649533 | 308.444 | 306.7564 | 309.5552
4338 | [8 empty] | 8.883405 | 7.093981 | 9.878939 | 8.618775 | 0.7661133 | 308.5151 | 306.8189 | 309.4587
4339 | [8 empty] | 8.821556 | 7.163009 | 9.865545 | 8.616704 | 0.7659292 | 308.4565 | 306.8844 | 309.446
4340 | [8 empty] | 8.605231 | 7.097136 | 9.935636 | 8.546001 | 0.7596445 | 308.2514 | 306.8219 | 309.5125
4341 | [8 empty] | 8.505842 | 7.127207 | 10.03 | 8.554351 | 0.7603867 | 308.1572 | 306.8504 | 309.6019
4342 | [8 empty] | 8.433658 | 7.15026 | 10.07762 | 8.553846 | 0.7603419 | 308.0888 | 306.8723 | 309.647
4343 | [8 empty] | 7.710567 | 7.181425 | 10.2215 | 8.371166 | 0.7441036 | 307.4034 | 306.9018 | 309.7834
4344 | [8 empty] | 8.310025 | 7.190794 | 10.30869 | 8.60317 | 0.7647263 | 307.9716 | 306.9107 | 309.8661
4345 | [8 empty] | 8.445474 | 7.14176 | 10.27472 | 8.620653 | 0.7662803 | 308.1 | 306.8642 | 309.8339
4346 | [8 empty] | 8.453588 | 7.224987 | 10.21217 | 8.630247 | 0.7671331 | 308.1077 | 306.9431 | 309.7746
4347 | [8 empty] | 8.426768 | 7.325342 | 11.38655 | 9.04622 | 0.8041085 | 308.0822 | 307.0382 | 310.8877
4348 | [8 empty] | 8.372679 | 7.251452 | 10.24768 | 8.623937 | 0.7665722 | 308.031 | 306.9682 | 309.8082
4349 | [8 empty] | 8.344862 | 7.160627 | 10.20367 | 8.569719 | 0.7617528 | 308.0046 | 306.8821 | 309.7665
4350 | [8 empty] | 8.474258 | 7.146943 | 10.11767 | 8.579624 | 0.7626333 | 308.1273 | 306.8691 | 309.685
4351 | [8 empty] | 8.522874 | 7.155153 | 10.06239 | 8.58014 | 0.7626791 | 308.1733 | 306.8769 | 309.6326
4352 | [8 empty] | 8.532854 | 7.100484 | 10.09713 | 8.576823 | 0.7623843 | 308.1828 | 306.8251 | 309.6655
4353 | [8 empty] | 8.533691 | 7.04221 | 10.17894 | 8.584948 | 0.7631064 | 308.1836 | 306.7699 | 309.7431
4354 | [8 empty] | 8.537265 | 6.980522 | 10.16867 | 8.562153 | 0.7610802 | 308.187 | 306.7114 | 309.7333
4355 | [8 empty] | 8.371617 | 6.924887 | 10.17202 | 8.489508 | 0.7546229 | 308.03 | 306.6587 | 309.7365
4356 | [8 empty] | 8.254004 | 6.899259 | 10.23805 | 8.463772 | 0.7523353 | 307.9185 | 306.6344 | 309.7991
4357 | [8 empty] | 8.283464 | 6.975918 | 10.17276 | 8.477381 | 0.7535449 | 307.9464 | 306.707 | 309.7372
4358 | [8 empty] | 8.261442 | 7.046781 | 9.989597 | 8.432607 | 0.749565 | 307.9255 | 306.7742 | 309.5636
4359 | [8 empty] | 8.220102 | 7.060111 | 9.8555 | 8.378571 | 0.7447619 | 307.8864 | 306.7868 | 309.4365
4360 | [8 empty] | 8.176026 | 6.947296 | 9.838565 | 8.320629 | 0.7396114 | 307.8446 | 306.6799 | 309.4204
4361 | [8 empty] | 8.323355 | 6.989827 | 9.803858 | 8.372346 | 0.7442086 | 307.9842 | 306.7202 | 309.3875
4362 | [8 empty] | 8.214757 | 7.003768 | 9.683155 | 8.30056 | 0.7378275 | 307.8813 | 306.7334 | 309.2731
4363 | [8 empty] | 8.302363 | 6.985545 | 9.635279 | 8.307729 | 0.7384648 | 307.9643 | 306.7162 | 309.2278
4364 | [8 empty] | 8.459286 | 6.972505 | 9.715576 | 8.382456 | 0.7451072 | 308.1131 | 306.7038 | 309.3039
4365 | [8 empty] | 9.482058 | 6.957437 | 9.813838 | 8.751111 | 0.7778766 | 309.0825 | 306.6895 | 309.397
4366 | [8 empty] | 8.812284 | 6.973407 | 9.803761 | 8.529817 | 0.758206 | 308.4477 | 306.7047 | 309.3875
4367 | [8 empty] | 8.499113 | 6.929008 | 9.810715 | 8.412946 | 0.7478174 | 308.1508 | 306.6626 | 309.394
4368 | [8 empty] | 8.39512 | 6.847842 | 9.888662 | 8.377208 | 0.7446407 | 308.0522 | 306.5856 | 309.4679
4369 | [8 empty] | 8.398983 | 6.830875 | 10.14333 | 8.45773 | 0.7517982 | 308.0559 | 306.5695 | 309.7093
4370 | [8 empty] | 8.42664 | 6.802285 | 9.735441 | 8.321455 | 0.7396849 | 308.0821 | 306.5424 | 309.3227
4371 | [8 empty] | 8.379633 | 6.900354 | 9.662517 | 8.314168 | 0.7390372 | 308.0376 | 306.6354 | 309.2536
4372 | [8 empty] | 8.37226 | 6.91159 | 9.705177 | 8.329676 | 0.7404156 | 308.0306 | 306.6461 | 309.294
4373 | [8 empty] | 8.257031 | 6.83036 | 9.813291 | 8.300227 | 0.737798 | 307.9214 | 306.5691 | 309.3965
4374 | [8 empty] | 8.278602 | 6.764358 | 9.823433 | 8.288798 | 0.736782 | 307.9418 | 306.5065 | 309.4061
4375 | [8 empty] | 8.417013 | 6.844397 | 9.768539 | 8.343316 | 0.7416281 | 308.073 | 306.5824 | 309.3541
4376 | [8 empty] | 8.064498 | 6.887153 | 9.771694 | 8.241115 | 0.7325436 | 307.7389 | 306.6229 | 309.3571
4377 | [8 empty] | 8.452235 | 6.87698 | 9.837631 | 8.388949 | 0.7456843 | 308.1064 | 306.6133 | 309.4196
4378 | [8 empty] | 8.700113 | 6.867482 | 9.823562 | 8.463719 | 0.7523305 | 308.3413 | 306.6042 | 309.4062
4379 | [8 empty] | 8.699404 | 6.748936 | 9.737952 | 8.395431 | 0.7462605 | 308.3407 | 306.4919 | 309.3251
4380 | [8 empty] | 8.577832 | 6.603828 | 9.817702 | 8.333121 | 0.7407218 | 308.2254 | 306.3543 | 309.4007
4381 | [8 empty] | 8.701401 | 6.546519 | 9.761423 | 8.336448 | 0.7410176 | 308.3426 | 306.3 | 309.3473
4382 | [8 empty] | 8.766855 | 6.657016 | 9.682639 | 8.368837 | 0.7438966 | 308.4046 | 306.4048 | 309.2726
4383 | [8 empty] | 8.64319 | 6.750771 | 9.766671 | 8.386877 | 0.7455002 | 308.2874 | 306.4936 | 309.3523
4384 | [8 empty] | 8.643577 | 6.713778 | 10.03187 | 8.463075 | 0.7522733 | 308.2878 | 306.4586 | 309.6037
4385 | [8 empty] | 8.68923 | 6.611459 | 10.19868 | 8.499789 | 0.7555368 | 308.331 | 306.3616 | 309.7618
4386 | [8 empty] | 8.800919 | 6.524143 | 10.19201 | 8.505692 | 0.7560615 | 308.4369 | 306.2788 | 309.7555
4387 | [8 empty] | 8.845446 | 6.611233 | 10.08654 | 8.514406 | 0.7568361 | 308.4791 | 306.3614 | 309.6555
4388 | [8 empty] | 8.840809 | 6.695104 | 10.09262 | 8.542846 | 0.7593641 | 308.4747 | 306.4409 | 309.6613
4389 | [8 empty] | 8.835883 | 6.67511 | 10.05891 | 8.523303 | 0.7576269 | 308.47 | 306.4219 | 309.6293
4390 | [8 empty] | 8.851595 | 6.699901 | 9.965385 | 8.505627 | 0.7560557 | 308.4849 | 306.4454 | 309.5406
4391 | [8 empty] | 8.808613 | 6.734931 | 9.886279 | 8.476608 | 0.7534763 | 308.4442 | 306.4786 | 309.4657
4392 | [8 empty] | 8.780056 | 6.836992 | 9.936216 | 8.517754 | 0.7571337 | 308.4171 | 306.5753 | 309.513
4393 | [8 empty] | 8.75182 | 6.796554 | 9.855854 | 8.468076 | 0.7527179 | 308.3904 | 306.537 | 309.4368
4394 | [8 empty] | 8.87439 | 6.689856 | 9.776362 | 8.446869 | 0.7508328 | 308.5065 | 306.4359 | 309.3615
4395 | [8 empty] | 8.665212 | 6.715613 | 9.647578 | 8.342801 | 0.7415823 | 308.3083 | 306.4603 | 309.2394
4396 | [8 empty] | 8.563119 | 6.866355 | 9.635182 | 8.354885 | 0.7426565 | 308.2115 | 306.6032 | 309.2277
4397 | [8 empty] | 8.457322 | 6.831712 | 10.4547 | 8.581245 | 0.7627773 | 308.1112 | 306.5703 | 310.0045
4398 | [8 empty] | 8.545057 | 6.752091 | 9.597417 | 8.298188 | 0.7376167 | 308.1944 | 306.4949 | 309.1919
4399 | [8 empty] | 8.685528 | 6.740951 | 9.432058 | 8.286179 | 0.7365492 | 308.3275 | 306.4843 | 309.0351
4400 | [8 empty] | 8.79815 | 6.837024 | 9.465381 | 8.366852 | 0.7437201 | 308.4343 | 306.5754 | 309.0667
4401 | [8 empty] | 8.84522 | 6.7509 | 9.543875 | 8.379998 | 0.7448887 | 308.4789 | 306.4937 | 309.1411
4402 | [8 empty] | 8.957874 | 6.878042 | 9.532831 | 8.456249 | 0.7516666 | 308.5857 | 306.6143 | 309.1306
4403 | [8 empty] | 8.907842 | 6.926529 | 9.582478 | 8.472283 | 0.7530918 | 308.5382 | 306.6602 | 309.1777
4404 | [8 empty] | 8.706005 | 6.89736 | 9.773593 | 8.458986 | 0.7519099 | 308.3469 | 306.6326 | 309.3589
4405 | [8 empty] | 8.684916 | 6.822536 | 9.854277 | 8.45391 | 0.7514586 | 308.3269 | 306.5616 | 309.4353
4406 | [8 empty] | 8.772328 | 6.897199 | 9.923949 | 8.531159 | 0.7583252 | 308.4098 | 306.6324 | 309.5014
4407 | [8 empty] | 8.771298 | 7.016099 | 10.0565 | 8.614632 | 0.7657451 | 308.4088 | 306.7451 | 309.627
4408 | [8 empty] | 8.681085 | 7.068771 | 10.13239 | 8.627414 | 0.7668813 | 308.3233 | 306.795 | 309.6989
4409 | [8 empty] | 8.730055 | 7.054702 | 10.22231 | 8.669022 | 0.7705797 | 308.3697 | 306.7817 | 309.7842
4410 | [8 empty] | 8.874809 | 7.033581 | 10.21932 | 8.709235 | 0.7741542 | 308.5069 | 306.7617 | 309.7813
4411 | [8 empty] | 8.880636 | 6.989086 | 10.21532 | 8.695015 | 0.7728902 | 308.5125 | 306.7195 | 309.7776
4412 | [8 empty] | 8.988783 | 7.047232 | 10.24955 | 8.761854 | 0.7788315 | 308.615 | 306.7746 | 309.81
4413 | [8 empty] | 8.931377 | 7.073536 | 9.956145 | 8.653686 | 0.7692165 | 308.5605 | 306.7996 | 309.5319
4414 | [8 empty] | 8.970173 | 7.034289 | 9.328225 | 8.444229 | 0.7505982 | 308.5973 | 306.7624 | 308.9367
4415 | [8 empty] | 9.010289 | 7.000612 | 8.711027 | 8.240643 | 0.7325016 | 308.6353 | 306.7304 | 308.3517
4416 | [8 empty] | 9.034887 | 7.123794 | 8.398371 | 8.185684 | 0.7276164 | 308.6587 | 306.8472 | 308.0553
4417 | [8 empty] | 9.019433 | 7.056183 | 8.193508 | 8.089708 | 0.7190852 | 308.644 | 306.7831 | 307.8611
4418 | [8 empty] | 8.965988 | 6.93944 | 7.919198 | 7.941542 | 0.7059148 | 308.5934 | 306.6725 | 307.6011
4419 | [8 empty] | 9.031893 | 6.895138 | 6.780842 | 7.569291 | 0.6728259 | 308.6558 | 306.6305 | 306.5221
4420 | [8 empty] | 9.037849 | 7.002351 | 8.621232 | 8.220478 | 0.7307091 | 308.6615 | 306.7321 | 308.2666
4421 | [8 empty] | 9.006684 | 7.019833 | 9.421175 | 8.482564 | 0.7540057 | 308.6319 | 306.7487 | 309.0248
4422 | [8 empty] | 9.013895 | 6.940663 | 9.730547 | 8.561702 | 0.7610402 | 308.6388 | 306.6736 | 309.3181
4423 | [8 empty] | 9.010322 | 6.911043 | 9.748513 | 8.556626 | 0.760589 | 308.6354 | 306.6455 | 309.3351
4424 | [8 empty] | 8.980283 | 6.930489 | 9.767798 | 8.559523 | 0.7608465 | 308.6069 | 306.664 | 309.3534
4425 | [8 empty] | 8.909709 | 6.835221 | 9.845906 | 8.530279 | 0.758247 | 308.54 | 306.5737 | 309.4274
4426 | [8 empty] | 8.980573 | 6.884835 | 9.835281 | 8.566896 | 0.7615019 | 308.6072 | 306.6207 | 309.4173
4427 | [8 empty] | 8.973779 | 7.004669 | 9.799511 | 8.592653 | 0.7637914 | 308.6007 | 306.7343 | 309.3834
4428 | [8 empty] | 8.813346 | 6.986156 | 9.884895 | 8.561466 | 0.7610192 | 308.4487 | 306.7167 | 309.4644
4429 | [8 empty] | 8.646249 | 6.859722 | 9.94478 | 8.483584 | 0.7540963 | 308.2903 | 306.5969 | 309.5211
4430 | [8 empty] | 8.689617 | 6.836895 | 10.3188 | 8.615104 | 0.7657871 | 308.3314 | 306.5753 | 309.8756
4431 | [8 empty] | 8.837558 | 6.934288 | 9.858076 | 8.543307 | 0.7594051 | 308.4716 | 306.6676 | 309.4389
4432 | [8 empty] | 8.828994 | 7.030297 | 9.912133 | 8.590474 | 0.7635977 | 308.4635 | 306.7586 | 309.4902
4433 | [8 empty] | 8.809451 | 6.946716 | 9.999127 | 8.585098 | 0.7631198 | 308.445 | 306.6794 | 309.5726
4434 | [8 empty] | 8.818272 | 6.934031 | 9.953054 | 8.568452 | 0.7616402 | 308.4533 | 306.6673 | 309.529
4435 | [8 empty] | 8.896637 | 6.899066 | 9.828005 | 8.541236 | 0.759221 | 308.5276 | 306.6342 | 309.4104
4436 | [8 empty] | 8.919819 | 6.937669 | 9.830484 | 8.562657 | 0.7611251 | 308.5496 | 306.6708 | 309.4128
4437 | [8 empty] | 8.969207 | 6.987734 | 9.893169 | 8.616704 | 0.7659292 | 308.5964 | 306.7182 | 309.4722
4438 | [8 empty] | 9.028641 | 6.991308 | 9.994651 | 8.671533 | 0.770803 | 308.6527 | 306.7216 | 309.5684
4439 | [8 empty] | 9.080799 | 7.002737 | 10.12385 | 8.735797 | 0.7765153 | 308.7022 | 306.7325 | 309.6909
4440 | [8 empty] | 9.11293 | 7.091212 | 10.29224 | 8.832127 | 0.785078 | 308.7326 | 306.8163 | 309.8505
4441 | [8 empty] | 9.09973 | 7.108662 | 10.35238 | 8.853591 | 0.7869859 | 308.7201 | 306.8329 | 309.9075
4442 | [8 empty] | 8.991101 | 6.955795 | 10.32553 | 8.757475 | 0.7784423 | 308.6172 | 306.688 | 309.882
4443 | [8 empty] | 8.898988 | 6.8764 | 10.2669 | 8.680763 | 0.7716234 | 308.5298 | 306.6127 | 309.8264
4444 | [8 empty] | 8.973425 | 6.92595 | 10.28155 | 8.726975 | 0.7757311 | 308.6004 | 306.6597 | 309.8403
4445 | [8 empty] | 8.922523 | 6.989633 | 10.28181 | 8.731321 | 0.7761175 | 308.5522 | 306.72 | 309.8406
4446 | [8 empty] | 8.837783 | 6.951707 | 10.30199 | 8.697161 | 0.773081 | 308.4718 | 306.6841 | 309.8597
4447 | [8 empty] | 8.730667 | 6.979363 | 10.3095 | 8.673175 | 0.7709489 | 308.3703 | 306.7103 | 309.8668
4448 | [8 empty] | 8.647955 | 6.936252 | 10.32118 | 8.63513 | 0.7675671 | 308.2919 | 306.6694 | 309.8779
4449 | [8 empty] | 8.485912 | 6.87215 | 10.36362 | 8.573894 | 0.7621239 | 308.1383 | 306.6087 | 309.9181
4450 | [8 empty] | 8.489905 | 6.926658 | 10.35299 | 8.589852 | 0.7635424 | 308.1421 | 306.6603 | 309.9081
4451 | [8 empty] | 8.664472 | 7.030909 | 10.26693 | 8.654105 | 0.7692537 | 308.3076 | 306.7592 | 309.8265
4452 | [8 empty] | 8.666307 | 7.060658 | 10.30872 | 8.678563 | 0.7714278 | 308.3093 | 306.7874 | 309.8661
4453 | [8 empty] | 8.597375 | 6.925853 | 10.31365 | 8.612293 | 0.7655371 | 308.244 | 306.6596 | 309.8708
4454 | [8 empty] | 8.445345 | 6.881101 | 10.13454 | 8.486996 | 0.7543997 | 308.0999 | 306.6172 | 309.701
4455 | [8 empty] | 8.443092 | 6.884642 | 10.06291 | 8.463547 | 0.7523153 | 308.0977 | 306.6205 | 309.6331
4456 | [8 empty] | 8.404746 | 6.922215 | 10.06606 | 8.464341 | 0.7523859 | 308.0614 | 306.6561 | 309.6361
4457 | [8 empty] | 8.327508 | 6.925177 | 9.930678 | 8.394454 | 0.7461737 | 307.9882 | 306.6589 | 309.5078
4458 | [8 empty] | 8.287907 | 6.9047 | 9.785892 | 8.326166 | 0.7401037 | 307.9506 | 306.6395 | 309.3705
4459 | [8 empty] | 8.326961 | 6.853026 | 9.651474 | 8.277153 | 0.735747 | 307.9876 | 306.5905 | 309.2431
4460 | [8 empty] | 8.194152 | 6.895363 | 9.642459 | 8.243991 | 0.7327992 | 307.8618 | 306.6307 | 309.2346
4461 | [8 empty] | 8.266851 | 6.886864 | 9.712195 | 8.288637 | 0.7367677 | 307.9307 | 306.6226 | 309.3007
4462 | [8 empty] | 8.296117 | 6.789277 | 9.71725 | 8.267548 | 0.7348932 | 307.9584 | 306.5301 | 309.3055
4463 | [8 empty] | 8.388906 | 6.709946 | 9.701667 | 8.26684 | 0.7348302 | 308.0464 | 306.4549 | 309.2907
4464 | [8 empty] | 8.363761 | 6.853122 | 9.7866 | 8.334494 | 0.740844 | 308.0225 | 306.5906 | 309.3712
4465 | [8 empty] | 8.236393 | 6.953767 | 9.881321 | 8.35716 | 0.7428587 | 307.9018 | 306.686 | 309.461
4466 | [8 empty] | 8.110346 | 6.919446 | 9.769987 | 8.266593 | 0.7348083 | 307.7823 | 306.6535 | 309.3554
4467 | [8 empty] | 8.15468 | 6.868061 | 9.640012 | 8.220918 | 0.7307482 | 307.8243 | 306.6048 | 309.2322
4468 | [8 empty] | 8.163083 | 6.958564 | 9.583926 | 8.235191 | 0.732017 | 307.8323 | 306.6906 | 309.1791
4469 | [8 empty] | 8.231467 | 6.972763 | 9.572626 | 8.258952 | 0.7341291 | 307.8971 | 306.704 | 309.1684
4470 | [8 empty] | 8.239774 | 7.01172 | 9.63045 | 8.293981 | 0.7372428 | 307.905 | 306.741 | 309.2232
4471 | [8 empty] | 8.308609 | 7.114329 | 9.607751 | 8.343563 | 0.74165 | 307.9702 | 306.8382 | 309.2017
4472 | [8 empty] | 8.376414 | 7.140504 | 9.560745 | 8.359221 | 0.7430419 | 308.0345 | 306.863 | 309.1571
4473 | [8 empty] | 8.315982 | 6.989794 | 9.579194 | 8.29499 | 0.7373324 | 307.9772 | 306.7202 | 309.1746
4474 | [8 empty] | 8.320038 | 6.953445 | 9.707946 | 8.327143 | 0.7401905 | 307.9811 | 306.6857 | 309.2966
4475 | [8 empty] | 8.461604 | 7.071959 | 9.791044 | 8.441536 | 0.7503587 | 308.1153 | 306.7981 | 309.3754
4476 | [8 empty] | 8.626513 | 7.145913 | 9.969538 | 8.580655 | 0.7627249 | 308.2716 | 306.8682 | 309.5446
4477 | [8 empty] | 8.587459 | 7.121412 | 10.27463 | 8.661166 | 0.7698814 | 308.2346 | 306.8449 | 309.8338
4478 | [8 empty] | 8.579732 | 6.996878 | 10.30541 | 8.627339 | 0.7668746 | 308.2272 | 306.7269 | 309.8629
4479 | [8 empty] | 8.702495 | 6.954411 | 10.29346 | 8.650123 | 0.7688998 | 308.3436 | 306.6866 | 309.8516
4480 | [8 empty] | 8.737814 | 6.967547 | 10.34427 | 8.68321 | 0.7718409 | 308.3771 | 306.6991 | 309.8998
4481 | [8 empty] | 8.752882 | 6.993948 | 10.41819 | 8.721673 | 0.7752599 | 308.3914 | 306.7241 | 309.9698
4482 | [8 empty] | 8.744672 | 7.005023 | 10.35744 | 8.702377 | 0.7735446 | 308.3836 | 306.7346 | 309.9123
4483 | [8 empty] | 8.78144 | 6.906954 | 10.15463 | 8.614342 | 0.7657193 | 308.4184 | 306.6417 | 309.72
4484 | [8 empty] | 8.782696 | 6.952061 | 9.97366 | 8.569472 | 0.7617308 | 308.4196 | 306.6844 | 309.5485
4485 | [8 empty] | 8.717273 | 6.997747 | 9.890433 | 8.535151 | 0.7586801 | 308.3576 | 306.7277 | 309.4696
4486 | [8 empty] | 8.680055 | 6.870251 | 9.874045 | 8.474783 | 0.7533141 | 308.3223 | 306.6069 | 309.4541
4487 | [8 empty] | 8.674356 | 6.736379 | 9.835152 | 8.415296 | 0.7480263 | 308.3169 | 306.48 | 309.4172
4488 | [8 empty] | 8.715502 | 6.82054 | 9.830934 | 8.455659 | 0.7516141 | 308.3559 | 306.5598 | 309.4132
4489 | [8 empty] | 8.851177 | 6.925789 | 9.993428 | 8.590131 | 0.7635672 | 308.4845 | 306.6595 | 309.5672
4490 | [8 empty] | 8.91544 | 6.896973 | 9.988212 | 8.600208 | 0.764463 | 308.5454 | 306.6322 | 309.5623
4491 | [8 empty] | 8.804911 | 6.804796 | 9.925559 | 8.511755 | 0.7566005 | 308.4407 | 306.5448 | 309.5029
4492 | [8 empty] | 8.878092 | 6.800128 | 9.866704 | 8.514975 | 0.7568866 | 308.51 | 306.5404 | 309.4471
4493 | [8 empty] | 10.33174 | 6.86262 | 9.881257 | 9.025207 | 0.8022406 | 309.8879 | 306.5996 | 309.4609
4494 | [8 empty] | 9.108133 | 6.840791 | 9.866318 | 8.605081 | 0.7648961 | 308.7281 | 306.5789 | 309.4467
4495 | [8 empty] | 9.056265 | 6.96832 | 9.862551 | 8.629045 | 0.7670263 | 308.6789 | 306.6998 | 309.4432
4496 | [8 empty] | 9.125101 | 7.003607 | 9.865964 | 8.66489 | 0.7702125 | 308.7442 | 306.7333 | 309.4464
4497 | [8 empty] | 9.065731 | 7.009627 | 9.904953 | 8.660104 | 0.769787 | 308.6879 | 306.739 | 309.4834
4498 | [8 empty] | 8.968306 | 6.958661 | 9.944522 | 8.62383 | 0.7665626 | 308.5956 | 306.6907 | 309.5209
4499 | [8 empty] | 8.835529 | 7.061688 | 9.918121 | 8.605113 | 0.7648989 | 308.4697 | 306.7883 | 309.4958
4500 | [8 empty] | 8.852561 | 7.14044 | 9.952635 | 8.648545 | 0.7687596 | 308.4858 | 306.863 | 309.5286
4501 | [8 empty] | 8.771588 | 7.209436 | 10.13493 | 8.705318 | 0.773806 | 308.4091 | 306.9284 | 309.7014
4502 | [8 empty] | 8.50655 | 7.086061 | 10.14501 | 8.579206 | 0.7625961 | 308.1579 | 306.8114 | 309.7109
4503 | [8 empty] | 8.433594 | 7.129107 | 10.05512 | 8.539272 | 0.7590464 | 308.0887 | 306.8522 | 309.6257
4504 | [8 empty] | 7.52911 | 7.172185 | 10.02334 | 8.241544 | 0.7325817 | 307.2314 | 306.8931 | 309.5956
4505 | [8 empty] | 8.578573 | 7.164329 | 10.09295 | 8.611949 | 0.7655066 | 308.2261 | 306.8856 | 309.6616
4506 | [8 empty] | 8.597987 | 7.190666 | 10.14877 | 8.645809 | 0.7685163 | 308.2445 | 306.9106 | 309.7145
4507 | [8 empty] | 8.57941 | 7.184259 | 10.02823 | 8.5973 | 0.7642044 | 308.2269 | 306.9045 | 309.6002
4508 | [8 empty] | 8.635399 | 7.206506 | 9.964806 | 8.602237 | 0.7646433 | 308.28 | 306.9256 | 309.5401
4509 | [8 empty] | 8.869818 | 7.32634 | 9.99874 | 8.731633 | 0.7761451 | 308.5022 | 307.0392 | 309.5723
4510 | [8 empty] | 8.698117 | 7.277434 | 10.16626 | 8.713936 | 0.7745721 | 308.3394 | 306.9928 | 309.731
4511 | [8 empty] | 8.637652 | 7.196203 | 10.28145 | 8.705103 | 0.7737869 | 308.2821 | 306.9158 | 309.8402
4512 | [8 empty] | 8.734659 | 7.130556 | 10.15608 | 8.673766 | 0.7710014 | 308.3741 | 306.8536 | 309.7214
4513 | [8 empty] | 8.938299 | 7.221252 | 10.41632 | 8.858625 | 0.7874333 | 308.5671 | 306.9396 | 309.9681
4514 | [8 empty] | 9.055847 | 7.208373 | 10.45061 | 8.904944 | 0.7915506 | 308.6785 | 306.9274 | 310.0006
4515 | [8 empty] | 8.945736 | 7.201902 | 10.33416 | 8.827266 | 0.7846458 | 308.5742 | 306.9212 | 309.8902
4516 | [8 empty] | 8.756552 | 7.177208 | 10.22373 | 8.719162 | 0.7750366 | 308.3948 | 306.8978 | 309.7855
4517 | [8 empty] | 8.665566 | 7.182262 | 10.23464 | 8.694156 | 0.7728139 | 308.3086 | 306.9026 | 309.7959
4518 | [8 empty] | 8.544767 | 7.07476 | 10.30901 | 8.642847 | 0.768253 | 308.1941 | 306.8007 | 309.8664
4519 | [8 empty] | 8.473356 | 7.190215 | 10.32141 | 8.66166 | 0.7699253 | 308.1264 | 306.9102 | 309.8781
4520 | [8 empty] | 8.066913 | 7.290602 | 10.28622 | 8.547911 | 0.7598143 | 307.7411 | 307.0053 | 309.8448
4521 | [8 empty] | 8.481824 | 7.313944 | 10.34008 | 8.71195 | 0.7743956 | 308.1344 | 307.0274 | 309.8958
4522 | [8 empty] | 8.375963 | 7.208921 | 10.34143 | 8.642106 | 0.7681872 | 308.0341 | 306.9279 | 309.8971
4523 | [8 empty] | 8.299336 | 7.24923 | 10.28644 | 8.61167 | 0.7654818 | 307.9615 | 306.9661 | 309.845
4524 | [8 empty] | 8.290128 | 7.332843 | 10.20045 | 8.607807 | 0.7651384 | 307.9527 | 307.0453 | 309.7635
4525 | [8 empty] | 8.217977 | 7.362464 | 10.31597 | 8.632136 | 0.767301 | 307.8843 | 307.0734 | 309.873
4526 | [8 empty] | 8.111633 | 7.260821 | 10.18976 | 8.520738 | 0.7573989 | 307.7835 | 306.9771 | 309.7533
4527 | [8 empty] | 8.141415 | 7.225534 | 9.958238 | 8.441729 | 0.7503759 | 307.8118 | 306.9436 | 309.5339
4528 | [8 empty] | 8.283206 | 7.175791 | 9.859267 | 8.439421 | 0.7501708 | 307.9462 | 306.8965 | 309.4401
4529 | [8 empty] | 8.474773 | 7.12299 | 9.839016 | 8.478926 | 0.7536823 | 308.1277 | 306.8464 | 309.4209
4530 | [8 empty] | 8.596796 | 7.070413 | 9.834798 | 8.500669 | 0.755615 | 308.2434 | 306.7966 | 309.4169
4531 | [8 empty] | 8.731697 | 7.033839 | 9.84626 | 8.537265 | 0.758868 | 308.3713 | 306.7619 | 309.4277
4532 | [8 empty] | 8.869239 | 7.012815 | 9.777457 | 8.55317 | 0.7602818 | 308.5016 | 306.742 | 309.3625
4533 | [8 empty] | 8.944577 | 7.085224 | 9.822467 | 8.617423 | 0.7659931 | 308.5731 | 306.8106 | 309.4052
4534 | [8 empty] | 8.867564 | 7.003574 | 10.02092 | 8.630687 | 0.7671722 | 308.5001 | 306.7332 | 309.5933
4535 | [8 empty] | 8.71634 | 6.814165 | 10.02752 | 8.519343 | 0.7572749 | 308.3567 | 306.5537 | 309.5995
4536 | [8 empty] | 8.509577 | 6.689953 | 10.0508 | 8.416777 | 0.7481579 | 308.1607 | 306.436 | 309.6216
4537 | [8 empty] | 9.604049 | 6.77714 | 10.15486 | 8.845349 | 0.7862533 | 309.1982 | 306.5186 | 309.7202
4538 | [8 empty] | 8.452268 | 6.792787 | 10.26536 | 8.50347 | 0.755864 | 308.1064 | 306.5334 | 309.825
4539 | [8 empty] | 8.288551 | 6.740243 | 10.29723 | 8.442008 | 0.7504007 | 307.9512 | 306.4836 | 309.8552
4540 | [8 empty] | 8.277057 | 6.790211 | 10.27798 | 8.448415 | 0.7509702 | 307.9403 | 306.531 | 309.8369
4541 | [8 empty] | 8.363825 | 6.812877 | 10.26986 | 8.482188 | 0.7539723 | 308.0226 | 306.5525 | 309.8293
4542 | [8 empty] | 8.345506 | 6.783772 | 10.29723 | 8.475502 | 0.753378 | 308.0052 | 306.5249 | 309.8552
4543 | [8 empty] | 8.221068 | 6.85148 | 10.26246 | 8.445002 | 0.7506668 | 307.8873 | 306.5891 | 309.8222
4544 | [8 empty] | 8.30394 | 6.951159 | 10.13773 | 8.464277 | 0.7523802 | 307.9658 | 306.6836 | 309.704
4545 | [8 empty] | 8.395474 | 6.978011 | 10.14021 | 8.504565 | 0.7559613 | 308.0526 | 306.709 | 309.7064
4546 | [8 empty] | 8.333657 | 6.927173 | 10.31217 | 8.524333 | 0.7577185 | 307.994 | 306.6608 | 309.8694
4547 | [8 empty] | 8.2796 | 6.96613 | 10.35628 | 8.534003 | 0.758578 | 307.9427 | 306.6978 | 309.9112
4548 | [8 empty] | 7.395497 | 7.004411 | 10.31359 | 8.237831 | 0.7322517 | 307.1047 | 306.734 | 309.8707
4549 | [8 empty] | 8.476447 | 7.123247 | 10.38648 | 8.662057 | 0.7699606 | 308.1293 | 306.8467 | 309.9398
4550 | [8 empty] | 8.632565 | 7.126402 | 10.48992 | 8.74963 | 0.7777449 | 308.2773 | 306.8497 | 310.0378
4551 | [8 empty] | 8.580794 | 7.139409 | 10.41613 | 8.712111 | 0.7744099 | 308.2282 | 306.862 | 309.9679
4552 | [8 empty] | 8.592481 | 7.081102 | 10.31806 | 8.663881 | 0.7701228 | 308.2393 | 306.8067 | 309.8749
4553 | [8 empty] | 8.664826 | 7.049743 | 10.26243 | 8.658998 | 0.7696887 | 308.3079 | 306.777 | 309.8222
4554 | [8 empty] | 8.642836 | 7.014392 | 10.27041 | 8.642546 | 0.7682263 | 308.287 | 306.7435 | 309.8298
4555 | [8 empty] | 8.625128 | 6.969382 | 10.20029 | 8.598266 | 0.7642903 | 308.2703 | 306.7008 | 309.7633
4556 | [8 empty] | 8.704588 | 6.87611 | 10.15347 | 8.578058 | 0.762494 | 308.3456 | 306.6124 | 309.7189
4557 | [8 empty] | 8.799405 | 6.96745 | 10.01265 | 8.593168 | 0.7638372 | 308.4355 | 306.699 | 309.5854
4558 | [8 empty] | 8.981732 | 7.065037 | 9.941013 | 8.662594 | 0.7700083 | 308.6083 | 306.7915 | 309.5175
4559 | [8 empty] | 8.728638 | 7.016292 | 9.855049 | 8.533327 | 0.7585179 | 308.3684 | 306.7453 | 309.4361
4560 | [8 empty] | 8.979124 | 6.942692 | 9.741494 | 8.554436 | 0.7603943 | 308.6058 | 306.6755 | 309.3284
4561 | [8 empty] | 8.949246 | 7.023504 | 9.66696 | 8.54657 | 0.7596951 | 308.5775 | 306.7521 | 309.2578
4562 | [8 empty] | 8.922265 | 6.952511 | 9.712356 | 8.529044 | 0.7581373 | 308.5519 | 306.6848 | 309.3008
4563 | [8 empty] | 8.902046 | 6.898422 | 9.782995 | 8.527821 | 0.7580285 | 308.5327 | 306.6336 | 309.3678
4564 | [8 empty] | 8.85694 | 6.990116 | 9.7498 | 8.532286 | 0.7584254 | 308.49 | 306.7205 | 309.3363
4565 | [8 empty] | 8.812445 | 6.922569 | 9.6158 | 8.450271 | 0.7511352 | 308.4478 | 306.6565 | 309.2093
4566 | [8 empty] | 8.846154 | 6.766547 | 9.576393 | 8.396365 | 0.7463435 | 308.4798 | 306.5086 | 309.1719
4567 | [8 empty] | 8.796154 | 6.735574 | 9.645646 | 8.392458 | 0.7459963 | 308.4324 | 306.4792 | 309.2376
4568 | [8 empty] | 8.857004 | 6.869961 | 9.743587 | 8.490184 | 0.754683 | 308.4901 | 306.6066 | 309.3304
4569 | [8 empty] | 9.011674 | 6.912427 | 9.779582 | 8.567894 | 0.7615906 | 308.6367 | 306.6469 | 309.3645
4570 | [8 empty] | 9.046091 | 6.908532 | 9.930935 | 8.628519 | 0.7669795 | 308.6693 | 306.6432 | 309.508
4571 | [8 empty] | 8.91441 | 6.853573 | 9.995649 | 8.587877 | 0.7633669 | 308.5445 | 306.5911 | 309.5693
4572 | [8 empty] | 8.692997 | 6.872118 | 9.96091 | 8.508675 | 0.7563267 | 308.3346 | 306.6086 | 309.5364
4573 | [8 empty] | 8.711897 | 6.817546 | 9.998901 | 8.509448 | 0.7563954 | 308.3525 | 306.5569 | 309.5724
4574 | [8 empty] | 8.697505 | 6.810559 | 10.01519 | 8.507752 | 0.7562446 | 308.3389 | 306.5503 | 309.5879
4575 | [8 empty] | 8.626609 | 6.795845 | 9.802022 | 8.408159 | 0.7473919 | 308.2717 | 306.5363 | 309.3858
4576 | [8 empty] | 8.525642 | 6.760848 | 9.558266 | 8.281586 | 0.7361409 | 308.176 | 306.5032 | 309.1548
4577 | [8 empty] | 8.479892 | 6.866451 | 9.465896 | 8.270746 | 0.7351774 | 308.1326 | 306.6033 | 309.0672
4578 | [8 empty] | 8.527252 | 6.89517 | 9.566541 | 8.329654 | 0.7404137 | 308.1775 | 306.6305 | 309.1626
4579 | [8 empty] | 8.547117 | 6.742947 | 9.626522 | 8.305529 | 0.7382692 | 308.1963 | 306.4862 | 309.2195
4580 | [8 empty] | 8.534593 | 6.580679 | 9.588305 | 8.234526 | 0.7319578 | 308.1844 | 306.3324 | 309.1832
4581 | [8 empty] | 8.480182 | 6.628973 | 9.505819 | 8.204991 | 0.7293326 | 308.1329 | 306.3782 | 309.105
4582 | [8 empty] | 8.538714 | 6.718446 | 9.543939 | 8.267033 | 0.7348474 | 308.1884 | 306.463 | 309.1412
4583 | [8 empty] | 8.564632 | 6.740179 | 9.44822 | 8.25101 | 0.7334231 | 308.2129 | 306.4836 | 309.0504
4584 | [8 empty] | 8.526351 | 6.752993 | 9.341748 | 8.20703 | 0.7295138 | 308.1766 | 306.4957 | 308.9495
4585 | [8 empty] | 8.504876 | 6.75985 | 9.285759 | 8.183495 | 0.7274218 | 308.1563 | 306.5022 | 308.8965
4586 | [8 empty] | 8.485591 | 6.793882 | 9.374749 | 8.218074 | 0.7304954 | 308.138 | 306.5345 | 308.9808
4587 | [8 empty] | 8.549628 | 6.737699 | 9.458008 | 8.248445 | 0.7331951 | 308.1987 | 306.4812 | 309.0597
4588 | [8 empty] | 8.528637 | 6.764358 | 9.49674 | 8.263245 | 0.7345106 | 308.1788 | 306.5065 | 309.0964
4589 | [8 empty] | 8.622681 | 6.756244 | 9.423912 | 8.267613 | 0.7348989 | 308.2679 | 306.4988 | 309.0274
4590 | [8 empty] | 8.680022 | 6.714776 | 9.306815 | 8.233871 | 0.7318997 | 308.3223 | 306.4595 | 308.9164
4591 | [8 empty] | 8.647794 | 6.638664 | 9.360164 | 8.215541 | 0.7302703 | 308.2917 | 306.3874 | 308.967
4592 | [8 empty] | 8.627672 | 6.693365 | 9.518987 | 8.280008 | 0.7360007 | 308.2727 | 306.4392 | 309.1175
4593 | [8 empty] | 8.658902 | 6.816548 | 9.62269 | 8.366047 | 0.7436486 | 308.3023 | 306.556 | 309.2158
4594 | [8 empty] | 8.637588 | 6.890888 | 9.708268 | 8.412248 | 0.7477554 | 308.2821 | 306.6264 | 309.2969
4595 | [8 empty] | 8.524033 | 6.881841 | 9.83351 | 8.413128 | 0.7478336 | 308.1744 | 306.6179 | 309.4156
4596 | [8 empty] | 8.368043 | 6.786251 | 10.10112 | 8.418472 | 0.7483087 | 308.0266 | 306.5273 | 309.6693
4597 | [8 empty] | 8.299175 | 6.800095 | 9.886698 | 8.328656 | 0.740325 | 307.9613 | 306.5404 | 309.4661
4598 | [8 empty] | 8.40333 | 6.844365 | 10.00202 | 8.416573 | 0.7481398 | 308.06 | 306.5823 | 309.5754
4599 | [8 empty] | 8.392673 | 6.841435 | 10.13184 | 8.455316 | 0.7515836 | 308.0499 | 306.5796 | 309.6984
4600 | [8 empty] | 8.274932 | 6.841403 | 9.701861 | 8.272732 | 0.7353539 | 307.9383 | 306.5795 | 309.2909
4601 | [8 empty] | 8.308834 | 6.882549 | 9.953279 | 8.381554 | 0.7450271 | 307.9705 | 306.6185 | 309.5292
4602 | [8 empty] | 8.444476 | 6.968674 | 9.836215 | 8.416455 | 0.7481293 | 308.099 | 306.7002 | 309.4182
4603 | [8 empty] | 7.767361 | 6.990986 | 9.729549 | 8.162632 | 0.7255673 | 307.4572 | 306.7213 | 309.3171
4604 | [8 empty] | 8.202877 | 6.868415 | 9.650733 | 8.240675 | 0.7325045 | 307.87 | 306.6051 | 309.2424
4605 | [8 empty] | 8.188067 | 6.800997 | 9.568665 | 8.18591 | 0.7276364 | 307.856 | 306.5412 | 309.1646
4606 | [8 empty] | 8.164435 | 6.874339 | 9.471047 | 8.16994 | 0.7262169 | 307.8336 | 306.6107 | 309.0721
4607 | [8 empty] | 8.251236 | 6.864005 | 9.504692 | 8.206644 | 0.7294795 | 307.9159 | 306.601 | 309.104
4608 | [8 empty] | 8.36727 | 6.911429 | 9.505465 | 8.261388 | 0.7343456 | 308.0258 | 306.6459 | 309.1047
4609 | [8 empty] | 8.442158 | 6.892047 | 9.517474 | 8.283893 | 0.736346 | 308.0968 | 306.6275 | 309.1161
4610 | [8 empty] | 8.639713 | 6.85309 | 9.509038 | 8.333947 | 0.7407953 | 308.2841 | 306.5906 | 309.1081
4611 | [8 empty] | 8.870365 | 6.655278 | 9.509167 | 8.344937 | 0.7417722 | 308.5027 | 306.4031 | 309.1082
4612 | [8 empty] | 8.715341 | 6.573596 | 9.77076 | 8.353233 | 0.7425096 | 308.3558 | 306.3257 | 309.3562
4613 | [8 empty] | 8.802528 | 6.576075 | 9.799221 | 8.392608 | 0.7460096 | 308.4384 | 306.328 | 309.3831
4614 | [8 empty] | 8.926741 | 6.557208 | 9.550443 | 8.344797 | 0.7417598 | 308.5562 | 306.3102 | 309.1473
4615 | [8 empty] | 8.896187 | 6.424786 | 9.572787 | 8.29792 | 0.7375929 | 308.5272 | 306.1846 | 309.1685
4616 | [8 empty] | 8.875291 | 6.372403 | 9.732576 | 8.326757 | 0.7401562 | 308.5074 | 306.135 | 309.32
4617 | [8 empty] | 8.895961 | 6.390658 | 9.658557 | 8.315059 | 0.7391163 | 308.527 | 306.1523 | 309.2498
4618 | [8 empty] | 9.025228 | 6.447066 | 9.681706 | 8.384667 | 0.7453037 | 308.6495 | 306.2057 | 309.2718
4619 | [8 empty] | 8.876611 | 6.496905 | 9.755692 | 8.376403 | 0.7445692 | 308.5086 | 306.253 | 309.3419
4620 | [8 empty] | 9.050084 | 6.485959 | 9.745229 | 8.42709 | 0.7490747 | 308.6731 | 306.2426 | 309.332
4621 | [8 empty] | 9.022331 | 6.467542 | 9.682543 | 8.390805 | 0.7458494 | 308.6468 | 306.2252 | 309.2726
4622 | [8 empty] | 9.111385 | 6.541368 | 9.798127 | 8.483627 | 0.7541001 | 308.7312 | 306.2951 | 309.3821
4623 | [8 empty] | 9.126131 | 6.64652 | 9.777135 | 8.516595 | 0.7570307 | 308.7451 | 306.3948 | 309.3622
4624 | [8 empty] | 8.992871 | 6.592527 | 9.81841 | 8.467936 | 0.7527055 | 308.6188 | 306.3436 | 309.4013
4625 | [8 empty] | 9.537596 | 6.557434 | 9.815158 | 8.636729 | 0.7677093 | 309.1352 | 306.3104 | 309.3983
4626 | [8 empty] | 8.885143 | 6.612038 | 9.795551 | 8.430911 | 0.7494143 | 308.5167 | 306.3621 | 309.3797
4627 | [8 empty] | 8.720332 | 6.569636 | 9.822177 | 8.370715 | 0.7440636 | 308.3605 | 306.3219 | 309.4049
4628 | [8 empty] | 8.843675 | 6.448193 | 9.842428 | 8.378099 | 0.7447199 | 308.4774 | 306.2068 | 309.4241
4629 | [8 empty] | 8.973715 | 6.423788 | 9.80389 | 8.400464 | 0.7467079 | 308.6007 | 306.1837 | 309.3876
4630 | [8 empty] | 8.928898 | 6.407883 | 9.72971 | 8.355497 | 0.7427108 | 308.5582 | 306.1686 | 309.3173
4631 | [8 empty] | 8.92996 | 6.307592 | 9.759588 | 8.33238 | 0.740656 | 308.5592 | 306.0735 | 309.3456
4632 | [8 empty] | 8.942098 | 6.421985 | 9.756433 | 8.373505 | 0.7443116 | 308.5707 | 306.182 | 309.3426
4633 | [8 empty] | 8.932761 | 6.580872 | 9.748899 | 8.420844 | 0.7485195 | 308.5619 | 306.3326 | 309.3354
4634 | [8 empty] | 8.963251 | 6.571407 | 9.721371 | 8.418676 | 0.7483268 | 308.5908 | 306.3236 | 309.3094
4635 | [8 empty] | 8.990038 | 6.507144 | 9.756014 | 8.417732 | 0.7482428 | 308.6161 | 306.2627 | 309.3422
4636 | [8 empty] | 9.100986 | 6.477749 | 9.868765 | 8.4825 | 0.754 | 308.7213 | 306.2348 | 309.4491
4637 | [8 empty] | 9.107039 | 6.607144 | 9.991078 | 8.56842 | 0.7616374 | 308.7271 | 306.3575 | 309.565
4638 | [8 empty] | 8.807841 | 6.656018 | 10.09697 | 8.520276 | 0.7573579 | 308.4435 | 306.4038 | 309.6654
4639 | [8 empty] | 8.566177 | 6.661524 | 9.942719 | 8.39014 | 0.7457902 | 308.2144 | 306.409 | 309.5192
4640 | [8 empty] | 8.486621 | 6.661266 | 9.960008 | 8.369298 | 0.7439376 | 308.139 | 306.4088 | 309.5356
4641 | [8 empty] | 9.468568 | 6.7292 | 9.960781 | 8.719516 | 0.7750681 | 309.0697 | 306.4732 | 309.5363
4642 | [8 empty] | 8.334816 | 6.78242 | 9.867026 | 8.328087 | 0.7402744 | 307.9951 | 306.5236 | 309.4474
4643 | [8 empty] | 8.371166 | 6.805826 | 9.916061 | 8.364351 | 0.7434979 | 308.0295 | 306.5458 | 309.4939
4644 | [8 empty] | 8.517593 | 6.830295 | 9.917703 | 8.421864 | 0.7486101 | 308.1683 | 306.569 | 309.4955
4645 | [8 empty] | 8.546795 | 6.886445 | 9.874238 | 8.435826 | 0.7498512 | 308.196 | 306.6222 | 309.4543
4646 | [8 empty] | 8.612153 | 6.926046 | 9.831321 | 8.456507 | 0.7516895 | 308.258 | 306.6598 | 309.4136
4647 | [8 empty] | 8.746443 | 6.936864 | 9.931354 | 8.53822 | 0.7589529 | 308.3853 | 306.67 | 309.5084
4648 | [8 empty] | 8.653074 | 6.867289 | 10.06886 | 8.529742 | 0.7581993 | 308.2968 | 306.6041 | 309.6387
4649 | [8 empty] | 8.829959 | 6.773695 | 10.0821 | 8.561917 | 0.7610593 | 308.4644 | 306.5154 | 309.6513
4650 | [8 empty] | 8.719817 | 6.787925 | 10.02723 | 8.511659 | 0.7565919 | 308.36 | 306.5288 | 309.5993
4651 | [8 empty] | 8.56241 | 6.928719 | 9.933897 | 8.475009 | 0.7533341 | 308.2108 | 306.6623 | 309.5108
4652 | [8 empty] | 7.638867 | 6.905473 | 9.921373 | 8.155238 | 0.72491 | 307.3354 | 306.6403 | 309.4989
4653 | [8 empty] | 8.489035 | 6.858274 | 9.839788 | 8.395699 | 0.7462844 | 308.1413 | 306.5955 | 309.4216
4654 | [8 empty] | 8.560414 | 6.853476 | 9.72649 | 8.380127 | 0.7449002 | 308.2089 | 306.591 | 309.3142
4655 | [8 empty] | 8.564149 | 6.87186 | 9.786761 | 8.40759 | 0.7473414 | 308.2125 | 306.6084 | 309.3713
4656 | [8 empty] | 8.569751 | 6.820057 | 9.900671 | 8.43016 | 0.7493475 | 308.2178 | 306.5593 | 309.4793
4657 | [8 empty] | 8.504232 | 6.92991 | 9.959622 | 8.464588 | 0.7524078 | 308.1557 | 306.6634 | 309.5352
4658 | [8 empty] | 8.505262 | 6.947746 | 9.929132 | 8.460714 | 0.7520634 | 308.1566 | 306.6803 | 309.5063
4659 | [8 empty] | 8.656906 | 6.870444 | 9.982481 | 8.503277 | 0.7558468 | 308.3004 | 306.6071 | 309.5569
4660 | [8 empty] | 8.558933 | 6.743044 | 10.10788 | 8.469954 | 0.7528848 | 308.2075 | 306.4863 | 309.6757
4661 | [8 empty] | 8.382177 | 6.801029 | 10.21848 | 8.467228 | 0.7526425 | 308.04 | 306.5413 | 309.7805
4662 | [8 empty] | 8.29953 | 6.951159 | 10.15753 | 8.469407 | 0.7528361 | 307.9616 | 306.6836 | 309.7228
4663 | [8 empty] | 3.564715 | 7.043562 | 10.09797 | 6.902082 | 0.6135184 | 303.4737 | 306.7711 | 309.6663
4664 | [8 empty] | 8.218685 | 6.981102 | 10.07836 | 8.426049 | 0.7489822 | 307.885 | 306.7119 | 309.6477
4665 | [8 empty] | 8.814731 | 6.941726 | 10.08931 | 8.615255 | 0.7658004 | 308.45 | 306.6746 | 309.6581
4666 | [8 empty] | 8.689617 | 6.950708 | 10.13635 | 8.592224 | 0.7637532 | 308.3314 | 306.6831 | 309.7027
4667 | [8 empty] | 8.616757 | 6.970348 | 10.3425 | 8.643201 | 0.7682845 | 308.2623 | 306.7018 | 309.8981
4668 | [8 empty] | 8.547085 | 6.992209 | 10.41542 | 8.651572 | 0.7690286 | 308.1963 | 306.7225 | 309.9672
4669 | [8 empty] | 8.605939 | 7.021153 | 10.34153 | 8.656208 | 0.7694407 | 308.2521 | 306.7499 | 309.8972
4670 | [8 empty] | 8.41492 | 6.99691 | 10.25937 | 8.557066 | 0.7606281 | 308.071 | 306.7269 | 309.8193
4671 | [8 empty] | 8.287327 | 7.0859 | 10.25016 | 8.541129 | 0.7592114 | 307.9501 | 306.8113 | 309.8106
4672 | [8 empty] | 8.279407 | 7.11259 | 10.32044 | 8.570813 | 0.7618501 | 307.9426 | 306.8366 | 309.8772
4673 | [8 empty] | 8.343509 | 7.032036 | 10.33274 | 8.569429 | 0.761727 | 308.0033 | 306.7602 | 309.8889
4674 | [8 empty] | 8.36096 | 6.969672 | 10.27089 | 8.533842 | 0.7585637 | 308.0199 | 306.7011 | 309.8302
4675 | [8 empty] | 8.306162 | 7.093498 | 10.28506 | 8.561573 | 0.7610287 | 307.9679 | 306.8185 | 309.8437
4676 | [8 empty] | 8.328023 | 7.158566 | 10.36735 | 8.617981 | 0.7660427 | 307.9886 | 306.8802 | 309.9217
4677 | [8 empty] | 8.489937 | 7.104445 | 10.43863 | 8.677672 | 0.7713486 | 308.1421 | 306.8289 | 309.9892
4678 | [8 empty] | 8.679829 | 6.990632 | 10.46233 | 8.710931 | 0.7743049 | 308.3221 | 306.721 | 310.0117
4679 | [8 empty] | 8.846476 | 6.961623 | 10.56703 | 8.791711 | 0.7814854 | 308.4801 | 306.6935 | 310.1109
4680 | [8 empty] | 9.006426 | 6.912234 | 10.65747 | 8.85871 | 0.7874409 | 308.6317 | 306.6467 | 310.1967
4681 | [8 empty] | 8.591805 | 6.962621 | 10.66604 | 8.740154 | 0.7769026 | 308.2387 | 306.6944 | 310.2048
4682 | [8 empty] | 8.476382 | 6.972409 | 10.57717 | 8.675322 | 0.7711397 | 308.1293 | 306.7037 | 310.1205
4683 | [8 empty] | 8.418301 | 6.982422 | 10.43641 | 8.612379 | 0.7655448 | 308.0742 | 306.7132 | 309.9871
4684 | [8 empty] | 8.385944 | 6.949743 | 10.38001 | 8.571897 | 0.7619464 | 308.0435 | 306.6822 | 309.9337
4685 | [8 empty] | 8.302266 | 6.995429 | 10.44231 | 8.58 | 0.7626667 | 307.9642 | 306.7255 | 309.9927
4686 | [8 empty] | 8.184815 | 7.074567 | 10.39243 | 8.550605 | 0.7600538 | 307.8529 | 306.8005 | 309.9454
4687 | [8 empty] | 8.192671 | 7.087509 | 10.44955 | 8.576577 | 0.7623624 | 307.8604 | 306.8128 | 309.9996
4688 | [8 empty] | 8.223096 | 7.052899 | 10.49359 | 8.589863 | 0.7635434 | 307.8892 | 306.78 | 310.0413
4689 | [8 empty] | 8.266979 | 7.041373 | 10.4473 | 8.585216 | 0.7631303 | 307.9308 | 306.7691 | 309.9974
4690 | [8 empty] | 8.368236 | 7.069319 | 10.42679 | 8.621447 | 0.7663509 | 308.0268 | 306.7956 | 309.978
4691 | [8 empty] | 8.351816 | 7.061914 | 10.55077 | 8.654834 | 0.7693186 | 308.0112 | 306.7885 | 310.0955
4692 | [8 empty] | 8.489905 | 7.063491 | 10.55309 | 8.702163 | 0.7735256 | 308.1421 | 306.79 | 310.0977
4693 | [8 empty] | 8.539841 | 7.092017 | 10.54462 | 8.725494 | 0.7755995 | 308.1894 | 306.8171 | 310.0897
4694 | [8 empty] | 8.562829 | 7.091663 | 10.47086 | 8.708452 | 0.7740846 | 308.2112 | 306.8167 | 310.0198
4695 | [8 empty] | 8.551818 | 7.176338 | 10.55135 | 8.759836 | 0.7786521 | 308.2008 | 306.897 | 310.0961
4696 | [8 empty] | 9.474782 | 7.210112 | 10.67698 | 9.120625 | 0.8107222 | 309.0756 | 306.929 | 310.2151
4697 | [8 empty] | 8.636107 | 7.086576 | 10.64681 | 8.789832 | 0.7813184 | 308.2807 | 306.8119 | 310.1866
4698 | [8 empty] | 8.548405 | 6.980973 | 10.63126 | 8.720214 | 0.7751301 | 308.1975 | 306.7118 | 310.1718
4699 | [8 empty] | 8.613183 | 6.99691 | 10.68123 | 8.763775 | 0.7790022 | 308.2589 | 306.7269 | 310.2192
4700 | [8 empty] | 8.60829 | 6.989537 | 10.67077 | 8.756198 | 0.7783287 | 308.2543 | 306.7199 | 310.2093
4701 | [8 empty] | 8.615952 | 7.001997 | 10.52614 | 8.714698 | 0.7746398 | 308.2616 | 306.7318 | 310.0722
4702 | [8 empty] | 8.546763 | 7.025178 | 10.4508 | 8.674249 | 0.7710443 | 308.196 | 306.7537 | 310.0008
4703 | [8 empty] | 8.61357 | 6.956794 | 10.52779 | 8.699383 | 0.7732785 | 308.2593 | 306.6889 | 310.0737
4704 | [8 empty] | 8.768819 | 6.925724 | 10.5641 | 8.752882 | 0.778034 | 308.4065 | 306.6595 | 310.1082
4705 | [8 empty] | 8.715535 | 6.8896 | 10.61906 | 8.741399 | 0.7770132 | 308.356 | 306.6252 | 310.1602
4706 | [8 empty] | 8.72426 | 6.902092 | 10.53046 | 8.718937 | 0.7750166 | 308.3642 | 306.6371 | 310.0763
4707 | [8 empty] | 9.280092 | 6.943432 | 10.40889 | 8.87747 | 0.7891084 | 308.8911 | 306.6762 | 309.961
4708 | [8 empty] | 8.864989 | 6.896555 | 10.35692 | 8.706155 | 0.7738804 | 308.4976 | 306.6318 | 309.9118
4709 | [8 empty] | 8.864313 | 6.820443 | 10.39079 | 8.691849 | 0.7726088 | 308.497 | 306.5597 | 309.9439
4710 | [8 empty] | 8.845607 | 6.869413 | 10.3454 | 8.686805 | 0.7721605 | 308.4792 | 306.6061 | 309.9008
4711 | [8 empty] | 8.833984 | 6.885479 | 10.3755 | 8.698321 | 0.773184 | 308.4682 | 306.6213 | 309.9294
4712 | [8 empty] | 8.857262 | 6.876625 | 10.39604 | 8.709975 | 0.77422 | 308.4903 | 306.6129 | 309.9489
4713 | [8 empty] | 8.844093 | 6.888763 | 10.32183 | 8.684895 | 0.7719906 | 308.4778 | 306.6244 | 309.8785
4714 | [8 empty] | 9.211322 | 6.90792 | 10.26661 | 8.795284 | 0.781803 | 308.8259 | 306.6426 | 309.8262
4715 | [8 empty] | 8.642482 | 6.793914 | 10.28606 | 8.574151 | 0.7621468 | 308.2867 | 306.5345 | 309.8446
4716 | [8 empty] | 8.656358 | 6.772825 | 10.36285 | 8.597343 | 0.7642083 | 308.2999 | 306.5145 | 309.9174
4717 | [8 empty] | 8.600337 | 6.736573 | 10.40734 | 8.581417 | 0.7627926 | 308.2468 | 306.4802 | 309.9596
4718 | [8 empty] | 8.533595 | 6.66352 | 10.27975 | 8.492287 | 0.75487 | 308.1835 | 306.4109 | 309.8386
4719 | [8 empty] | 8.337167 | 6.647196 | 10.22762 | 8.403995 | 0.7470218 | 307.9973 | 306.3954 | 309.7892
4720 | [8 empty] | 8.160249 | 6.742175 | 10.2548 | 8.38574 | 0.7453991 | 307.8296 | 306.4855 | 309.815
4721 | [8 empty] | 8.103198 | 6.659173 | 10.33995 | 8.367442 | 0.7437726 | 307.7755 | 306.4068 | 309.8957
4722 | [8 empty] | 8.27007 | 6.556017 | 10.35216 | 8.392748 | 0.746022 | 307.9337 | 306.309 | 309.9073
4723 | [8 empty] | 8.295441 | 6.557852 | 10.36825 | 8.407182 | 0.7473051 | 307.9578 | 306.3108 | 309.9225
4724 | [8 empty] | 8.278667 | 6.633255 | 10.38374 | 8.431888 | 0.7495011 | 307.9419 | 306.3822 | 309.9372
4725 | [8 empty] | 8.199496 | 6.591948 | 10.24832 | 8.346589 | 0.7419191 | 307.8668 | 306.3431 | 309.8088
4726 | [8 empty] | 8.143636 | 6.574691 | 10.04494 | 8.254423 | 0.7337265 | 307.8139 | 306.3267 | 309.6161
4727 | [8 empty] | 8.089805 | 6.605148 | 9.976364 | 8.223772 | 0.731002 | 307.7628 | 306.3556 | 309.5511
4728 | [8 empty] | 8.187648 | 6.571053 | 9.948386 | 8.235696 | 0.7320618 | 307.8556 | 306.3233 | 309.5245
4729 | [8 empty] | 8.070648 | 6.487762 | 10.00318 | 8.187198 | 0.7277509 | 307.7447 | 306.2443 | 309.5765
4730 | [8 empty] | 8.289098 | 6.650931 | 9.92221 | 8.287413 | 0.7366589 | 307.9518 | 306.399 | 309.4997
4731 | [8 empty] | 8.161473 | 6.797681 | 9.831578 | 8.263577 | 0.7345402 | 307.8308 | 306.5381 | 309.4138
4732 | [8 empty] | 8.181789 | 6.773791 | 9.823143 | 8.259574 | 0.7341844 | 307.85 | 306.5154 | 309.4058
4733 | [8 empty] | 8.206966 | 6.612199 | 9.846163 | 8.221776 | 0.7308245 | 307.8739 | 306.3623 | 309.4276
4734 | [8 empty] | 8.232111 | 6.561651 | 9.815384 | 8.203049 | 0.7291599 | 307.8977 | 306.3144 | 309.3985
4735 | [8 empty] | 8.218202 | 6.559462 | 9.88892 | 8.222195 | 0.7308617 | 307.8846 | 306.3123 | 309.4682
4736 | [8 empty] | 8.218074 | 6.651736 | 9.975495 | 8.281768 | 0.7361572 | 307.8844 | 306.3997 | 309.5502
4737 | [8 empty] | 8.387167 | 6.648098 | 9.979809 | 8.338358 | 0.7411874 | 308.0447 | 306.3963 | 309.5543
4738 | [8 empty] | 8.313116 | 6.689695 | 9.926042 | 8.309618 | 0.7386327 | 307.9745 | 306.4357 | 309.5034
4739 | [8 empty] | 8.320715 | 6.737667 | 9.998483 | 8.352288 | 0.7424256 | 307.9817 | 306.4812 | 309.572
4740 | [8 empty] | 8.826804 | 6.881358 | 10.14716 | 8.618442 | 0.7660837 | 308.4614 | 306.6174 | 309.713
4741 | [8 empty] | 8.43105 | 6.942917 | 10.21877 | 8.530912 | 0.7583033 | 308.0863 | 306.6758 | 309.7808
4742 | [8 empty] | 8.562024 | 6.828879 | 10.16107 | 8.517325 | 0.7570956 | 308.2104 | 306.5677 | 309.7261
4743 | [8 empty] | 8.727866 | 6.742432 | 10.14105 | 8.537115 | 0.7588547 | 308.3676 | 306.4857 | 309.7072
4744 | [8 empty] | 8.726707 | 6.933645 | 9.918379 | 8.526243 | 0.7578883 | 308.3665 | 306.667 | 309.4961
4745 | [8 empty] | 8.729604 | 7.004057 | 9.135596 | 8.289753 | 0.7368669 | 308.3693 | 306.7337 | 308.7541
4746 | [8 empty] | 8.578508 | 6.929781 | 8.526383 | 8.011557 | 0.7121384 | 308.2261 | 306.6633 | 308.1767
4747 | [8 empty] | 8.16231 | 6.998101 | 8.15175 | 7.77072 | 0.6907307 | 307.8316 | 306.7281 | 307.8216
4748 | [8 empty] | 8.350142 | 7.084644 | 7.969391 | 7.801392 | 0.6934571 | 308.0096 | 306.8101 | 307.6487
4749 | [8 empty] | 8.237456 | 7.008726 | 7.84724 | 7.697807 | 0.6842495 | 307.9028 | 306.7381 | 307.5329
4750 | [8 empty] | 8.124061 | 7.001353 | 7.465684 | 7.530366 | 0.6693659 | 307.7953 | 306.7311 | 307.1713
4751 | [8 empty] | 8.022998 | 7.078752 | 8.665502 | 7.922417 | 0.7042149 | 307.6995 | 306.8045 | 308.3085
4752 | [8 empty] | 8.117042 | 7.029428 | 9.179705 | 8.108725 | 0.7207756 | 307.7887 | 306.7578 | 308.7959
4753 | [8 empty] | 8.316497 | 6.914971 | 9.533604 | 8.255024 | 0.7337799 | 307.9777 | 306.6493 | 309.1314
4754 | [8 empty] | 8.341803 | 6.897617 | 9.765576 | 8.334999 | 0.7408888 | 308.0017 | 306.6328125 | 309.3513
4755 | [8 empty] | 8.161441 | 6.962138 | 9.892107 | 8.338562 | 0.7412055 | 307.8307 | 306.694 | 309.4712
4756 | [8 empty] | 8.084138 | 7.018771 | 9.983447 | 8.362119 | 0.7432994 | 307.7575 | 306.7477 | 309.5578
4757 | [8 empty] | 8.010441 | 7.020509 | 10.09652 | 8.375823 | 0.7445176 | 307.6876 | 306.7493 | 309.6649
4758 | [8 empty] | 7.999817 | 6.879652 | 9.965836 | 8.281768 | 0.7361572 | 307.6776 | 306.6158 | 309.5411
4759 | [8 empty] | 8.077506 | 6.792401 | 9.943975 | 8.271294 | 0.7352261 | 307.7512 | 306.5331 | 309.5204
4760 | [8 empty] | 8.095439 | 6.816354 | 10.06104 | 8.324278 | 0.7399358 | 307.7682 | 306.5558 | 309.6313
4761 | [8 empty] | 8.122097 | 6.841982 | 10.09729 | 8.353791 | 0.7425592 | 307.7935 | 306.5801 | 309.6657
4762 | [8 empty] | 8.247533 | 6.806277 | 10.11738 | 8.390398 | 0.7458131 | 307.9124 | 306.5462 | 309.6847
4763 | [8 empty] | 8.258447 | 6.711266 | 10.25248 | 8.407397 | 0.7473242 | 307.9227 | 306.4562 | 309.8128
4764 | [8 empty] | 8.278506 | 6.844172 | 10.44498 | 8.522552 | 0.7575601 | 307.9417 | 306.5822 | 309.9952
4765 | [8 empty] | 8.289259 | 6.971539 | 10.57466 | 8.61182 | 0.7654952 | 307.9519 | 306.7029 | 310.1182
4766 | [8 empty] | 8.325834 | 6.956665 | 10.42939 | 8.570631 | 0.7618339 | 307.9866 | 306.6888 | 309.9805
4767 | [8 empty] | 8.416916 | 6.862781 | 10.17051 | 8.483401 | 0.7540801 | 308.0729 | 306.5998 | 309.7351
4768 | [8 empty] | 8.496569 | 6.830714 | 10.06323 | 8.463504 | 0.7523115 | 308.1484 | 306.5694 | 309.6334
4769 | [8 empty] | 8.775452 | 6.980747 | 9.973273 | 8.576491 | 0.7623547 | 308.4128 | 306.7116 | 309.5481
4770 | [8 empty] | 8.119135 | 6.96803 | 9.819762 | 8.302309 | 0.737983 | 307.7906 | 306.6996 | 309.4026
4771 | [8 empty] | 8.006674 | 6.881487 | 9.791333 | 8.226498 | 0.7312443 | 307.6841 | 306.6175 | 309.3757
4772 | [8 empty] | 7.971806 | 6.899774 | 9.915256 | 8.262279 | 0.7344248 | 307.651 | 306.6349 | 309.4931
4773 | [8 empty] | 8.022966 | 6.835189 | 9.959719 | 8.272624 | 0.7353444 | 307.6995 | 306.5736 | 309.5353
4774 | [8 empty] | 8.065078 | 6.719155 | 9.929261 | 8.237831 | 0.7322517 | 307.7394 | 306.4637 | 309.5064
4775 | [8 empty] | 8.097242 | 6.798325 | 9.882609 | 8.259392 | 0.7341682 | 307.7699 | 306.5387 | 309.4622
4776 | [8 empty] | 8.092477 | 6.899163 | 9.928456 | 8.306699 | 0.7383732 | 307.7654 | 306.6343 | 309.5056
4777 | [8 empty] | 8.117075 | 6.873921 | 9.999223 | 8.330073 | 0.7404509 | 307.7887 | 306.6104 | 309.5727
4778 | [8 empty] | 8.280437 | 6.721022 | 9.980163 | 8.327207 | 0.7401962 | 307.9435 | 306.4654 | 309.5547
4779 | [8 empty] | 8.220842 | 6.666578 | 9.968283 | 8.285235 | 0.7364653 | 307.8871 | 306.4138 | 309.5434
4780 | [8 empty] | 8.152297 | 6.696006 | 10.0499 | 8.299401 | 0.7377245 | 307.8221 | 306.4417 | 309.6208
4781 | [8 empty] | 8.126476 | 6.716418 | 10.15528 | 8.332724 | 0.7406866 | 307.7976 | 306.4611 | 309.7206
4782 | [8 empty] | 8.144828 | 6.663681 | 10.11751 | 8.308673 | 0.7385487 | 307.815 | 306.4111 | 309.6848
4783 | [8 empty] | 8.081208 | 6.688761 | 10.14011 | 8.303361 | 0.7380765 | 307.7547 | 306.4348 | 309.7063
4784 | [8 empty] | 8.113662 | 6.781647 | 10.20302 | 8.366111 | 0.7436543 | 307.7855 | 306.5229 | 309.7659
4785 | [8 empty] | 8.156032 | 6.866806 | 10.19939 | 8.407408 | 0.7473251 | 307.8256 | 306.6036 | 309.7625
4786 | [8 empty] | 8.123385 | 6.92405 | 10.1177 | 8.38838 | 0.7456338 | 307.7947 | 306.6579 | 309.685
4787 | [8 empty] | 8.165916 | 6.875499 | 10.00821 | 8.349873 | 0.742211 | 307.835 | 306.6118 | 309.5812
4788 | [8 empty] | 8.294539 | 6.786702 | 10.01529 | 8.36551 | 0.7436009 | 307.9569 | 306.5277 | 309.588
4789 | [8 empty] | 8.336394 | 6.879104 | 10.14639 | 8.453963 | 0.7514634 | 307.9966 | 306.6153 | 309.7122
4790 | [8 empty] | 8.346536 | 6.940535 | 10.1293 | 8.472122 | 0.7530775 | 308.0062 | 306.6735 | 309.696
4791 | [8 empty] | 8.51373 | 6.930006 | 10.03953 | 8.494423 | 0.7550598 | 308.1647 | 306.6635 | 309.6109
4792 | [8 empty] | 8.637491 | 6.880457 | 10.16271 | 8.560221 | 0.7609085 | 308.282 | 306.6165 | 309.7277
4793 | [8 empty] | 8.65008 | 6.889343 | 10.21883 | 8.586085 | 0.7632076 | 308.2939 | 306.625 | 309.7809
4794 | [8 empty] | 8.663313 | 6.922634 | 10.14562 | 8.577188 | 0.7624167 | 308.3065 | 306.6565 | 309.7115
4795 | [8 empty] | 8.696764 | 6.860946 | 10.13264 | 8.563451 | 0.7611957 | 308.3382 | 306.5981 | 309.6992
4796 | [8 empty] | 8.670009 | 6.931262 | 10.20695 | 8.602741 | 0.7646881 | 308.3128 | 306.6647 | 309.7696
4797 | [8 empty] | 8.764473 | 7.00747 | 10.23912 | 8.670353 | 0.770698 | 308.4023 | 306.7369 | 309.8001
4798 | [8 empty] | 8.900276 | 6.92888 | 10.16091 | 8.663356 | 0.7700761 | 308.5311 | 306.6624 | 309.726
4799 | [8 empty] | 8.912092 | 6.889633 | 10.079 | 8.62691 | 0.7668364 | 308.5423 | 306.6252 | 309.6483
4800 | [8 empty] | 8.838427 | 7.061495 | 9.980453 | 8.626792 | 0.7668259 | 308.4724 | 306.7881 | 309.5549
4801 | [8 empty] | 8.76692 | 7.178946 | 9.953086 | 8.632984 | 0.7673764 | 308.4047 | 306.8995 | 309.529
4802 | [8 empty] | 9.385599 | 7.150775 | 9.910137 | 8.815503 | 0.7836003 | 308.9911 | 306.8728 | 309.4883
4803 | [8 empty] | 8.690293 | 7.040213 | 9.882126 | 8.537544 | 0.7588928 | 308.332 | 306.768 | 309.4617
4804 | [8 empty] | 8.692965 | 7.058179 | 9.959236 | 8.570127 | 0.761789 | 308.3346 | 306.785 | 309.5348
4805 | [8 empty] | 8.676771 | 7.146299 | 10.03831 | 8.62046 | 0.7662631 | 308.3192 | 306.8685 | 309.6098
4806 | [8 empty] | 8.665051 | 7.12827 | 10.02756 | 8.606959 | 0.765063 | 308.3081 | 306.8514 | 309.5996
4807 | [8 empty] | 8.08475 | 7.020091 | 10.04227 | 8.38237 | 0.7450996 | 307.7581 | 306.7489 | 309.6135
4808 | [8 empty] | 8.747377 | 6.942756 | 10.19836 | 8.629496 | 0.7670663 | 308.3861 | 306.6756 | 309.7615
4809 | [8 empty] | 8.684691 | 7.139055 | 10.25061 | 8.691452 | 0.7725735 | 308.3267 | 306.8617 | 309.811
4810 | [8 empty] | 8.614536 | 7.104863 | 9.693876 | 8.471092 | 0.7529859 | 308.2602 | 306.8293 | 309.2833
4811 | [8 empty] | 8.590163 | 6.939601 | 9.881869 | 8.470544 | 0.7529373 | 308.2371 | 306.6726 | 309.4615
4812 | [8 empty] | 8.656552 | 6.79562 | 9.894232 | 8.448801 | 0.7510045 | 308.3 | 306.5361 | 309.4732
4813 | [8 empty] | 8.646861 | 6.913264 | 9.870278 | 8.476801 | 0.7534934 | 308.2909 | 306.6476 | 309.4505
4814 | [8 empty] | 8.539454 | 6.995332 | 9.924303 | 8.486363 | 0.7543434 | 308.1891 | 306.7254 | 309.5017
4815 | [8 empty] | 8.564825 | 6.97624 | 9.948192 | 8.496419 | 0.7552373 | 308.2131 | 306.7073 | 309.5244
4816 | [8 empty] | 8.730474 | 6.926561 | 10.86118 | 8.839404 | 0.7857248 | 308.3701 | 306.6602 | 310.3897
4817 | [8 empty] | 8.839361 | 6.932646 | 10.25843 | 8.676814 | 0.7712723 | 308.4733 | 306.666 | 309.8184
4818 | [8 empty] | 8.808581 | 6.901191 | 10.12192 | 8.610565 | 0.7653835 | 308.4442 | 306.6362 | 309.689
4819 | [8 empty] | 8.920623 | 6.928107 | 10.16371 | 8.670814 | 0.7707391 | 308.5504 | 306.6617 | 309.7286
4820 | [8 empty] | 8.721105 | 7.085256 | 10.2613 | 8.68922 | 0.7723751 | 308.3612 | 306.8107 | 309.8211
4821 | [8 empty] | 8.540002 | 7.057181 | 10.24269 | 8.613291 | 0.7656258 | 308.1896 | 306.7841 | 309.8035
4822 | [8 empty] | 8.410638 | 6.930908 | 10.16529 | 8.502279 | 0.7557581 | 308.067 | 306.6644 | 309.7301
4823 | [8 empty] | 8.444058 | 6.802639 | 10.00563 | 8.417442 | 0.7482171 | 308.0986 | 306.5428 | 309.5788
4824 | [8 empty] | 8.612218 | 6.943046 | 9.87955 | 8.478271 | 0.7536241 | 308.258 | 306.6759 | 309.4593
4825 | [8 empty] | 8.351526 | 7.041534 | 9.819054 | 8.404038 | 0.7470256 | 308.0109 | 306.7692 | 309.4019
4826 | [8 empty] | 8.286329 | 7.066453 | 9.788178 | 8.38032 | 0.7449173 | 307.9491 | 306.7928 | 309.3727
4827 | [8 empty] | 8.262569 | 6.975177 | 9.706658 | 8.314801 | 0.7390934 | 307.9266 | 306.7063 | 309.2954
4828 | [8 empty] | 8.308641 | 6.961172 | 9.739272 | 8.336362 | 0.7410099 | 307.9703 | 306.6931 | 309.3263
4829 | [8 empty] | 8.346053 | 7.073311 | 9.792074 | 8.403813 | 0.7470056 | 308.0057 | 306.7993 | 309.3764
4830 | [8 empty] | 8.448758 | 7.095655 | 9.687243 | 8.410552 | 0.7476046 | 308.1031 | 306.8205 | 309.277
4831 | [8 empty] | 8.571425 | 7.038732 | 9.654597 | 8.421585 | 0.7485853 | 308.2194 | 306.7666 | 309.2461
4832 | [8 empty] | 8.671169 | 6.970734 | 9.708944 | 8.450282 | 0.7511362 | 308.3139 | 306.7021 | 309.2976
4833 | [8 empty] | 8.733339 | 7.01671 | 9.779195 | 8.509748 | 0.7564221 | 308.3728 | 306.7457 | 309.3642
4834 | [8 empty] | 8.645991 | 7.091824 | 9.753181 | 8.496999 | 0.7552888 | 308.29 | 306.8169 | 309.3395
4835 | [8 empty] | 8.562861 | 7.029621 | 9.628132 | 8.406871 | 0.7472774 | 308.2112 | 306.7579 | 309.221
4836 | [8 empty] | 8.614503 | 6.864681 | 9.595839 | 8.358341 | 0.7429636 | 308.2602 | 306.6016 | 309.1904
4837 | [8 empty] | 8.629958 | 6.814004 | 9.700508 | 8.38149 | 0.7450213 | 308.2748 | 306.5536 | 309.2896
4838 | [8 empty] | 8.486009 | 6.899388 | 9.806079 | 8.397159 | 0.7464141 | 308.1384 | 306.6345 | 309.3896
4839 | [8 empty] | 8.433014 | 6.874597 | 9.784669 | 8.364093 | 0.743475 | 308.0882 | 306.611 | 309.3694
4840 | [8 empty] | 8.641033 | 6.776689 | 9.826137 | 8.41462 | 0.7479662 | 308.2853 | 306.5182 | 309.4087
4841 | [8 empty] | 8.221422 | 6.818576 | 9.842654 | 8.294217 | 0.7372638 | 307.8876 | 306.5579 | 309.4243
4842 | [8 empty] | 8.288486 | 6.926722 | 9.772466 | 8.329225 | 0.7403756 | 307.9512 | 306.6604 | 309.3578
4843 | [8 empty] | 8.290193 | 6.830005 | 9.717347 | 8.279182 | 0.7359273 | 307.9528 | 306.5687 | 309.3055
4844 | [8 empty] | 8.14296 | 6.910302 | 9.775171 | 8.276145 | 0.7356573 | 307.8132 | 306.6448 | 309.3604
4845 | [8 empty] | 7.923931 | 7.002995 | 9.87295 | 8.266625 | 0.7348111 | 307.6056 | 306.7327 | 309.453
4846 | [8 empty] | 7.82731 | 6.992402 | 9.940143 | 8.253285 | 0.7336254 | 307.514 | 306.7227 | 309.5167
4847 | [8 empty] | 7.970389 | 6.890888 | 9.929422 | 8.263567 | 0.7345393 | 307.6497 | 306.6264 | 309.5066
4848 | [8 empty] | 8.083108 | 6.937154 | 9.90534 | 8.308534 | 0.7385363 | 307.7565 | 306.6703 | 309.4837
4849 | [8 empty] | 8.145407 | 7.08503 | 9.924947 | 8.385128 | 0.7453447 | 307.8156 | 306.8105 | 309.5023
4850 | [8 empty] | 8.204165 | 7.08693 | 9.936795 | 8.409297 | 0.747493 | 307.8712 | 306.8123 | 309.5135
4851 | [8 empty] | 8.199271 | 6.932196 | 9.86635 | 8.332606 | 0.7406761 | 307.8666 | 306.6656 | 309.4468
4852 | [8 empty] | 8.692514 | 6.893882 | 9.901347 | 8.495915 | 0.7551924 | 308.3341 | 306.6293 | 309.4799
4853 | [8 empty] | 8.860095 | 6.925177 | 9.968122 | 8.584465 | 0.7630635 | 308.493 | 306.6589 | 309.5432
4854 | [8 empty] | 8.913379 | 6.919865 | 9.948901 | 8.594048 | 0.7639154 | 308.5435 | 306.6539 | 309.525
4855 | [8 empty] | 8.847313 | 6.902221 | 9.909622 | 8.553052 | 0.7602713 | 308.4809 | 306.6372 | 309.4878
4856 | [8 empty] | 8.91705 | 6.872826 | 9.947484 | 8.57912 | 0.7625884 | 308.547 | 306.6093 | 309.5237
4857 | [8 empty] | 8.767918 | 6.917257 | 10.11207 | 8.599082 | 0.7643628 | 308.4056 | 306.6514 | 309.6796875
4858 | [8 empty] | 8.6297 | 7.025468 | 10.2575 | 8.637556 | 0.7677827 | 308.2746 | 306.754 | 309.8175
4859 | [8 empty] | 8.409286 | 7.060239 | 10.23918 | 8.569569 | 0.7617394 | 308.0657 | 306.787 | 309.8002
4860 | [8 empty] | 8.300141 | 6.977528 | 10.22295 | 8.500208 | 0.755574 | 307.9622 | 306.7086 | 309.7848
4861 | [8 empty] | 8.391514 | 6.883 | 10.34321 | 8.53924 | 0.7590435 | 308.0488 | 306.619 | 309.8988
4862 | [8 empty] | 8.443382 | 6.97096 | 10.42659 | 8.613645 | 0.7656573 | 308.098 | 306.7023 | 309.9778
4863 | [8 empty] | 8.522197 | 6.996201 | 10.47025 | 8.662883 | 0.7700341 | 308.1727 | 306.7263 | 310.0192
4864 | [8 empty] | 8.600885 | 6.993626 | 10.53641 | 8.710308 | 0.7742496 | 308.2473 | 306.7238 | 310.0819
4865 | [8 empty] | 8.6684 | 6.992789 | 10.59926 | 8.753483 | 0.7780874 | 308.3113 | 306.723 | 310.1415
4866 | [8 empty] | 8.736366 | 6.988539 | 10.50213 | 8.742343 | 0.7770972 | 308.3757 | 306.719 | 310.0494
4867 | [8 empty] | 8.909323 | 6.907823 | 10.38892 | 8.735357 | 0.7764762 | 308.5396 | 306.6425 | 309.9421
4868 | [8 empty] | 9.017115 | 6.938796 | 10.34462 | 8.766844 | 0.7792751 | 308.6418 | 306.6718 | 309.9001
4869 | [8 empty] | 9.070432 | 7.010851 | 10.32109 | 8.80079 | 0.7822924 | 308.6924 | 306.7401 | 309.8778
4870 | [8 empty] | 8.979542 | 6.998906 | 10.37962 | 8.786023 | 0.7809798 | 308.6062 | 306.7288 | 309.9333
4871 | [8 empty] | 8.964668 | 6.979266 | 10.33712 | 8.760352 | 0.7786979 | 308.5921 | 306.7102 | 309.893
4872 | [8 empty] | 8.984082 | 6.960754 | 10.29749 | 8.747441 | 0.7775503 | 308.6105 | 306.6927 | 309.8554
4873 | [8 empty] | 9.097734 | 7.039634 | 10.28226 | 8.806542 | 0.7828037 | 308.7182 | 306.7674 | 309.841
4874 | [8 empty] | 9.073941 | 7.146493 | 10.23918 | 8.819871 | 0.7839886 | 308.6957 | 306.8687 | 309.8002
4875 | [8 empty] | 8.96895 | 7.130298 | 10.12273 | 8.740658 | 0.7769474 | 308.5962 | 306.8534 | 309.6898
4876 | [8 empty] | 8.851015625 | 7.009176 | 10.2914 | 8.717198 | 0.7748621 | 308.484375 | 306.7386 | 309.8497
4877 | [8 empty] | 8.735013 | 6.979202 | 10.4841 | 8.73277 | 0.7762462 | 308.3744 | 306.7101 | 310.0323
4878 | [8 empty] | 8.574355 | 6.978429 | 10.50184 | 8.684873 | 0.7719887 | 308.2221 | 306.7094 | 310.0491
4879 | [8 empty] | 8.37548 | 6.955828 | 10.48191 | 8.604405 | 0.764836 | 308.0336 | 306.688 | 310.0302
4880 | [8 empty] | 8.238196 | 6.910818 | 10.50499 | 8.551335 | 0.7601187 | 307.9035 | 306.6453 | 310.0521
4881 | [8 empty] | 8.391578 | 6.860205 | 10.59456 | 8.615448 | 0.7658176 | 308.0489 | 306.5974 | 310.137
4882 | [8 empty] | 8.452912 | 7.00425 | 10.52527 | 8.660812 | 0.76985 | 308.107 | 306.7339 | 310.0714
4883 | [8 empty] | 8.300882 | 7.13487 | 10.37795 | 8.604566 | 0.7648503 | 307.9629 | 306.8577 | 309.9317
4884 | [8 empty] | 8.678252 | 7.077947 | 10.22852 | 8.661574 | 0.7699177 | 308.3206 | 306.8037 | 309.7901
4885 | [8 empty] | 8.310186 | 7.040407 | 10.19163 | 8.514073 | 0.7568065 | 307.9717 | 306.7682 | 309.7551
4886 | [8 empty] | 8.259864 | 7.049228 | 10.20702 | 8.50537 | 0.7560329 | 307.924 | 306.7765 | 309.7697
4887 | [8 empty] | 8.268074 | 7.028333 | 10.13322 | 8.476543 | 0.7534705 | 307.9318 | 306.7567 | 309.6997
4888 | [8 empty] | 8.292446 | 7.052577 | 10.15937 | 8.501463 | 0.7556856 | 307.9549 | 306.7797 | 309.7245
4889 | [8 empty] | 8.319716 | 7.071701 | 10.24952 | 8.546978 | 0.7597313 | 307.9808 | 306.7978 | 309.81
4890 | [8 empty] | 7.518196 | 7.096814 | 10.27746 | 8.29749 | 0.7375547 | 307.221 | 306.8216 | 309.8365
4891 | [8 empty] | 8.354971 | 7.023568 | 10.28203 | 8.553524 | 0.7603133 | 308.0142 | 306.7522 | 309.8408
4892 | [8 empty] | 8.477316 | 7.022312 | 10.27794 | 8.592524 | 0.7637799 | 308.1302 | 306.751 | 309.8369
4893 | [8 empty] | 8.464663 | 7.108308 | 10.25438 | 8.609116 | 0.7652548 | 308.1182 | 306.8325 | 309.8146
4894 | [8 empty] | 8.426028 | 7.144722 | 10.20013 | 8.590292 | 0.7635815 | 308.0815 | 306.867 | 309.7632
4895 | [8 empty] | 8.371649 | 7.02756 | 10.11007 | 8.503094 | 0.7558306 | 308.03 | 306.756 | 309.6778
4896 | [8 empty] | 8.347727 | 7.031778 | 10.01217 | 8.46389 | 0.7523458 | 308.0073 | 306.76 | 309.585
4897 | [8 empty] | 8.410123 | 7.163138 | 10.01877 | 8.530676 | 0.7582823 | 308.0665 | 306.8845 | 309.5912
4898 | [8 empty] | 8.462667 | 7.193756 | 9.984284 | 8.546903 | 0.7597247 | 308.1163 | 306.9135 | 309.5586
4899 | [8 empty] | 8.424547 | 7.129751 | 9.867992 | 8.474097 | 0.753253 | 308.0801 | 306.8528 | 309.4483
4900 | [8 empty] | 8.466112 | 7.089473 | 9.908237 | 8.487941 | 0.7544836 | 308.1195 | 306.8147 | 309.4865
4901 | [8 empty] | 8.524612 | 7.105539 | 10.04137 | 8.557173 | 0.7606376 | 308.175 | 306.8299 | 309.6127
4902 | [8 empty] | 8.586493 | 7.104541 | 10.03155 | 8.574194 | 0.7621506 | 308.2336 | 306.8289 | 309.6034
4903 | [8 empty] | 8.45259 | 7.134934 | 9.956628 | 8.514717 | 0.7568638 | 308.1067 | 306.8578 | 309.5323
4904 | [8 empty] | 8.301494 | 7.098456 | 10.09555 | 8.498501 | 0.7554223 | 307.9635 | 306.8232 | 309.664
4905 | [8 empty] | 8.34029 | 7.026047 | 10.34977 | 8.572037 | 0.7619588 | 308.0003 | 306.7545 | 309.905
4906 | [8 empty] | 8.442448 | 7.109854 | 10.42669 | 8.659664 | 0.7697479 | 308.0971 | 306.834 | 309.9779
4907 | [8 empty] | 8.405487 | 7.15026 | 10.3415 | 8.632415 | 0.7673258 | 308.0621 | 306.8723 | 309.8972
4908 | [8 empty] | 8.367367 | 7.111624 | 10.23966 | 8.572885 | 0.7620342 | 308.0259 | 306.8357 | 309.8006
4909 | [8 empty] | 8.390129 | 7.076981 | 10.24617 | 8.571092 | 0.7618749 | 308.0475 | 306.8028 | 309.8068
4910 | [8 empty] | 8.506904 | 7.154767 | 10.26288 | 8.641516 | 0.7681348 | 308.1582 | 306.8766 | 309.8226
4911 | [8 empty] | 8.566725 | 7.195881 | 10.15763 | 8.640078 | 0.7680069 | 308.2149 | 306.9155 | 309.7229
4912 | [8 empty] | 7.919584 | 7.213396 | 10.03982 | 8.390934 | 0.7458608 | 307.6015 | 306.9321 | 309.6112
4913 | [8 empty] | 8.968306 | 7.303287 | 10.01912 | 8.763571 | 0.7789841 | 308.5956 | 307.0173 | 309.5916
4914 | [8 empty] | 9.00649 | 7.328336 | 9.999867 | 8.778231 | 0.7802872 | 308.6317 | 307.0411 | 309.5733
4915 | [8 empty] | 8.959098 | 7.242244 | 9.949609 | 8.716983 | 0.774843 | 308.5868 | 306.9595 | 309.5257
4916 | [8 empty] | 9.03434 | 7.215167 | 9.886086 | 8.711864 | 0.7743879 | 308.6581 | 306.9338 | 309.4655
4917 | [8 empty] | 8.960804 | 7.297234 | 9.890014 | 8.716018 | 0.7747571 | 308.5884 | 307.0116 | 309.4692
4918 | [8 empty] | 9.296062 | 7.339379 | 9.979165 | 8.871535 | 0.7885809 | 308.9062 | 307.0515 | 309.5537
4919 | [8 empty] | 9.273492 | 7.354028 | 9.983672 | 8.870398 | 0.7884798 | 308.8848 | 307.0654 | 309.558
4920 | [8 empty] | 9.235082 | 8.545701 | 8.944964 | 8.908582 | 0.791874 | 308.8484 | 308.195 | 308.5734
4921 | [8 empty] | 9.197831 | 9.179576 | 10.08139 | 9.486265 | 0.8432236 | 308.8131 | 308.7958 | 309.6506
4922 | [8 empty] | 9.211611 | 9.528581 | 10.19546 | 9.645217 | 0.8573526 | 308.8262 | 309.1266 | 309.7587
4923 | [8 empty] | 9.138076 | 10.31635 | 10.10235 | 9.852259 | 0.8757564 | 308.7565 | 309.8733 | 309.6705
4924 | [8 empty] | 9.079704 | 9.520307 | 10.12801 | 9.576006 | 0.8512005 | 308.7011 | 309.1188 | 309.6948
4925 | [8 empty] | 9.020657 | 9.296834 | 10.28046 | 9.532649 | 0.8473466 | 308.6452 | 308.907 | 309.8393
4926 | [8 empty] | 9.082859 | 9.362868 | 10.25882 | 9.568183 | 0.8505051 | 308.7041 | 308.9695 | 309.8188
4927 | [8 empty] | 9.076195 | 9.423654 | 9.998515 | 9.499455 | 0.844396 | 308.6978 | 309.0272 | 309.5721
4928 | [8 empty] | 8.913476 | 9.356075 | 9.832094 | 9.367215 | 0.8326413 | 308.5436 | 308.9631 | 309.4143
4929 | [8 empty] | 8.785819 | 9.278128 | 9.877361 | 9.313769 | 0.8278906 | 308.4226 | 308.8892 | 309.4572
4930 | [8 empty] | 8.854783 | 9.282797 | 9.901412 | 9.34633 | 0.8307849 | 308.4879 | 308.8936 | 309.48
4931 | [8 empty] | 8.8071 | 9.291908 | 9.769247 | 9.289418 | 0.8257261 | 308.4427 | 308.9023 | 309.3547
4932 | [8 empty] | 8.726546 | 9.24912 | 9.655402 | 9.210356 | 0.8186983 | 308.3664 | 308.8617 | 309.2468
4933 | [8 empty] | 8.706005 | 9.210388 | 9.731932 | 9.216108 | 0.8192096 | 308.3469 | 308.825 | 309.3194
4934 | [8 empty] | 9.63222 | 9.205913 | 9.752988 | 9.530374 | 0.8471443 | 309.2249 | 308.8208 | 309.3393
4935 | [8 empty] | 8.544413 | 9.210195 | 9.760232 | 9.171613 | 0.8152545 | 308.1938 | 308.8248 | 309.3462
4936 | [8 empty] | 8.40304 | 9.127193 | 9.790915 | 9.107049 | 0.8095155 | 308.0598 | 308.7462 | 309.3753
4937 | [8 empty] | 8.581696 | 9.212287 | 9.881257 | 9.22508 | 0.8200071 | 308.2291 | 308.8268 | 309.4609
4938 | [8 empty] | 8.708645 | 9.241908 | 9.928521 | 9.293024 | 0.8260466 | 308.3494 | 308.8549 | 309.5057
4939 | [8 empty] | 8.727286 | 9.303724 | 9.956241 | 9.329084 | 0.8292519 | 308.3671 | 308.9135 | 309.532
4940 | [8 empty] | 8.706938 | 9.35073 | 9.847097 | 9.301589 | 0.8268079 | 308.3478 | 308.958 | 309.4285
4941 | [8 empty] | 8.767789 | 9.329706 | 9.76841 | 9.288635 | 0.8256564 | 308.4055 | 308.9381 | 309.3539
4942 | [8 empty] | 8.861351 | 8.722747 | 9.806723 | 9.130273 | 0.8115799 | 308.4942 | 308.3628 | 309.3903
4943 | [8 empty] | 8.865504 | 8.119393 | 9.850381 | 8.945092 | 0.7951193 | 308.4981 | 307.7909 | 309.4316
4944 | [8 empty] | 8.787106 | 7.735551 | 9.784572 | 8.769077 | 0.7794735 | 308.4238 | 307.4271 | 309.3693
4945 | [8 empty] | 12.11299 | 8.046275 | 9.834186 | 9.997817 | 0.8886949 | 311.5763 | 307.7216 | 309.4163
4946 | [8 empty] | 8.86061 | 8.242575 | 9.850413 | 8.984533 | 0.7986251 | 308.4935 | 307.9077 | 309.4317
4947 | [8 empty] | 8.518463 | 8.83437 | 9.815319 | 9.056051 | 0.8049823 | 308.1692 | 308.4686 | 309.3984
4948 | [8 empty] | 8.368333 | 9.18051 | 9.841752 | 9.130198 | 0.8115732 | 308.0269 | 308.7967 | 309.4235
4949 | [8 empty] | 8.164693 | 9.364446 | 9.916769 | 9.148636 | 0.8132121 | 307.8338 | 308.971 | 309.4946
4950 | [8 empty] | 10.86343 | 9.422721 | 9.959815 | 10.08199 | 0.8961768 | 310.3919 | 309.0263 | 309.5354
4951 | [8 empty] | 8.010602 | 9.467473 | 10.03767 | 9.171914 | 0.8152812 | 307.6878 | 309.0687 | 309.6092
4952 | [8 empty] | 7.765816 | 9.395869 | 10.10447 | 9.088719 | 0.8078861 | 307.4557 | 309.0008 | 309.6725
4953 | [8 empty] | 7.711791 | 9.400409 | 10.28026 | 9.130821 | 0.8116285 | 307.4045 | 309.0051 | 309.8391
4954 | [8 empty] | 7.865849 | 9.506946 | 10.47241 | 9.281734 | 0.8250431 | 307.5506 | 309.1061 | 310.0212
4955 | [8 empty] | 7.963725 | 9.629291 | 10.5793 | 9.390772 | 0.8347353 | 307.6433 | 309.2221 | 310.1226
4956 | [8 empty] | 2.11805 | 9.629419 | 10.54153 | 7.429668 | 0.6604149 | 302.1024 | 309.2222 | 310.0868
4957 | [8 empty] | 8.462796 | 9.590752 | 10.58316 | 9.54557 | 0.8484951 | 308.1164 | 309.1855 | 310.1262
4958 | [8 empty] | 9.026999 | 9.618569 | 10.615 | 9.753524 | 0.8669799 | 308.6512 | 309.2119 | 310.1564
4959 | [8 empty] | 8.88231 | 9.668763 | 10.54945 | 9.700176 | 0.8622378 | 308.514 | 309.2595 | 310.0943
4960 | [8 empty] | 8.693674 | 9.723689 | 10.41652 | 9.611293 | 0.8543372 | 308.3352 | 309.3116 | 309.9683
4961 | [8 empty] | 6.15875 | 9.958044 | 10.45328 | 8.856693 | 0.7872616 | 305.9325 | 309.5337 | 310.0031
4962 | [8 empty] | 8.951145 | 10.08438 | 10.52795 | 9.854491 | 0.8759548 | 308.5793 | 309.6534 | 310.0739
4963 | [8 empty] | 9.180124 | 9.73718 | 10.57972 | 9.83234 | 0.8739858 | 308.7963 | 309.3243 | 310.123
4964 | [8 empty] | 9.110741 | 8.756198 | 10.46768 | 9.444872 | 0.8395441 | 308.7306 | 308.3945 | 310.0168
4965 | [8 empty] | 8.953528 | 8.233753 | 10.35354 | 9.180274 | 0.8160243 | 308.5815 | 307.8993 | 309.9086
4966 | [8 empty] | 8.995093 | 7.945244 | 10.33696 | 9.092432 | 0.8082162 | 308.6209 | 307.6258 | 309.8929
4967 | [8 empty] | 12.46071 | 7.718359 | 10.38741 | 10.18883 | 0.9056734 | 311.9059 | 307.4108 | 309.9407
4968 | [8 empty] | 9.045158 | 7.504641 | 10.39585 | 8.981882 | 0.7983895 | 308.6684 | 307.2082 | 309.9487
4969 | [8 empty] | 8.63073 | 7.382457 | 10.44198 | 8.81839 | 0.7838569 | 308.2756 | 307.0924 | 309.9924
4970 | [8 empty] | 8.630408 | 7.36607 | 10.61391 | 8.870129 | 0.7884559 | 308.2753 | 307.0768 | 310.1554
4971 | [8 empty] | 8.710576 | 7.350712 | 10.54202 | 8.867768 | 0.7882461 | 308.3513 | 307.0623 | 310.0872
4972 | [8 empty] | 8.670621 | 7.273023 | 10.46301 | 8.802217 | 0.7824193 | 308.3134 | 306.9886 | 310.0123
4973 | [8 empty] | 8.51959 | 7.188991 | 10.48529 | 8.731289 | 0.7761146 | 308.1702 | 306.909 | 310.0334
4974 | [8 empty] | 8.315434 | 7.285966 | 10.50135 | 8.700918 | 0.7734149 | 307.9767 | 307.0009 | 310.0487
4975 | [8 empty] | 8.348951 | 7.292437 | 10.37334 | 8.671576 | 0.7708068 | 308.0085 | 307.007 | 309.9273
4976 | [8 empty] | 8.373355 | 7.225856 | 10.10399 | 8.567733 | 0.7615763 | 308.0316 | 306.9439 | 309.672
4977 | [8 empty] | 8.228698 | 7.132262 | 9.883994 | 8.414985 | 0.7479986 | 307.8945 | 306.8552 | 309.4635
4978 | [8 empty] | 8.241416 | 7.133518 | 9.788371 | 8.387768 | 0.7455794 | 307.9066 | 306.8564 | 309.3729
4979 | [8 empty] | 8.320393 | 7.283036 | 9.683509 | 8.428979 | 0.7492426 | 307.9814 | 306.9981 | 309.2735
4980 | [8 empty] | 8.227185 | 7.26784 | 9.568762 | 8.354596 | 0.7426307 | 307.8931 | 306.9837 | 309.1647
4981 | [8 empty] | 8.254552 | 7.206442 | 9.696033 | 8.385675 | 0.7453934 | 307.919 | 306.9255 | 309.2853
4982 | [8 empty] | 8.534335 | 7.153093 | 9.845423 | 8.51095 | 0.7565289 | 308.1842 | 306.875 | 309.4269
4983 | [8 empty] | 10.61755 | 7.188895 | 9.870407 | 9.225617 | 0.8200548 | 310.1588 | 306.9089 | 309.4506
4984 | [8 empty] | 8.707099 | 7.188798 | 9.831611 | 8.575836 | 0.7622965 | 308.348 | 306.9088 | 309.4138
4985 | [8 empty] | 8.441321 | 7.327628 | 9.811585 | 8.526844 | 0.7579417 | 308.096 | 307.0404 | 309.3949
4986 | [8 empty] | 8.509834 | 7.441344 | 9.903858 | 8.618346 | 0.7660752 | 308.161 | 307.1482 | 309.4823
4987 | [8 empty] | 8.537845 | 7.413172 | 9.971857 | 8.640958 | 0.7680851 | 308.1875 | 307.1215 | 309.5468
4988 | [8 empty] | 8.533691 | 7.305799 | 9.917445 | 8.585645 | 0.7631685 | 308.1836 | 307.0197 | 309.4952
4989 | [8 empty] | 9.292713 | 7.283358 | 9.858977 | 8.811683 | 0.7832607 | 308.903 | 306.9984 | 309.4398
4990 | [8 empty] | 8.231242 | 7.390313 | 9.943299 | 8.521618 | 0.7574771 | 307.8969 | 307.0998 | 309.5197
4991 | [8 empty] | 8.170069 | 7.361884 | 10.08535 | 8.5391 | 0.7590311 | 307.8389 | 307.0729 | 309.6544
4992 | [8 empty] | 8.216754 | 7.254543 | 10.04439 | 8.50523 | 0.7560205 | 307.8832 | 306.9711 | 309.6155
4993 | [8 empty] | 8.198563 | 7.219449 | 10.03828 | 8.48543 | 0.7542604 | 307.8659 | 306.9379 | 309.6097
4994 | [8 empty] | 6.877752 | 7.270029 | 10.00006 | 8.04928 | 0.7154916 | 306.614 | 306.9858 | 309.5735
4995 | [8 empty] | 8.164918 | 7.292341 | 9.887374 | 8.448211 | 0.7509521 | 307.834 | 307.007 | 309.4667
4996 | [8 empty] | 8.361926 | 7.276049 | 9.668827 | 8.435601 | 0.7498312 | 308.0208 | 306.9915 | 309.2596
4997 | [8 empty] | 8.276928 | 7.287383 | 9.587854 | 8.384055 | 0.7452493 | 307.9402 | 307.0023 | 309.1828
4998 | [8 empty] | 8.126733 | 7.257344 | 9.699929 | 8.361335 | 0.7432298 | 307.7979 | 306.9738 | 309.289
4999 | [8 empty] | 8.116302 | 7.358343 | 9.73264 | 8.402428 | 0.7468825 | 307.788 | 307.0695 | 309.32
5000 | [8 empty] | 12.70778 | 7.344434 | 9.686439 | 9.912884 | 0.8811453 | 312.1401 | 307.0563 | 309.2762
5001 | [8 empty] | 8.321101 | 7.22679 | 9.638982 | 8.395624 | 0.7462777 | 307.9821 | 306.9448 | 309.2313
5002 | [8 empty] | 7.675828 | 7.115874 | 9.747418 | 8.179707 | 0.727085 | 307.3705 | 306.8397 | 309.334
5003 | [8 empty] | 7.912533 | 7.194143 | 9.798867 | 8.301848 | 0.737942 | 307.5948 | 306.9139 | 309.3828125
5004 | [8 empty] | 8.084138 | 7.231587 | 9.733477 | 8.349734 | 0.7421986 | 307.7575 | 306.9494 | 309.3208
5005 | [8 empty] | 8.250398 | 7.194819 | 9.725364 | 8.390194 | 0.745795 | 307.9151 | 306.9145 | 309.3131
5006 | [8 empty] | 8.39116 | 7.171219 | 9.814257 | 8.458879 | 0.7519003 | 308.0485 | 306.8922 | 309.3974
5007 | [8 empty] | 8.690583 | 7.184387 | 9.861778 | 8.578916 | 0.7625703 | 308.3323 | 306.9046 | 309.4424
5008 | [8 empty] | 8.840294 | 7.158276 | 9.81577 | 8.60478 | 0.7648694 | 308.4742 | 306.8799 | 309.3988
5009 | [8 empty] | 8.836302 | 7.19952 | 9.710264 | 8.582028 | 0.762847 | 308.4704 | 306.919 | 309.2988
5010 | [8 empty] | 8.834435 | 7.334035 | 9.65083 | 8.606433 | 0.7650163 | 308.4687 | 307.0465 | 309.2425
5011 | [8 empty] | 7.681494 | 7.330235 | 9.65479 | 8.222173 | 0.7308598 | 307.3758 | 307.0429 | 309.2462
5012 | [8 empty] | 8.850983 | 7.275148 | 9.623495 | 8.583209 | 0.7629519 | 308.4843 | 306.9907 | 309.2166
5013 | [8 empty] | 8.938363 | 7.296236 | 9.565027 | 8.599876 | 0.7644334 | 308.5672 | 307.0107 | 309.1612
5014 | [8 empty] | 8.833823 | 7.506863 | 9.63412 | 8.658269 | 0.7696239 | 308.4681 | 307.2103 | 309.2267
5015 | [8 empty] | 8.852432 | 7.517584 | 9.59629 | 8.655435 | 0.769372 | 308.4857 | 307.2205 | 309.1908
5016 | [8 empty] | 10.26709 | 7.470417 | 9.483378 | 9.07363 | 0.8065449 | 309.8266 | 307.1758 | 309.0838
5017 | [8 empty] | 8.990103 | 7.429045 | 9.500893 | 8.640013 | 0.7680012 | 308.6162 | 307.1365 | 309.1004
5018 | [8 empty] | 8.628831 | 7.484905 | 9.656593 | 8.59011 | 0.7635653 | 308.2738 | 307.1895 | 309.248
5019 | [8 empty] | 8.457258 | 7.454802 | 9.736375 | 8.549478 | 0.7599536 | 308.1111 | 307.1609 | 309.3236
5020 | [8 empty] | 8.497954 | 7.430075 | 9.659136 | 8.529055 | 0.7581382 | 308.1497 | 307.1375 | 309.2504
5021 | [8 empty] | 8.542095 | 7.370094 | 9.553533 | 8.488574 | 0.7545399 | 308.1916 | 307.0807 | 309.1503
5022 | [8 empty] | 8.457838 | 7.303963 | 9.520983 | 8.427595 | 0.7491195 | 308.1117 | 307.018 | 309.1194
5023 | [8 empty] | 8.457451 | 7.441054 | 9.552632 | 8.483712 | 0.7541078 | 308.1113 | 307.1479 | 309.1494
5024 | [8 empty] | 8.624452 | 7.407538 | 9.560294 | 8.530762 | 0.7582899 | 308.2696 | 307.1161 | 309.1567
5025 | [8 empty] | 8.581599 | 7.339218 | 9.58383 | 8.501549 | 0.7556932 | 308.229 | 307.0514 | 309.179
5026 | [8 empty] | 8.533949 | 7.267067 | 9.67678 | 8.492599 | 0.7548976 | 308.1838 | 306.983 | 309.2671
5027 | [8 empty] | 8.411057 | 7.337769 | 9.856756 | 8.535194 | 0.7586839 | 308.0674 | 307.05 | 309.4377
5028 | [8 empty] | 8.649919 | 7.313172 | 10.04082 | 8.66797 | 0.7704863 | 308.2938 | 307.0267 | 309.6122
5029 | [8 empty] | 8.639488 | 7.273538 | 10.12826 | 8.68043 | 0.7715938 | 308.2839 | 306.9891 | 309.695
5030 | [8 empty] | 8.588135 | 7.201805 | 10.28416 | 8.691366 | 0.7725659 | 308.2352 | 306.9211 | 309.8428
5031 | [8 empty] | 8.602172 | 7.18384 | 10.38722 | 8.72441 | 0.7755031 | 308.2485 | 306.9041 | 309.9405
5032 | [8 empty] | 8.635045 | 7.131039 | 10.48925 | 8.751777 | 0.7779357 | 308.2797 | 306.8541 | 310.0372
5033 | [8 empty] | 9.379836 | 7.167323 | 10.34617 | 8.964442 | 0.7968393 | 308.9856 | 306.8885 | 309.9016
5034 | [8 empty] | 8.700724 | 7.33748 | 10.23203 | 8.756746 | 0.7783774 | 308.3419 | 307.0497 | 309.7934
5035 | [8 empty] | 8.659514 | 7.367197 | 10.18805 | 8.738254 | 0.7767337 | 308.3029 | 307.0779 | 309.7517
5036 | [8 empty] | 8.718593 | 7.294079 | 10.10244 | 8.705039 | 0.7737812 | 308.3589 | 307.0086 | 309.6706
5037 | [8 empty] | 8.762026 | 7.2161 | 10.00029 | 8.659471 | 0.7697307 | 308.4 | 306.9347 | 309.5737
5038 | [8 empty] | 8.783758 | 7.359147 | 10.07295 | 8.738619 | 0.7767662 | 308.4206 | 307.0703 | 309.6426
5039 | [8 empty] | 8.896798 | 7.393694 | 10.17125 | 8.82058 | 0.7840515 | 308.5278 | 307.103 | 309.7358
5040 | [8 empty] | 9.045866 | 7.29424 | 10.23049 | 8.856865 | 0.7872769 | 308.6691 | 307.0088 | 309.7919
5041 | [8 empty] | 9.220626 | 7.322637 | 10.25447 | 8.932579 | 0.794007 | 308.8347 | 307.0357 | 309.8147
5042 | [8 empty] | 9.261547 | 7.402419 | 10.32064 | 8.994868 | 0.7995438 | 308.8735 | 307.1113 | 309.8774
5043 | [8 empty] | 9.185758 | 7.410049 | 10.27862 | 8.958143 | 0.7962793 | 308.8017 | 307.1185 | 309.8376
5044 | [8 empty] | 8.267334 | 7.43146 | 10.10689 | 8.601893 | 0.7646127 | 307.9311 | 307.1388 | 309.6748
5045 | [8 empty] | 9.374362 | 7.460018 | 9.930517 | 8.921632 | 0.793034 | 308.9804 | 307.1659 | 309.5076
5046 | [8 empty] | 8.985434 | 7.432393 | 9.866447 | 8.761425 | 0.7787933 | 308.6118 | 307.1397 | 309.4469
5047 | [8 empty] | 8.992582 | 7.528724 | 9.893781 | 8.805029 | 0.7826692 | 308.6186 | 307.231 | 309.4728
5048 | [8 empty] | 9.058068 | 7.486515 | 9.866608 | 8.80373 | 0.7825538 | 308.6806 | 307.191 | 309.447
5049 | [8 empty] | 9.045705 | 7.44598 | 9.819634 | 8.77044 | 0.7795946 | 308.6689 | 307.1526 | 309.4025
5050 | [8 empty] | 8.997314 | 7.344305 | 9.842267 | 8.727962 | 0.7758189 | 308.623 | 307.0562 | 309.424
5051 | [8 empty] | 9.059034 | 7.398169 | 9.897097 | 8.784767 | 0.7808682 | 308.6815 | 307.1073 | 309.4759
5052 | [8 empty] | 9.101565 | 8.341095 | 9.866736 | 9.103132 | 0.8091673 | 308.7219 | 308.001 | 309.4471
5053 | [8 empty] | 9.095512 | 8.963863 | 9.754437 | 9.271271 | 0.8241129 | 308.7161 | 308.5913 | 309.3407
5054 | [8 empty] | 8.958261 | 9.265057 | 9.686052 | 9.303123 | 0.8269443 | 308.586 | 308.8768 | 309.2759
5055 | [8 empty] | 9.054913 | 9.451214 | 9.681674 | 9.395934 | 0.8351941 | 308.6776 | 309.0533 | 309.2717
5056 | [8 empty] | 8.93553 | 9.520919 | 9.709201 | 9.38855 | 0.8345378 | 308.5645 | 309.1194 | 309.2978
5057 | [8 empty] | 9.068693 | 9.683799 | 9.756014 | 9.502835 | 0.8446965 | 308.6907 | 309.2737 | 309.3422
5058 | [8 empty] | 9.061127 | 9.826942 | 9.7951 | 9.561056 | 0.8498717 | 308.6835 | 309.4094 | 309.3792
5059 | [8 empty] | 9.024552 | 9.789949 | 9.834379 | 9.549627 | 0.8488557 | 308.6489 | 309.3744 | 309.4165
5060 | [8 empty] | 8.248402 | 9.731127 | 9.823401 | 9.267643 | 0.8237905 | 307.9132 | 309.3186 | 309.4061
5061 | [8 empty] | 9.074714 | 9.717669 | 9.745454 | 9.512612 | 0.8455655 | 308.6964 | 309.3058 | 309.3322
5062 | [8 empty] | 9.212577 | 9.809267 | 9.791205 | 9.604349 | 0.8537199 | 308.8271 | 309.3927 | 309.3755
5063 | [8 empty] | 9.178256 | 9.887954 | 9.861649 | 9.64262 | 0.8571218 | 308.7946 | 309.4673 | 309.4423
5064 | [8 empty] | 9.185275 | 9.843201 | 9.873594 | 9.634023 | 0.8563576 | 308.8012 | 309.4248 | 309.4536
5065 | [8 empty] | 9.25704 | 9.79964 | 9.839048 | 9.631909 | 0.8561697 | 308.8692 | 309.3835 | 309.4209
5066 | [8 empty] | 9.307974 | 9.943943 | 9.927297 | 9.726405 | 0.8645693 | 308.9175 | 309.5203 | 309.5045
5067 | [8 empty] | 8.87732 | 10.0753 | 10.13873 | 9.697117 | 0.861966 | 308.5093 | 309.6448 | 309.705
5068 | [8 empty] | 8.997475 | 9.834734 | 10.2885 | 9.706905 | 0.862836 | 308.6232 | 309.4168 | 309.8469
5069 | [8 empty] | 9.072009 | 9.580288 | 10.24726 | 9.633186 | 0.8562832 | 308.6938 | 309.1756 | 309.8078
5070 | [8 empty] | 9.111224 | 9.435631 | 9.721146 | 9.422667 | 0.8375704 | 308.731 | 309.0385 | 309.3091
5071 | [8 empty] | 7.530141 | 9.528807 | 10.50512 | 9.188022 | 0.8167131 | 307.2324 | 309.1268 | 310.0522
5072 | [8 empty] | 9.538498 | 9.45189 | 10.52563 | 9.838672 | 0.8745486 | 309.136 | 309.0539 | 310.0717
5073 | [8 empty] | 9.593006 | 9.339558 | 10.43545 | 9.789337 | 0.8701633 | 309.1877 | 308.9474 | 309.9862
5074 | [8 empty] | 9.47475 | 9.330189 | 10.41124 | 9.738725 | 0.8656644 | 309.0756 | 308.9386 | 309.9633
5075 | [8 empty] | 9.399507 | 9.50379 | 10.41555 | 9.772949 | 0.8687066 | 309.0043 | 309.1031 | 309.9673
5076 | [8 empty] | 9.453178 | 9.572432 | 10.38007 | 9.801894 | 0.8712794 | 309.0551 | 309.1682 | 309.9337
5077 | [8 empty] | 9.601795 | 9.523205 | 10.25177 | 9.792256 | 0.8704228 | 309.196 | 309.1215 | 309.8121
5078 | [8 empty] | 10.44359 | 9.539496 | 10.1254 | 10.03616 | 0.8921034 | 309.9939 | 309.137 | 309.6923
5079 | [8 empty] | 8.950469 | 9.605594 | 10.16014 | 9.572068 | 0.8508504 | 308.5786 | 309.1996 | 309.7253
5080 | [8 empty] | 8.921557 | 9.557429 | 10.18799 | 9.555658 | 0.8493918 | 308.5512 | 309.154 | 309.7516
5081 | [8 empty] | 8.957746 | 9.570984 | 10.16059 | 9.563106 | 0.8500539 | 308.5855 | 309.1668 | 309.7257
5082 | [8 empty] | 8.919658 | 9.669182 | 10.19884 | 9.595893 | 0.8529682 | 308.5494 | 309.2599 | 309.7619
5083 | [8 empty] | 8.886431 | 9.690721 | 10.22305 | 9.600067 | 0.8533393 | 308.5179 | 309.2803 | 309.7849
5084 | [8 empty] | 8.849084 | 9.129447 | 10.07115 | 9.349893 | 0.8311016 | 308.4825 | 308.7483 | 309.6409
5085 | [8 empty] | 8.844512 | 9.608299 | 9.949287 | 9.467366 | 0.8415436 | 308.4782 | 309.2022 | 309.5254
5086 | [8 empty] | 8.838395 | 9.765995 | 10.0414 | 9.548597 | 0.8487641 | 308.4724 | 309.3517 | 309.6127
5087 | [8 empty] | 8.740293 | 9.879164 | 10.15521 | 9.591557 | 0.8525828 | 308.3794 | 309.4589 | 309.7206
5088 | [8 empty] | 8.618142 | 9.855339 | 10.21793 | 9.563804 | 0.8501159 | 308.2636 | 309.4363 | 309.78
5089 | [8 empty] | 8.938235 | 9.777875 | 10.14182 | 9.61931 | 0.8550498 | 308.567 | 309.3629 | 309.7079
5090 | [8 empty] | 8.134943 | 9.856112 | 10.14829 | 9.379782 | 0.8337584 | 307.8056 | 309.4371 | 309.714
5091 | [8 empty] | 8.222774 | 9.931096 | 10.1603 | 9.438057 | 0.8389384 | 307.8889 | 309.5081 | 309.7254
5092 | [8 empty] | 8.394862 | 9.933414 | 10.2574 | 9.52856 | 0.8469831 | 308.052 | 309.5103 | 309.8174
5093 | [8 empty] | 1.245376 | 9.852667 | 10.25879 | 7.118944 | 0.632795 | 301.2752 | 309.4338 | 309.8188
5094 | [8 empty] | 8.691227 | 9.861553 | 10.27749 | 9.610091 | 0.8542303 | 308.3329 | 309.4422 | 309.8365
5095 | [8 empty] | 9.482477 | 10.01886 | 10.42988 | 9.977072 | 0.8868509 | 309.0829 | 309.5913 | 309.9809
5096 | [8 empty] | 9.554016 | 10.08033 | 10.33822 | 9.990852 | 0.8880758 | 309.1507 | 309.6496 | 309.894
5097 | [8 empty] | 9.533346 | 9.962359 | 10.12711 | 9.87427 | 0.8777129 | 309.1311 | 309.5378 | 309.6939
5098 | [8 empty] | 9.422495 | 9.869924 | 10.07437 | 9.788929 | 0.8701271 | 309.0261 | 309.4502 | 309.644
5099 | [8 empty] | 9.289816 | 9.924754 | 10.13261 | 9.782394 | 0.8695461 | 308.9003 | 309.5021 | 309.6992
5100 | [8 empty] | 10.6719 | 9.893749 | 10.16384 | 10.24316 | 0.9105033 | 310.2103 | 309.4727 | 309.7288
5101 | [8 empty] | 8.779186 | 9.717894 | 10.09794 | 9.531672 | 0.8472598 | 308.4163 | 309.3061 | 309.6663
5102 | [8 empty] | 8.831151 | 9.657076 | 9.911103 | 9.466443 | 0.8414616 | 308.4655 | 309.2484 | 309.4892
5103 | [8 empty] | 8.929027 | 9.583959 | 9.796388 | 9.436458 | 0.8387962 | 308.5583 | 309.1791 | 309.3805
5104 | [8 empty] | 11.85854 | 9.428548 | 9.740657 | 10.34258 | 0.9193407 | 311.3351 | 309.0318 | 309.3276
5105 | [8 empty] | 9.350666 | 9.435213 | 9.663451 | 9.48311 | 0.8429431 | 308.958 | 309.0381 | 309.2545
5106 | [8 empty] | 8.942774 | 9.534377 | 9.68866 | 9.388604 | 0.8345426 | 308.5714 | 309.1321 | 309.2784
5107 | [8 empty] | 8.981377 | 8.82616 | 9.911296 | 9.239611 | 0.8212988 | 308.6079 | 308.4608 | 309.4894
5108 | [8 empty] | 9.017759 | 8.089933 | 9.956241 | 9.021311 | 0.8018943 | 308.6424 | 307.763 | 309.532
5109 | [8 empty] | 9.042711 | 7.66208 | 9.94845 | 8.884414 | 0.7897257 | 308.6661 | 307.3574 | 309.5246
5110 | [8 empty] | 9.121688 | 7.47985 | 10.0065 | 8.869346 | 0.7883863 | 308.7409 | 307.1847 | 309.5796
5111 | [8 empty] | 8.059959 | 7.410726 | 10.11223 | 8.527639 | 0.7580123 | 307.7346 | 307.1192 | 309.6798
5112 | [8 empty] | 9.427486 | 7.329978 | 10.14414 | 8.9672 | 0.7970845 | 309.0308 | 307.0426 | 309.7101
5113 | [8 empty] | 9.314252 | 7.266133 | 10.07476 | 8.885047 | 0.7897819 | 308.9235 | 306.9821 | 309.6443
5114 | [8 empty] | 9.198347 | 7.25641 | 9.999931 | 8.818229 | 0.7838426 | 308.8136 | 306.9729 | 309.5734
5115 | [8 empty] | 8.682984 | 7.312238 | 10.08454 | 8.693255 | 0.7727338 | 308.3251 | 307.0258 | 309.6536
5116 | [8 empty] | 8.820784 | 7.321897 | 10.12901 | 8.757229 | 0.7784203 | 308.4557 | 307.035 | 309.6957
5117 | [8 empty] | 8.85343 | 7.258181 | 10.07479 | 8.728799 | 0.7758933 | 308.4867 | 306.9746 | 309.6443
5118 | [8 empty] | 8.853784 | 7.250196 | 10.00769 | 8.70389 | 0.7736791 | 308.487 | 306.967 | 309.5807
5119 | [8 empty] | 8.783243 | 7.402612 | 10.06226 | 8.749373 | 0.777722 | 308.4201 | 307.1115 | 309.6325
5120 | [8 empty] | 8.916052 | 7.427596 | 10.07788 | 8.807175 | 0.78286 | 308.546 | 307.1352 | 309.6473
5121 | [8 empty] | 8.97497 | 7.329463 | 10.01262 | 8.77235 | 0.7797644 | 308.6019 | 307.0421 | 309.5854
5122 | [8 empty] | 8.941776 | 7.311014 | 9.913871 | 8.722221 | 0.7753085 | 308.5704 | 307.0247 | 309.4918
5123 | [8 empty] | 8.552269 | 7.336836 | 9.87456 | 8.587888 | 0.7633678 | 308.2012 | 307.0491 | 309.4546
5124 | [8 empty] | 8.529377 | 7.328239 | 9.811746 | 8.556454 | 0.7605737 | 308.1795 | 307.041 | 309.395
5125 | [8 empty] | 8.681793 | 7.268129 | 9.772821 | 8.574248 | 0.7621554 | 308.324 | 306.984 | 309.3581
5126 | [8 empty] | 8.905459 | 7.318709 | 9.736954 | 8.653708 | 0.7692184 | 308.536 | 307.032 | 309.3241
5127 | [8 empty] | 8.948859 | 7.328722 | 9.713387 | 8.663656 | 0.7701028 | 308.5771 | 307.0414 | 309.3018
5128 | [8 empty] | 8.90269 | 7.339122 | 9.740464 | 8.660758 | 0.7698452 | 308.5334 | 307.0513 | 309.3275
5129 | [8 empty] | 9.018435 | 7.340925 | 9.697868 | 8.685743 | 0.772066 | 308.6431 | 307.053 | 309.2871
5130 | [8 empty] | 9.089009 | 7.459664 | 9.678196 | 8.74229 | 0.7770924 | 308.71 | 307.1656 | 309.2684
5131 | [8 empty] | 9.086562 | 7.497848 | 9.840754 | 8.808388 | 0.7829678 | 308.7076 | 307.2018 | 309.4225
5132 | [8 empty] | 9.004398 | 7.39437 | 9.842686 | 8.747151 | 0.7775245 | 308.6298 | 307.1037 | 309.4243
5133 | [8 empty] | 7.903937 | 7.424666 | 9.79568 | 8.374761 | 0.7444232 | 307.5867 | 307.1324 | 309.3798
5134 | [8 empty] | 9.685956 | 7.425375 | 9.783349 | 8.964893 | 0.7968794 | 309.2758 | 307.1331 | 309.3681
5135 | [8 empty] | 9.594197 | 7.436064 | 9.919667 | 8.983309 | 0.7985164 | 309.1888 | 307.1432 | 309.4973
5136 | [8 empty] | 9.24619 | 7.349489 | 10.13094 | 8.908872 | 0.7918997 | 308.8589 | 307.0611 | 309.6976
5137 | [8 empty] | 13.17443 | 7.286706 | 10.23464 | 10.23193 | 0.9095045 | 312.5824 | 307.0016 | 309.7959
5138 | [8 empty] | 9.288367 | 7.276822 | 10.23908 | 8.934758 | 0.7942007 | 308.8989 | 306.9922 | 309.8001
5139 | [8 empty] | 8.283271 | 7.305251 | 10.32054 | 8.636354 | 0.7676759 | 307.9462 | 307.0192 | 309.8773
5140 | [8 empty] | 8.282852 | 7.267679 | 10.37936 | 8.643297 | 0.7682931 | 307.9458 | 306.9836 | 309.933
5141 | [8 empty] | 8.426704 | 7.08693 | 10.33709 | 8.616907 | 0.7659473 | 308.0822 | 306.8123 | 309.893
5142 | [8 empty] | 8.435976 | 7.008307 | 10.31394 | 8.586074 | 0.7632066 | 308.091 | 306.7377 | 309.871
5143 | [8 empty] | 8.342511 | 7.059338 | 10.40238 | 8.60141 | 0.7645698 | 308.0024 | 306.7861 | 309.9549
5144 | [8 empty] | 8.500723 | 7.12299 | 10.38786 | 8.670525 | 0.7707133 | 308.1523 | 306.8464 | 309.9411
5145 | [8 empty] | 8.305904 | 7.05863 | 10.37234 | 8.578959 | 0.7625741 | 307.9677 | 306.7854 | 309.9264
5146 | [8 empty] | 8.407419 | 7.043433 | 10.27183 | 8.574226 | 0.7621534 | 308.0639 | 306.771 | 309.8311
5147 | [8 empty] | 8.441868 | 7.15554 | 10.13445 | 8.577285 | 0.7624253 | 308.0966 | 306.8773 | 309.7009
5148 | [8 empty] | 7.829918 | 7.13957 | 10.02794 | 8.332477 | 0.7406646 | 307.5165 | 306.8622 | 309.5999
5149 | [8 empty] | 8.338648 | 7.106376 | 10.06989 | 8.504973 | 0.7559976 | 307.9987 | 306.8307 | 309.6397
5150 | [8 empty] | 8.68556 | 7.16581 | 10.10151 | 8.65096 | 0.7689742 | 308.3275 | 306.887 | 309.6697
5151 | [8 empty] | 8.63073 | 7.166068 | 10.16346 | 8.653418 | 0.7691927 | 308.2756 | 306.8873 | 309.7284
5152 | [8 empty] | 8.516531 | 7.167581 | 10.22286 | 8.635656 | 0.7676139 | 308.1673 | 306.8887 | 309.7847
5153 | [8 empty] | 8.509673 | 7.070124 | 10.16494 | 8.581578 | 0.7628069 | 308.1608 | 306.7963 | 309.7298
5154 | [8 empty] | 8.612507 | 7.062622 | 10.10174 | 8.592288 | 0.763759 | 308.2583 | 306.7892 | 309.6699
5155 | [8 empty] | 9.130091 | 7.09015 | 10.21024 | 8.810159 | 0.7831252 | 308.7489 | 306.8153 | 309.7727
5156 | [8 empty] | 8.614085 | 6.969253 | 10.23454 | 8.605961 | 0.7649743 | 308.2598 | 306.7007 | 309.7958
5157 | [8 empty] | 8.548147 | 6.842852 | 10.08789 | 8.492963 | 0.7549301 | 308.1973 | 306.5809 | 309.6568
5158 | [8 empty] | 8.727673 | 6.875981 | 9.841044 | 8.481566 | 0.753917 | 308.3675 | 306.6123 | 309.4228
5159 | [8 empty] | 8.832599 | 6.973922 | 9.74906 | 8.518527 | 0.7572024 | 308.4669 | 306.7051 | 309.3356
5160 | [8 empty] | 8.825388 | 6.960367 | 9.717862 | 8.501206 | 0.7556627 | 308.4601 | 306.6923 | 309.306
5161 | [8 empty] | 8.87542 | 6.985867 | 9.725106 | 8.528798 | 0.7581153 | 308.5075 | 306.7165 | 309.3129
5162 | [8 empty] | 8.947089 | 7.01832 | 9.694198 | 8.553202 | 0.7602846 | 308.5754 | 306.7472 | 309.2836
5163 | [8 empty] | 8.888524 | 7.152835 | 9.724623 | 8.588661 | 0.7634365 | 308.5199 | 306.8747 | 309.3124
5164 | [8 empty] | 8.764279 | 7.238573 | 9.790818 | 8.59789 | 0.7642569 | 308.4022 | 306.956 | 309.3752
5165 | [8 empty] | 8.793256 | 7.180073 | 9.861585 | 8.611638 | 0.7654789 | 308.4296 | 306.9005 | 309.4423
5166 | [8 empty] | 7.945019 | 7.141051 | 9.866286 | 8.317452 | 0.7393291 | 307.6256 | 306.8636 | 309.4467
5167 | [8 empty] | 8.812896 | 7.186062 | 9.881482 | 8.626813 | 0.7668278 | 308.4482 | 306.9062 | 309.4611
5168 | [8 empty] | 8.616145 | 7.24762 | 9.901251 | 8.588339 | 0.7634079 | 308.2617 | 306.9646 | 309.4799
5169 | [8 empty] | 8.580408 | 7.228367 | 9.994651 | 8.601142 | 0.764546 | 308.2279 | 306.9463 | 309.5684
5170 | [8 empty] | 8.510446 | 7.214587 | 10.01123 | 8.578755 | 0.762556 | 308.1616 | 306.9333 | 309.5841
5171 | [8 empty] | 8.39512 | 7.249584 | 9.922564 | 8.522423 | 0.7575487 | 308.0522 | 306.9664 | 309.5001
5172 | [8 empty] | 8.312086 | 7.228979 | 9.866704 | 8.469256 | 0.7528228 | 307.9735 | 306.9469 | 309.4471
5173 | [8 empty] | 8.365049 | 7.255219 | 9.83512 | 8.485129 | 0.7542337 | 308.0237 | 306.9718 | 309.4172
5174 | [8 empty] | 8.479666 | 7.368903 | 9.803471 | 8.55068 | 0.7600605 | 308.1324 | 307.0795 | 309.3872
5175 | [8 empty] | 8.626384 | 7.392825 | 9.884702 | 8.634637 | 0.7675233 | 308.2715 | 307.1022 | 309.4642
5176 | [8 empty] | 8.732212 | 7.312367 | 10.02962 | 8.691398 | 0.7725687 | 308.3718 | 307.0259 | 309.6015
5177 | [8 empty] | 10.4282 | 7.252901 | 10.08168 | 9.25426 | 0.8226009 | 309.9793 | 306.9696 | 309.6509
5178 | [8 empty] | 8.228151 | 7.356894 | 10.0894 | 8.55815 | 0.7607244 | 307.894 | 307.0681 | 309.6582
5179 | [8 empty] | 8.099785 | 7.446656 | 10.12501 | 8.557152 | 0.7606357 | 307.7723 | 307.1532 | 309.692
5180 | [8 empty] | 8.105838 | 7.358536 | 10.26819 | 8.577521 | 0.7624463 | 307.778 | 307.0697 | 309.8277
5181 | [8 empty] | 8.301172 | 7.220672 | 10.38358 | 8.635141 | 0.7675681 | 307.9632 | 306.939 | 309.937
5182 | [8 empty] | 7.450359 | 7.22328 | 10.40786 | 8.360498 | 0.7431554 | 307.1567 | 306.9415 | 309.9601
5183 | [8 empty] | 9.103111 | 7.24395 | 10.35702 | 8.90136 | 0.791232 | 308.7233 | 306.9611 | 309.9119
5184 | [8 empty] | 9.005524 | 7.222411 | 10.45364 | 8.893858 | 0.7905651 | 308.6308 | 306.9407 | 310.0034
5185 | [8 empty] | 8.811865 | 7.188927 | 10.4509 | 8.817231 | 0.7837539 | 308.4473 | 306.9089 | 310.0009
5186 | [8 empty] | 8.730474 | 7.19894 | 10.35325 | 8.760888 | 0.7787456 | 308.3701 | 306.9184 | 309.9083
5187 | [8 empty] | 8.592192 | 7.214877 | 10.35625 | 8.721105 | 0.7752093 | 308.239 | 306.9335 | 309.9111
5188 | [8 empty] | 8.4608 | 7.242115 | 10.45364 | 8.718851 | 0.775009 | 308.1145 | 306.9594 | 310.0034
5189 | [8 empty] | 8.56035 | 7.14044 | 10.57064 | 8.757143 | 0.7784127 | 308.2089 | 306.863 | 310.1143
5190 | [8 empty] | 8.565372 | 7.035416 | 10.55615 | 8.71898 | 0.7750204 | 308.2136 | 306.7634 | 310.1006
5191 | [8 empty] | 8.52326 | 7.062042 | 10.50953 | 8.698278 | 0.7731802 | 308.1737 | 306.7887 | 310.0564
5192 | [8 empty] | 6.569829 | 7.137124 | 10.51304 | 8.073331 | 0.7176294 | 306.3221 | 306.8598 | 310.0598
5193 | [8 empty] | 8.086714 | 7.086833 | 10.56732 | 8.58029 | 0.7626924 | 307.7599 | 306.8122 | 310.1112
5194 | [8 empty] | 8.969368 | 7.09147 | 10.59166 | 8.884167 | 0.7897037 | 308.5966 | 306.8166 | 310.1343
5195 | [8 empty] | 8.93904 | 7.121605 | 10.48316 | 8.847936 | 0.7864832 | 308.5678 | 306.8451 | 310.0314
5196 | [8 empty] | 8.777512 | 7.143756 | 10.46616 | 8.79581 | 0.7818498 | 308.4147 | 306.8661 | 310.0153
5197 | [8 empty] | 8.74406 | 7.112494 | 10.42669 | 8.761081 | 0.7787628 | 308.383 | 306.8365 | 309.9779
5198 | [8 empty] | 8.840423 | 7.257537 | 10.37299 | 8.823649 | 0.7843244 | 308.4743 | 306.974 | 309.927
5199 | [8 empty] | 7.422799 | 7.311884 | 10.37576 | 8.370146 | 0.744013 | 307.1306 | 307.0255 | 309.9296
5200 | [8 empty] | 8.787461 | 7.243886 | 10.42299 | 8.818111 | 0.7838321 | 308.4241 | 306.961 | 309.9744
5201 | [8 empty] | 8.909516 | 7.14865 | 10.42708 | 8.828414 | 0.7847479 | 308.5398 | 306.8708 | 309.9783
5202 | [8 empty] | 8.993354 | 7.205057 | 10.2642 | 8.820869 | 0.7840773 | 308.6193 | 306.9242 | 309.8239
5203 | [8 empty] | 9.213125 | 7.249262 | 10.19948 | 8.88729 | 0.7899813 | 308.8276 | 306.9661 | 309.7625
5204 | [8 empty] | 9.225134 | 7.179912 | 10.2189 | 8.874648 | 0.7888576 | 308.839 | 306.9004 | 309.7809
5205 | [8 empty] | 8.978834 | 7.015487 | 10.28081 | 8.758377 | 0.7785224 | 308.6055 | 306.7445 | 309.8396
5206 | [8 empty] | 9.030444 | 6.999743 | 10.28599 | 8.77206 | 0.7797387 | 308.6544 | 306.7296 | 309.8445
5207 | [8 empty] | 9.12201 | 7.002641 | 10.24256 | 8.78907 | 0.7812507 | 308.7412 | 306.7324 | 309.8034
5208 | [8 empty] | 9.152693 | 6.961784 | 10.33912 | 8.817864 | 0.7838102 | 308.7703 | 306.6936 | 309.8949
5209 | [8 empty] | 9.170111 | 6.955184 | 10.34865 | 8.824647 | 0.7844131 | 308.7868 | 306.6874 | 309.9039
5210 | [8 empty] | 10.80116 | 6.972312 | 10.36388 | 9.379117 | 0.8336993 | 310.3329 | 306.7036 | 309.9184
5211 | [8 empty] | 9.160355 | 6.991887 | 10.39137 | 8.847871 | 0.7864774 | 308.7776 | 306.7222 | 309.9444
5212 | [8 empty] | 8.865085 | 7.084805 | 10.43432 | 8.794737 | 0.7817544 | 308.4977 | 306.8102 | 309.9851
5213 | [8 empty] | 8.845285 | 7.020349 | 10.3954 | 8.753676 | 0.7781046 | 308.4789 | 306.7491 | 309.9482
5214 | [8 empty] | 8.923586 | 6.903573 | 10.31413 | 8.713764 | 0.7745568 | 308.5532 | 306.6385 | 309.8712
5215 | [8 empty] | 8.816212 | 6.88989 | 10.22369 | 8.643265 | 0.7682902 | 308.4514 | 306.6255 | 309.7855
5216 | [8 empty] | 8.715116 | 6.952383 | 10.21507 | 8.627521 | 0.7668908 | 308.3556 | 306.6847 | 309.7773
5217 | [8 empty] | 8.526061 | 6.932807 | 10.29617 | 8.585012 | 0.7631122 | 308.1764 | 306.6662 | 309.8542
5218 | [8 empty] | 8.455423 | 6.859304 | 10.35579 | 8.55684 | 0.760608 | 308.1094 | 306.5965 | 309.9107
5219 | [8 empty] | 8.505134 | 6.828685 | 10.32572 | 8.553181 | 0.7602827 | 308.1565 | 306.5675 | 309.8822
5220 | [8 empty] | 8.538972 | 6.820733 | 10.39517 | 8.584958 | 0.7631074 | 308.1886 | 306.5599 | 309.948
5221 | [8 empty] | 7.227112 | 6.751415 | 10.32595 | 8.101492 | 0.7201326 | 306.9451 | 306.4942 | 309.8824
5222 | [8 empty] | 8.831601 | 6.888763 | 10.17002 | 8.630129 | 0.7671226 | 308.466 | 306.6244 | 309.7346
5223 | [8 empty] | 8.829444 | 6.990342 | 10.00853 | 8.609438 | 0.7652834 | 308.4639 | 306.7207 | 309.5815
5224 | [8 empty] | 8.725773 | 7.004057 | 9.995617 | 8.575149 | 0.7622355 | 308.3657 | 306.7337 | 309.5693
5225 | [8 empty] | 8.572359 | 6.901996 | 9.868121 | 8.447492 | 0.7508882 | 308.2202 | 306.637 | 309.4485
5226 | [8 empty] | 9.159132 | 6.989859 | 9.87778 | 8.67559 | 0.7711636 | 308.7764 | 306.7202 | 309.4576
5227 | [8 empty] | 8.294732 | 7.08767 | 10.02514 | 8.469181 | 0.7528161 | 307.9571 | 306.813 | 309.5973
5228 | [8 empty] | 8.454038 | 7.05421875 | 10.03103 | 8.513097 | 0.7567197 | 308.1081 | 306.78125 | 309.6029
5229 | [8 empty] | 8.506003 | 6.942724 | 9.94581 | 8.464846 | 0.7524307 | 308.1573 | 306.6756 | 309.5221
5230 | [8 empty] | 8.500562 | 6.944559 | 9.893459 | 8.446193 | 0.7507727 | 308.1522 | 306.6773 | 309.4725
5231 | [8 empty] | 8.536364 | 6.955152 | 9.889402 | 8.460306 | 0.7520272 | 308.1861 | 306.6873 | 309.4686
5232 | [8 empty] | 8.269619 | 6.952029 | 9.959558 | 8.393735 | 0.7461098 | 307.9333 | 306.6844 | 309.5351
5233 | [8 empty] | 8.833791 | 6.913071 | 9.99478 | 8.580547 | 0.7627153 | 308.468 | 306.6475 | 309.5685
5234 | [8 empty] | 9.016085 | 6.829265 | 10.06162 | 8.635656 | 0.7676139 | 308.6408 | 306.568 | 309.6319
5235 | [8 empty] | 9.079865 | 6.799355 | 10.03899 | 8.639402 | 0.7679468 | 308.7013 | 306.5397 | 309.6104
5236 | [8 empty] | 9.085854 | 6.89971 | 10.12057 | 8.702045 | 0.7735151 | 308.707 | 306.6348 | 309.6877
5237 | [8 empty] | 9.093387 | 6.895524 | 10.22598 | 8.738297 | 0.7767375 | 308.7141 | 306.6308 | 309.7877
5238 | [8 empty] | 9.093677 | 6.729489 | 10.44453 | 8.755898 | 0.778302 | 308.7144 | 306.4734 | 309.9948
5239 | [8 empty] | 9.278515 | 6.626655 | 10.30357 | 8.736247 | 0.7765553 | 308.8896 | 306.376 | 309.8612
5240 | [8 empty] | 9.240169 | 6.65824 | 10.29369 | 8.730699 | 0.7760621 | 308.8532 | 306.4059 | 309.8518
5241 | [8 empty] | 9.139685 | 6.664292 | 10.34047 | 8.714816 | 0.7746503 | 308.758 | 306.4117 | 309.8962
5242 | [8 empty] | 9.045448 | 6.618671 | 10.23216 | 8.632093 | 0.7672972 | 308.6687 | 306.3684 | 309.7935
5243 | [8 empty] | 12.02629 | 6.573693 | 10.14118 | 9.580385 | 0.8515898 | 311.4941 | 306.3258 | 309.7073
5244 | [8 empty] | 8.486911 | 6.595747 | 10.15232 | 8.411658 | 0.7477029 | 308.1393 | 306.3467 | 309.7178
5245 | [8 empty] | 8.226284 | 6.464291 | 10.20296 | 8.297845 | 0.7375862 | 307.8922 | 306.2221 | 309.7658
5246 | [8 empty] | 8.253296 | 6.496551 | 10.15318 | 8.301011 | 0.7378676 | 307.9178 | 306.2527 | 309.7187
5247 | [8 empty] | 8.40114 | 6.664067 | 10.07466 | 8.379955 | 0.7448849 | 308.058 | 306.4114 | 309.6442
5248 | [8 empty] | 7.023343 | 6.764809 | 10.10112 | 7.963092 | 0.7078304 | 306.752 | 306.5069 | 309.6693
5249 | [8 empty] | 8.845993 | 6.729747 | 10.05141 | 8.542384 | 0.7593231 | 308.4796 | 306.4737 | 309.6222
5250 | [8 empty] | 8.797377 | 6.702863 | 9.945649 | 8.481963 | 0.7539523 | 308.4335 | 306.4482 | 309.5219
5251 | [8 empty] | 8.631406 | 6.811364 | 9.807979 | 8.416916 | 0.7481703 | 308.2762 | 306.5511 | 309.3914
5252 | [8 empty] | 8.604587 | 6.880392 | 9.81445 | 8.433143 | 0.7496127 | 308.2508 | 306.6165 | 309.3976
5253 | [8 empty] | 8.643029 | 6.919253 | 9.823046 | 8.461776 | 0.7521579 | 308.2872 | 306.6533 | 309.4057
5254 | [8 empty] | 7.92377 | 6.891081 | 9.740882 | 8.185244 | 0.7275773 | 307.6055 | 306.6266 | 309.3279
5255 | [8 empty] | 8.904139 | 6.908435 | 9.701732 | 8.504769 | 0.7559794 | 308.5347 | 306.6431 | 309.2907
5256 | [8 empty] | 9.03112 | 6.857758 | 9.73206 | 8.540313 | 0.7591389 | 308.6551 | 306.595 | 309.3195
5257 | [8 empty] | 8.965086 | 6.857726 | 9.701635 | 8.508149 | 0.7562799 | 308.5925 | 306.595 | 309.2906
5258 | [8 empty] | 8.968531 | 6.895685 | 9.798449 | 8.554222 | 0.7603753 | 308.5958 | 306.631 | 309.3824
5259 | [8 empty] | 11.10847 | 6.964231 | 9.950704 | 9.341136 | 0.8303232 | 310.6241 | 306.696 | 309.5267
5260 | [8 empty] | 8.49628 | 7.086833 | 9.979584 | 8.520899 | 0.7574132 | 308.1481 | 306.8122 | 309.5541
5261 | [8 empty] | 8.490967 | 7.139442 | 10.03016 | 8.553524 | 0.7603133 | 308.1431 | 306.862 | 309.6021
5262 | [8 empty] | 8.636558 | 6.980393 | 10.10103 | 8.572659 | 0.7620142 | 308.2811 | 306.7113 | 309.6692
5263 | [8 empty] | 8.832921 | 6.948294 | 10.05541 | 8.612207 | 0.7655295 | 308.4672 | 306.6808 | 309.626
5264 | [8 empty] | 8.934725 | 7.040278 | 10.06574 | 8.680248 | 0.7715776 | 308.5637 | 306.768 | 309.6358
5265 | [8 empty] | 6.753604 | 7.080652 | 10.0357 | 7.956652 | 0.707258 | 306.4963 | 306.8063 | 309.6073
5266 | [8 empty] | 9.071076 | 7.070896 | 9.871276 | 8.671083 | 0.7707629 | 308.693 | 306.7971 | 309.4514
5267 | [8 empty] | 9.031152 | 7.015036 | 9.749768 | 8.598652 | 0.7643246 | 308.6551 | 306.7441 | 309.3363
5268 | [8 empty] | 8.833501 | 7.038475 | 9.744456 | 8.538811 | 0.7590054 | 308.4678 | 306.7663 | 309.3312
5269 | [8 empty] | 8.719334 | 7.050098 | 9.845584 | 8.538338 | 0.7589634 | 308.3596 | 306.7773 | 309.4271
5270 | [8 empty] | 8.617466 | 7.201548 | 9.834798 | 8.55127 | 0.7601129 | 308.263 | 306.9209 | 309.4169
5271 | [8 empty] | 8.542384 | 7.25319 | 9.769182 | 8.521586 | 0.7574743 | 308.1918 | 306.9698 | 309.3547
5272 | [8 empty] | 8.559352 | 7.161754 | 9.694198 | 8.471768 | 0.753046 | 308.2079 | 306.8832 | 309.2836
5273 | [8 empty] | 8.618882 | 7.021765 | 9.689401 | 8.443349 | 0.7505199 | 308.2643 | 306.7505 | 309.2791
5274 | [8 empty] | 8.592417 | 7.119029 | 9.724623 | 8.47869 | 0.7536613 | 308.2393 | 306.8427 | 309.3124
5275 | [8 empty] | 8.449434 | 7.154477 | 9.721275 | 8.441729 | 0.7503759 | 308.1037 | 306.8763 | 309.3093
5276 | [8 empty] | 9.250311 | 7.127239 | 9.771372 | 8.716307 | 0.7747829 | 308.8629 | 306.8505 | 309.3568
5277 | [8 empty] | 8.391997 | 7.077464 | 9.814708 | 8.428056 | 0.7491605 | 308.0493 | 306.8033 | 309.3978
5278 | [8 empty] | 8.346536 | 6.995236 | 9.865545 | 8.402439 | 0.7468835 | 308.0062 | 306.7253 | 309.446
5279 | [8 empty] | 8.408771 | 6.938152 | 9.816221 | 8.387715 | 0.7455746 | 308.0652 | 306.6712 | 309.3993
5280 | [8 empty] | 8.479184 | 6.905892 | 9.73338 | 8.372819 | 0.7442505 | 308.1319 | 306.6407 | 309.3207
5281 | [8 empty] | 6.347129 | 6.844462 | 9.786826 | 7.659472 | 0.680842 | 306.111 | 306.5824 | 309.3714
5282 | [8 empty] | 8.954848 | 6.855215 | 9.838179 | 8.549414 | 0.7599479 | 308.5828 | 306.5926 | 309.4201
5283 | [8 empty] | 9.139041 | 6.964746 | 9.869988 | 8.657925 | 0.7695934 | 308.7574 | 306.6964 | 309.4502
5284 | [8 empty] | 9.14899 | 6.953831 | 9.834701 | 8.645841 | 0.7685192 | 308.7668 | 306.6861 | 309.4168
5285 | [8 empty] | 9.093548 | 6.897038 | 9.896936 | 8.629174 | 0.7670377 | 308.7143 | 306.6323 | 309.4758
5286 | [8 empty] | 8.915247 | 6.901609 | 9.909203 | 8.575353 | 0.7622536 | 308.5453 | 306.6366 | 309.4874
5287 | [8 empty] | 7.653355 | 7.03268 | 9.847193 | 8.177743 | 0.7269105 | 307.3492 | 306.7608 | 309.4286
5288 | [8 empty] | 8.999633 | 7.078784 | 9.84655 | 8.641655 | 0.7681472 | 308.6252 | 306.8045 | 309.428
5289 | [8 empty] | 9.141199 | 7.001192 | 9.912777 | 8.685056 | 0.772005 | 308.7594 | 306.731 | 309.4908
5290 | [8 empty] | 9.045544 | 7.034386 | 9.863034 | 8.647655 | 0.7686804 | 308.6688 | 306.7625 | 309.4436
5291 | [8 empty] | 8.917211 | 7.060787 | 9.722241 | 8.566746 | 0.7614885 | 308.5471 | 306.7875 | 309.3102
5292 | [8 empty] | 10.99141 | 7.062525 | 9.635215 | 9.229716 | 0.8204192 | 310.5132 | 306.7891 | 309.2277
5293 | [8 empty] | 8.592932 | 7.1293 | 9.731932 | 8.484721 | 0.7541974 | 308.2397 | 306.8524 | 309.3194
5294 | [8 empty] | 8.420748 | 7.136093 | 9.857206 | 8.471349 | 0.7530088 | 308.0765 | 306.8589 | 309.4381
5295 | [8 empty] | 8.520845 | 7.069673 | 9.846678 | 8.479065 | 0.7536947 | 308.1714 | 306.7959 | 309.4281
5296 | [8 empty] | 8.758806 | 7.025661 | 9.764611 | 8.516359 | 0.7570097 | 308.397 | 306.7542 | 309.3503
5297 | [8 empty] | 9.006394 | 7.073697 | 9.760264 | 8.613452 | 0.7656402 | 308.6317 | 306.7997 | 309.3462
5298 | [8 empty] | 8.403716 | 7.01861 | 9.748802 | 8.390376 | 0.7458112 | 308.0604 | 306.7475 | 309.3354
5299 | [8 empty] | 9.032376 | 7.676922 | 9.73718 | 8.815493 | 0.7835993 | 308.6563 | 307.3715 | 309.3243
5300 | [8 empty] | 9.066536 | 8.231467 | 9.647449 | 8.981817 | 0.7983838 | 308.6887 | 307.8971 | 309.2393
5301 | [8 empty] | 9.030026 | 8.629281 | 9.607784 | 9.08903 | 0.8079138 | 308.6541 | 308.2742 | 309.2017
5302 | [8 empty] | 8.82278 | 8.848215 | 9.62269 | 9.097895 | 0.8087018 | 308.4576 | 308.4817 | 309.2158
5303 | [8 empty] | 8.562088 | 8.930669 | 9.689272 | 9.060676 | 0.8053934 | 308.2105 | 308.5599 | 309.2789
5304 | [8 empty] | 8.510542 | 8.997604 | 9.565703 | 9.024617 | 0.8021882 | 308.1617 | 308.6233 | 309.1618
5305 | [8 empty] | 8.358352 | 9.132151 | 9.43547 | 8.975325 | 0.7978066 | 308.0174 | 308.7509 | 309.0384
5306 | [8 empty] | 8.19515 | 9.289139 | 9.465445 | 8.983245 | 0.7985106 | 307.8627 | 308.8997 | 309.0668
5307 | [8 empty] | 8.200205 | 9.384343 | 9.493488 | 9.026012 | 0.8023122 | 307.8675 | 308.9899 | 309.0934
5308 | [8 empty] | 8.33736 | 9.418503 | 9.454627 | 9.070163 | 0.8062367 | 307.9975 | 309.0223 | 309.0565
5309 | [8 empty] | 10.42572 | 9.503533 | 9.593553 | 9.840937 | 0.8747499 | 309.977 | 309.1029 | 309.1882
5310 | [8 empty] | 8.24631 | 9.674848 | 9.71255 | 9.211236 | 0.8187765 | 307.9112 | 309.2653 | 309.301
5311 | [8 empty] | 8.09531 | 9.658331 | 9.709233 | 9.154292 | 0.8137148 | 307.7681 | 309.2496 | 309.2979
5312 | [8 empty] | 8.226509 | 9.618827 | 9.717025 | 9.187454 | 0.8166625 | 307.8924 | 309.2122 | 309.3052
5313 | [8 empty] | 8.3636 | 9.570275 | 9.821662 | 9.251846 | 0.8223863 | 308.0224 | 309.1661 | 309.4044
5314 | [8 empty] | 8.437973 | 9.558942 | 9.943524 | 9.31348 | 0.8278649 | 308.0929 | 309.1554 | 309.5199
5315 | [8 empty] | 8.492191 | 9.487564 | 9.913517 | 9.297757 | 0.8264673 | 308.1443 | 309.0877 | 309.4915
5316 | [8 empty] | 8.580762 | 9.492651 | 9.753986 | 9.2758 | 0.8245155 | 308.2282 | 309.0926 | 309.3403
5317 | [8 empty] | 8.69171 | 9.480931 | 9.694101 | 9.288914 | 0.8256812 | 308.3334 | 309.0815 | 309.2835
5318 | [8 empty] | 8.770397 | 9.409553 | 9.910523 | 9.363491 | 0.8323103 | 308.408 | 309.0138 | 309.4886
5319 | [8 empty] | 8.750983 | 9.44133 | 10.06481 | 9.41904 | 0.837248 | 308.3896 | 309.0439 | 309.6349
5320 | [8 empty] | 8.6278 | 9.507622 | 10.10933 | 9.414919 | 0.8368817 | 308.2728 | 309.1068 | 309.6771
5321 | [8 empty] | 8.605585 | 9.542973 | 10.19852 | 9.449025 | 0.8399133 | 308.2517 | 309.1403 | 309.7616
5322 | [8 empty] | 8.62046 | 9.441555 | 10.29652 | 9.452846 | 0.8402529 | 308.2658 | 309.0441 | 309.8545
5323 | [8 empty] | 8.580601 | 9.291715 | 10.36378 | 9.412032 | 0.836625 | 308.2281 | 308.9021 | 309.9183
5324 | [8 empty] | 8.528701 | 9.222783 | 10.24076 | 9.330747 | 0.8293998 | 308.1789 | 308.8368 | 309.8017
5325 | [8 empty] | 10.33699 | 9.214606 | 10.0368 | 9.862798 | 0.8766931 | 309.8929 | 308.829 | 309.6083
5326 | [8 empty] | 8.379955 | 9.146253 | 9.991786 | 9.172665 | 0.815348 | 308.0379 | 308.7642 | 309.5657
5327 | [8 empty] | 8.281983 | 9.110806 | 10.0111 | 9.134631 | 0.8119672 | 307.945 | 308.7306 | 309.584
5328 | [8 empty] | 8.541515 | 9.113156 | 9.980743 | 9.211805 | 0.8188271 | 308.191 | 308.7328 | 309.5552
5329 | [8 empty] | 8.72426 | 9.162416 | 9.929583 | 9.272086 | 0.8241854 | 308.3642 | 308.7795 | 309.5067
5330 | [8 empty] | 8.734337 | 9.194032 | 9.994329 | 9.307566 | 0.8273392 | 308.3738 | 308.8095 | 309.5681
5331 | [8 empty] | 9.554209 | 9.814675 | 9.953118 | 9.774001 | 0.8688001 | 309.1509 | 309.3978 | 309.529
5332 | [8 empty] | 8.512088 | 9.257555 | 9.878552 | 9.216065 | 0.8192058 | 308.1631 | 308.8697 | 309.4583
5333 | [8 empty] | 8.490742 | 9.338238 | 9.993846 | 9.274276 | 0.8243801 | 308.1429 | 308.9462 | 309.5676
5334 | [8 empty] | 8.529796 | 9.309745 | 10.46526 | 9.434934 | 0.8386608 | 308.1799 | 308.9192 | 310.0145
5335 | [8 empty] | 8.496988 | 9.227001 | 10.19919 | 9.307727 | 0.8273535 | 308.1488 | 308.8408 | 309.7623
5336 | [8 empty] | 7.062107 | 9.237561 | 10.03235 | 8.77734 | 0.780208 | 306.7887 | 308.8508 | 309.6041
5337 | [8 empty] | 8.642321 | 9.305495 | 10.05351 | 9.333774 | 0.8296688 | 308.2866 | 308.9152 | 309.6242
5338 | [8 empty] | 8.722328 | 9.292681 | 10.19456 | 9.403189 | 0.835839 | 308.3624 | 308.903 | 309.7579
5339 | [8 empty] | 8.627704 | 8.495056 | 10.20312 | 9.108627 | 0.8096557 | 308.2727 | 308.147 | 309.766
5340 | [8 empty] | 8.569719 | 7.967363 | 10.05215 | 8.863078 | 0.7878292 | 308.2177 | 307.6468 | 309.6229
5341 | [8 empty] | 8.596248 | 7.615911 | 10.00325 | 8.738469 | 0.7767528 | 308.2429 | 307.3137 | 309.5765
5342 | [8 empty] | 14.11851 | 7.433327 | 10.11555 | 10.5558 | 0.938293 | 313.4773 | 307.1406 | 309.683
5343 | [8 empty] | 8.743738 | 7.435549 | 10.14066 | 8.773316 | 0.7798503 | 308.3827 | 307.1427 | 309.7068
5344 | [8 empty] | 8.100494 | 7.370545 | 10.15624 | 8.542427 | 0.7593269 | 307.773 | 307.0811 | 309.7216
5345 | [8 empty] | 8.165465 | 7.269063 | 10.17942 | 8.537984 | 0.7589319 | 307.8346 | 306.9849 | 309.7435
5346 | [8 empty] | 8.333496 | 7.177014 | 10.23416 | 8.581556 | 0.762805 | 307.9938 | 306.8976 | 309.7954
5347 | [8 empty] | 8.353136 | 7.275084 | 10.27344 | 8.633885 | 0.7674565 | 308.0125 | 306.9906 | 309.8326
5348 | [8 empty] | 8.269813 | 7.342631 | 10.09555 | 8.569332 | 0.7617184 | 307.9335 | 307.0546 | 309.664
5349 | [8 empty] | 8.269523 | 7.371575 | 9.911199 | 8.517432 | 0.7571051 | 307.9332 | 307.0821 | 309.4893
5350 | [8 empty] | 8.294861 | 7.373314 | 9.762679 | 8.476951 | 0.7535068 | 307.9572 | 307.0837 | 309.3485
5351 | [8 empty] | 8.268235 | 7.414975 | 10.01777 | 8.566993 | 0.7615105 | 307.932 | 307.1232 | 309.5903
5352 | [8 empty] | 8.384785 | 7.436257 | 9.957465 | 8.592836 | 0.7638076 | 308.0424 | 307.1434 | 309.5331
5353 | [8 empty] | 2.544454 | 7.447751 | 9.928585 | 6.640263 | 0.5902456 | 302.5066 | 307.1543 | 309.5058
5354 | [8 empty] | 8.964281 | 7.415201 | 10.05302 | 8.810835 | 0.7831853 | 308.5917 | 307.1234 | 309.6237
5355 | [8 empty] | 9.56683 | 7.452419 | 9.934767 | 8.984672 | 0.7986375 | 309.1629 | 307.1587 | 309.5116
5356 | [8 empty] | 9.443391 | 7.564011 | 9.800509 | 8.93597 | 0.7943085 | 309.0459 | 307.2645 | 309.3844
5357 | [8 empty] | 9.352211 | 7.480913 | 9.803117 | 8.878747 | 0.789222 | 308.9594 | 307.1857 | 309.3868
5358 | [8 empty] | 12.29348 | 7.320416 | 10.00463 | 9.872843 | 0.877586 | 311.7474 | 307.0336 | 309.5779
5359 | [8 empty] | 8.855942 | 7.300905 | 10.25241 | 8.803086 | 0.7824966 | 308.489 | 307.0151 | 309.8127
5360 | [8 empty] | 8.532243 | 7.337802 | 10.25087 | 8.706971 | 0.7739529 | 308.1822 | 307.05 | 309.8112
5361 | [8 empty] | 8.513247 | 7.275116 | 11.08536 | 8.957906 | 0.7962584 | 308.1642 | 306.9906 | 310.6022
5362 | [8 empty] | 8.506936 | 7.166744 | 10.30422 | 8.659299 | 0.7697155 | 308.1582 | 306.8879 | 309.8618
5363 | [8 empty] | 8.481083 | 7.143144 | 10.19217 | 8.605467 | 0.7649304 | 308.1337 | 306.8655 | 309.7556
5364 | [8 empty] | 8.266529 | 7.109081 | 10.14884 | 8.508149 | 0.7562799 | 307.9304 | 306.8333 | 309.7145
5365 | [8 empty] | 8.356162 | 7.063137 | 10.12154 | 8.513612 | 0.7567655 | 308.0153 | 306.7897 | 309.6887
5366 | [8 empty] | 8.438166 | 7.17373 | 10.19073 | 8.600874 | 0.7645221 | 308.093 | 306.8945 | 309.7542
5367 | [8 empty] | 8.498276 | 7.184259 | 10.2076 | 8.630043 | 0.767115 | 308.15 | 306.9045 | 309.7702
5368 | [8 empty] | 8.451044 | 7.097716 | 10.1565 | 8.56842 | 0.7616374 | 308.1053 | 306.8225 | 309.7218
5369 | [8 empty] | 7.73993 | 7.109982 | 10.07096 | 8.306956 | 0.7383961 | 307.4312 | 306.8341 | 309.6407
5370 | [8 empty] | 8.439776 | 7.250389 | 10.08905 | 8.593072 | 0.7638286 | 308.0946 | 306.9672 | 309.6579
5371 | [8 empty] | 8.526254 | 7.304285 | 10.17112 | 8.667219 | 0.7704195 | 308.1765 | 307.0183 | 309.7357
5372 | [8 empty] | 8.623261 | 7.227047 | 10.19903 | 8.683113 | 0.7718323 | 308.2685 | 306.9451 | 309.7621
5373 | [8 empty] | 8.86032 | 7.186287 | 10.14156 | 8.72939 | 0.7759458 | 308.4932 | 306.9064 | 309.7076
5374 | [8 empty] | 8.981249 | 7.193595 | 10.20637 | 8.793739 | 0.7816657 | 308.6078 | 306.9134 | 309.7691
5375 | [8 empty] | 7.803549 | 7.25245 | 10.21593 | 8.423978 | 0.748798 | 307.4915 | 306.9691 | 309.7781
5376 | [8 empty] | 8.697601 | 7.237189 | 10.19188 | 8.708892 | 0.7741237 | 308.339 | 306.9547 | 309.7553
5377 | [8 empty] | 8.727286 | 7.256603 | 10.17649 | 8.720128 | 0.7751225 | 308.3671 | 306.9731 | 309.7408
5378 | [8 empty] | 8.695283 | 7.260016 | 10.26548 | 8.740261 | 0.7769121 | 308.3368 | 306.9763 | 309.8251
5379 | [8 empty] | 8.608225 | 7.294111 | 10.34395 | 8.748761 | 0.7776676 | 308.2542 | 307.0086 | 309.8995
5380 | [8 empty] | 8.518785 | 7.243274 | 10.26313 | 8.675064 | 0.7711168 | 308.1695 | 306.9604 | 309.8229
5381 | [8 empty] | 8.540227 | 7.100388 | 10.15714 | 8.599253 | 0.7643781 | 308.1898 | 306.825 | 309.7224
5382 | [8 empty] | 8.624871 | 7.059435 | 10.22237 | 8.63556 | 0.7676053 | 308.27 | 306.7862 | 309.7842
5383 | [8 empty] | 8.714021 | 7.120736 | 10.31639 | 8.717048 | 0.7748487 | 308.3545 | 306.8443 | 309.8734
5384 | [8 empty] | 8.749984 | 7.114554 | 10.30969 | 8.724743 | 0.7755327 | 308.3886 | 306.8384 | 309.867
5385 | [8 empty] | 8.680538 | 7.072925 | 10.21629 | 8.656584 | 0.7694741 | 308.3228 | 306.799 | 309.7785
5386 | [8 empty] | 4.758448 | 7.07505 | 10.28094 | 7.371479 | 0.6552425 | 304.6052 | 306.801 | 309.8398
5387 | [8 empty] | 8.775419 | 7.042016 | 10.30187 | 8.706434 | 0.7739052 | 308.4127 | 306.7697 | 309.8596
5388 | [8 empty] | 9.456623 | 7.009756 | 10.26664 | 8.911008 | 0.7920896 | 309.0584 | 306.7391 | 309.8262
5389 | [8 empty] | 9.410776 | 7.107922 | 10.23908 | 8.919261 | 0.7928232 | 309.015 | 306.8322 | 309.8001
5390 | [8 empty] | 9.374234 | 7.061237 | 10.26986 | 8.901778 | 0.7912692 | 308.9803 | 306.7879 | 309.8293
5391 | [8 empty] | 9.443004 | 7.029074 | 10.25441 | 8.908829 | 0.7918959 | 309.0455 | 306.7574 | 309.8146
5392 | [8 empty] | 9.424234 | 7.02975 | 10.21168 | 8.888556 | 0.7900939 | 309.0277 | 306.7581 | 309.7741
5393 | [8 empty] | 9.311322 | 7.184226 | 10.05215 | 8.849234 | 0.7865986 | 308.9207 | 306.9045 | 309.6229
5394 | [8 empty] | 9.312449 | 7.164587 | 9.922146 | 8.799727 | 0.782198 | 308.9218 | 306.8859 | 309.4997
5395 | [8 empty] | 9.398928 | 7.044496 | 9.878359 | 8.773928 | 0.7799047 | 309.0037 | 306.772 | 309.4582
5396 | [8 empty] | 9.323299 | 7.017483 | 9.742106 | 8.694296 | 0.7728263 | 308.932 | 306.7464 | 309.329
5397 | [8 empty] | 9.255656 | 7.039409 | 9.59674 | 8.630602 | 0.7671646 | 308.8679 | 306.7672 | 309.1912
5398 | [8 empty] | 9.208295 | 7.067999 | 9.707527 | 8.661274 | 0.769891 | 308.823 | 306.7943 | 309.2962
5399 | [8 empty] | 9.047862 | 7.021475 | 9.721146 | 8.596828 | 0.7641625 | 308.671 | 306.7502 | 309.3091
5400 | [8 empty] | 8.898151 | 7.096299 | 9.643521 | 8.54599 | 0.7596436 | 308.5291 | 306.8211 | 309.2356
5401 | [8 empty] | 8.883018 | 7.152127 | 9.642459 | 8.559201 | 0.7608179 | 308.5147 | 306.8741 | 309.2346
5402 | [8 empty] | 6.454149 | 7.169223 | 9.770309 | 7.797894 | 0.6931461 | 306.2125 | 306.8903 | 309.3557
5403 | [8 empty] | 8.775065 | 7.190955 | 9.865835 | 8.610618 | 0.7653883 | 308.4124 | 306.9109 | 309.4463
5404 | [8 empty] | 8.851338 | 7.124664 | 9.83454 | 8.603514 | 0.7647568 | 308.4847 | 306.848 | 309.4166
5405 | [8 empty] | 8.820623 | 7.094818 | 9.742653 | 8.552698 | 0.7602398 | 308.4556 | 306.8197 | 309.3295
5406 | [8 empty] | 8.889136 | 7.156409 | 9.755628 | 8.600391 | 0.7644792 | 308.5205 | 306.8781 | 309.3418
5407 | [8 empty] | 8.974359 | 7.100678 | 9.85315 | 8.642729 | 0.7682425 | 308.6013 | 306.8253 | 309.4343
5408 | [8 empty] | 8.047338 | 7.026112 | 9.82359375 | 8.299014 | 0.7376902 | 307.7226 | 306.7546 | 309.40625
5409 | [8 empty] | 9.24326 | 7.140762 | 9.690785 | 8.691602 | 0.7725869 | 308.8562 | 306.8633 | 309.2804
5410 | [8 empty] | 9.160516 | 7.148135 | 9.774398 | 8.69435 | 0.7728311 | 308.7777 | 306.8703 | 309.3596
5411 | [8 empty] | 9.181283 | 7.166422 | 9.807077 | 8.718261 | 0.7749565 | 308.7974 | 306.8876 | 309.3906
5412 | [8 empty] | 9.188913 | 7.25055 | 9.822821 | 8.754095 | 0.7781418 | 308.8047 | 306.9673 | 309.4055
5413 | [8 empty] | 8.328506 | 7.265489 | 9.737502 | 8.443832 | 0.7505629 | 307.9891 | 306.9815 | 309.3246
5414 | [8 empty] | 9.131347 | 7.178077 | 9.698383 | 8.669269 | 0.7706017 | 308.7501 | 306.8987 | 309.2876
5415 | [8 empty] | 9.146801 | 7.170382 | 9.72839 | 8.681858 | 0.7717207 | 308.7647 | 306.8914 | 309.316
5416 | [8 empty] | 8.885594 | 7.263557 | 9.782769 | 8.643974 | 0.7683532 | 308.5172 | 306.9797 | 309.3676
5417 | [8 empty] | 8.628444 | 7.356733 | 9.737308 | 8.574162 | 0.7621477 | 308.2734 | 307.068 | 309.3245
5418 | [8 empty] | 8.505874 | 7.31124 | 9.783091 | 8.533402 | 0.7585246 | 308.1572 | 307.0249 | 309.3679
5419 | [8 empty] | 8.478797 | 7.264942 | 9.893749 | 8.545829 | 0.7596293 | 308.1316 | 306.981 | 309.4727
5420 | [8 empty] | 8.436331 | 7.324537 | 9.816672 | 8.525846 | 0.757853 | 308.0913 | 307.0375 | 309.3997
5421 | [8 empty] | 8.471392 | 7.409245 | 9.671661 | 8.517432 | 0.7571051 | 308.1245 | 307.1178 | 309.2622
5422 | [8 empty] | 8.604297 | 7.38616 | 9.755306 | 8.581921 | 0.7628374 | 308.2505 | 307.0959 | 309.3415
5423 | [8 empty] | 8.593705 | 7.355735 | 10.40705 | 8.785497 | 0.780933 | 308.2405 | 307.067 | 309.9593
5424 | [8 empty] | 8.490549 | 7.347364 | 9.513481 | 8.450465 | 0.7511524 | 308.1427 | 307.0591 | 309.1123
5425 | [8 empty] | 8.436331 | 7.326662 | 9.368986 | 8.377326 | 0.7446512 | 308.0913 | 307.0395 | 308.9753
5426 | [8 empty] | 8.603814 | 7.365973 | 9.441201 | 8.47033 | 0.7529182 | 308.2501 | 307.0768 | 309.0438
5427 | [8 empty] | 8.732309 | 7.323378 | 9.593875 | 8.549854 | 0.759987 | 308.3719 | 307.0364 | 309.1885
5428 | [8 empty] | 8.742579 | 7.293757 | 9.673109 | 8.569815 | 0.7617614 | 308.3816 | 307.0083 | 309.2636
5429 | [8 empty] | 8.65066 | 7.412625 | 9.612227 | 8.558504 | 0.7607559 | 308.2945 | 307.121 | 309.2059
5430 | [8 empty] | 8.592739 | 7.596432 | 9.610456 | 8.599876 | 0.7644334 | 308.2396 | 307.2952 | 309.2042
5431 | [8 empty] | 8.659868 | 7.365812 | 9.650379 | 8.558686 | 0.7607721 | 308.3032 | 307.0766 | 309.2421
5432 | [8 empty] | 8.678348 | 7.271639 | 9.603888 | 8.517958 | 0.7571518 | 308.3207 | 306.9873 | 309.198
5433 | [8 empty] | 8.688748 | 7.336288 | 9.518214 | 8.514417 | 0.756837 | 308.3306 | 307.0486 | 309.1168
5434 | [8 empty] | 8.746089 | 7.308728 | 9.586341 | 8.547053 | 0.759738 | 308.3849 | 307.0225 | 309.1814
5435 | [8 empty] | 7.798366 | 7.237189 | 9.777618 | 8.271058 | 0.7352051 | 307.4866 | 306.9547 | 309.3627
5436 | [8 empty] | 8.728381 | 7.252611 | 10.01329 | 8.664762 | 0.770201 | 308.3681 | 306.9693 | 309.5861
5437 | [8 empty] | 8.79419 | 7.26536 | 10.03506 | 8.698202 | 0.7731736 | 308.4305 | 306.9814 | 309.6067
5438 | [8 empty] | 8.707969 | 7.245399 | 9.992108 | 8.648492 | 0.7687548 | 308.3488 | 306.9625 | 309.566
5439 | [8 empty] | 8.651014 | 7.359663 | 9.980453 | 8.66371 | 0.7701075 | 308.2948 | 307.0708 | 309.5549
5440 | [8 empty] | 8.607066 | 7.47383 | 9.988759 | 8.689885 | 0.7724342 | 308.2531 | 307.179 | 309.5628
5441 | [8 empty] | 8.404456 | 7.455832 | 9.774495 | 8.544928 | 0.7595491 | 308.0611 | 307.1619 | 309.3597
5442 | [8 empty] | 8.458063 | 7.409502 | 9.643425 | 8.503663 | 0.7558812 | 308.1119 | 307.118 | 309.2355
5443 | [8 empty] | 8.477863 | 7.486096 | 9.631319 | 8.53176 | 0.7583786 | 308.1307 | 307.1906 | 309.224
5444 | [8 empty] | 8.460896 | 7.520933 | 9.452985 | 8.478271 | 0.7536241 | 308.1146 | 307.2236 | 309.055
5445 | [8 empty] | 8.363535 | 7.495852 | 9.294967 | 8.384785 | 0.7453142 | 308.0223 | 307.1999 | 308.9052
5446 | [8 empty] | 10.50947 | 7.447171 | 9.332057 | 9.096231 | 0.8085539 | 310.0564 | 307.1537 | 308.9403
5447 | [8 empty] | 8.561831 | 7.420545 | 9.45276 | 8.478379 | 0.7536337 | 308.2103 | 307.1285 | 309.0547
5448 | [8 empty] | 8.325383 | 7.368678 | 9.504821 | 8.399627 | 0.7466335 | 307.9861 | 307.0793 | 309.1041
5449 | [8 empty] | 8.235846 | 7.341858 | 9.45086 | 8.342855 | 0.7415871 | 307.9013 | 307.0539 | 309.0529
5450 | [8 empty] | 8.35716 | 7.316069 | 9.356944 | 8.343391 | 0.7416348 | 308.0163 | 307.0294 | 308.9639
5451 | [8 empty] | 8.507774 | 7.333519 | 9.410647 | 8.417313 | 0.7482056 | 308.159 | 307.046 | 309.0148
5452 | [8 empty] | 8.66972 | 7.408472 | 9.43473 | 8.504307 | 0.7559384 | 308.3125 | 307.117 | 309.0377
5453 | [8 empty] | 8.18958 | 7.473089 | 9.380802 | 8.347824 | 0.7420288 | 307.8574 | 307.1783 | 308.9865
5454 | [8 empty] | 8.938589 | 7.36784 | 9.468665 | 8.591698 | 0.7637065 | 308.5674 | 307.0785 | 309.0698
5455 | [8 empty] | 8.888782 | 7.296011 | 9.583315 | 8.589369 | 0.7634995 | 308.5202 | 307.0104 | 309.1785
5456 | [8 empty] | 8.86486 | 7.346494 | 9.626876 | 8.612743 | 0.7655772 | 308.4975 | 307.0583 | 309.2198
5457 | [8 empty] | 10.15776 | 7.350744 | 9.60759 | 9.038697 | 0.8034397 | 309.723 | 307.0623 | 309.2015
5458 | [8 empty] | 8.662862 | 7.285193 | 9.599316 | 8.51579 | 0.7569591 | 308.306 | 307.0002 | 309.1937
5459 | [8 empty] | 8.613183 | 7.238509 | 9.699703 | 8.517132 | 0.7570784 | 308.2589 | 306.9559 | 309.2888
5460 | [8 empty] | 8.754556 | 7.208116 | 9.821726 | 8.594799 | 0.7639822 | 308.3929 | 306.9271 | 309.4045
5461 | [8 empty] | 8.822039 | 7.134451 | 9.815319 | 8.590603 | 0.7636092 | 308.4569 | 306.8573 | 309.3984
5462 | [8 empty] | 8.687267 | 7.201966 | 9.803536 | 8.564256 | 0.7612672 | 308.3292 | 306.9213 | 309.3872
5463 | [8 empty] | 8.735464 | 7.280525 | 9.903601 | 8.639863 | 0.7679878 | 308.3748 | 306.9958 | 309.4821
5464 | [8 empty] | 9.324104 | 7.309984 | 9.963743 | 8.865944 | 0.7880839 | 308.9328 | 307.0237 | 309.5391
5465 | [8 empty] | 8.204004 | 7.264684 | 9.871083 | 8.44659 | 0.750808 | 307.8711 | 306.9807 | 309.4513
5466 | [8 empty] | 8.154551 | 7.305444 | 9.850252 | 8.436749 | 0.7499333 | 307.8242 | 307.0194 | 309.4315
5467 | [8 empty] | 8.241834 | 7.403642 | 9.901605 | 8.515694 | 0.7569506 | 307.907 | 307.1125 | 309.4802
5468 | [8 empty] | 4.554389 | 7.427081 | 9.839531 | 7.273667 | 0.6465482 | 304.4117 | 307.1347 | 309.4214
5469 | [8 empty] | 8.173128 | 7.357409 | 9.714514 | 8.415017 | 0.7480015 | 307.8418 | 307.0686 | 309.3029
5470 | [8 empty] | 8.646796 | 7.424666 | 9.642716 | 8.571393 | 0.7619016 | 308.2908 | 307.1324 | 309.2348
5471 | [8 empty] | 8.773713 | 7.426308 | 9.801539 | 8.667187 | 0.7704166 | 308.4111 | 307.1339 | 309.3853
5472 | [8 empty] | 8.768111 | 7.43249 | 9.892043 | 8.697548 | 0.7731154 | 308.4058 | 307.1398 | 309.4711
5473 | [8 empty] | 8.620685 | 7.387673 | 9.851508 | 8.619955 | 0.7662183 | 308.2661 | 307.0973 | 309.4327
5474 | [8 empty] | 8.561927 | 7.33925 | 9.799897 | 8.567025 | 0.7615133 | 308.2104 | 307.0514 | 309.3838
5475 | [8 empty] | 8.090931 | 7.452419 | 9.881514 | 8.474955 | 0.7533293 | 307.7639 | 307.1587 | 309.4612
5476 | [8 empty] | 9.384086 | 7.492246 | 9.900703 | 8.925678 | 0.7933936 | 308.9897 | 307.1964 | 309.4793
5477 | [8 empty] | 9.391297 | 7.394402 | 9.917445 | 8.901048 | 0.7912043 | 308.9965 | 307.1037 | 309.4952
5478 | [8 empty] | 9.317858 | 7.294337 | 9.99053 | 8.867575 | 0.7882289 | 308.9269 | 307.0089 | 309.5645
5479 | [8 empty] | 12.51183 | 7.310692 | 10.10846 | 9.976997 | 0.8868442 | 311.9543 | 307.0244 | 309.6763
5480 | [8 empty] | 9.54043 | 7.350744 | 10.2293 | 9.040157 | 0.8035695 | 309.1378 | 307.0623 | 309.7908
5481 | [8 empty] | 9.180574 | 7.3218 | 10.19678 | 8.899718 | 0.791086 | 308.7968 | 307.0349 | 309.76
5482 | [8 empty] | 9.079221 | 7.261754 | 10.07073 | 8.803902 | 0.7825691 | 308.7007 | 306.978 | 309.6405
5483 | [8 empty] | 8.992453 | 7.224375 | 10.18728 | 8.801369 | 0.7823439 | 308.6184 | 306.9425 | 309.751
5484 | [8 empty] | 8.946252 | 7.206764 | 10.11436 | 8.75579 | 0.7782925 | 308.5746 | 306.9258 | 309.6819
5485 | [8 empty] | 9.106362 | 7.283744 | 9.884509 | 8.758205 | 0.7785071 | 308.7264 | 306.9988 | 309.464
5486 | [8 empty] | 7.886165 | 7.370641 | 9.757431 | 8.338079 | 0.7411626 | 307.5698 | 307.0812 | 309.3435
5487 | [8 empty] | 9.304658 | 7.374022 | 9.822113 | 8.833598 | 0.7852087 | 308.9144 | 307.0844 | 309.4048
5488 | [8 empty] | 9.206331 | 7.317421 | 9.784218 | 8.769324 | 0.7794954 | 308.8212 | 307.0307 | 309.3689
5489 | [8 empty] | 8.95855 | 7.27547 | 9.691043 | 8.641688 | 0.76815 | 308.5863 | 306.991 | 309.2806
5490 | [8 empty] | 4.939196 | 7.269417 | 9.727489 | 7.312034 | 0.6499586 | 304.7765 | 306.9852 | 309.3152
5491 | [8 empty] | 8.542803 | 7.155475 | 9.880581 | 8.526286 | 0.7578921 | 308.1922 | 306.8772 | 309.4603
5492 | [8 empty] | 8.877771 | 7.032712 | 9.971663 | 8.627382 | 0.7668784 | 308.5097 | 306.7609 | 309.5466
5493 | [8 empty] | 8.727383 | 7.030104 | 9.983672 | 8.580386 | 0.762701 | 308.3671875 | 306.7584 | 309.558
5494 | [8 empty] | 8.580376 | 7.037348 | 10.03828 | 8.552 | 0.7601778 | 308.2278 | 306.7653 | 309.6097
5495 | [8 empty] | 8.565791 | 7.067645 | 10.2093 | 8.614246 | 0.7657107 | 308.214 | 306.794 | 309.7719
5496 | [8 empty] | 8.798729 | 7.158598 | 10.23493 | 8.730753 | 0.7760669 | 308.4348 | 306.8802 | 309.7961
5497 | [8 empty] | 8.334527 | 7.179043 | 10.14217 | 8.551914 | 0.7601702 | 307.9948 | 306.8996 | 309.7082
5498 | [8 empty] | 8.929413 | 7.232327 | 10.05145 | 8.737728 | 0.776687 | 308.5587 | 306.9501 | 309.6222
5499 | [8 empty] | 9.01557 | 7.293403 | 10.0197 | 8.776224 | 0.7801088 | 308.6404 | 307.008 | 309.5921
5500 | [8 empty] | 9.116279 | 7.176628 | 9.97205 | 8.754986 | 0.7782209 | 308.7358 | 306.8973 | 309.547
5501 | [8 empty] | 9.138913 | 7.080459 | 9.921341 | 8.713571 | 0.7745396 | 308.7573 | 306.8061 | 309.4989
5502 | [8 empty] | 9.107071 | 7.107535 | 9.866414 | 8.693674 | 0.772771 | 308.7271 | 306.8318 | 309.4468
5503 | [8 empty] | 9.137045 | 7.209017 | 9.904599 | 8.750221 | 0.7777974 | 308.7555 | 306.928 | 309.483
5504 | [8 empty] | 9.099827 | 7.184709 | 10.00679 | 8.763775 | 0.7790022 | 308.7202 | 306.9049 | 309.5799
5505 | [8 empty] | 9.059292 | 7.123376 | 10.01906 | 8.733908 | 0.7763474 | 308.6818 | 306.8468 | 309.5915
5506 | [8 empty] | 9.002015 | 7.12872 | 9.984703 | 8.705146 | 0.7737908 | 308.6275 | 306.8519 | 309.559
5507 | [8 empty] | 8.950051 | 7.101386 | 10.00341 | 8.684948 | 0.7719954 | 308.5782 | 306.826 | 309.5767
5508 | [8 empty] | 8.430954 | 7.136029 | 10.00776 | 8.524913 | 0.75777 | 308.0862 | 306.8588 | 309.5808
5509 | [8 empty] | 9.506431 | 7.206925 | 9.975978 | 8.896444 | 0.790795 | 309.1056 | 306.926 | 309.5507
5510 | [8 empty] | 9.409327 | 7.211432 | 10.15025 | 8.923671 | 0.7932152 | 309.0136 | 306.9303 | 309.7159
5511 | [8 empty] | 9.201341 | 7.14543 | 10.36632 | 8.904364 | 0.7914991 | 308.8164 | 306.8677 | 309.9207
5512 | [8 empty] | 13.26664 | 7.179429 | 10.41088 | 10.28565 | 0.91428 | 312.6698 | 306.8999 | 309.9629
5513 | [8 empty] | 9.052788 | 7.319128 | 10.34134 | 8.904418 | 0.7915038 | 308.6756 | 307.0323 | 309.897
5514 | [8 empty] | 8.185427 | 7.37898 | 10.282 | 8.615469 | 0.7658195 | 307.8535 | 307.0891 | 309.8408
5515 | [8 empty] | 8.289839 | 7.329205 | 10.33683 | 8.651958 | 0.769063 | 307.9525 | 307.0419 | 309.8927
5516 | [8 empty] | 8.35539 | 7.347267 | 10.28255 | 8.661735 | 0.769932 | 308.0146 | 307.059 | 309.8413
5517 | [8 empty] | 8.315177 | 7.424151 | 10.1037 | 8.614342 | 0.7657193 | 307.9765 | 307.1319 | 309.6718
5518 | [8 empty] | 8.337006 | 7.409212 | 9.903054 | 8.549757 | 0.7599784 | 307.9972 | 307.1177 | 309.4816
5519 | [8 empty] | 8.648277 | 7.387351 | 9.947355 | 8.660995 | 0.7698662 | 308.2922 | 307.097 | 309.5236
5520 | [8 empty] | 8.182626 | 7.40844 | 9.875558 | 8.488875 | 0.7545666 | 307.8508 | 307.117 | 309.4555
5521 | [8 empty] | 8.402332 | 7.334872 | 9.726104 | 8.487769 | 0.7544684 | 308.0591 | 307.0473 | 309.3138
5522 | [8 empty] | 8.620041 | 7.38352 | 9.635762 | 8.546441 | 0.7596836 | 308.2654 | 307.0934 | 309.2282
5523 | [8 empty] | 11.10149 | 7.375728 | 9.599992 | 9.359069 | 0.8319173 | 310.6175 | 307.086 | 309.1943
5524 | [8 empty] | 8.93582 | 7.314395 | 9.653373 | 8.634529 | 0.7675137 | 308.5648 | 307.0279 | 309.2449
5525 | [8 empty] | 8.798343 | 7.277788 | 9.68206 | 8.586064 | 0.7632057 | 308.4344 | 306.9932 | 309.2721
5526 | [8 empty] | 8.873843 | 7.346655 | 9.59278 | 8.604426 | 0.7648379 | 308.506 | 307.0584 | 309.1875
5527 | [8 empty] | 8.77088 | 7.29511 | 9.521756 | 8.529248 | 0.7581554 | 308.4084 | 307.0096 | 309.1201
5528 | [8 empty] | 8.670782 | 7.171895 | 9.544068 | 8.462248 | 0.7521999 | 308.3135 | 306.8928 | 309.1413
5529 | [8 empty] | 8.610028 | 7.110691 | 9.541009 | 8.420576 | 0.7484956 | 308.256 | 306.8348 | 309.1384
5530 | [8 empty] | 8.874712 | 7.100356 | 9.493552 | 8.48954 | 0.7546258 | 308.5068 | 306.825 | 309.0934
5531 | [8 empty] | 8.161215 | 7.079686 | 9.601634 | 8.280845 | 0.7360751 | 307.8305 | 306.8054 | 309.1959
5532 | [8 empty] | 8.178537 | 7.151966 | 9.568826 | 8.299776 | 0.7377579 | 307.847 | 306.8739 | 309.1648
5533 | [8 empty] | 8.35114 | 7.176693 | 9.48238 | 8.336737 | 0.7410433 | 308.0106 | 306.8973 | 309.0828
5534 | [8 empty] | 8.495668 | 7.154542 | 9.517892 | 8.389367 | 0.7457215 | 308.1476 | 306.8763 | 309.1165
5535 | [8 empty] | 8.518237 | 7.117033 | 9.738178 | 8.457816 | 0.7518059 | 308.1689 | 306.8408 | 309.3253
5536 | [8 empty] | 8.614439 | 7.258503 | 9.888533 | 8.587158 | 0.763303 | 308.2601 | 306.9749 | 309.4678
5537 | [8 empty] | 8.748149 | 7.331298 | 9.816414 | 8.631954 | 0.7672848 | 308.3869 | 307.0439 | 309.3994
5538 | [8 empty] | 8.696249 | 7.24952 | 9.644197 | 8.529989 | 0.7582212 | 308.3377 | 306.9664 | 309.2362
5539 | [8 empty] | 8.754267 | 7.202417 | 9.603759 | 8.520148 | 0.7573465 | 308.3927 | 306.9217 | 309.1979
5540 | [8 empty] | 8.853817 | 7.247556 | 9.634506 | 8.578626 | 0.7625446 | 308.487 | 306.9645 | 309.227
5541 | [8 empty] | 8.145793 | 7.270673 | 9.681287 | 8.365918 | 0.7436371 | 307.8159 | 306.9864 | 309.2714
5542 | [8 empty] | 8.973264 | 7.229043 | 9.685698 | 8.629335 | 0.767052 | 308.6003 | 306.947 | 309.2755
5543 | [8 empty] | 8.821363 | 7.227272 | 9.743554 | 8.597397 | 0.764213 | 308.4563 | 306.9453 | 309.3304
5544 | [8 empty] | 8.747216 | 7.238831 | 9.822628 | 8.602891 | 0.7647015 | 308.386 | 306.9562 | 309.4053
5545 | [8 empty] | 13.89478 | 7.315554 | 9.788371 | 10.3329 | 0.9184803 | 313.2652 | 307.029 | 309.3729
5546 | [8 empty] | 9.087206 | 7.293017 | 9.717926 | 8.699383 | 0.7732785 | 308.7083 | 307.0076 | 309.3061
5547 | [8 empty] | 7.997949 | 7.211561 | 9.689465 | 8.299658 | 0.7377474 | 307.6758 | 306.9304 | 309.2791
5548 | [8 empty] | 8.102973 | 7.198779 | 9.701378 | 8.334376 | 0.7408335 | 307.7753 | 306.9183 | 309.2904
5549 | [8 empty] | 8.203457 | 7.340313 | 9.767218 | 8.436996 | 0.7499552 | 307.8706 | 307.0524 | 309.3528
5550 | [8 empty] | 8.254262 | 7.356218 | 9.794971 | 8.468484 | 0.7527541 | 307.9187 | 307.0675 | 309.3791
5551 | [8 empty] | 8.373806 | 7.333133 | 9.861553 | 8.522831 | 0.7575849 | 308.032 | 307.0456 | 309.4422
5552 | [8 empty] | 8.532661 | 7.311111 | 9.944361 | 8.596044 | 0.7640928 | 308.1826 | 307.0247 | 309.5207
5553 | [8 empty] | 8.816437 | 7.356411 | 9.990756 | 8.721201 | 0.7752179 | 308.4516 | 307.0677 | 309.5647
5554 | [8 empty] | 8.971397 | 7.348297 | 9.956821 | 8.758838 | 0.7785634 | 308.5985 | 307.06 | 309.5325
5555 | [8 empty] | 8.926193 | 7.33793 | 10.07208 | 8.778736 | 0.780332 | 308.5556 | 307.0502 | 309.6418
5556 | [8 empty] | 2.69246 | 7.346205 | 10.17112 | 6.736594 | 0.5988084 | 302.6469 | 307.058 | 309.7357
5557 | [8 empty] | 8.339839 | 7.299295 | 10.17189 | 8.603675 | 0.7647711 | 307.9998 | 307.0135 | 309.7364
5558 | [8 empty] | 9.601602 | 7.261207 | 10.07524 | 8.979349 | 0.7981644 | 309.1958 | 306.9774 | 309.6448
5559 | [8 empty] | 9.442908 | 7.342116 | 10.10505 | 8.963358 | 0.796743 | 309.0454 | 307.0541 | 309.673
5560 | [8 empty] | 9.377228 | 7.471769 | 10.18677 | 9.011921 | 0.8010596 | 308.9832 | 307.177 | 309.7505
5561 | [8 empty] | 9.275263 | 7.432812 | 10.13773 | 8.948602 | 0.7954313 | 308.8865 | 307.1401 | 309.704
5562 | [8 empty] | 9.15955 | 7.276468 | 9.907883 | 8.7813 | 0.78056 | 308.7768 | 306.9919 | 309.4861
5563 | [8 empty] | 10.68394 | 7.241085 | 9.846389 | 9.257137 | 0.8228566 | 310.2217 | 306.9584 | 309.4279
5564 | [8 empty] | 8.714794 | 7.199359 | 9.908656 | 8.607603 | 0.7651202 | 308.3553 | 306.9188 | 309.4869
5565 | [8 empty] | 8.76209 | 7.167098 | 9.913453 | 8.614214 | 0.7657079 | 308.4001 | 306.8882 | 309.4914
5566 | [8 empty] | 8.796057 | 7.157085 | 9.901283 | 8.618142 | 0.766057 | 308.4323 | 306.8788 | 309.4799
5567 | [8 empty] | 5.608681 | 7.120124 | 9.932352 | 7.553719 | 0.6714417 | 305.4111 | 306.8437 | 309.5093
5568 | [8 empty] | 8.565823 | 7.04221 | 9.933318 | 8.513784 | 0.7567808 | 308.2141 | 306.7699 | 309.5103
5569 | [8 empty] | 8.911866 | 7.02917 | 9.983737 | 8.641591 | 0.7681414 | 308.5421 | 306.7575 | 309.558
5570 | [8 empty] | 8.852239 | 6.977818 | 9.972114 | 8.600724 | 0.7645088 | 308.4855 | 306.7088 | 309.547
5571 | [8 empty] | 8.68746 | 6.901127 | 9.98422 | 8.524269 | 0.7577128 | 308.3293 | 306.6361 | 309.5585
5572 | [8 empty] | 8.532661 | 6.979685 | 10.04581 | 8.519386 | 0.7572787 | 308.1826 | 306.7106 | 309.6169
5573 | [8 empty] | 8.517239 | 7.033903 | 10.13177 | 8.560972 | 0.7609753 | 308.168 | 306.762 | 309.6984
5574 | [8 empty] | 7.752358 | 6.945203 | 10.13245 | 8.27667 | 0.735704 | 307.443 | 306.6779 | 309.699
5575 | [8 empty] | 8.759772 | 6.873502 | 10.14768 | 8.593651 | 0.7638801 | 308.3979 | 306.61 | 309.7134
5576 | [8 empty] | 8.854461 | 6.884063 | 10.27308 | 8.670535 | 0.7707143 | 308.4876 | 306.62 | 309.8323
5577 | [8 empty] | 8.793449 | 6.875305 | 10.30921 | 8.65932 | 0.7697174 | 308.4298 | 306.6117 | 309.8665
5578 | [8 empty] | 8.754427 | 6.812394 | 10.2274 | 8.598073 | 0.7642731 | 308.3928 | 306.552 | 309.789
5579 | [8 empty] | 8.58498 | 6.799194 | 10.16069 | 8.514953 | 0.7568847 | 308.2322 | 306.5395 | 309.7258
5580 | [8 empty] | 8.396858 | 6.81497 | 10.23783 | 8.483219 | 0.7540639 | 308.0539 | 306.5545 | 309.7989
5581 | [8 empty] | 8.334591 | 6.750803 | 10.28532 | 8.456904 | 0.7517248 | 307.9949 | 306.4937 | 309.8439
5582 | [8 empty] | 8.384978 | 6.820089 | 10.23168 | 8.478915 | 0.7536814 | 308.0426 | 306.5593 | 309.7931
5583 | [8 empty] | 8.324063 | 6.929041 | 10.23026 | 8.494455 | 0.7550627 | 307.9849 | 306.6626 | 309.7917
5584 | [8 empty] | 8.306806 | 6.999968 | 10.31603 | 8.540936 | 0.7591943 | 307.9685 | 306.7298 | 309.873
5585 | [8 empty] | 10.22984 | 6.994366 | 10.37972 | 9.201309 | 0.8178941 | 309.7913 | 306.7245 | 309.9334
5586 | [8 empty] | 7.73275 | 6.95322 | 10.36027 | 8.348747 | 0.7421108 | 307.4244 | 306.6855 | 309.9149
5587 | [8 empty] | 7.614752 | 6.9566 | 10.37923 | 8.316862 | 0.7392766 | 307.3126 | 306.6887 | 309.9329
5588 | [8 empty] | 7.691572 | 7.003542 | 10.42283 | 8.372647 | 0.7442353 | 307.3854 | 306.7332 | 309.9742
5589 | [8 empty] | 8.055419 | 7.020703 | 10.40769 | 8.494605 | 0.755076 | 307.7303 | 306.7495 | 309.9599
5590 | [8 empty] | 7.562787 | 7.03796 | 10.34105 | 8.313932 | 0.7390162 | 307.2633 | 306.7658 | 309.8967
5591 | [8 empty] | 8.599629 | 7.047361 | 10.26336 | 8.636783 | 0.7677141 | 308.2461 | 306.7747 | 309.8231
5592 | [8 empty] | 8.527123 | 7.075533 | 10.17237 | 8.591676 | 0.7637046 | 308.1774 | 306.8015 | 309.7368
5593 | [8 empty] | 8.423162 | 7.121702 | 10.17543 | 8.573432 | 0.7620828 | 308.0788 | 306.8452 | 309.7397
5594 | [8 empty] | 8.394765 | 7.128141 | 10.13377 | 8.552226 | 0.7601978 | 308.0519 | 306.8513 | 309.7003
5595 | [8 empty] | 8.311796 | 7.122152 | 10.0745 | 8.502815 | 0.7558058 | 307.9733 | 306.8456 | 309.6441
5596 | [8 empty] | 10.0235 | 7.27972 | 10.06252 | 9.121913 | 0.8108367 | 309.5957 | 306.995 | 309.6327
5597 | [8 empty] | 8.094248 | 7.294949 | 10.01964 | 8.469611 | 0.7528543 | 307.7671 | 307.0094 | 309.5921
5598 | [8 empty] | 8.071807 | 7.205959 | 9.767283 | 8.34835 | 0.7420755 | 307.7458 | 306.9251 | 309.3529
5599 | [8 empty] | 8.181531 | 7.101064 | 9.716864 | 8.333153 | 0.7407247 | 307.8498 | 306.8257 | 309.3051
5600 | [8 empty] | 8.140835 | 7.172185 | 9.825783 | 8.379601 | 0.7448534 | 307.8112 | 306.8931 | 309.4083
5601 | [8 empty] | 8.543479 | 7.185257 | 9.889145 | 8.539294 | 0.7590483 | 308.1929 | 306.9055 | 309.4684
5602 | [8 empty] | 8.426124 | 7.162494 | 9.889692 | 8.49277 | 0.7549129 | 308.0816 | 306.8839 | 309.4689
5603 | [8 empty] | 8.606841 | 7.200389 | 9.916705 | 8.574645 | 0.7621906 | 308.2529 | 306.9198 | 309.4945
5604 | [8 empty] | 8.75446 | 7.122603 | 10.01442 | 8.630494 | 0.767155 | 308.3929 | 306.8461 | 309.5871
5605 | [8 empty] | 8.881988 | 7.066614 | 10.06954 | 8.672714 | 0.7709079 | 308.5137 | 306.793 | 309.6394
5606 | [8 empty] | 8.978673 | 7.199616 | 10.06275 | 8.747012 | 0.7775121 | 308.6054 | 306.9191 | 309.6329
5607 | [8 empty] | 8.799599 | 7.315522 | 9.999545 | 8.704889 | 0.7737679 | 308.4356 | 307.0289 | 309.573
5608 | [8 empty] | 9.235018 | 7.341923 | 9.991625 | 8.856188 | 0.7872168 | 308.8484 | 307.054 | 309.5655
5609 | [8 empty] | 9.341973 | 7.201322 | 9.925848 | 8.823048 | 0.7842709 | 308.9497 | 306.9207 | 309.5032
5610 | [8 empty] | 9.312127 | 7.18516 | 11.08204 | 9.193109 | 0.8171653 | 308.9214 | 306.9054 | 310.5991
5611 | [8 empty] | 9.291136 | 7.212655 | 9.816382 | 8.773391 | 0.779857 | 308.9016 | 306.9314 | 309.3994
5612 | [8 empty] | 9.253466 | 7.217839 | 9.709684 | 8.726996 | 0.775733 | 308.8658 | 306.9363 | 309.2983
5613 | [8 empty] | 9.318212 | 7.065069 | 9.821437 | 8.734906 | 0.7764361 | 308.9272 | 306.7915 | 309.4042
5614 | [8 empty] | 9.380769 | 7.07344 | 9.909042 | 8.78775 | 0.7811334 | 308.9865 | 306.7995 | 309.4872
5615 | [8 empty] | 9.371754 | 7.098681 | 9.846839 | 8.772425 | 0.7797711 | 308.978 | 306.8234 | 309.4283
5616 | [8 empty] | 9.16834 | 7.150034 | 9.865738 | 8.728037 | 0.7758256 | 308.7852 | 306.8721 | 309.4462
5617 | [8 empty] | 9.12362 | 7.179204 | 9.95563 | 8.752818 | 0.7780282 | 308.7428 | 306.8997 | 309.5314
5618 | [8 empty] | 9.107554 | 7.147941 | 9.960749 | 8.738748 | 0.7767776 | 308.7275 | 306.8701 | 309.5363
5619 | [8 empty] | 9.08785 | 7.229848 | 10.03013 | 8.78261 | 0.7806764 | 308.7089 | 306.9477 | 309.602
5620 | [8 empty] | 9.077289 | 7.304092 | 10.20908 | 8.863486 | 0.7878654 | 308.6989 | 307.0181 | 309.7716
5621 | [8 empty] | 9.159743 | 7.229494 | 10.2546 | 8.88128 | 0.7894471 | 308.777 | 306.9474 | 309.8148
5622 | [8 empty] | 9.376938 | 7.089184 | 10.10653 | 8.857551 | 0.7873379 | 308.9829 | 306.8144 | 309.6744
5623 | [8 empty] | 8.776128 | 7.069673 | 10.0621 | 8.635968 | 0.7676416 | 308.4134 | 306.7959 | 309.6323
5624 | [8 empty] | 9.372237 | 7.082487 | 10.12044 | 8.858389 | 0.7874123 | 308.9784 | 306.808 | 309.6876
5625 | [8 empty] | 9.220948 | 7.050838 | 10.10174 | 8.791174 | 0.7814377 | 308.835 | 306.778 | 309.6699
5626 | [8 empty] | 9.05501 | 7.061044 | 10.10966 | 8.741903 | 0.7770581 | 308.6777 | 306.7877 | 309.6774
5627 | [8 empty] | 8.990424 | 7.088958 | 10.18683 | 8.755404 | 0.7782581 | 308.6165 | 306.8142 | 309.7505
5628 | [8 empty] | 8.985241 | 7.058726 | 10.3349 | 8.792955 | 0.781596 | 308.6116 | 306.7855 | 309.8909
5629 | [8 empty] | 8.467818 | 7.053929 | 10.43046 | 8.650735 | 0.7689542 | 308.1212 | 306.781 | 309.9815
5630 | [8 empty] | 9.220304 | 7.145527 | 10.41954 | 8.928458 | 0.7936407 | 308.8344 | 306.8678 | 309.9711
5631 | [8 empty] | 9.214992 | 7.204478 | 10.44578 | 8.955084 | 0.7960075 | 308.8294 | 306.9237 | 309.996
5632 | [8 empty] | 9.085821 | 7.177465 | 10.53197 | 8.931753 | 0.7939336 | 308.7069 | 306.8981 | 310.0777
5633 | [8 empty] | 9.137013 | 7.175759 | 10.36642 | 8.893064 | 0.7904945 | 308.7555 | 306.8965 | 309.9208
5634 | [8 empty] | 10.04707 | 7.26565 | 10.08808 | 9.1336 | 0.8118756 | 309.6181 | 306.9817 | 309.657
5635 | [8 empty] | 8.745058 | 7.275534 | 9.860812 | 8.627135 | 0.7668564 | 308.3839 | 306.991 | 309.4415
5636 | [8 empty] | 8.744962 | 7.338832 | 9.803471 | 8.629088 | 0.7670301 | 308.3839 | 307.051 | 309.3872
5637 | [8 empty] | 8.810771 | 7.305412 | 9.796388 | 8.637524 | 0.7677799 | 308.4462 | 307.0193 | 309.3805
5638 | [8 empty] | 8.956104 | 7.28265 | 9.753535 | 8.664096 | 0.7701419 | 308.584 | 306.9978 | 309.3398
5639 | [8 empty] | 9.039105 | 7.271961 | 9.624397 | 8.645154 | 0.7684581 | 308.6627 | 306.9876 | 309.2174
5640 | [8 empty] | 7.123118 | 7.294594 | 9.592394 | 8.003369 | 0.7114106 | 306.8466 | 307.0091 | 309.1871
5641 | [8 empty] | 9.446224 | 7.25084 | 9.460068 | 8.719044 | 0.7750261 | 309.0486 | 306.9676 | 309.0617
5642 | [8 empty] | 9.56638 | 7.208438 | 9.357298 | 8.710705 | 0.7742849 | 309.1624 | 306.9274 | 308.9643
5643 | [8 empty] | 9.462451 | 7.310242 | 9.429836 | 8.734176 | 0.7763712 | 309.0639 | 307.0239 | 309.033
5644 | [8 empty] | 9.333924 | 7.295464 | 9.575072 | 8.73482 | 0.7764285 | 308.9421 | 307.0099 | 309.1707
5645 | [8 empty] | 9.54146 | 7.20612 | 9.509875 | 8.752485 | 0.7779987 | 309.1388 | 306.9252 | 309.1089
5646 | [8 empty] | 8.89667 | 7.133872 | 9.478195 | 8.502912 | 0.7558144 | 308.5276 | 306.8568 | 309.0789
5647 | [8 empty] | 8.976355 | 7.204091 | 9.462193 | 8.547546 | 0.7597819 | 308.6032 | 306.9233 | 309.0637
5648 | [8 empty] | 9.095899 | 7.163653 | 9.551054 | 8.603535 | 0.7647587 | 308.7165 | 306.885 | 309.1479
5649 | [8 empty] | 9.123555 | 7.148328 | 9.633605 | 8.635163 | 0.76757 | 308.7427 | 306.8705 | 309.2262
5650 | [8 empty] | 9.073329 | 7.183325 | 9.495065 | 8.583907 | 0.7630139 | 308.6951 | 306.9036 | 309.0948
5651 | [8 empty] | 8.78701 | 7.185257 | 9.365122 | 8.445796 | 0.7507374 | 308.4237 | 306.9055 | 308.9717
5652 | [8 empty] | 9.118855 | 7.131006 | 9.468504 | 8.572788 | 0.7620256 | 308.7383 | 306.854 | 309.0697
5653 | [8 empty] | 9.180896 | 7.18838 | 9.505561 | 8.624946 | 0.7666618 | 308.7971 | 306.9084 | 309.1048
5654 | [8 empty] | 9.26158 | 7.236126 | 9.478034 | 8.65858 | 0.7696515 | 308.8735 | 306.9537 | 309.0787
5655 | [8 empty] | 9.243228 | 7.210048 | 9.434408 | 8.629228 | 0.7670425 | 308.8561 | 306.929 | 309.0374
5656 | [8 empty] | 8.244507 | 7.089473 | 9.454691 | 8.26289 | 0.7344792 | 307.9095 | 306.8147 | 309.0566
5657 | [8 empty] | 9.378419 | 7.142211 | 9.447093 | 8.655908 | 0.769414 | 308.9843 | 306.8647 | 309.0494
5658 | [8 empty] | 9.4856 | 7.201773 | 9.399443 | 8.695605 | 0.7729427 | 309.0859 | 306.9211 | 309.0042
5659 | [8 empty] | 9.473172 | 7.184806 | 9.313963 | 8.657313 | 0.769539 | 309.0741 | 306.905 | 308.9232
5660 | [8 empty] | 9.362482 | 7.101579 | 9.32858 | 8.597547 | 0.7642264 | 308.9692 | 306.8261 | 308.937
5661 | [8 empty] | 9.212513 | 7.151773 | 9.402341 | 8.588875 | 0.7634556 | 308.827 | 306.8737 | 309.007
5662 | [8 empty] | 8.125027 | 7.127529 | 9.407653 | 8.22007 | 0.7306729 | 307.7962 | 306.8507 | 309.012
5663 | [8 empty] | 9.074038 | 7.142017 | 9.341426 | 8.51916 | 0.7572587 | 308.6958 | 306.8645 | 308.9492
5664 | [8 empty] | 8.966793 | 7.15422 | 9.425715 | 8.515576 | 0.7569401 | 308.5941 | 306.876 | 309.0291
5665 | [8 empty] | 8.693609 | 7.163267 | 10.27289 | 8.709922 | 0.7742153 | 308.3352 | 306.8846 | 309.8321
5666 | [8 empty] | 8.509255 | 7.210402 | 9.193582 | 8.304413 | 0.73817 | 308.1604 | 306.9293 | 308.8091
5667 | [8 empty] | 9.279545 | 7.242308 | 9.050728 | 8.524194 | 0.7577061 | 308.8906 | 306.9595 | 308.6737
5668 | [8 empty] | 7.958284 | 7.049132 | 9.135951 | 8.047789 | 0.715359 | 307.6382 | 306.7764 | 308.7545
5669 | [8 empty] | 7.935006 | 6.88828 | 9.272462 | 8.031916 | 0.7139481 | 307.6161 | 306.624 | 308.8839
5670 | [8 empty] | 7.952649 | 6.95528 | 9.286242 | 8.064724 | 0.7168643 | 307.6328 | 306.6875 | 308.8969
5671 | [8 empty] | 7.947079 | 6.940309 | 9.181057 | 8.022815 | 0.7131391 | 307.6276 | 306.6733 | 308.7972
5672 | [8 empty] | 8.042863 | 6.79356 | 9.206653 | 8.014358 | 0.7123874 | 307.7184 | 306.5342 | 308.8215
5673 | [8 empty] | 8.065046 | 6.793238 | 9.33563 | 8.064638 | 0.7168567 | 307.7394 | 306.5339 | 308.9437
5674 | [8 empty] | 8.119361 | 6.81175 | 9.376069 | 8.102393 | 0.7202127 | 307.7909 | 306.5514 | 308.9821
5675 | [8 empty] | 8.20233 | 6.775852 | 9.356687 | 8.111623 | 0.7210331 | 307.8695 | 306.5174 | 308.9637
5676 | [8 empty] | 8.289774 | 6.824597 | 9.519309 | 8.211227 | 0.7298868 | 307.9524 | 306.5636 | 309.1178
5677 | [8 empty] | 8.297147 | 6.91848 | 9.436243 | 8.21729 | 0.7304258 | 307.9594 | 306.6526 | 309.0391
5678 | [8 empty] | 8.547632 | 6.906471 | 9.317504 | 8.257203 | 0.7339736 | 308.1968 | 306.6412 | 308.9265
5679 | [8 empty] | 8.652688 | 6.823116 | 9.215249 | 8.230351 | 0.7315868 | 308.2964 | 306.5622 | 308.8296
5680 | [8 empty] | 8.648181 | 6.841339 | 9.187818 | 8.225779 | 0.7311804 | 308.2921 | 306.5795 | 308.8036
5681 | [8 empty] | 8.642546 | 6.953767 | 9.219113 | 8.271809 | 0.7352719 | 308.2868 | 306.686 | 308.8333
5682 | [8 empty] | 8.718947 | 7.032808 | 9.343454 | 8.36507 | 0.7435618 | 308.3592 | 306.761 | 308.9511
5683 | [8 empty] | 8.809708 | 6.932936 | 9.402695 | 8.38178 | 0.7450471 | 308.4452 | 306.6663 | 309.0073
5684 | [8 empty] | 12.28752 | 6.903702 | 9.550797 | 9.580675 | 0.8516155 | 311.7417 | 306.6386 | 309.1477
5685 | [8 empty] | 8.413246 | 6.930006 | 9.731255 | 8.358169 | 0.7429484 | 308.0694 | 306.6635 | 309.3187
5686 | [8 empty] | 8.299401 | 6.87347 | 9.799157 | 8.324009 | 0.7399119 | 307.9615 | 306.6099 | 309.3831
5687 | [8 empty] | 8.403072 | 6.835672 | 9.791655 | 8.343466 | 0.7416415 | 308.0598 | 306.5741 | 309.376
5688 | [8 empty] | 8.459705 | 6.820314 | 9.931579 | 8.403866 | 0.7470103 | 308.1135 | 306.5595 | 309.5086
5689 | [8 empty] | 8.483852 | 6.829523 | 9.963936 | 8.42577 | 0.7489574 | 308.1364 | 306.5683 | 309.5393
5690 | [8 empty] | 8.500884 | 7.011817 | 9.95241 | 8.48837 | 0.7545218 | 308.1525 | 306.7411 | 309.5284
5691 | [8 empty] | 8.570427 | 7.044528 | 9.902023 | 8.505659 | 0.7560586 | 308.2184 | 306.7721 | 309.4806
5692 | [8 empty] | 8.653525 | 6.995075 | 9.974303 | 8.540968 | 0.7591971 | 308.2972 | 306.7252 | 309.5491
5693 | [8 empty] | 8.678799 | 7.013426 | 10.11951 | 8.603911 | 0.7647921 | 308.3211 | 306.7426 | 309.6867
5694 | [8 empty] | 8.659449 | 7.06626 | 10.19102 | 8.638908 | 0.7679029 | 308.3028 | 306.7927 | 309.7545
5695 | [8 empty] | 7.554449 | 7.058243 | 10.07521 | 8.229299 | 0.7314933 | 307.2554 | 306.7851 | 309.6447
5696 | [8 empty] | 8.699276 | 7.030877 | 9.965353 | 8.565168 | 0.7613483 | 308.3405 | 306.7591 | 309.5406
5697 | [8 empty] | 8.744897 | 6.9887 | 9.87514 | 8.536246 | 0.7587774 | 308.3838 | 306.7191 | 309.4551
5698 | [8 empty] | 8.64187 | 7.002222 | 9.742428 | 8.462173 | 0.7521932 | 308.2861 | 306.732 | 309.3293
5699 | [8 empty] | 8.601207 | 6.925435 | 9.728744 | 8.418462 | 0.7483077 | 308.2476 | 306.6592 | 309.3163
5700 | [8 empty] | 8.595186 | 7.037992 | 9.818475 | 8.483884 | 0.754123 | 308.2419 | 306.7659 | 309.4014
5701 | [8 empty] | 8.727222 | 7.051997 | 9.916415 | 8.565211 | 0.7613521 | 308.367 | 306.7791 | 309.4942
5702 | [8 empty] | 8.632887 | 6.963909 | 9.971599 | 8.522798 | 0.7575821 | 308.2776 | 306.6956 | 309.5465
5703 | [8 empty] | 8.639198 | 6.824146 | 9.900896 | 8.454747 | 0.751533 | 308.2836 | 306.5632 | 309.4795
5704 | [8 empty] | 8.62207 | 6.837861 | 9.905372 | 8.455101 | 0.7515645 | 308.2674 | 306.5762 | 309.4838
5705 | [8 empty] | 8.537555 | 6.855247 | 9.932449 | 8.44175 | 0.7503778 | 308.1873 | 306.5927 | 309.5094
5706 | [8 empty] | 8.434656 | 6.77231 | 10.01835 | 8.408438 | 0.7474167 | 308.0897 | 306.514 | 309.5909
5707 | [8 empty] | 8.481856 | 6.65927 | 10.00772 | 8.38295 | 0.7451511 | 308.1345 | 306.4069 | 309.5808
5708 | [8 empty] | 8.596506 | 6.725014 | 10.05341 | 8.45831 | 0.7518498 | 308.2431 | 306.4692 | 309.6241
5709 | [8 empty] | 8.493736 | 6.789921 | 10.29475 | 8.526136 | 0.7578788 | 308.1457 | 306.5307 | 309.8528
5710 | [8 empty] | 8.332209 | 6.785092 | 10.14282 | 8.420039 | 0.7484479 | 307.9926 | 306.5262 | 309.7088
5711 | [8 empty] | 8.372776 | 6.753669 | 10.07424 | 8.400228 | 0.7466869 | 308.0311 | 306.4964 | 309.6438
5712 | [8 empty] | 8.399498 | 6.68889 | 10.0932 | 8.393864 | 0.7461212 | 308.0564 | 306.435 | 309.6618
5713 | [8 empty] | 8.385203 | 6.743012 | 10.14005 | 8.422755 | 0.7486893 | 308.0428 | 306.4863 | 309.7062
5714 | [8 empty] | 8.32284 | 6.747036 | 10.06693 | 8.378936 | 0.7447943 | 307.9837 | 306.4901 | 309.6369
5715 | [8 empty] | 8.271744 | 6.670957 | 9.876556 | 8.273086 | 0.7353854 | 307.9353 | 306.418 | 309.4565
5716 | [8 empty] | 8.299852 | 6.617447 | 9.719053 | 8.212117 | 0.729966 | 307.9619 | 306.3672 | 309.3072
5717 | [8 empty] | 8.457902 | 6.702284 | 9.685988 | 8.282058 | 0.7361829 | 308.1118 | 306.4477 | 309.2758
5718 | [8 empty] | 8.596667 | 6.801158 | 9.705177 | 8.367667 | 0.7437926 | 308.2433 | 306.5414 | 309.294
5719 | [8 empty] | 8.436298 | 6.804538 | 9.822016 | 8.354284 | 0.742603 | 308.0913 | 306.5446 | 309.4048
5720 | [8 empty] | 8.375158 | 6.752349 | 9.962455 | 8.363321 | 0.7434063 | 308.0333 | 306.4951 | 309.5379
5721 | [8 empty] | 8.466691 | 6.749226 | 10.05354 | 8.423152 | 0.7487246 | 308.1201 | 306.4922 | 309.6242
5722 | [8 empty] | 8.557806 | 6.763263 | 10.06951 | 8.463525 | 0.7523134 | 308.2065 | 306.5055 | 309.6393
5723 | [8 empty] | 8.612153 | 6.776592 | 10.01236 | 8.467035 | 0.7526253 | 308.258 | 306.5181 | 309.5852
5724 | [8 empty] | 8.600724 | 6.867997 | 9.933575 | 8.467432 | 0.7526606 | 308.2471 | 306.6047 | 309.5105
5725 | [8 empty] | 8.541225 | 6.841145 | 9.917349 | 8.43324 | 0.7496213 | 308.1907 | 306.5793 | 309.4951
5726 | [8 empty] | 8.448565 | 6.752606 | 9.959944 | 8.387038 | 0.7455145 | 308.1029 | 306.4954 | 309.5355
5727 | [8 empty] | 8.474773 | 6.749676 | 9.95299 | 8.39248 | 0.7459982 | 308.1277 | 306.4926 | 309.5289
5728 | [8 empty] | 8.53514 | 6.867739 | 9.940691 | 8.447857 | 0.7509206 | 308.185 | 306.6045 | 309.5172
5729 | [8 empty] | 8.560704 | 6.895299 | 9.998579 | 8.484861 | 0.7542098 | 308.2092 | 306.6306 | 309.5721
5730 | [8 empty] | 8.508933 | 6.830263 | 10.0499 | 8.463032 | 0.7522695 | 308.1601 | 306.569 | 309.6208
5731 | [8 empty] | 8.471553 | 6.815968 | 9.949899 | 8.412473 | 0.7477754 | 308.1247 | 306.5554 | 309.526
5732 | [8 empty] | 8.524322 | 6.840791 | 9.955791 | 8.440301 | 0.750249 | 308.1747 | 306.5789 | 309.5316
5733 | [8 empty] | 8.633435 | 6.854217 | 10.00392 | 8.497192 | 0.7553059 | 308.2781 | 306.5917 | 309.5772
5734 | [8 empty] | 8.808388 | 6.834191 | 9.902474 | 8.515018 | 0.7568905 | 308.444 | 306.5727 | 309.481
5735 | [8 empty] | 8.714891 | 6.821377 | 9.889048 | 8.475105 | 0.7533427 | 308.3553 | 306.5605 | 309.4683
5736 | [8 empty] | 8.654008 | 6.78287 | 9.865964 | 8.434281 | 0.7497138 | 308.2976 | 306.524 | 309.4464
5737 | [8 empty] | 8.656133 | 6.834803 | 9.986377 | 8.492438 | 0.7548833 | 308.2997 | 306.5733 | 309.5605
5738 | [8 empty] | 8.652559 | 6.837539 | 10.05788 | 8.515994 | 0.7569773 | 308.2963 | 306.5759 | 309.6283
5739 | [8 empty] | 8.782438 | 6.6924 | 9.985218 | 8.486685 | 0.754372 | 308.4194 | 306.4383 | 309.5594
5740 | [8 empty] | 8.850211 | 6.623919 | 9.859203 | 8.444444 | 0.7506172 | 308.4836 | 306.3734 | 309.44
5741 | [8 empty] | 8.880733 | 6.724821 | 9.807818 | 8.471124 | 0.7529888 | 308.5125 | 306.469 | 309.3913
5742 | [8 empty] | 8.929928 | 6.799484 | 9.667733 | 8.465715 | 0.752508 | 308.5592 | 306.5398 | 309.2585
5743 | [8 empty] | 8.969046 | 6.809593 | 9.476263 | 8.418301 | 0.7482934 | 308.5963 | 306.5494 | 309.077
5744 | [8 empty] | 8.731246 | 6.767642 | 9.395451 | 8.298113 | 0.73761 | 308.3708 | 306.5096 | 309.0004
5745 | [8 empty] | 8.841969 | 6.779297 | 9.442554 | 8.354606 | 0.7426317 | 308.4758 | 306.5207 | 309.0451
5746 | [8 empty] | 8.785529 | 6.759142 | 9.454241 | 8.332971 | 0.7407085 | 308.4223 | 306.5016 | 309.0562
5747 | [8 empty] | 8.678284 | 6.828363 | 9.442586 | 8.316411 | 0.7392365 | 308.3206 | 306.5672 | 309.0451
5748 | [8 empty] | 8.69992 | 6.90924 | 9.442393 | 8.350517 | 0.7422682 | 308.3412 | 306.6438 | 309.0449
5749 | [8 empty] | 8.607614 | 6.860656 | 9.547223 | 8.338498 | 0.7411998 | 308.2537 | 306.5978 | 309.1443
5750 | [8 empty] | 9.667443 | 6.726173 | 9.668827 | 8.687481 | 0.7722205 | 309.2582 | 306.4703 | 309.2596
5751 | [8 empty] | 8.425352 | 6.762233 | 9.717347 | 8.301644 | 0.7379239 | 308.0809 | 306.5045 | 309.3055
5752 | [8 empty] | 8.35011 | 6.88358 | 9.709427 | 8.314372 | 0.7390553 | 308.0096 | 306.6195 | 309.298
5753 | [8 empty] | 8.464599 | 6.879555 | 9.837309 | 8.393821 | 0.7461174 | 308.1181 | 306.6157 | 309.4193
5754 | [8 empty] | 8.528959 | 6.842884 | 9.878198 | 8.41668 | 0.7481494 | 308.1791 | 306.5809 | 309.458
5755 | [8 empty] | 8.504329 | 6.820701 | 9.799801 | 8.374943 | 0.7444394 | 308.1558 | 306.5599 | 309.3837
5756 | [8 empty] | 8.522841 | 6.866548 | 9.88834 | 8.42591 | 0.7489698 | 308.1733 | 306.6034 | 309.4676
5757 | [8 empty] | 8.565211 | 6.925435 | 10.02936 | 8.506668 | 0.7561483 | 308.2135 | 306.6592 | 309.6013
5758 | [8 empty] | 8.510639 | 6.939891 | 10.10927 | 8.519933 | 0.7573274 | 308.1617 | 306.6729 | 309.677
5759 | [8 empty] | 8.454682 | 6.939182 | 10.11368 | 8.502515 | 0.7557791 | 308.1087 | 306.6722 | 309.6812
5760 | [8 empty] | 8.424772 | 6.972602 | 10.05074 | 8.482704 | 0.7540181 | 308.0804 | 306.7039 | 309.6216
5761 | [8 empty] | 8.335364 | 7.024115 | 10.03477 | 8.464749 | 0.7524221 | 307.9956 | 306.7527 | 309.6064
5762 | [8 empty] | 8.325576 | 6.968223 | 9.934026 | 8.409275 | 0.7474911 | 307.9863 | 306.6997 | 309.5109
5763 | [8 empty] | 8.301429 | 6.890759 | 9.750155 | 8.314114 | 0.7390324 | 307.9634 | 306.6263 | 309.3366
5764 | [8 empty] | 8.197404 | 6.91246 | 9.616219 | 8.242027 | 0.7326247 | 307.8648 | 306.6469 | 309.2097
5765 | [8 empty] | 8.074286 | 7.022345 | 9.579709 | 8.225446 | 0.7311508 | 307.7481 | 306.751 | 309.1751
5766 | [8 empty] | 8.48881 | 7.0472 | 9.525941 | 8.353984 | 0.7425763 | 308.1411 | 306.7746 | 309.1241
5767 | [8 empty] | 8.019617 | 6.931101 | 9.52475 | 8.158489 | 0.7251991 | 307.6963 | 306.6646 | 309.123
5768 | [8 empty] | 7.958702 | 6.908177 | 9.497094 | 8.121324 | 0.7218955 | 307.6386 | 306.6428 | 309.0968
5769 | [8 empty] | 7.95339 | 6.877237 | 9.400956 | 8.077194 | 0.7179728 | 307.6335 | 306.6135 | 309.0056
5770 | [8 empty] | 7.89489 | 6.860592 | 9.395161 | 8.050214 | 0.7155746 | 307.5781 | 306.5977 | 309.0002
5771 | [8 empty] | 7.782686 | 6.949904 | 9.360937 | 8.031176 | 0.7138823 | 307.4717 | 306.6824 | 308.9677
5772 | [8 empty] | 7.939868 | 6.965486 | 9.193131 | 8.032828 | 0.7140292 | 307.6207 | 306.6971 | 308.8087
5773 | [8 empty] | 7.827214 | 6.921829 | 9.187786 | 7.978943 | 0.7092394 | 307.5139 | 306.6558 | 308.8036
5774 | [8 empty] | 7.988258 | 6.917772 | 9.265572 | 8.057201 | 0.7161956 | 307.6666 | 306.6519 | 308.8773
5775 | [8 empty] | 8.183624 | 7.006086 | 9.274265 | 8.154658 | 0.7248585 | 307.8518 | 306.7356 | 308.8856
5776 | [8 empty] | 8.171518 | 7.068739 | 9.273589 | 8.171282 | 0.7263362 | 307.8403 | 306.795 | 308.8849
5777 | [8 empty] | 8.422679 | 7.01275 | 9.529708 | 8.321713 | 0.7397078 | 308.0784 | 306.7419 | 309.1277
5778 | [8 empty] | 8.476543 | 6.993368 | 9.715769 | 8.395227 | 0.7462424 | 308.1294 | 306.7236 | 309.304
5779 | [8 empty] | 8.621909 | 6.982615 | 9.802699 | 8.469074 | 0.7528066 | 308.2672 | 306.7134 | 309.3864
5780 | [8 empty] | 8.63469 | 6.84649 | 9.908495 | 8.463225 | 0.7522867 | 308.2793 | 306.5844 | 309.4867
5781 | [8 empty] | 8.682663 | 6.800031 | 10.10731 | 8.53 | 0.7582222 | 308.3248 | 306.5403 | 309.6752
5782 | [8 empty] | 8.813507 | 6.759722 | 10.2612 | 8.611477 | 0.7654646 | 308.4488 | 306.5021 | 309.821
5783 | [8 empty] | 9.37066 | 6.748485 | 10.26661 | 8.795252 | 0.7818002 | 308.9769 | 306.4915 | 309.8262
5784 | [8 empty] | 8.848086 | 6.791853 | 10.16162 | 8.60052 | 0.7644906 | 308.4816 | 306.5326 | 309.7267
5785 | [8 empty] | 8.810094 | 6.748614 | 10.15238 | 8.570363 | 0.76181 | 308.4456 | 306.4916 | 309.7179
5786 | [8 empty] | 8.832567 | 6.699354 | 10.13718 | 8.556368 | 0.7605661 | 308.4669 | 306.4449 | 309.7035
5787 | [8 empty] | 8.885369 | 6.770378 | 9.997195 | 8.550981 | 0.7600872 | 308.5169 | 306.5122 | 309.5708
5788 | [8 empty] | 8.92439 | 6.912009 | 9.878939 | 8.571779 | 0.7619359 | 308.5539 | 306.6465 | 309.4587
5789 | [8 empty] | 8.78173 | 6.881197 | 9.823658 | 8.495528 | 0.7551581 | 308.4187 | 306.6172 | 309.4063
5790 | [8 empty] | 8.739456 | 6.706759 | 9.753117 | 8.399777 | 0.7466469 | 308.3786 | 306.4519 | 309.3394
5791 | [8 empty] | 8.890295 | 6.670828 | 9.768056 | 8.44306 | 0.7504942 | 308.5216 | 306.4178 | 309.3536
5792 | [8 empty] | 8.911351 | 6.719155 | 9.651957 | 8.427487 | 0.74911 | 308.5416 | 306.4637 | 309.2436
5793 | [8 empty] | 8.921364 | 6.707113 | 9.533829 | 8.387436 | 0.7455498 | 308.5511 | 306.4522 | 309.1316
5794 | [8 empty] | 8.76473 | 6.643333 | 9.520822 | 8.309628 | 0.7386336 | 308.4026 | 306.3918 | 309.1193
5795 | [8 empty] | 9.016471 | 6.63802 | 9.587178 | 8.41389 | 0.7479013 | 308.6412 | 306.3867 | 309.1822
5796 | [8 empty] | 8.982987 | 6.632773 | 9.51332 | 8.37636 | 0.7445653 | 308.6095 | 306.3818 | 309.1122
5797 | [8 empty] | 8.950308 | 6.541175 | 9.365315 | 8.285599 | 0.7364977 | 308.5785 | 306.295 | 308.9719
5798 | [8 empty] | 9.008165 | 6.62276 | 9.487306 | 8.372743 | 0.7442439 | 308.6333 | 306.3723 | 309.0875
5799 | [8 empty] | 9.712002 | 6.743591 | 9.478066 | 8.644553 | 0.7684047 | 309.3005 | 306.4868 | 309.0787
5800 | [8 empty] | 8.936689 | 6.871925 | 9.430802 | 8.413139 | 0.7478345 | 308.5656 | 306.6085 | 309.0339
5801 | [8 empty] | 8.771363 | 6.833772 | 9.539238 | 8.381458 | 0.7450185 | 308.4089 | 306.5723 | 309.1367
5802 | [8 empty] | 8.831859 | 6.873148 | 9.719085 | 8.474698 | 0.7533064 | 308.4662 | 306.6096 | 309.3072
5803 | [8 empty] | 8.941551 | 6.931391 | 9.679355 | 8.517432 | 0.7571051 | 308.5702 | 306.6648 | 309.2695
5804 | [8 empty] | 9.040457 | 7.003252 | 9.662131 | 8.568613 | 0.7616545 | 308.6639 | 306.7329 | 309.2532
5805 | [8 empty] | 9.003142 | 7.000548 | 9.825268 | 8.609653 | 0.7653025 | 308.6286 | 306.7304 | 309.4078
5806 | [8 empty] | 8.975003 | 6.975854 | 9.986313 | 8.645723 | 0.7685087 | 308.6019 | 306.707 | 309.5605
5807 | [8 empty] | 9.061964 | 6.97624 | 9.949641 | 8.662615 | 0.7700102 | 308.6843 | 306.7073 | 309.5257
5808 | [8 empty] | 9.094868 | 7.012299 | 9.894296 | 8.667155 | 0.7704138 | 308.7155 | 306.7415 | 309.4733
5809 | [8 empty] | 8.981281 | 7.011559 | 9.90505 | 8.63263 | 0.7673449 | 308.6078 | 306.7408 | 309.4835
5810 | [8 empty] | 8.838588 | 6.965004 | 9.855597 | 8.553063 | 0.7602722 | 308.4726 | 306.6967 | 309.4366
5811 | [8 empty] | 8.861866 | 7.083904 | 9.846453 | 8.597407 | 0.764214 | 308.4947 | 306.8094 | 309.4279
5812 | [8 empty] | 8.893353 | 7.194787 | 9.792492 | 8.626877 | 0.7668336 | 308.5245 | 306.9145 | 309.3768
5813 | [8 empty] | 8.85665 | 7.075307 | 9.710811 | 8.547589 | 0.7597857 | 308.4897 | 306.8012 | 309.2993
5814 | [8 empty] | 8.804975 | 6.958757 | 9.732865 | 8.498866 | 0.7554548 | 308.4407 | 306.6908 | 309.3203
5815 | [8 empty] | 8.829541 | 6.981842 | 9.695228 | 8.502204 | 0.7557514 | 308.464 | 306.7126 | 309.2846
5816 | [8 empty] | 8.846991 | 7.065487 | 9.619761 | 8.510746 | 0.7565108 | 308.4806 | 306.7919 | 309.213
5817 | [8 empty] | 8.720976 | 7.035416 | 9.653856 | 8.470083 | 0.7528962 | 308.3611 | 306.7634 | 309.2454
5818 | [8 empty] | 8.859709 | 6.982357 | 9.650733 | 8.4976 | 0.7553422 | 308.4926 | 306.7131 | 309.2424
5819 | [8 empty] | 8.997475 | 6.97492 | 9.619342 | 8.530579 | 0.7582737 | 308.6232 | 306.7061 | 309.2126
5820 | [8 empty] | 8.977643 | 6.928203 | 9.557171 | 8.487673 | 0.7544598 | 308.6044 | 306.6618 | 309.1537
5821 | [8 empty] | 8.879219 | 7.00087 | 9.70698 | 8.529023 | 0.7581354 | 308.5111 | 306.7307 | 309.2957
5822 | [8 empty] | 8.93025 | 7.023246 | 9.845423 | 8.59964 | 0.7644124 | 308.5595 | 306.7519 | 309.4269
5823 | [8 empty] | 9.186756 | 7.035931 | 9.893008 | 8.705232 | 0.7737984 | 308.8026 | 306.7639 | 309.472
5824 | [8 empty] | 9.214734 | 6.897682 | 9.796549 | 8.636322 | 0.767673 | 308.8291 | 306.6329 | 309.3806
5825 | [8 empty] | 9.086852 | 6.822697 | 9.958334 | 8.622628 | 0.7664558 | 308.7079 | 306.5618 | 309.534
5826 | [8 empty] | 8.931892 | 6.876915 | 10.12775 | 8.645519 | 0.7684906 | 308.561 | 306.6132 | 309.6945
5827 | [8 empty] | 8.502912 | 6.928332 | 10.12125 | 8.517497 | 0.7571108 | 308.1544 | 306.6619 | 309.6884
5828 | [8 empty] | 8.987881 | 6.890631 | 10.07823 | 8.652248 | 0.7690887 | 308.6141 | 306.6262 | 309.6476
5829 | [8 empty] | 8.9345 | 6.890695 | 10.08515 | 8.636783 | 0.7677141 | 308.5635 | 306.6263 | 309.6542
5830 | [8 empty] | 8.847184 | 6.872279 | 10.22141 | 8.646957 | 0.7686184 | 308.4807 | 306.6088 | 309.7833
5831 | [8 empty] | 8.831344 | 6.877591 | 10.17292 | 8.627285 | 0.7668698 | 308.4657 | 306.6138 | 309.7374
5832 | [8 empty] | 8.761897 | 6.831712 | 10.19494 | 8.596184 | 0.7641052 | 308.3999 | 306.5703 | 309.7582
5833 | [8 empty] | 8.79522 | 6.758176 | 10.22646 | 8.593286 | 0.7638477 | 308.4315 | 306.5006 | 309.7881
5834 | [8 empty] | 8.721137 | 6.792883 | 10.26568 | 8.593233 | 0.7638429 | 308.3613 | 306.5335 | 309.8253
5835 | [8 empty] | 8.77265 | 6.829007 | 10.26191 | 8.62119 | 0.766328 | 308.4101 | 306.5678 | 309.8217
5836 | [8 empty] | 8.832567 | 6.76278 | 10.11523 | 8.570191 | 0.7617948 | 308.4669 | 306.505 | 309.6827
5837 | [8 empty] | 8.767918 | 6.623275 | 9.923047 | 8.43808 | 0.7500515 | 308.4056 | 306.3728 | 309.5005
5838 | [8 empty] | 9.815255 | 6.554633 | 9.994587 | 8.788158 | 0.7811696 | 309.3983 | 306.3077 | 309.5683
5839 | [8 empty] | 8.746572 | 6.703378 | 9.867509 | 8.439153 | 0.7501469 | 308.3854 | 306.4487 | 309.4479
5840 | [8 empty] | 8.52194 | 6.669476 | 9.757302 | 8.316239 | 0.7392213 | 308.1725 | 306.4166 | 309.3434
5841 | [8 empty] | 8.437522 | 6.596584 | 9.756529 | 8.263545 | 0.7345373 | 308.0924 | 306.3475 | 309.3427
5842 | [8 empty] | 8.476286 | 6.522533 | 9.392746 | 8.130522 | 0.722713 | 308.1292 | 306.2773 | 308.9979
5843 | [8 empty] | 8.195923 | 6.511007 | 9.984993 | 8.230641 | 0.7316125 | 307.8634 | 306.2664 | 309.5592
5844 | [8 empty] | 8.684305 | 6.522823 | 9.80199 | 8.336373 | 0.7410109 | 308.3264 | 306.2776 | 309.3858
5845 | [8 empty] | 8.610833 | 6.686476 | 9.752505 | 8.349938 | 0.7422167 | 308.2567 | 306.4327 | 309.3389
5846 | [8 empty] | 8.55742 | 6.723598 | 9.732865 | 8.337961 | 0.7411521 | 308.2061 | 306.4679 | 309.3203
5847 | [8 empty] | 8.703687 | 6.62717 | 9.733413 | 8.354757 | 0.742645 | 308.3447 | 306.3765 | 309.3208
5848 | [8 empty] | 8.776546 | 6.507916 | 9.639819 | 8.308094 | 0.7384972 | 308.4138 | 306.2634 | 309.2321
5849 | [8 empty] | 8.767885 | 6.564131 | 9.642265625 | 8.324761 | 0.7399787 | 308.4056 | 306.3167 | 309.234375
5850 | [8 empty] | 8.706971 | 6.626044 | 9.786343 | 8.373119 | 0.7442772 | 308.3478 | 306.3754 | 309.3709
5851 | [8 empty] | 8.733758 | 6.633127 | 9.866125 | 8.411003 | 0.7476447 | 308.3732 | 306.3821 | 309.4466
5852 | [8 empty] | 8.748632 | 6.603184 | 9.773497 | 8.375104 | 0.7444537 | 308.3873 | 306.3537 | 309.3588
5853 | [8 empty] | 8.729089 | 6.655084 | 9.775654 | 8.386609 | 0.7454764 | 308.3688 | 306.4029 | 309.3608
5854 | [8 empty] | 8.447084 | 6.686315 | 9.873369 | 8.335589 | 0.7409413 | 308.1015 | 306.4325 | 309.4534
5855 | [8 empty] | 8.740648 | 6.680873 | 9.925011 | 8.448844 | 0.7510084 | 308.3798 | 306.4274 | 309.5024
5856 | [8 empty] | 8.81135 | 6.642013 | 9.893717 | 8.449027 | 0.7510246 | 308.4468 | 306.3905 | 309.4727
5857 | [8 empty] | 8.811897 | 6.61207 | 9.76915 | 8.397706 | 0.7464628 | 308.4473 | 306.3622 | 309.3546
5858 | [8 empty] | 8.69142 | 6.665741 | 9.756401 | 8.371187 | 0.7441055 | 308.3331 | 306.413 | 309.3426
5859 | [8 empty] | 8.588489 | 6.633384 | 9.849157 | 8.35701 | 0.7428454 | 308.2355 | 306.3824 | 309.4305
5860 | [8 empty] | 8.385847 | 6.557852 | 9.8706 | 8.271433 | 0.7352385 | 308.0435 | 306.3108 | 309.4508
5861 | [8 empty] | 8.585044 | 6.457175 | 9.776201 | 8.272807 | 0.7353606 | 308.2323 | 306.2153 | 309.3613
5862 | [8 empty] | 8.577285 | 6.582386 | 9.756336 | 8.305336 | 0.7382521 | 308.2249 | 306.334 | 309.3425
5863 | [8 empty] | 8.580376 | 6.550254 | 9.728873 | 8.286501 | 0.7365779 | 308.2278 | 306.3036 | 309.3165
5864 | [8 empty] | 8.6014 | 6.586056 | 9.643553 | 8.277003 | 0.7357336 | 308.2478 | 306.3375 | 309.2356
5865 | [8 empty] | 8.503556 | 6.489629 | 9.654049 | 8.215745 | 0.7302884 | 308.155 | 306.2461 | 309.2455
5866 | [8 empty] | 8.387811 | 6.428456 | 9.705145 | 8.173804 | 0.7265604 | 308.0453 | 306.1881 | 309.294
5867 | [8 empty] | 8.452493 | 6.41136 | 9.701925 | 8.188593 | 0.7278749 | 308.1066 | 306.1719 | 309.2909
5868 | [8 empty] | 8.567884 | 6.572566 | 9.550346 | 8.230265 | 0.7315791 | 308.216 | 306.3247 | 309.1472
5869 | [8 empty] | 8.593029 | 6.72862 | 9.494325 | 8.271991 | 0.7352881 | 308.2398 | 306.4726 | 309.0941
5870 | [8 empty] | 8.510478 | 6.738118 | 9.648673 | 8.29909 | 0.7376968 | 308.1616 | 306.4816 | 309.2404
5871 | [8 empty] | 8.538295 | 6.64681 | 9.666477 | 8.283861 | 0.7363432 | 308.188 | 306.3951 | 309.2573
5872 | [8 empty] | 8.642482 | 6.704312 | 9.511067 | 8.285954 | 0.7365292 | 308.2867 | 306.4496 | 309.11
5873 | [8 empty] | 8.753945 | 6.743624 | 9.43869 | 8.312086 | 0.7388521 | 308.3924 | 306.4868 | 309.0414
5874 | [8 empty] | 8.76502 | 6.640789 | 9.593939 | 8.33325 | 0.7407333 | 308.4029 | 306.3894 | 309.1886
5875 | [8 empty] | 8.791614 | 6.52131 | 9.548897 | 8.287274 | 0.7366465 | 308.4281 | 306.2761 | 309.1459
5876 | [8 empty] | 9.580127 | 6.485057 | 9.478742 | 8.514642 | 0.7568571 | 309.1755 | 306.2418 | 309.0794
5877 | [8 empty] | 9.006877 | 6.477201 | 9.590076 | 8.358051 | 0.7429379 | 308.6321 | 306.2343 | 309.1849
5878 | [8 empty] | 8.989008 | 6.514581 | 9.681416 | 8.395002 | 0.7462224 | 308.6152 | 306.2697 | 309.2715
5879 | [8 empty] | 9.000309 | 6.557466 | 9.620211 | 8.392662 | 0.7460144 | 308.6259 | 306.3104 | 309.2135
5880 | [8 empty] | 8.997282 | 6.58435 | 9.588305 | 8.389979 | 0.7457759 | 308.623 | 306.3359 | 309.1832
5881 | [8 empty] | 9.037785 | 6.638375 | 9.447737 | 8.374632 | 0.7444118 | 308.6614 | 306.3871 | 309.05
5882 | [8 empty] | 8.957005 | 6.705375 | 9.512033 | 8.391471 | 0.7459085 | 308.5848 | 306.4506 | 309.1109
5883 | [8 empty] | 8.810062 | 6.656662 | 9.544551 | 8.337092 | 0.7410748 | 308.4456 | 306.4044 | 309.1418
5884 | [8 empty] | 8.773069 | 6.573596 | 9.482799 | 8.276488 | 0.7356878 | 308.4105 | 306.3257 | 309.0832
5885 | [8 empty] | 8.818723 | 6.585477 | 9.388818 | 8.264339 | 0.7346079 | 308.4538 | 306.3369 | 308.9941
5886 | [8 empty] | 8.725934 | 6.649611 | 9.449701 | 8.275082 | 0.7355628 | 308.3658 | 306.3977 | 309.0518
5887 | [8 empty] | 8.551979 | 6.635509 | 9.470435 | 8.219308 | 0.7306051 | 308.2009 | 306.3844 | 309.0715
5888 | [8 empty] | 8.609223 | 6.58728 | 9.462708 | 8.219737 | 0.7306433 | 308.2552 | 306.3387 | 309.0642
5889 | [8 empty] | 8.469074 | 6.625754 | 9.578356 | 8.224395 | 0.7310573 | 308.1223 | 306.3751 | 309.1738
5890 | [8 empty] | 8.35085 | 6.663327 | 9.739144 | 8.251107 | 0.7334317 | 308.0103 | 306.4107 | 309.3262
5891 | [8 empty] | 8.282112 | 6.658723 | 9.792042 | 8.244292 | 0.7328259 | 307.9451 | 306.4064 | 309.3763
5892 | [8 empty] | 8.406098 | 6.727365 | 9.683283 | 8.272249 | 0.735311 | 308.0627 | 306.4714 | 309.2733
5893 | [8 empty] | 8.523131 | 6.755117 | 9.506656 | 8.261635 | 0.7343675 | 308.1736 | 306.4977 | 309.1058
5894 | [8 empty] | 8.194216 | 6.674949 | 9.516926 | 8.128697 | 0.7225509 | 307.8618 | 306.4218 | 309.1156
5895 | [8 empty] | 8.629281 | 6.603345 | 9.586631 | 8.273086 | 0.7353854 | 308.2742 | 306.3539 | 309.1816
5896 | [8 empty] | 8.604523 | 6.656791 | 9.62327 | 8.294861 | 0.737321 | 308.2507 | 306.4045 | 309.2164
5897 | [8 empty] | 8.587845 | 6.68596 | 9.681094 | 8.3183 | 0.7394044 | 308.2349 | 306.4322 | 309.2712
5898 | [8 empty] | 9.100438 | 6.623436 | 9.918572 | 8.547482 | 0.7597762 | 308.7208 | 306.3729 | 309.4963
5899 | [8 empty] | 8.443575 | 6.611684 | 10.02643 | 8.360563 | 0.7431611 | 308.0982 | 306.3618 | 309.5985
5900 | [8 empty] | 8.534979 | 6.669412 | 10.01529 | 8.40656 | 0.7472498 | 308.1848 | 306.4165 | 309.588
5901 | [8 empty] | 8.708741 | 6.712426 | 10.01909 | 8.480085 | 0.7537853 | 308.3495 | 306.4573 | 309.5916
5902 | [8 empty] | 8.747055 | 6.758562 | 10.09684 | 8.534153 | 0.7585914 | 308.3858 | 306.501 | 309.6653
5903 | [8 empty] | 8.718239 | 6.706083 | 10.07443 | 8.499585 | 0.7555187 | 308.3585 | 306.4513 | 309.644
5904 | [8 empty] | 8.791034 | 6.676881 | 9.775654 | 8.414523 | 0.7479576 | 308.4275 | 306.4236 | 309.3608
5905 | [8 empty] | 8.872877 | 6.692142 | 9.507074 | 8.357364 | 0.7428768 | 308.5051 | 306.438 | 309.1062
5906 | [8 empty] | 8.947314 | 6.619958 | 9.419147 | 8.328807 | 0.7403384 | 308.5757 | 306.3696 | 309.0229
5907 | [8 empty] | 8.965666 | 6.55679 | 9.372076 | 8.298177 | 0.7376158 | 308.593 | 306.3098 | 308.9783
5908 | [8 empty] | 9.028319 | 6.521503 | 9.236209 | 8.26201 | 0.7344009 | 308.6524 | 306.2763 | 308.8495
5909 | [8 empty] | 9.2157 | 6.611942 | 9.172364 | 8.333335 | 0.7407409 | 308.83 | 306.362 | 308.789
5910 | [8 empty] | 8.98479 | 6.561812 | 9.409166 | 8.31859 | 0.7394302 | 308.6112 | 306.3145 | 309.0134
5911 | [8 empty] | 8.95987 | 6.409268 | 9.465863 | 8.278334 | 0.7358519 | 308.5876 | 306.1699 | 309.0672
5912 | [8 empty] | 9.104914 | 6.379776 | 9.380802 | 8.288497 | 0.7367553 | 308.725 | 306.142 | 308.9865
5913 | [8 empty] | 9.21071 | 6.366962 | 9.306236 | 8.294636 | 0.737301 | 308.8253 | 306.1298 | 308.9159
5914 | [8 empty] | 9.17098 | 6.300542 | 9.390718 | 8.287413 | 0.7366589 | 308.7877 | 306.0669 | 308.9959
5915 | [8 empty] | 8.981345 | 6.340207 | 9.461517 | 8.261023 | 0.7343132 | 308.6079 | 306.1045 | 309.063
5916 | [8 empty] | 8.925614 | 6.41194 | 9.411967 | 8.24984 | 0.7333191 | 308.5551 | 306.1725 | 309.0161
5917 | [8 empty] | 8.931924 | 6.366672 | 9.433989 | 8.244195 | 0.7328174 | 308.5611 | 306.1295 | 309.037
5918 | [8 empty] | 8.867275 | 6.384766 | 9.667861 | 8.306634 | 0.7383675 | 308.4998 | 306.1467 | 309.2586
5919 | [8 empty] | 8.776128 | 6.47234 | 9.918991 | 8.389153 | 0.7457025 | 308.4134 | 306.2297 | 309.4967
5920 | [8 empty] | 9.354465 | 6.560009 | 9.976042 | 8.630172 | 0.7671264 | 308.9616 | 306.3128 | 309.5508
5921 | [8 empty] | 8.544091 | 6.561362 | 9.94874 | 8.351397 | 0.7423464 | 308.1935 | 306.3141 | 309.5249
5922 | [8 empty] | 8.391642 | 6.465224 | 9.987278 | 8.281382 | 0.7361228 | 308.049 | 306.223 | 309.5614
5923 | [8 empty] | 8.267495 | 6.524626 | 10.01201 | 8.268042 | 0.7349371 | 307.9313 | 306.2793 | 309.5848
5924 | [8 empty] | 8.194442 | 6.535573 | 9.941109 | 8.223708 | 0.7309963 | 307.862 | 306.2896 | 309.5176
5925 | [8 empty] | 8.191898 | 6.481998 | 9.835764 | 8.169887 | 0.7262122 | 307.8596 | 306.2389 | 309.4178
5926 | [8 empty] | 8.38501 | 6.436538 | 9.865899 | 8.229149 | 0.7314799 | 308.0427 | 306.1958 | 309.4464
5927 | [8 empty] | 8.67706 | 6.437117 | 10.01793 | 8.377369 | 0.744655 | 308.3195 | 306.1963 | 309.5905
5928 | [8 empty] | 8.397116 | 6.525334 | 10.09723 | 8.339893 | 0.7413238 | 308.0541 | 306.2799 | 309.6656
5929 | [8 empty] | 8.373484 | 6.62379 | 10.00862 | 8.335299 | 0.7409155 | 308.0317 | 306.3733 | 309.5816
5930 | [8 empty] | 8.58176 | 6.565676 | 9.983898 | 8.377111 | 0.7446321 | 308.2292 | 306.3182 | 309.5582
5931 | [8 empty] | 8.65623 | 6.523113 | 9.979584 | 8.386309 | 0.7454497 | 308.2997 | 306.2778 | 309.5541
5932 | [8 empty] | 8.576061 | 6.566513 | 9.871662 | 8.338079 | 0.7411626 | 308.2238 | 306.319 | 309.4518
5933 | [8 empty] | 8.651851 | 6.67086 | 9.749478 | 8.357397 | 0.7428797 | 308.2956 | 306.4179 | 309.336
5934 | [8 empty] | 8.632147 | 6.516158 | 9.902603 | 8.350303 | 0.7422491 | 308.2769 | 306.2712 | 309.4811
5935 | [8 empty] | 8.553814 | 6.431805 | 10.03715 | 8.340923 | 0.7414154 | 308.2027 | 306.1913 | 309.6087
5936 | [8 empty] | 8.570073 | 6.488727 | 10.05421 | 8.371005 | 0.7440893 | 308.2181 | 306.2452 | 309.6248
5937 | [8 empty] | 8.739617 | 6.488599 | 10.01172 | 8.41331 | 0.7478498 | 308.3788 | 306.2451 | 309.5846
5938 | [8 empty] | 8.874261 | 6.480614 | 10.08902 | 8.481298 | 0.7538931 | 308.5064 | 306.2375 | 309.6578
5939 | [8 empty] | 8.692257 | 6.497388 | 10.14829 | 8.445979 | 0.7507537 | 308.3339 | 306.2534 | 309.714
5940 | [8 empty] | 8.619623 | 6.499867 | 10.10215 | 8.407215 | 0.747308 | 308.265 | 306.2558 | 309.6703
5941 | [8 empty] | 8.809193 | 6.439854 | 9.973788 | 8.407612 | 0.7473433 | 308.4447 | 306.1989 | 309.5486
5942 | [8 empty] | 9.302791 | 6.462777 | 9.986474 | 8.584014 | 0.7630235 | 308.9126 | 306.2206 | 309.5606
5943 | [8 empty] | 8.984017 | 6.553892 | 10.03055 | 8.52282 | 0.757584 | 308.6104 | 306.307 | 309.6024
5944 | [8 empty] | 8.902143 | 6.576719 | 9.961586 | 8.480149 | 0.7537911 | 308.5328 | 306.3286 | 309.537
5945 | [8 empty] | 8.888234 | 6.500994 | 9.917896 | 8.435708 | 0.7498407 | 308.5197 | 306.2569 | 309.4956
5946 | [8 empty] | 9.038558 | 6.508721 | 9.909074 | 8.485451 | 0.7542623 | 308.6621 | 306.2642 | 309.4873
5947 | [8 empty] | 8.966181 | 6.584221 | 9.839949 | 8.46345 | 0.7523067 | 308.5935 | 306.3358 | 309.4218
5948 | [8 empty] | 8.771878 | 6.645393 | 9.706561 | 8.374611 | 0.7444098 | 308.4094 | 306.3937 | 309.2953
5949 | [8 empty] | 8.598792 | 6.640178 | 9.472528 | 8.237166 | 0.7321925 | 308.2453 | 306.3888 | 309.0735
5950 | [8 empty] | 8.697666 | 6.652573 | 9.255881 | 8.20204 | 0.7290702 | 308.339 | 306.4005 | 308.8681
5951 | [8 empty] | 8.816791 | 6.625979 | 9.222751 | 8.221841 | 0.7308303 | 308.4519 | 306.3753 | 308.8367
5952 | [8 empty] | 8.836688 | 6.590692 | 9.311773 | 8.246385 | 0.733012 | 308.4708 | 306.3419 | 308.9211
5953 | [8 empty] | 8.816727 | 6.648291 | 9.301696 | 8.255571 | 0.7338286 | 308.4519 | 306.3965 | 308.9116
5954 | [8 empty] | 8.889619 | 6.627267 | 9.340331 | 8.285739 | 0.7365101 | 308.521 | 306.3766 | 308.9482
5955 | [8 empty] | 8.902465 | 6.69211 | 9.418535 | 8.337703 | 0.7411292 | 308.5331 | 306.438 | 309.0223
5956 | [8 empty] | 8.817017 | 6.856986 | 9.333763 | 8.335922 | 0.7409708 | 308.4521 | 306.5943 | 308.942
5957 | [8 empty] | 8.88891 | 6.819155 | 9.239332 | 8.315799 | 0.7391822 | 308.5203 | 306.5584 | 308.8524
5958 | [8 empty] | 8.896315 | 6.684029 | 9.280768 | 8.287038 | 0.7366256 | 308.5273 | 306.4304 | 308.8917
5959 | [8 empty] | 8.895929 | 6.618156 | 9.386661 | 8.300249 | 0.7377999 | 308.5269 | 306.3679 | 308.9921
5960 | [8 empty] | 8.861512 | 6.708852 | 9.422721 | 8.331028 | 0.7405358 | 308.4943 | 306.4539 | 309.0263
5961 | [8 empty] | 8.907262 | 6.689341 | 9.326068 | 8.307557 | 0.7384495 | 308.5377 | 306.4354 | 308.9347
5962 | [8 empty] | 9.005138 | 6.670796 | 9.278225 | 8.318053 | 0.7393825 | 308.6305 | 306.4178 | 308.8893
5963 | [8 empty] | 8.944996 | 6.654795 | 10.13805 | 8.579281 | 0.7626028 | 308.5735 | 306.4026 | 309.7043
5964 | [8 empty] | 8.771491 | 6.629746 | 9.410873 | 8.270703 | 0.7351736 | 308.409 | 306.3789 | 309.015
5965 | [8 empty] | 8.551689 | 6.589469 | 9.317858 | 8.153005 | 0.7247116 | 308.2007 | 306.3407 | 308.9269
5966 | [8 empty] | 8.504329 | 6.738279 | 9.371207 | 8.204605 | 0.7292982 | 308.1558 | 306.4818 | 308.9774
5967 | [8 empty] | 8.510381 | 6.833805 | 9.480674 | 8.274953 | 0.7355514 | 308.1615 | 306.5723 | 309.0812
5968 | [8 empty] | 8.426092 | 6.791757 | 9.555626 | 8.257825 | 0.7340289 | 308.0816 | 306.5325 | 309.1523
5969 | [8 empty] | 8.352106 | 6.750707 | 9.506044 | 8.202952 | 0.7291513 | 308.0115 | 306.4936 | 309.1053
5970 | [8 empty] | 8.385912 | 6.850321 | 9.449798 | 8.228677 | 0.7314379 | 308.0435 | 306.588 | 309.0519
5971 | [8 empty] | 8.484142 | 6.905119 | 9.450506 | 8.279922 | 0.7359931 | 308.1366 | 306.6399 | 309.0526
5972 | [8 empty] | 8.57545 | 6.925016 | 9.532123 | 8.344196 | 0.7417063 | 308.2232 | 306.6588 | 309.13
5973 | [8 empty] | 8.523453 | 6.893174 | 9.55656 | 8.324396 | 0.7399463 | 308.1739 | 306.6286 | 309.1531
5974 | [8 empty] | 8.514889 | 6.954379 | 8.961223 | 8.143497 | 0.7238664 | 308.1658 | 306.6866 | 308.5888
5975 | [8 empty] | 9.964226 | 6.908789 | 9.59278 | 8.821932 | 0.7841717 | 309.5396 | 306.6434 | 309.1875
5976 | [8 empty] | 8.634787 | 6.904733 | 9.685183 | 8.408234 | 0.7473986 | 308.2794 | 306.6396 | 309.2751
5977 | [8 empty] | 8.463053 | 6.84942 | 9.608395 | 8.306956 | 0.7383961 | 308.1166 | 306.5871 | 309.2023
5978 | [8 empty] | 8.51959 | 6.861783 | 9.657849 | 8.346407 | 0.7419028 | 308.1702 | 306.5988 | 309.2491
5979 | [8 empty] | 8.634304 | 6.934965 | 9.840947 | 8.470072 | 0.7528953 | 308.279 | 306.6682 | 309.4227
5980 | [8 empty] | 8.600434 | 6.974566 | 9.900864 | 8.491955 | 0.7548404 | 308.2469 | 306.7057 | 309.4795
5981 | [8 empty] | 8.619655 | 6.88226 | 9.870761 | 8.457558 | 0.751783 | 308.2651 | 306.6183 | 309.451
5982 | [8 empty] | 8.531212 | 6.782484 | 9.900703 | 8.4048 | 0.7470933 | 308.1812 | 306.5237 | 309.4793
5983 | [8 empty] | 8.991551 | 6.895589 | 10.08825 | 8.658462 | 0.769641 | 308.6176 | 306.6309 | 309.6571
5984 | [8 empty] | 8.948634 | 6.96906 | 10.16371 | 8.693802 | 0.7727824 | 308.5769 | 306.7005 | 309.7286
5985 | [8 empty] | 8.846218 | 6.959079 | 11.65874 | 9.154678 | 0.8137492 | 308.4798 | 306.6911 | 311.1457
5986 | [8 empty] | 8.90224 | 6.895009 | 10.05363 | 8.616961 | 0.7659521 | 308.5329 | 306.6303 | 309.6243
5987 | [8 empty] | 9.063606 | 6.865003 | 10.05344 | 8.660683 | 0.7698385 | 308.6859 | 306.6019 | 309.6241
5988 | [8 empty] | 9.018049 | 6.847906 | 10.0783 | 8.648084 | 0.7687186 | 308.6427 | 306.5857 | 309.6477
5989 | [8 empty] | 8.903334 | 6.942273 | 10.05077 | 8.632125 | 0.7673 | 308.534 | 306.6751 | 309.6216
5990 | [8 empty] | 8.918144 | 6.979073 | 10.05814 | 8.651786 | 0.7690477 | 308.548 | 306.71 | 309.6286
5991 | [8 empty] | 9.03009 | 6.909498 | 10.04668 | 8.662089 | 0.7699635 | 308.6541 | 306.6441 | 309.6177
5992 | [8 empty] | 9.102853 | 6.788601 | 10.02833 | 8.639928 | 0.7679936 | 308.7231 | 306.5295 | 309.6003
5993 | [8 empty] | 9.106813 | 6.796264 | 9.949577 | 8.617551 | 0.7660046 | 308.7268 | 306.5367 | 309.5257
5994 | [8 empty] | 9.049118 | 6.879233 | 9.870922 | 8.599758 | 0.7644229 | 308.6721 | 306.6154 | 309.4511
5995 | [8 empty] | 9.10369 | 6.872890625 | 9.998257 | 8.658279 | 0.7696248 | 308.7239 | 306.609375 | 309.5718
5996 | [8 empty] | 9.195095 | 6.793753 | 10.13509 | 8.707979 | 0.7740426 | 308.8105 | 306.5344 | 309.7015
5997 | [8 empty] | 8.923618 | 6.770926 | 10.10167 | 8.598738 | 0.7643323 | 308.5532 | 306.5127 | 309.6698
5998 | [8 empty] | 8.690647 | 6.763971 | 10.08165 | 8.512088 | 0.75663 | 308.3324 | 306.5061 | 309.6508
5999 | [8 empty] | 8.662701 | 6.818769 | 10.18239 | 8.554619 | 0.7604106 | 308.3059 | 306.5581 | 309.7463
6000 | [8 empty] | 8.695927 | 6.936961 | 10.17292 | 8.601936 | 0.7646166 | 308.3374 | 306.6701 | 309.7374
6001 | [8 empty] | 8.637491 | 6.970573 | 10.01696 | 8.541676 | 0.7592601 | 308.282 | 306.702 | 309.5895
6002 | [8 empty] | 8.671748 | 7.021508 | 9.925526 | 8.539594 | 0.759075 | 308.3145 | 306.7502 | 309.5029
6003 | [8 empty] | 8.803333 | 7.03899 | 9.894167 | 8.57883 | 0.7625627 | 308.4392 | 306.7668 | 309.4731
6004 | [8 empty] | 8.811511 | 6.946072 | 9.792879 | 8.516821 | 0.7570507 | 308.4469 | 306.6787 | 309.3771
6005 | [8 empty] | 8.732631 | 6.847424 | 9.53985 | 8.373301 | 0.7442935 | 308.3722 | 306.5852 | 309.1373
6006 | [8 empty] | 8.872168 | 6.844397 | 9.369243 | 8.361936 | 0.7432832 | 308.5044 | 306.5824 | 308.9756
6007 | [8 empty] | 9.094064 | 6.947457 | 9.364124 | 8.468548 | 0.7527598 | 308.7148 | 306.6801 | 308.9707
6008 | [8 empty] | 9.132441 | 6.977077 | 9.290717 | 8.466745 | 0.7525996 | 308.7511 | 306.7081 | 308.9012
6009 | [8 empty] | 8.939329 | 7.023504 | 9.172879 | 8.378571 | 0.7447619 | 308.5681 | 306.7521 | 308.7895
6010 | [8 empty] | 8.801788 | 6.880038 | 9.159872 | 8.280566 | 0.7360503 | 308.4377 | 306.6161 | 308.7771
6011 | [8 empty] | 8.674002 | 6.934063 | 9.404562 | 8.337542 | 0.7411149 | 308.3166 | 306.6674 | 309.0091
6012 | [8 empty] | 8.573518 | 6.972698 | 9.57079 | 8.372336 | 0.7442076 | 308.2213 | 306.704 | 309.1666
6013 | [8 empty] | 8.460252 | 6.986349 | 9.583443 | 8.343348 | 0.741631 | 308.114 | 306.7169 | 309.1786
6014 | [8 empty] | 8.345795 | 6.969801 | 9.556495 | 8.290697 | 0.7369509 | 308.0055 | 306.7012 | 309.1531
6015 | [8 empty] | 8.379086 | 6.852511 | 9.634506 | 8.288701 | 0.7367734 | 308.037 | 306.5901 | 309.227
6016 | [8 empty] | 8.441321 | 6.830392 | 9.74407 | 8.338594 | 0.7412084 | 308.096 | 306.5691 | 309.3309
6017 | [8 empty] | 8.430632 | 6.884385 | 9.776072 | 8.363696 | 0.7434397 | 308.0859 | 306.6203 | 309.3612
6018 | [8 empty] | 8.355003 | 6.941565 | 9.659555 | 8.318708 | 0.7394407 | 308.0142 | 306.6745 | 309.2508
6019 | [8 empty] | 8.068748 | 6.909176 | 9.689111 | 8.222345 | 0.7308751 | 307.7429 | 306.6438 | 309.2788
6020 | [8 empty] | 8.34161 | 6.905602 | 9.662356 | 8.303189 | 0.7380613 | 308.0015 | 306.6404 | 309.2534
6021 | [8 empty] | 8.368944 | 6.917482 | 9.572722 | 8.286383 | 0.7365674 | 308.0274 | 306.6516 | 309.1685
6022 | [8 empty] | 8.305228 | 6.955538 | 9.559747 | 8.273504 | 0.7354226 | 307.967 | 306.6877 | 309.1562
6023 | [8 empty] | 8.313181 | 6.917096 | 9.770631 | 8.333636 | 0.7407676 | 307.9746 | 306.6513 | 309.356
6024 | [8 empty] | 8.391997 | 6.927624 | 9.877747 | 8.399123 | 0.7465887 | 308.0493 | 306.6613 | 309.4576
6025 | [8 empty] | 8.435687 | 6.908177 | 9.809041 | 8.384302 | 0.7452713 | 308.0907 | 306.6428 | 309.3925
6026 | [8 empty] | 8.495346 | 6.899066 | 9.725814 | 8.373409 | 0.744303 | 308.1472 | 306.6342 | 309.3136
6027 | [8 empty] | 8.675612 | 6.852511 | 9.787212 | 8.438445 | 0.750084 | 308.3181 | 306.5901 | 309.3718
6028 | [8 empty] | 8.721266 | 6.741273 | 9.838565 | 8.433701 | 0.7496623 | 308.3614 | 306.4846 | 309.4204
6029 | [8 empty] | 8.693545 | 6.703539 | 10.8068 | 8.734627 | 0.7764113 | 308.3351 | 306.4489 | 310.3382
6030 | [8 empty] | 8.632083 | 6.805536 | 9.639432 | 8.359017 | 0.7430237 | 308.2769 | 306.5455 | 309.2317
6031 | [8 empty] | 8.665953 | 6.83242 | 9.671789 | 8.390054 | 0.7457826 | 308.309 | 306.571 | 309.2624
6032 | [8 empty] | 8.806746 | 6.722728 | 9.895488 | 8.474987 | 0.7533322 | 308.4424 | 306.467 | 309.4744
6033 | [8 empty] | 8.717853 | 6.664872 | 9.986313 | 8.456346 | 0.7516752 | 308.3582 | 306.4122 | 309.5605
6034 | [8 empty] | 8.568141 | 6.721054 | 10.03032 | 8.43984 | 0.750208 | 308.2162 | 306.4655 | 309.6022
6035 | [8 empty] | 8.454264 | 6.726753 | 10.19259 | 8.45787 | 0.7518106 | 308.1083 | 306.4709 | 309.756
6036 | [8 empty] | 8.555037 | 6.715999 | 10.06442 | 8.445152 | 0.7506802 | 308.2038 | 306.4607 | 309.6345
6037 | [8 empty] | 8.227668 | 6.814616 | 9.856337 | 8.29954 | 0.7377369 | 307.8935 | 306.5541 | 309.4373
6038 | [8 empty] | 8.646635 | 6.855537 | 9.70669 | 8.402954 | 0.7469292 | 308.2906 | 306.5929 | 309.2954
6039 | [8 empty] | 8.67999 | 6.791209 | 9.666992 | 8.379397 | 0.7448353 | 308.3223 | 306.532 | 309.2578125
6040 | [8 empty] | 8.643448 | 6.838022 | 9.704951 | 8.395474 | 0.7462643 | 308.2876 | 306.5763 | 309.2938
6041 | [8 empty] | 8.657389 | 6.905151 | 9.817959 | 8.460166 | 0.7520148 | 308.3008 | 306.64 | 309.4009
6042 | [8 empty] | 8.568882 | 6.945042 | 9.932384 | 8.482103 | 0.7539647 | 308.2169 | 306.6778 | 309.5094
6043 | [8 empty] | 8.454521 | 6.859079 | 10.13883 | 8.484142 | 0.7541459 | 308.1086 | 306.5963 | 309.705
6044 | [8 empty] | 8.402621 | 6.958403 | 10.26896 | 8.543329 | 0.759407 | 308.0594 | 306.6904 | 309.8284
6045 | [8 empty] | 8.489003 | 6.980522 | 10.23841 | 8.569311 | 0.7617165 | 308.1412 | 306.7114 | 309.7994
6046 | [8 empty] | 8.448887 | 7.051096 | 10.16857 | 8.556186 | 0.7605498 | 308.1032 | 306.7783 | 309.7332
6047 | [8 empty] | 8.387747 | 6.976401 | 10.25019 | 8.538113 | 0.7589434 | 308.0453 | 306.7075 | 309.8106
6048 | [8 empty] | 8.395667 | 7.007856 | 10.21603 | 8.539852 | 0.7590979 | 308.0528 | 306.7373 | 309.7782
6049 | [8 empty] | 8.429086 | 6.957792 | 9.990659 | 8.459179 | 0.751927 | 308.0844 | 306.6898 | 309.5646
6050 | [8 empty] | 8.333786 | 6.966324 | 9.754501 | 8.351537 | 0.7423588 | 307.9941 | 306.6979 | 309.3408
6051 | [8 empty] | 8.373291 | 6.955763 | 9.69452 | 8.341191 | 0.7414392 | 308.0316 | 306.6879 | 309.2839
6052 | [8 empty] | 8.546956 | 6.91246 | 9.728583 | 8.396 | 0.7463111 | 308.1962 | 306.6469 | 309.3162
6053 | [8 empty] | 8.929993 | 6.966678 | 9.741365 | 8.546012 | 0.7596455 | 308.5592 | 306.6983 | 309.3283
6054 | [8 empty] | 8.158286 | 7.054154 | 9.663644 | 8.292028 | 0.7370691 | 307.8278 | 306.7812 | 309.2546
6055 | [8 empty] | 8.15439 | 7.035835 | 9.680933 | 8.290386 | 0.7369232 | 307.8241 | 306.7638 | 309.271
6056 | [8 empty] | 8.349884 | 6.914102 | 9.693425 | 8.319137 | 0.7394788 | 308.0094 | 306.6484375 | 309.2829
6057 | [8 empty] | 8.446955 | 6.891468 | 9.642588 | 8.327004 | 0.7401781 | 308.1014 | 306.627 | 309.2347
6058 | [8 empty] | 8.406517 | 6.94414 | 9.654404 | 8.33502 | 0.7408907 | 308.063 | 306.6769 | 309.2459
6059 | [8 empty] | 7.574829 | 6.920058 | 9.786279 | 8.093722 | 0.7194419 | 307.2747 | 306.6541 | 309.3709
6060 | [8 empty] | 8.577929 | 6.869124 | 9.938984375 | 8.462012 | 0.7521789 | 308.2255 | 306.6058 | 309.515625
6061 | [8 empty] | 8.704813 | 6.891017 | 10.04971 | 8.548512 | 0.7598678 | 308.3458 | 306.6266 | 309.6206
6062 | [8 empty] | 8.652076 | 6.870701 | 9.962101 | 8.49496 | 0.7551075 | 308.2958 | 306.6073 | 309.5375
6063 | [8 empty] | 8.711542 | 6.823953 | 9.87456 | 8.470018 | 0.7528905 | 308.3522 | 306.563 | 309.4546
6064 | [8 empty] | 8.953335 | 6.894945 | 9.83145 | 8.55991 | 0.7608809 | 308.5814 | 306.6303 | 309.4137
6065 | [8 empty] | 8.260089 | 6.920541 | 9.749478 | 8.310036 | 0.7386699 | 307.9243 | 306.6545 | 309.336
6066 | [8 empty] | 8.337972 | 6.862427 | 9.698029 | 8.299476 | 0.7377312 | 307.9981 | 306.5995 | 309.2872
6067 | [8 empty] | 8.327379 | 6.868802 | 9.774849 | 8.323677 | 0.7398824 | 307.988 | 306.6055 | 309.36
6068 | [8 empty] | 8.301107 | 6.975242 | 9.830226 | 8.368858 | 0.7438985 | 307.9631 | 306.7064 | 309.4125
6069 | [8 empty] | 8.388069 | 7.014972 | 9.687887 | 8.363643 | 0.7434349 | 308.0456 | 306.744 | 309.2776
6070 | [8 empty] | 8.294765 | 7.07637 | 9.627294 | 8.33281 | 0.7406942 | 307.9571 | 306.8022 | 309.2202
6071 | [8 empty] | 8.397019 | 7.065326 | 9.695775 | 8.38604 | 0.7454258 | 308.054 | 306.7918 | 309.2851
6072 | [8 empty] | 8.415629 | 6.972054 | 9.829518 | 8.405734 | 0.7471763 | 308.0717 | 306.7034 | 309.4119
6073 | [8 empty] | 8.457741 | 6.946008 | 9.812325 | 8.405358 | 0.7471429 | 308.1116 | 306.6787 | 309.3956
6074 | [8 empty] | 8.351913 | 6.940116 | 9.718313 | 8.33678 | 0.7410471 | 308.0113 | 306.6731 | 309.3065
6075 | [8 empty] | 8.35613 | 6.945461 | 9.697031 | 8.332874 | 0.7406999 | 308.0153 | 306.6782 | 309.2863
6076 | [8 empty] | 8.516467 | 6.973117 | 9.779453 | 8.423012 | 0.7487122 | 308.1673 | 306.7044 | 309.3644
6077 | [8 empty] | 8.727866 | 7.06098 | 9.769182 | 8.519343 | 0.7572749 | 308.3676 | 306.7877 | 309.3547
6078 | [8 empty] | 8.811769 | 7.008822 | 9.732801 | 8.517797 | 0.7571375 | 308.4472 | 306.7382 | 309.3202
6079 | [8 empty] | 8.76927 | 6.867031 | 9.802602 | 8.479634 | 0.7537453 | 308.4069 | 306.6038 | 309.3864
6080 | [8 empty] | 8.848472 | 6.812104 | 9.799865 | 8.486814 | 0.7543835 | 308.482 | 306.5518 | 309.3838
6081 | [8 empty] | 8.905395 | 6.974179 | 9.826974 | 8.568849 | 0.7616755 | 308.5359 | 306.7054 | 309.4095
6082 | [8 empty] | 9.035274 | 7.01626 | 9.796131 | 8.615888 | 0.7658567 | 308.659 | 306.7453 | 309.3802
6083 | [8 empty] | 8.930089 | 6.93944 | 9.702376 | 8.523968 | 0.7576861 | 308.5593 | 306.6725 | 309.2914
6084 | [8 empty] | 8.86486 | 6.856052 | 9.697836 | 8.472916 | 0.7531481 | 308.4975 | 306.5934 | 309.287
6085 | [8 empty] | 8.950018 | 6.8594 | 9.733219 | 8.514213 | 0.7568189 | 308.5782 | 306.5966 | 309.3206
6086 | [8 empty] | 8.853978 | 6.813457 | 9.655305 | 8.440913 | 0.7503034 | 308.4872 | 306.553 | 309.2467
6087 | [8 empty] | 8.881892 | 6.915164 | 9.634925 | 8.477327 | 0.7535402 | 308.5136 | 306.6494 | 309.2274
6088 | [8 empty] | 8.750822 | 6.903091 | 9.754952 | 8.469621 | 0.7528552 | 308.3894 | 306.638 | 309.3412
6089 | [8 empty] | 8.660286 | 6.840276 | 9.775654 | 8.425405 | 0.7489249 | 308.3036 | 306.5785 | 309.3608
6090 | [8 empty] | 8.664118 | 6.729007 | 9.741107 | 8.378077 | 0.744718 | 308.3072 | 306.473 | 309.3281
6091 | [8 empty] | 8.604941 | 6.771988 | 9.935282 | 8.437404 | 0.7499914 | 308.2511 | 306.5137 | 309.5121
6092 | [8 empty] | 8.547343 | 6.861654 | 10.02997 | 8.479656 | 0.7537472 | 308.1965 | 306.5987 | 309.6019
6093 | [8 empty] | 8.358223 | 6.822504 | 10.01973 | 8.400153 | 0.7466803 | 308.0173 | 306.5616 | 309.5922
6094 | [8 empty] | 8.545829 | 6.753508 | 9.941496 | 8.413611 | 0.7478765 | 308.1951 | 306.4962 | 309.518
6095 | [8 empty] | 8.607131 | 6.775369 | 10.04513 | 8.475878 | 0.7534114 | 308.2532 | 306.5169 | 309.6162
6096 | [8 empty] | 8.771363 | 6.726109 | 10.12807 | 8.541848 | 0.7592754 | 308.4089 | 306.4702 | 309.6949
6097 | [8 empty] | 8.696507 | 6.763006 | 10.13712 | 8.53221 | 0.7584187 | 308.3379 | 306.5052 | 309.7034
6098 | [8 empty] | 8.879702 | 6.766837 | 9.853279 | 8.499939 | 0.7555502 | 308.5116 | 306.5089 | 309.4344
6099 | [8 empty] | 8.811672 | 6.795491 | 9.841978 | 8.483047 | 0.7540486 | 308.4471 | 306.536 | 309.4237
6100 | [8 empty] | 8.862703 | 6.841596 | 9.812647 | 8.505649 | 0.7560577 | 308.4955 | 306.5797 | 309.3959
6101 | [8 empty] | 9.052112 | 6.939279 | 9.702665 | 8.564685 | 0.7613054 | 308.675 | 306.6723 | 309.2916
6102 | [8 empty] | 9.071237 | 6.867224 | 9.612066 | 8.516842 | 0.7570526 | 308.6931 | 306.604 | 309.2057
6103 | [8 empty] | 8.875871 | 6.778975 | 9.693135 | 8.449327 | 0.7510513 | 308.5079 | 306.5204 | 309.2826
6104 | [8 empty] | 8.87732 | 6.887991 | 9.837985 | 8.534432 | 0.7586162 | 308.5093 | 306.6237 | 309.4199
6105 | [8 empty] | 8.946284 | 7.028108 | 9.858848 | 8.61108 | 0.7654293 | 308.5747 | 306.7565 | 309.4397
6106 | [8 empty] | 8.998989 | 7.018803 | 9.951509 | 8.656433 | 0.7694608 | 308.6246 | 306.7477 | 309.5275
6107 | [8 empty] | 8.931635 | 6.93841 | 10.00718 | 8.62574 | 0.7667324 | 308.5608 | 306.6715 | 309.5803
6108 | [8 empty] | 8.947668 | 6.910109 | 10.0923 | 8.650026 | 0.7688912 | 308.576 | 306.6447 | 309.6609
6109 | [8 empty] | 9.048474 | 6.925016 | 10.0906 | 8.688029 | 0.7722692 | 308.6715 | 306.6588 | 309.6593
6110 | [8 empty] | 9.176292 | 6.972859 | 10.08557 | 8.744908 | 0.7773252 | 308.7927 | 306.7041 | 309.6546
6111 | [8 empty] | 9.195288 | 7.022184 | 10.0783 | 8.765256 | 0.7791339 | 308.8107 | 306.7509 | 309.6477
6112 | [8 empty] | 8.997443 | 7.000645 | 10.01213 | 8.670074 | 0.7706732 | 308.6232 | 306.7305 | 309.585
6113 | [8 empty] | 8.89345 | 6.939536 | 9.903021 | 8.578669 | 0.7625484 | 308.5246 | 306.6725 | 309.4815
6114 | [8 empty] | 8.356613 | 7.001224 | 9.835699 | 8.397846 | 0.7464752 | 308.0157 | 306.731 | 309.4177
6115 | [8 empty] | 8.842741 | 7.112236 | 9.892976 | 8.615984 | 0.7658653 | 308.4765 | 306.8362 | 309.472
6116 | [8 empty] | 8.704588 | 7.107213 | 9.839434 | 8.550412 | 0.7600366 | 308.3456 | 306.8315 | 309.4213
6117 | [8 empty] | 8.657936 | 7.08268 | 9.830516 | 8.523711 | 0.7576632 | 308.3014 | 306.8082 | 309.4128
6118 | [8 empty] | 8.846412 | 7.07901 | 9.729807 | 8.551743 | 0.7601549 | 308.48 | 306.8047 | 309.3174
6119 | [8 empty] | 8.8675 | 7.099712 | 9.732737 | 8.566649 | 0.7614799 | 308.5 | 306.8244 | 309.3201
6120 | [8 empty] | 8.952659 | 7.052351 | 9.853021 | 8.619344 | 0.7661639 | 308.5807 | 306.7795 | 309.4341
6121 | [8 empty] | 9.13975 | 7.043691 | 9.870664 | 8.684702 | 0.7719735 | 308.7581 | 306.7713 | 309.4509
6122 | [8 empty] | 9.243904 | 6.960593 | 9.815899 | 8.673465 | 0.7709747 | 308.8568 | 306.6925 | 309.399
6123 | [8 empty] | 9.160645 | 6.947328 | 9.807625 | 8.638532 | 0.7678696 | 308.7779 | 306.6799 | 309.3911
6124 | [8 empty] | 9.033857 | 7.048069 | 9.807464 | 8.629797 | 0.767093 | 308.6577 | 306.7754 | 309.391
6125 | [8 empty] | 10.05792 | 7.003317 | 9.624976 | 8.895403 | 0.7907025 | 309.6284 | 306.733 | 309.218
6126 | [8 empty] | 9.12304 | 6.8934 | 9.537564 | 8.518001 | 0.7571557 | 308.7422 | 306.6288 | 309.1351
6127 | [8 empty] | 8.996542 | 6.822085 | 9.47446 | 8.431029 | 0.7494248 | 308.6223 | 306.5612 | 309.0753
6128 | [8 empty] | 8.878382 | 6.918931 | 9.528066 | 8.441793 | 0.7503816 | 308.5103 | 306.653 | 309.1261
6129 | [8 empty] | 8.875291 | 6.9519 | 9.695582 | 8.507591 | 0.7562303 | 308.5074 | 306.6843 | 309.2849
6130 | [8 empty] | 8.805201 | 6.905376 | 9.837052 | 8.515876 | 0.7569668 | 308.4409 | 306.6402 | 309.419
6131 | [8 empty] | 8.902497 | 6.862652 | 9.912841 | 8.55933 | 0.7608294 | 308.5332 | 306.5997 | 309.4908
6132 | [8 empty] | 8.914442 | 6.933226 | 9.987021 | 8.611563 | 0.7654723 | 308.5445 | 306.6666 | 309.5612
6133 | [8 empty] | 8.886077 | 6.928139 | 9.937825 | 8.584014 | 0.7630235 | 308.5176 | 306.6617 | 309.5145
6134 | [8 empty] | 8.932794 | 6.974695 | 9.913549 | 8.607013 | 0.7650678 | 308.5619 | 306.7059 | 309.4915
6135 | [8 empty] | 8.930186 | 6.984225 | 10.12672 | 8.680377 | 0.771589 | 308.5594 | 306.7149 | 309.6936
6136 | [8 empty] | 8.873327 | 6.994109 | 10.22659 | 8.698009 | 0.7731564 | 308.5055 | 306.7243 | 309.7882
6137 | [8 empty] | 8.722553 | 6.910624 | 10.13738 | 8.590185 | 0.763572 | 308.3626 | 306.6451 | 309.7037
6138 | [8 empty] | 8.725065 | 6.946748 | 10.13303 | 8.601614 | 0.7645879 | 308.365 | 306.6794 | 309.6996
6139 | [8 empty] | 8.818498 | 6.871088 | 10.19504 | 8.628208 | 0.7669518 | 308.4536 | 306.6077 | 309.7583
6140 | [8 empty] | 8.837171 | 6.826786 | 10.19984 | 8.621265 | 0.7663346 | 308.4713 | 306.5657 | 309.7629
6141 | [8 empty] | 8.81428 | 6.793399 | 10.07595 | 8.561208 | 0.7609963 | 308.4496 | 306.534 | 309.6454
6142 | [8 empty] | 8.842194 | 6.788795 | 9.953505 | 8.528164 | 0.7580591 | 308.476 | 306.5297 | 309.5294
6143 | [8 empty] | 8.798085 | 6.845427 | 9.804469 | 8.482661 | 0.7540143 | 308.4342 | 306.5833 | 309.3881
6144 | [8 empty] | 8.585463 | 6.87904 | 9.849801 | 8.438101 | 0.7500535 | 308.2327 | 306.6152 | 309.4311
6145 | [8 empty] | 8.559802 | 6.851802 | 9.742299 | 8.384634 | 0.7453008 | 308.2083 | 306.5894 | 309.3292
6146 | [8 empty] | 8.711929 | 6.776657 | 9.619889 | 8.369492 | 0.7439548 | 308.3525 | 306.5182 | 309.2132
6147 | [8 empty] | 8.642739 | 6.774145 | 9.684829 | 8.367238 | 0.7437545 | 308.287 | 306.5158 | 309.2747
6148 | [8 empty] | 8.500755 | 6.789696 | 9.709394 | 8.333282 | 0.7407362 | 308.1524 | 306.5305 | 309.298
6149 | [8 empty] | 8.478862 | 6.708562 | 9.659362 | 8.282262 | 0.736201 | 308.1316 | 306.4536 | 309.2506
6150 | [8 empty] | 8.550884 | 6.643848 | 9.611905 | 8.268879 | 0.7350115 | 308.1999 | 306.3923 | 309.2056
6151 | [8 empty] | 8.518624 | 6.659141 | 9.544615 | 8.240793 | 0.732515 | 308.1693 | 306.4068 | 309.1418
6152 | [8 empty] | 8.406388 | 6.73712 | 9.536759 | 8.226756 | 0.7312672 | 308.0629 | 306.4807 | 309.1344
6153 | [8 empty] | 8.264693 | 6.744783 | 9.645131 | 8.218202 | 0.7305069 | 307.9286 | 306.4879 | 309.2371
6154 | [8 empty] | 8.306484 | 6.669701 | 9.727843 | 8.234676 | 0.7319712 | 307.9682 | 306.4168 | 309.3155
6155 | [8 empty] | 8.334333 | 6.592238 | 9.802505 | 8.243026 | 0.7327134 | 307.9946 | 306.3434 | 309.3863
6156 | [8 empty] | 8.30819 | 6.607692 | 9.768442 | 8.228108 | 0.7313874 | 307.9698 | 306.358 | 309.354
6157 | [8 empty] | 8.274803 | 6.621568 | 9.674494 | 8.190288 | 0.7280256 | 307.9382 | 306.3712 | 309.2649
6158 | [8 empty] | 8.333239 | 6.685477 | 9.483893 | 8.167537 | 0.7260032 | 307.9936 | 306.4317 | 309.0843
6159 | [8 empty] | 8.526544 | 6.679296 | 9.559039 | 8.25496 | 0.7337742 | 308.1768 | 306.4259 | 309.1555
6160 | [8 empty] | 8.663474 | 6.695233 | 9.564802 | 8.307836 | 0.7384743 | 308.3066 | 306.441 | 309.1609
6161 | [8 empty] | 8.62252 | 6.712426 | 9.392972 | 8.242639 | 0.732679 | 308.2678 | 306.4573 | 308.9981
6162 | [8 empty] | 8.531921 | 6.780778 | 9.294677 | 8.202458 | 0.7291074 | 308.1819 | 306.5221 | 308.9049
6163 | [8 empty] | 7.037509 | 6.782066 | 9.355367 | 7.72498 | 0.6866649 | 306.7654 | 306.5233 | 308.9624
6164 | [8 empty] | 8.781182 | 6.66587 | 9.461292 | 8.302781 | 0.738025 | 308.4182 | 306.4131 | 309.0628
6165 | [8 empty] | 8.735303 | 6.714357 | 9.524589 | 8.32475 | 0.7399778 | 308.3747 | 306.4591 | 309.1228
6166 | [8 empty] | 8.672489 | 6.766579 | 9.459811 | 8.299626 | 0.7377445 | 308.3152 | 306.5086 | 309.0614
6167 | [8 empty] | 8.607549 | 6.795008 | 9.569825 | 8.324127 | 0.7399224 | 308.2536 | 306.5356 | 309.1657
6168 | [8 empty] | 8.453266 | 6.809078 | 9.63441 | 8.298918 | 0.7376816 | 308.1074 | 306.5489 | 309.2269
6169 | [8 empty] | 4.444118 | 6.850514 | 9.585407 | 6.960013 | 0.6186678 | 304.3072 | 306.5882 | 309.1805
6170 | [8 empty] | 8.697473 | 6.86497 | 9.533443 | 8.365295 | 0.7435818 | 308.3388 | 306.6019 | 309.1312
6171 | [8 empty] | 9.050019 | 6.951385 | 9.528903 | 8.510102 | 0.7564535 | 308.673 | 306.6838 | 309.1269
6172 | [8 empty] | 8.828994 | 7.007792 | 9.48164 | 8.439475 | 0.7501756 | 308.4635 | 306.7372 | 309.0821
6173 | [8 empty] | 8.657292 | 6.953284 | 9.50569 | 8.372089 | 0.7441857 | 308.3008 | 306.6856 | 309.1049
6174 | [8 empty] | 8.684659 | 6.935512 | 9.40556 | 8.34191 | 0.7415031 | 308.3267 | 306.6687 | 309.01
6175 | [8 empty] | 8.621007 | 7.064039 | 9.313866 | 8.332971 | 0.7407085 | 308.2664 | 306.7906 | 308.9231
6176 | [8 empty] | 8.579313 | 7.209983 | 9.320788 | 8.370028 | 0.7440025 | 308.2268 | 306.9289 | 308.9297
6177 | [8 empty] | 8.521779 | 7.111946 | 9.282443 | 8.305389 | 0.7382568 | 308.1723 | 306.836 | 308.8933
6178 | [8 empty] | 8.540034 | 6.993239 | 9.199828 | 8.244367 | 0.7328326 | 308.1896 | 306.7234 | 308.815
6179 | [8 empty] | 8.580472 | 6.989086 | 9.242069 | 8.270542 | 0.7351593 | 308.2279 | 306.7195 | 308.855
6180 | [8 empty] | 8.177249 | 7.044785 | 9.405689 | 8.209241 | 0.7297103 | 307.8457 | 306.7723 | 309.0101
6181 | [8 empty] | 8.604233 | 7.035964 | 9.326519 | 8.322239 | 0.7397545 | 308.2505 | 306.7639 | 308.9351
6182 | [8 empty] | 8.568431 | 6.956826 | 9.235662 | 8.253639 | 0.7336568 | 308.2165 | 306.6889 | 308.849
6183 | [8 empty] | 8.578476 | 6.872633 | 9.34706 | 8.266056 | 0.7347606 | 308.226 | 306.6091 | 308.9546
6184 | [8 empty] | 8.675354 | 6.816226 | 9.503984 | 8.331854 | 0.7406093 | 308.3179 | 306.5557 | 309.1033
6185 | [8 empty] | 9.475007 | 6.856954 | 9.525104 | 8.619022 | 0.7661353 | 309.0758 | 306.5943 | 309.1233
6186 | [8 empty] | 8.416401 | 6.909498 | 9.478259 | 8.268053 | 0.734938 | 308.0724 | 306.6441 | 309.0789
6187 | [8 empty] | 8.324417 | 6.990857 | 9.466153 | 8.260476 | 0.7342645 | 307.9852 | 306.7212 | 309.0674
6188 | [8 empty] | 8.369073 | 6.991501 | 9.516379 | 8.292318 | 0.7370949 | 308.0276 | 306.7218 | 309.1151
6189 | [8 empty] | 8.308416 | 7.041791 | 9.509425 | 8.286544 | 0.7365817 | 307.9701 | 306.7695 | 309.1085
6190 | [8 empty] | 8.422937 | 7.079654 | 9.450506 | 8.317699 | 0.739351 | 308.0786 | 306.8054 | 309.0526
6191 | [8 empty] | 10.67003 | 7.132681 | 9.48898 | 9.09723 | 0.8086426 | 310.2086 | 306.8556 | 309.0891
6192 | [8 empty] | 8.533498 | 7.158019 | 9.512934 | 8.401484 | 0.7467986 | 308.1834 | 306.8796 | 309.1118
6193 | [8 empty] | 8.429859 | 7.150968 | 9.412418 | 8.331082 | 0.7405406 | 308.0852 | 306.873 | 309.0165
6194 | [8 empty] | 8.584626 | 7.205089 | 9.371722 | 8.387146 | 0.7455241 | 308.2319 | 306.9243 | 308.9779
6195 | [8 empty] | 8.920044 | 7.255702 | 9.360132 | 8.511959 | 0.7566186 | 308.5498 | 306.9722 | 308.9669
6196 | [8 empty] | 8.981216 | 7.199359 | 9.356655 | 8.51241 | 0.7566587 | 308.6078 | 306.9188 | 308.9637
6197 | [8 empty] | 9.063896 | 7.14176 | 9.383313 | 8.529656 | 0.7581917 | 308.6862 | 306.8642 | 308.9889
6198 | [8 empty] | 9.018113 | 7.188412 | 9.356783 | 8.521103 | 0.7574314 | 308.6428 | 306.9084 | 308.9638
6199 | [8 empty] | 9.124263 | 7.229687 | 9.313254 | 8.555735 | 0.7605098 | 308.7434 | 306.9476 | 308.9225
6200 | [8 empty] | 9.220111 | 7.164651 | 9.340589 | 8.575117 | 0.7622326 | 308.8342 | 306.8859 | 308.9484
6201 | [8 empty] | 9.192938 | 7.080426 | 9.336596 | 8.536653 | 0.7588136 | 308.8085 | 306.8061 | 308.9446
6202 | [8 empty] | 14.42827 | 7.073504 | 9.440879 | 10.31422 | 0.9168194 | 313.7709 | 306.7995 | 309.0435
6203 | [8 empty] | 9.100181 | 7.107857 | 9.655659 | 8.621232 | 0.7663318 | 308.7206 | 306.8321 | 309.2471
6204 | [8 empty] | 8.482307 | 6.984965 | 9.822145 | 8.429806 | 0.749316 | 308.1349 | 306.7156 | 309.4049
6205 | [8 empty] | 8.480085 | 6.944656 | 9.838629 | 8.421123 | 0.7485443 | 308.1328 | 306.6774 | 309.4205
6206 | [8 empty] | 8.463279 | 6.887057 | 9.865867 | 8.405401 | 0.7471467 | 308.1169 | 306.6228 | 309.4463
6207 | [8 empty] | 7.626278 | 6.758595 | 9.924013 | 8.102962 | 0.7202633 | 307.3235 | 306.501 | 309.5014
6208 | [8 empty] | 8.662926 | 6.756727 | 10.06442 | 8.494691 | 0.7550837 | 308.3061 | 306.4993 | 309.6345
6209 | [8 empty] | 8.665405 | 6.856181 | 9.954632 | 8.492073 | 0.7548509 | 308.3084 | 306.5935 | 309.5305
6210 | [8 empty] | 8.51901 | 6.922215 | 9.727295 | 8.389507 | 0.7457339 | 308.1697 | 306.6561 | 309.315
6211 | [8 empty] | 8.53997 | 6.8679 | 9.623302 | 8.343724 | 0.7416644 | 308.1895 | 306.6046 | 309.2164
6212 | [8 empty] | 8.510832 | 6.859046 | 9.642974 | 8.337617 | 0.7411216 | 308.1619 | 306.5963 | 309.235
6213 | [8 empty] | 8.520008 | 6.903187 | 9.549799 | 8.324331 | 0.7399406 | 308.1706 | 306.6381 | 309.1467
6214 | [8 empty] | 8.72368 | 6.990149 | 9.435696 | 8.383175 | 0.7451711 | 308.3637 | 306.7205 | 309.0386
6215 | [8 empty] | 8.963702 | 7.004218 | 9.488916 | 8.485612 | 0.7542766 | 308.5912 | 306.7339 | 309.089
6216 | [8 empty] | 9.112448 | 6.950483 | 9.51332 | 8.525417 | 0.7578148 | 308.7322 | 306.6829 | 309.1122
6217 | [8 empty] | 8.816147 | 6.950129 | 9.47842 | 8.414899 | 0.747991 | 308.4513 | 306.6826 | 309.0791
6218 | [8 empty] | 8.549661 | 7.005055 | 9.48164 | 8.345452 | 0.7418179 | 308.1987 | 306.7346 | 309.0821
6219 | [8 empty] | 8.60932 | 6.991018 | 9.427164 | 8.342501 | 0.7415556 | 308.2553 | 306.7213 | 309.0305
6220 | [8 empty] | 8.596989 | 6.939472 | 9.434376 | 8.323612 | 0.7398766 | 308.2436 | 306.6725 | 309.0373
6221 | [8 empty] | 8.54789 | 6.950065 | 9.508427 | 8.33546 | 0.7409298 | 308.1971 | 306.6825 | 309.1075
6222 | [8 empty] | 8.481598 | 7.008855 | 9.474814 | 8.321756 | 0.7397116 | 308.1342 | 306.7383 | 309.0757
6223 | [8 empty] | 8.624871 | 6.995944 | 9.51625 | 8.379022 | 0.7448019 | 308.27 | 306.726 | 309.1149
6224 | [8 empty] | 8.822297 | 6.903541 | 9.568344 | 8.431394 | 0.7494572 | 308.4572 | 306.6384 | 309.1643
6225 | [8 empty] | 8.867017 | 6.828074 | 9.583218 | 8.426103 | 0.7489869 | 308.4995 | 306.5669 | 309.1784
6226 | [8 empty] | 8.890069 | 6.824693 | 9.610553 | 8.441772 | 0.7503797 | 308.5214 | 306.5637 | 309.2043
6227 | [8 empty] | 8.822587 | 6.828943 | 9.789724 | 8.480418 | 0.7538149 | 308.4574 | 306.5677 | 309.3741
6228 | [8 empty] | 8.697215 | 6.741209 | 9.900124 | 8.446183 | 0.7507718 | 308.3386 | 306.4846 | 309.4788
6229 | [8 empty] | 8.550111 | 6.725304 | 9.905822 | 8.393746 | 0.7461107 | 308.1992 | 306.4695 | 309.4842
6230 | [8 empty] | 8.414308 | 6.622727 | 9.846904 | 8.294647 | 0.7373019 | 308.0704 | 306.3723 | 309.4283
6231 | [8 empty] | 8.380664 | 6.56104 | 9.892686 | 8.27813 | 0.7358338 | 308.0385 | 306.3138 | 309.4717
6232 | [8 empty] | 8.381984 | 6.548322 | 9.998676 | 8.309661 | 0.7386365 | 308.0398 | 306.3017 | 309.5722
6233 | [8 empty] | 8.436942 | 6.627975 | 10.06181 | 8.375577 | 0.7444957 | 308.0919 | 306.3772 | 309.632
6234 | [8 empty] | 8.342286 | 6.709914 | 9.930324 | 8.327508 | 0.7402229 | 308.0022 | 306.4549 | 309.5074
6235 | [8 empty] | 8.327701 | 6.732419 | 9.889757 | 8.316626 | 0.7392556 | 307.9883 | 306.4762 | 309.469
6236 | [8 empty] | 8.370264 | 6.786348 | 9.761552 | 8.306055 | 0.738316 | 308.0287 | 306.5273 | 309.3474
6237 | [8 empty] | 8.260122 | 6.890759 | 9.511872 | 8.220918 | 0.7307482 | 307.9243 | 306.6263 | 309.1108
6238 | [8 empty] | 8.116656 | 6.933162 | 9.349121 | 8.132979 | 0.7229315 | 307.7883 | 306.6665 | 308.9565
6239 | [8 empty] | 8.101975 | 6.926207 | 9.320627 | 8.11627 | 0.7214462 | 307.7744 | 306.6599 | 308.9295
6240 | [8 empty] | 5.863834 | 6.935061 | 9.267117 | 7.355338 | 0.6538078 | 305.6529 | 306.6683 | 308.8788
6241 | [8 empty] | 8.489583 | 6.958468 | 9.286081 | 8.24471 | 0.7328632 | 308.1418 | 306.6905 | 308.8968
6242 | [8 empty] | 8.492706 | 7.019833 | 9.193324 | 8.235288 | 0.7320256 | 308.1447 | 306.7487 | 308.8088
6243 | [8 empty] | 8.374836 | 7.051031 | 9.186917 | 8.204261 | 0.7292677 | 308.033 | 306.7782 | 308.8028
6244 | [8 empty] | 8.395989 | 6.983742 | 9.13022 | 8.169983 | 0.7262207 | 308.0531 | 306.7144 | 308.749
6245 | [8 empty] | 8.415789 | 7.031327 | 9.109743 | 8.18562 | 0.7276107 | 308.0718 | 306.7596 | 308.7296
6246 | [8 empty] | 8.333979 | 7.154896 | 9.059066 | 8.182647 | 0.7273464 | 307.9943 | 306.8767 | 308.6816
6247 | [8 empty] | 8.25893 | 7.130781 | 9.182345 | 8.190685 | 0.7280609 | 307.9232 | 306.8538 | 308.7984
6248 | [8 empty] | 8.256065 | 6.990599 | 9.304465 | 8.18371 | 0.7274409 | 307.9204 | 306.7209 | 308.9142
6249 | [8 empty] | 8.323515625 | 6.936671 | 9.259455 | 8.173214 | 0.7265079 | 307.984375 | 306.6698 | 308.8715
6250 | [8 empty] | 8.399466 | 6.948809 | 9.351342 | 8.233206 | 0.7318405 | 308.0564 | 306.6813 | 308.9586
6251 | [8 empty] | 8.337939 | 6.938699 | 9.616251 | 8.29763 | 0.7375671 | 307.998 | 306.6718 | 309.2097
6252 | [8 empty] | 8.268396 | 6.9264 | 9.797644 | 8.330813 | 0.7405167 | 307.9321 | 306.6601 | 309.3817
6253 | [8 empty] | 8.375094 | 6.884964 | 9.869344 | 8.376467 | 0.7445749 | 308.0333 | 306.6208 | 309.4496
6254 | [8 empty] | 8.484689 | 6.801222 | 9.903858 | 8.39659 | 0.7463635 | 308.1371 | 306.5414 | 309.4823
6255 | [8 empty] | 8.552011 | 6.821152 | 9.789144 | 8.387436 | 0.7455498 | 308.201 | 306.5603 | 309.3736
6256 | [8 empty] | 8.505616 | 6.850128 | 9.690431 | 8.348725 | 0.7421089 | 308.157 | 306.5878 | 309.28
6257 | [8 empty] | 8.956168 | 6.924565 | 9.623656 | 8.501463 | 0.7556856 | 308.584 | 306.6584 | 309.2167
6258 | [8 empty] | 8.519751 | 6.925402 | 9.503147 | 8.3161 | 0.7392089 | 308.1704 | 306.6591 | 309.1025
6259 | [8 empty] | 8.392222 | 6.867514 | 9.469759 | 8.243165 | 0.7327258 | 308.0495 | 306.6043 | 309.0709
6260 | [8 empty] | 8.55742 | 6.946909 | 9.501376 | 8.335235 | 0.7409098 | 308.2061 | 306.6795 | 309.1008
6261 | [8 empty] | 8.644285 | 7.032519 | 9.516186 | 8.397663 | 0.7464589 | 308.2884 | 306.7607 | 309.1149
6262 | [8 empty] | 8.552043 | 6.950161 | 9.575877 | 8.359361 | 0.7430543 | 308.201 | 306.6826 | 309.1714
6263 | [8 empty] | 8.418236 | 6.91349 | 9.692781 | 8.341502 | 0.7414669 | 308.0742 | 306.6479 | 309.2823
6264 | [8 empty] | 8.516338 | 6.822472 | 9.755918 | 8.364909 | 0.7435475 | 308.1671 | 306.5616 | 309.3421
6265 | [8 empty] | 8.699855 | 6.769026 | 9.725718 | 8.3982 | 0.7465066 | 308.3411 | 306.5109 | 309.3135
6266 | [8 empty] | 8.700209 | 6.762168 | 9.643586 | 8.368654 | 0.7438804 | 308.3414 | 306.5044 | 309.2356
6267 | [8 empty] | 8.586847 | 6.792336 | 9.630289 | 8.336491 | 0.7410214 | 308.234 | 306.533 | 309.223
6268 | [8 empty] | 7.919938 | 6.867514 | 9.662002 | 8.149818 | 0.7244283 | 307.6018 | 306.6043 | 309.2531
6269 | [8 empty] | 8.744608 | 6.995075 | 9.619342 | 8.453008 | 0.7513785 | 308.3835 | 306.7252 | 309.2126
6270 | [8 empty] | 9.014733 | 6.972473 | 9.669085 | 8.552097 | 0.7601864 | 308.6396 | 306.7038 | 309.2598
6271 | [8 empty] | 9.0902 | 6.815968 | 9.802377 | 8.569515 | 0.7617347 | 308.7111 | 306.5554 | 309.3861
6272 | [8 empty] | 9.143034 | 6.728942 | 9.769118 | 8.547031 | 0.7597361 | 308.7612 | 306.4729 | 309.3546
6273 | [8 empty] | 11.06298 | 6.783386 | 9.597352 | 9.147906 | 0.8131472 | 310.581 | 306.5245 | 309.1918
6274 | [8 empty] | 9.337272 | 6.79562 | 9.451504 | 8.528132 | 0.7580562 | 308.9453 | 306.5361 | 309.0536
6275 | [8 empty] | 9.03756 | 6.746553 | 9.484763 | 8.422958 | 0.7487074 | 308.6612 | 306.4896 | 309.0851
6276 | [8 empty] | 8.958583 | 6.748582 | 9.617668 | 8.441611 | 0.7503654 | 308.5863 | 306.4915 | 309.2111
6277 | [8 empty] | 8.922426 | 6.77128 | 9.627166 | 8.440291 | 0.7502481 | 308.5521 | 306.5131 | 309.2201
6278 | [8 empty] | 8.969207 | 6.710365 | 9.564802 | 8.414791 | 0.7479815 | 308.5964 | 306.4553 | 309.1609
6279 | [8 empty] | 9.015537 | 6.792916 | 9.559876 | 8.45611 | 0.7516542 | 308.6403 | 306.5336 | 309.1563
6280 | [8 empty] | 9.093226 | 6.840566 | 9.587629 | 8.50714 | 0.7561903 | 308.714 | 306.5787 | 309.1826
6281 | [8 empty] | 9.006555 | 6.862878 | 9.464093 | 8.444508 | 0.750623 | 308.6318 | 306.5999 | 309.0655
6282 | [8 empty] | 9.039974 | 6.79063 | 9.338077 | 8.38956 | 0.7457387 | 308.6635 | 306.5314 | 308.946
6283 | [8 empty] | 9.001597 | 6.864198 | 9.399057 | 8.421617 | 0.7485882 | 308.6271 | 306.6011 | 309.0038
6284 | [8 empty] | 9.159164 | 6.935222 | 8.658161 | 8.250849 | 0.7334088 | 308.7765 | 306.6685 | 308.3016
6285 | [8 empty] | 9.400763 | 6.996073 | 8.121775 | 8.17287 | 0.7264774 | 309.0055 | 306.7261 | 307.7932
6286 | [8 empty] | 9.377485 | 6.920283 | 7.771128 | 8.022966 | 0.7131525 | 308.9834 | 306.6543 | 307.4608
6287 | [8 empty] | 9.221206 | 6.906696 | 7.585969 | 7.904624 | 0.7026332 | 308.8353 | 306.6414 | 307.2853
6288 | [8 empty] | 9.219177 | 6.862298 | 7.510694 | 7.864057 | 0.6990273 | 308.8333 | 306.5993 | 307.2139
6289 | [8 empty] | 9.361259 | 6.892659 | 7.451969 | 7.901962 | 0.7023966 | 308.968 | 306.6281 | 307.1583
6290 | [8 empty] | 9.542168 | 6.931874 | 7.446785 | 7.973609 | 0.7087652 | 309.1395 | 306.6653 | 307.1534
6291 | [8 empty] | 9.130188 | 6.939021 | 7.322573 | 7.797261 | 0.6930898 | 308.749 | 306.6721 | 307.0356
6292 | [8 empty] | 8.875195 | 6.998842 | 7.30113 | 7.725056 | 0.6866716 | 308.5073 | 306.7288 | 307.0153
6293 | [8 empty] | 8.825227 | 7.039795 | 7.2548 | 7.706607 | 0.6850318 | 308.4599 | 306.7676 | 306.9714
6294 | [8 empty] | 8.791034 | 6.996974 | 7.097844 | 7.628618 | 0.6780993 | 308.4275 | 306.727 | 306.8226
6295 | [8 empty] | 8.726385 | 6.84591 | 7.19704 | 7.589778 | 0.674647 | 308.3662 | 306.5838 | 306.9166
6296 | [8 empty] | 8.746024 | 6.816322 | 7.280364 | 7.614237 | 0.676821 | 308.3849 | 306.5558 | 306.9956
6297 | [8 empty] | 8.839844 | 6.770604 | 7.363558 | 7.658002 | 0.6807113 | 308.4738 | 306.5124 | 307.0745
6298 | [8 empty] | 9.008969 | 6.644106 | 7.329688 | 7.660921 | 0.6809708 | 308.6341 | 306.3925 | 307.0424
6299 | [8 empty] | 9.12465 | 6.600383 | 7.247073 | 7.657369 | 0.680655 | 308.7437 | 306.3511 | 306.9641
6300 | [8 empty] | 9.089234 | 6.623275 | 7.270125 | 7.660878 | 0.6809669 | 308.7102 | 306.3728 | 306.9859
6301 | [8 empty] | 9.035145 | 6.627879 | 7.421994 | 7.695006 | 0.6840005 | 308.6589 | 306.3771 | 307.1299
6302 | [8 empty] | 9.111675 | 6.66381 | 7.388317 | 7.721267 | 0.6863349 | 308.7314 | 306.4112 | 307.0979
6303 | [8 empty] | 9.141005 | 6.734415 | 7.390989 | 7.75547 | 0.6893751 | 308.7592 | 306.4781 | 307.1005
6304 | [8 empty] | 9.147509 | 6.787249 | 7.4728 | 7.802519 | 0.6935573 | 308.7654 | 306.5282 | 307.178
6305 | [8 empty] | 9.212609 | 6.784158 | 7.532523 | 7.843097 | 0.6971642 | 308.8271 | 306.5253 | 307.2346
6306 | [8 empty] | 8.796443 | 6.712426 | 7.528563 | 7.679144 | 0.6825906 | 308.4326 | 306.4573 | 307.2309
6307 | [8 empty] | 9.254561 | 6.858724 | 7.58658 | 7.899955 | 0.7022182 | 308.8669 | 306.5959 | 307.2859
6308 | [8 empty] | 9.254561 | 6.959273 | 7.595112 | 7.936315 | 0.7054502 | 308.8669 | 306.6913 | 307.2939
6309 | [8 empty] | 9.391233 | 6.982325 | 7.60725 | 7.993603 | 0.7105425 | 308.9964 | 306.7131 | 307.3055
6310 | [8 empty] | 9.455786 | 6.920927 | 7.580431 | 7.985715 | 0.7098413 | 309.0576 | 306.6549 | 307.28
6311 | [8 empty] | 9.415863 | 6.944559 | 7.502098 | 7.954173 | 0.7070376 | 309.0198 | 306.6773 | 307.2058
6312 | [8 empty] | 9.393841 | 6.894591 | 7.469322 | 7.919251 | 0.7039335 | 308.9989 | 306.6299 | 307.1747
6313 | [8 empty] | 9.358039 | 6.934643 | 7.512529 | 7.93507 | 0.7053396 | 308.965 | 306.6679 | 307.2157
6314 | [8 empty] | 9.357749 | 6.949421 | 7.505318 | 7.937496 | 0.7055552 | 308.9647 | 306.6819 | 307.2088
6315 | [8 empty] | 9.375071 | 6.963007 | 7.527662 | 7.955247 | 0.707133 | 308.9811 | 306.6948 | 307.23
6316 | [8 empty] | 9.244323 | 7.125791 | 7.613046 | 7.994386 | 0.7106121 | 308.8572 | 306.8491 | 307.3109
6317 | [8 empty] | 10.21574 | 7.12315 | 7.569388 | 8.30276 | 0.7380231 | 309.778 | 306.8466 | 307.2696
6318 | [8 empty] | 9.235243 | 6.97521 | 7.521609 | 7.910687 | 0.7031722 | 308.8486 | 306.7064 | 307.2243
6319 | [8 empty] | 9.049086 | 6.892047 | 7.486032 | 7.809055 | 0.6941382 | 308.6721 | 306.6275 | 307.1906
6320 | [8 empty] | 8.956071 | 7.003349 | 7.593857 | 7.851092 | 0.6978749 | 308.584 | 306.733 | 307.2928
6321 | [8 empty] | 8.822973 | 7.059821 | 7.510115 | 7.797636 | 0.6931232 | 308.4578 | 306.7866 | 307.2134
6322 | [8 empty] | 8.799792 | 7.059692 | 7.39247 | 7.750651 | 0.6889468 | 308.4358 | 306.7864 | 307.1019
6323 | [8 empty] | 8.847377 | 7.024115 | 7.361015 | 7.744169 | 0.6883706 | 308.4809 | 306.7527 | 307.0721
6324 | [8 empty] | 8.803333 | 7.054154 | 7.433875 | 7.763787 | 0.6901144 | 308.4392 | 306.7812 | 307.1411
6325 | [8 empty] | 8.61357 | 7.054476 | 7.472639 | 7.713562 | 0.6856499 | 308.2593 | 306.7815 | 307.1779
6326 | [8 empty] | 8.760706 | 7.14646 | 7.469258 | 7.792141 | 0.6926348 | 308.3988 | 306.8687 | 307.1747
6327 | [8 empty] | 9.012189 | 7.224987 | 7.497784 | 7.911653 | 0.7032581 | 308.6371 | 306.9431 | 307.2017
6328 | [8 empty] | 9.063799 | 7.164039 | 7.529078 | 7.918972 | 0.7039087 | 308.6861 | 306.8853 | 307.2314
6329 | [8 empty] | 9.177966 | 7.1076 | 7.459889 | 7.915152 | 0.703569 | 308.7943 | 306.8318 | 307.1658
6330 | [8 empty] | 9.279835 | 7.156151 | 7.450391 | 7.962126 | 0.7077445 | 308.8908 | 306.8779 | 307.1568
6331 | [8 empty] | 9.231702 | 7.217549 | 7.473347 | 7.974199 | 0.7088177 | 308.8452 | 306.9361 | 307.1785
6332 | [8 empty] | 9.114927 | 7.19102 | 7.513367 | 7.939771 | 0.7057574 | 308.7345 | 306.9109 | 307.2165
6333 | [8 empty] | 9.181766 | 7.147652 | 7.528756 | 7.952725 | 0.7069088 | 308.7979 | 306.8698 | 307.231
6334 | [8 empty] | 9.256815 | 7.142114 | 7.434905 | 7.944611 | 0.7061877 | 308.869 | 306.8646 | 307.1421
6335 | [8 empty] | 9.159711 | 7.147265 | 7.364621 | 7.890532 | 0.7013807 | 308.777 | 306.8694 | 307.0755
6336 | [8 empty] | 9.006716 | 7.095043 | 7.383262 | 7.82834 | 0.6958525 | 308.632 | 306.8199 | 307.0931
6337 | [8 empty] | 9.018693 | 7.085481 | 7.380236 | 7.828137 | 0.6958344 | 308.6433 | 306.8109 | 307.0903
6338 | [8 empty] | 9.130316 | 7.093305 | 7.376308 | 7.866643 | 0.6992572 | 308.7491 | 306.8183 | 307.0865
6339 | [8 empty] | 10.02269 | 7.12212 | 7.453321 | 8.199378 | 0.7288336 | 309.595 | 306.8456 | 307.1595
6340 | [8 empty] | 9.071333 | 7.168193 | 7.605318 | 7.948281 | 0.7065139 | 308.6932 | 306.8893 | 307.3036
6341 | [8 empty] | 8.892066 | 7.100871 | 7.556928 | 7.849955 | 0.6977738 | 308.5233 | 306.8255 | 307.2578
6342 | [8 empty] | 9.003303 | 7.008372 | 7.385323 | 7.798999 | 0.6932444 | 308.6287 | 306.7378 | 307.0951
6343 | [8 empty] | 9.086497 | 7.030941 | 7.348394 | 7.821944 | 0.6952839 | 308.7076 | 306.7592 | 307.0601
6344 | [8 empty] | 9.101887 | 7.089634 | 7.433392 | 7.874971 | 0.6999974 | 308.7222 | 306.8148 | 307.1407
6345 | [8 empty] | 9.158359 | 7.076273 | 7.387448 | 7.874027 | 0.6999135 | 308.7757 | 306.8022 | 307.0971
6346 | [8 empty] | 9.369372 | 7.062976 | 7.34144 | 7.924596 | 0.7044085 | 308.9757 | 306.7896 | 307.0535
6347 | [8 empty] | 9.086111 | 7.068997 | 7.383134 | 7.84608 | 0.6974294 | 308.7072 | 306.7953 | 307.093
6348 | [8 empty] | 9.122042 | 7.070381 | 7.542118 | 7.911514 | 0.7032457 | 308.7413 | 306.7966 | 307.2437
6349 | [8 empty] | 9.17333 | 7.096911 | 7.563303 | 7.944515 | 0.7061791 | 308.7899 | 306.8217 | 307.2638
6350 | [8 empty] | 9.584763 | 7.204156 | 7.555286 | 8.114735 | 0.7213098 | 309.1799 | 306.9234 | 307.2562
6351 | [8 empty] | 9.203691 | 7.238702 | 7.60197 | 8.014788 | 0.7124256 | 308.8187 | 306.9561 | 307.3004
6352 | [8 empty] | 9.119241 | 7.146718 | 7.70416 | 7.99004 | 0.7102258 | 308.7386 | 306.8689 | 307.3973
6353 | [8 empty] | 9.109421 | 7.15158 | 7.744534 | 8.001845 | 0.7112751 | 308.7293 | 306.8735 | 307.4356
6354 | [8 empty] | 9.251792 | 7.106344 | 7.737354 | 8.03183 | 0.7139405 | 308.8643 | 306.8307 | 307.4288
6355 | [8 empty] | 9.207619 | 7.096363 | 7.681977 | 7.99532 | 0.7106951 | 308.8224 | 306.8212 | 307.3763
6356 | [8 empty] | 9.121623 | 7.070027 | 7.712628 | 7.968093 | 0.7082749 | 308.7409 | 306.7962 | 307.4053
6357 | [8 empty] | 9.172397 | 7.037187 | 7.725023 | 7.978202 | 0.7091735 | 308.789 | 306.7651 | 307.4171
6358 | [8 empty] | 9.271721 | 7.069061 | 7.71324 | 8.018007 | 0.7127118 | 308.8831 | 306.7953 | 307.4059
6359 | [8 empty] | 9.211322 | 7.153672 | 7.658184 | 8.007726 | 0.7117979 | 308.8259 | 306.8755 | 307.3537
6360 | [8 empty] | 9.010483 | 7.150195 | 7.677792 | 7.946157 | 0.706325 | 308.6355 | 306.8722 | 307.3723
6361 | [8 empty] | 8.051137 | 7.146364 | 7.665847 | 7.621116 | 0.6774325 | 307.7262 | 306.8686 | 307.361
6362 | [8 empty] | 9.025164 | 7.082551 | 7.595949 | 7.901222 | 0.7023308 | 308.6494 | 306.8081 | 307.2947
6363 | [8 empty] | 9.171592 | 7.061012 | 7.692441 | 7.975015 | 0.7088902 | 308.7882 | 306.7877 | 307.3862
6364 | [8 empty] | 9.122235 | 7.024985 | 7.795018 | 7.980746 | 0.7093996 | 308.7415 | 306.7535 | 307.4834
6365 | [8 empty] | 8.980154 | 6.941307 | 7.788256 | 7.903239 | 0.7025101 | 308.6068 | 306.6742 | 307.477
6366 | [8 empty] | 8.927385 | 6.999711 | 7.671385 | 7.86616 | 0.6992142 | 308.5568 | 306.7296 | 307.3662
6367 | [8 empty] | 8.971719 | 7.111399 | 7.703581 | 7.928899 | 0.7047911 | 308.5988 | 306.8354 | 307.3968
6368 | [8 empty] | 8.908679 | 7.191116 | 7.775153 | 7.958316 | 0.7074059 | 308.539 | 306.911 | 307.4646
6369 | [8 empty] | 9.055106 | 7.151837 | 7.713304 | 7.973416 | 0.7087481 | 308.6778 | 306.8738 | 307.406
6370 | [8 empty] | 9.001307 | 7.064103 | 7.599781 | 7.888397 | 0.7011908 | 308.6268 | 306.7906 | 307.2984
6371 | [8 empty] | 9.013606 | 7.137124 | 7.660792 | 7.937174 | 0.7055266 | 308.6385 | 306.8598 | 307.3562
6372 | [8 empty] | 9.03801 | 7.088958 | 7.669872 | 7.93228 | 0.7050916 | 308.6616 | 306.8142 | 307.3648
6373 | [8 empty] | 9.031249 | 7.127626 | 7.564719 | 7.907865 | 0.7029213 | 308.6552 | 306.8508 | 307.2651
6374 | [8 empty] | 9.000598 | 7.101161 | 7.458569 | 7.853443 | 0.6980838 | 308.6262 | 306.8257 | 307.1645
6375 | [8 empty] | 9.047218 | 7.061914 | 7.509696 | 7.872943 | 0.6998171 | 308.6703 | 306.7885 | 307.213
6376 | [8 empty] | 9.005042 | 7.051225 | 7.583007 | 7.879758 | 0.7004229 | 308.6304 | 306.7784 | 307.2825
6377 | [8 empty] | 8.957102 | 7.066646 | 7.564204 | 7.862651 | 0.6989023 | 308.5849 | 306.793 | 307.2646
6378 | [8 empty] | 9.092937 | 7.158051 | 7.522188 | 7.924392 | 0.7043904 | 308.7137 | 306.8797 | 307.2248
6379 | [8 empty] | 9.045834 | 7.197652 | 7.439444 | 7.89431 | 0.7017165 | 308.669 | 306.9172 | 307.1464
6380 | [8 empty] | 8.838652 | 7.179236 | 7.481364 | 7.833084 | 0.6962741 | 308.4727 | 306.8997 | 307.1861
6381 | [8 empty] | 8.631245 | 7.220254 | 7.48278 | 7.778093 | 0.6913861 | 308.2761 | 306.9386 | 307.1875
6382 | [8 empty] | 8.714601 | 7.28339 | 7.480269 | 7.826087 | 0.6956522 | 308.3551 | 306.9985 | 307.1851
6383 | [8 empty] | 9.429611 | 7.284903 | 7.461595 | 8.058703 | 0.7163292 | 309.0328 | 306.9999 | 307.1674
6384 | [8 empty] | 8.760738 | 7.272991 | 7.531429 | 7.855052 | 0.6982269 | 308.3988 | 306.9886 | 307.2336
6385 | [8 empty] | 8.592739 | 7.28529 | 7.517294 | 7.798441 | 0.6931948 | 308.2396 | 307.0003 | 307.2202
6386 | [8 empty] | 8.632694 | 7.302 | 7.450745 | 7.795146 | 0.6929019 | 308.2774 | 307.0161 | 307.1571
6387 | [8 empty] | 8.754331 | 7.377499 | 7.621481 | 7.91777 | 0.7038018 | 308.3927 | 307.0877 | 307.3189
6388 | [8 empty] | 8.759643 | 7.282038 | 7.704482 | 7.915388 | 0.70359 | 308.3978 | 306.9972 | 307.3976
6389 | [8 empty] | 8.712927 | 7.259984 | 7.643793 | 7.872234 | 0.6997542 | 308.3535 | 306.9763 | 307.3401
6390 | [8 empty] | 8.980154 | 7.350133 | 7.433327 | 7.921205 | 0.7041071 | 308.6068 | 307.0617 | 307.1406
6391 | [8 empty] | 8.770719 | 7.424023 | 7.309855 | 7.834866 | 0.6964325 | 308.4083 | 307.1318 | 307.0236
6392 | [8 empty] | 8.763636 | 7.340538 | 7.332682 | 7.812285 | 0.6944254 | 308.4016 | 307.0526 | 307.0452
6393 | [8 empty] | 8.722296 | 7.241857 | 7.305284 | 7.756479 | 0.6894648 | 308.3624 | 306.9591 | 307.0192
6394 | [8 empty] | 8.055966 | 7.232553 | 7.239604 | 7.509374 | 0.6674999 | 307.7308 | 306.9503 | 306.957
6395 | [8 empty] | 8.948892 | 7.220544 | 7.347203 | 7.838879 | 0.6967893 | 308.5771 | 306.9389 | 307.059
6396 | [8 empty] | 9.25469 | 7.227208 | 7.43381 | 7.971903 | 0.7086136 | 308.867 | 306.9452 | 307.1411
6397 | [8 empty] | 9.214123 | 7.173924 | 7.450005 | 7.946017 | 0.7063126 | 308.8286 | 306.8947 | 307.1564
6398 | [8 empty] | 9.07568 | 7.132391 | 7.454673 | 7.887581 | 0.7011183 | 308.6973 | 306.8553 | 307.1608
6399 | [8 empty] | 8.994739 | 7.070285 | 7.489316 | 7.851446 | 0.6979064 | 308.6206 | 306.7965 | 307.1937
6400 | [8 empty] | 8.897603 | 7.12563 | 7.513045 | 7.845426 | 0.6973712 | 308.5285 | 306.8489 | 307.2162
6401 | [8 empty] | 8.739585 | 7.133872 | 7.575183 | 7.816213 | 0.6947745 | 308.3788 | 306.8568 | 307.2751
6402 | [8 empty] | 8.886979 | 7.138959 | 7.59537 | 7.873769 | 0.6998906 | 308.5185 | 306.8616 | 307.2942
6403 | [8 empty] | 9.124167 | 7.076981 | 7.606832 | 7.935993 | 0.7054216 | 308.7433 | 306.8028 | 307.3051
6404 | [8 empty] | 9.129093 | 7.078237 | 7.554932 | 7.920754 | 0.704067 | 308.748 | 306.804 | 307.2559
6405 | [8 empty] | 9.058938 | 7.121863 | 7.548396 | 7.909732 | 0.7030873 | 308.6815 | 306.8454 | 307.2497
6406 | [8 empty] | 9.133697 | 7.163782 | 7.532201 | 7.943227 | 0.7060646 | 308.7523 | 306.8851 | 307.2343
6407 | [8 empty] | 9.25733 | 7.167388 | 7.602195 | 8.008971 | 0.7119085 | 308.8695 | 306.8885 | 307.3007
6408 | [8 empty] | 9.209937 | 7.165907 | 7.677631 | 8.017825 | 0.7126955 | 308.8246 | 306.8871 | 307.3722
6409 | [8 empty] | 8.963798 | 7.142565 | 7.57705 | 7.894471 | 0.7017308 | 308.5913 | 306.865 | 307.2768
6410 | [8 empty] | 8.845478 | 7.167195 | 7.458826 | 7.823833 | 0.6954518 | 308.4791 | 306.8883 | 307.1648
6411 | [8 empty] | 8.980701 | 7.171477 | 7.45419 | 7.868789 | 0.6994479 | 308.6073 | 306.8924 | 307.1604
6412 | [8 empty] | 8.947894 | 7.15847 | 7.589542 | 7.898635 | 0.7021009 | 308.5762 | 306.8801 | 307.2887
6413 | [8 empty] | 8.73672 | 7.188315 | 7.58423 | 7.836422 | 0.6965708 | 308.376 | 306.9084 | 307.2836
6414 | [8 empty] | 8.653879 | 7.315715 | 7.467069 | 7.812221 | 0.6944196 | 308.2975 | 307.0291 | 307.1726
6415 | [8 empty] | 8.632404 | 7.24688 | 7.428433 | 7.769239 | 0.690599 | 308.2772 | 306.9639 | 307.136
6416 | [8 empty] | 8.705232 | 7.117452 | 7.492761 | 7.771815 | 0.690828 | 308.3462 | 306.8412 | 307.1969
6417 | [8 empty] | 8.783243 | 7.044238 | 7.512916 | 7.780132 | 0.6915673 | 308.4201 | 306.7718 | 307.216
6418 | [8 empty] | 8.902916 | 7.092403 | 7.489702 | 7.82834 | 0.6958525 | 308.5336 | 306.8174 | 307.194
6419 | [8 empty] | 8.896026 | 7.093015 | 7.559536 | 7.849525 | 0.6977356 | 308.527 | 306.818 | 307.2602
6420 | [8 empty] | 9.002595 | 7.131425 | 8.545572 | 8.22653 | 0.7312471 | 308.6281 | 306.8544 | 308.1949
6421 | [8 empty] | 9.076034 | 7.089119 | 8.626641 | 8.263931 | 0.7345717 | 308.6977 | 306.8143 | 308.2717
6422 | [8 empty] | 9.136369 | 7.095301 | 9.081411 | 8.437694 | 0.7500172 | 308.7549 | 306.8202 | 308.7028
6423 | [8 empty] | 9.171753 | 7.033324 | 9.369597 | 8.524891 | 0.7577681 | 308.7884 | 306.7614 | 308.9759
6424 | [8 empty] | 8.991841 | 7.072216 | 9.624944 | 8.563001 | 0.7611556 | 308.6179 | 306.7983 | 309.218
6425 | [8 empty] | 8.70565 | 7.105958 | 9.832931 | 8.54818 | 0.7598382 | 308.3466 | 306.8303 | 309.4151
6426 | [8 empty] | 8.636429 | 7.080652 | 9.20807 | 8.308383 | 0.738523 | 308.281 | 306.8063 | 308.8228
6427 | [8 empty] | 8.775838 | 7.05087 | 9.796839 | 8.541182 | 0.7592162 | 308.4131 | 306.7781 | 309.3809
6428 | [8 empty] | 9.02481 | 7.165907 | 9.749575 | 8.646764 | 0.7686012 | 308.6491 | 306.8871 | 309.3361
6429 | [8 empty] | 8.669205 | 7.234484 | 9.663579 | 8.522423 | 0.7575487 | 308.312 | 306.9521 | 309.2546
6430 | [8 empty] | 8.729411 | 7.290924 | 9.564899 | 8.528411 | 0.758081 | 308.3691 | 307.0056 | 309.161
6431 | [8 empty] | 8.906393 | 7.271349 | 9.653083 | 8.610275 | 0.7653578 | 308.5369 | 306.9871 | 309.2446
6432 | [8 empty] | 9.057972 | 7.226951 | 9.705241 | 8.663388 | 0.7700789 | 308.6805 | 306.945 | 309.2941
6433 | [8 empty] | 9.163414 | 7.182359 | 9.677971 | 8.674581 | 0.7710739 | 308.7805 | 306.9027 | 309.2682
6434 | [8 empty] | 9.151405 | 7.197813 | 9.642877 | 8.664032 | 0.7701362 | 308.7691 | 306.9174 | 309.235
6435 | [8 empty] | 9.184052 | 7.203383 | 9.708396 | 8.69861 | 0.7732098 | 308.8 | 306.9226 | 309.2971
6436 | [8 empty] | 9.186466 | 7.185579 | 9.85682 | 8.742955 | 0.7771516 | 308.8023 | 306.9058 | 309.4377
6437 | [8 empty] | 9.165829 | 7.27547 | 9.863163 | 8.768154 | 0.7793914 | 308.7828 | 306.991 | 309.4438
6438 | [8 empty] | 9.205623 | 7.292695 | 9.979487 | 8.825935 | 0.7845275 | 308.8205 | 307.0073 | 309.554
6439 | [8 empty] | 9.118822 | 7.185579 | 9.840368 | 8.714923 | 0.7746598 | 308.7382 | 306.9058 | 309.4221
6440 | [8 empty] | 9.063381 | 7.110208 | 9.846195 | 8.673261 | 0.7709566 | 308.6857 | 306.8343 | 309.4277
6441 | [8 empty] | 9.096929 | 7.166776 | 9.811488 | 8.691731 | 0.7725983 | 308.7175 | 306.8879 | 309.3948
6442 | [8 empty] | 9.09973 | 7.236835 | 9.698737 | 8.678434 | 0.7714164 | 308.7201 | 306.9543 | 309.2879
6443 | [8 empty] | 9.028448 | 7.199455 | 9.700798 | 8.6429 | 0.7682578125 | 308.6526 | 306.9189 | 309.2899
6444 | [8 empty] | 8.997765 | 7.11127 | 9.736085 | 8.61504 | 0.7657813 | 308.6235 | 306.8353 | 309.3233
6445 | [8 empty] | 8.944416 | 7.147169 | 9.741075 | 8.610887 | 0.7654122 | 308.5729 | 306.8694 | 309.328
6446 | [8 empty] | 8.923328 | 7.123859 | 9.716896 | 8.588028 | 0.7633802 | 308.5529 | 306.8473 | 309.3051
6447 | [8 empty] | 9.022234 | 7.158952 | 9.667089 | 8.616092 | 0.7658748 | 308.6467 | 306.8805 | 309.2579
6448 | [8 empty] | 9.078577 | 7.189957 | 9.700573 | 8.656369 | 0.769455 | 308.7001 | 306.9099 | 309.2896
6449 | [8 empty] | 9.007038 | 7.211078 | 9.868539 | 8.695552 | 0.7729379 | 308.6323 | 306.9299 | 309.4489
6450 | [8 empty] | 8.879252 | 7.171026 | 9.967092 | 8.672456 | 0.770885 | 308.5111 | 306.892 | 309.5423
6451 | [8 empty] | 9.057521 | 7.233486 | 10.04951 | 8.780174 | 0.7804599 | 308.6801 | 306.9512 | 309.6204
6452 | [8 empty] | 9.140394 | 7.364073 | 10.1517 | 8.88539 | 0.7898125 | 308.7587 | 307.075 | 309.7173
6453 | [8 empty] | 9.005074 | 7.396688 | 9.694327 | 8.698696 | 0.7732174 | 308.6304 | 307.1059 | 309.2837
6454 | [8 empty] | 8.859161 | 7.335161 | 10.08908 | 8.761135 | 0.7787676 | 308.4921 | 307.0475 | 309.6579
6455 | [8 empty] | 8.82806 | 7.31256 | 10.03528 | 8.725301 | 0.7755823 | 308.4626 | 307.0261 | 309.6069
6456 | [8 empty] | 8.843353 | 7.191503 | 10.05019 | 8.695015 | 0.7728902 | 308.4771 | 306.9114 | 309.621
6457 | [8 empty] | 8.841775 | 7.232488 | 9.973048 | 8.682437 | 0.7717722 | 308.4756 | 306.9502 | 309.5479
6458 | [8 empty] | 8.821331 | 7.243467 | 9.816897 | 8.627232 | 0.766865 | 308.4562 | 306.9606 | 309.3999
6459 | [8 empty] | 8.909967 | 7.204413 | 9.756336 | 8.623572 | 0.7665397 | 308.5403 | 306.9236 | 309.3425
6460 | [8 empty] | 9.087592 | 7.196396 | 9.787438 | 8.690475 | 0.7724867 | 308.7086 | 306.916 | 309.372
6461 | [8 empty] | 9.23959 | 7.161593 | 9.907915 | 8.769699 | 0.7795288 | 308.8527 | 306.883 | 309.4862
6462 | [8 empty] | 8.981377 | 7.040857 | 10.07653 | 8.699587 | 0.7732966 | 308.6079 | 306.7686 | 309.646
6463 | [8 empty] | 8.860191 | 6.948487 | 10.24504 | 8.684573 | 0.771962 | 308.4931 | 306.681 | 309.8057
6464 | [8 empty] | 8.79522 | 7.05995 | 11.03175 | 8.962307 | 0.7966495 | 308.4315 | 306.7867 | 310.5514
6465 | [8 empty] | 8.8458 | 7.092403 | 10.31246 | 8.750221 | 0.7777974 | 308.4794 | 306.8174 | 309.8696
6466 | [8 empty] | 8.846959 | 7.041598 | 10.23921 | 8.709256 | 0.7741561 | 308.4805 | 306.7693 | 309.8002
6467 | [8 empty] | 8.848569 | 7.052029 | 10.2848 | 8.728467 | 0.7758637 | 308.4821 | 306.7792 | 309.8434
6468 | [8 empty] | 8.862091 | 7.085996 | 10.35579 | 8.767961 | 0.7793743 | 308.4949 | 306.8114 | 309.9107
6469 | [8 empty] | 8.907842 | 7.048842 | 10.44185 | 8.799513 | 0.7821789 | 308.5382 | 306.7762 | 309.9923
6470 | [8 empty] | 8.816373 | 7.262141 | 10.07826 | 8.718926 | 0.7750156 | 308.4515 | 306.9783 | 309.6476
6471 | [8 empty] | 8.82278 | 7.429753 | 10.41587 | 8.889468 | 0.790175 | 308.4576 | 307.1372 | 309.9677
6472 | [8 empty] | 8.689359 | 7.405928 | 10.4546 | 8.849964 | 0.7866635 | 308.3311 | 307.1146 | 310.0044
6473 | [8 empty] | 8.464631 | 7.364009 | 10.46256 | 8.763732 | 0.7789984 | 308.1181 | 307.0749 | 310.0119
6474 | [8 empty] | 8.348532 | 7.373443 | 10.40061 | 8.707529 | 0.7740025 | 308.0081 | 307.0838 | 309.9532
6475 | [8 empty] | 8.305904 | 7.366456 | 10.38802 | 8.686794 | 0.7721595 | 307.9677 | 307.0772 | 309.9413
6476 | [8 empty] | 8.495925 | 7.314073 | 10.29462 | 8.70154 | 0.7734702 | 308.1478 | 307.0276 | 309.8527
6477 | [8 empty] | 8.593447 | 7.211464 | 10.15383 | 8.652913 | 0.7691479 | 308.2402 | 306.9303 | 309.7193
6478 | [8 empty] | 8.573969 | 7.234517 | 10.02797 | 8.612153 | 0.7655247 | 308.2218 | 306.9521 | 309.6
6479 | [8 empty] | 8.565405 | 7.299553 | 10.03464 | 8.633199 | 0.7673954 | 308.2137 | 307.0138 | 309.6063
6480 | [8 empty] | 8.648921 | 7.279398 | 10.08911 | 8.672478 | 0.7708869 | 308.2928 | 306.9947 | 309.6579
6481 | [8 empty] | 8.70491 | 7.279623 | 10.01255 | 8.665695 | 0.770284 | 308.3459 | 306.9949 | 309.5854
6482 | [8 empty] | 8.616306 | 7.279784 | 9.925752 | 8.607281 | 0.7650916 | 308.2619 | 306.9951 | 309.5031
6483 | [8 empty] | 8.521843 | 7.262044 | 9.850993 | 8.54496 | 0.759552 | 308.1724 | 306.9782 | 309.4322
6484 | [8 empty] | 8.471714 | 7.22225 | 9.850671 | 8.514878 | 0.7568781 | 308.1248 | 306.9405 | 309.4319
6485 | [8 empty] | 8.460574 | 7.064521 | 9.819376 | 8.448157 | 0.7509473 | 308.1143 | 306.791 | 309.4023
6486 | [8 empty] | 8.246535 | 6.94472 | 8.344282 | 7.845179 | 0.6973492 | 307.9114 | 306.6775 | 308.0041
6487 | [8 empty] | 8.059218 | 7.082004 | 10.05347 | 8.398232 | 0.7465095 | 307.7339 | 306.8076 | 309.6241
6488 | [8 empty] | 7.882784 | 7.198843 | 10.16861 | 8.416745 | 0.7481551 | 307.5666 | 306.9183 | 309.7333
6489 | [8 empty] | 6.554794 | 7.227691 | 10.04749 | 7.943323 | 0.7060732 | 306.3079 | 306.9457 | 309.6185
6490 | [8 empty] | 8.048948 | 7.245785 | 9.887664 | 8.394132 | 0.7461451 | 307.7241 | 306.9628 | 309.467
6491 | [8 empty] | 8.155742 | 7.202353 | 9.800123 | 8.386073 | 0.7454287 | 307.8253 | 306.9217 | 309.384
6492 | [8 empty] | 8.098691 | 7.160112 | 9.663579 | 8.307461 | 0.7384409 | 307.7713 | 306.8816 | 309.2546
6493 | [8 empty] | 8.097274 | 7.173924 | 9.755081 | 8.342093 | 0.7415194 | 307.7699 | 306.8947 | 309.3413
6494 | [8 empty] | 8.30085 | 7.205894 | 9.686954 | 8.397899 | 0.7464799 | 307.9629 | 306.925 | 309.2767
6495 | [8 empty] | 7.857671 | 7.148296 | 9.58911 | 8.198359 | 0.728743 | 307.5428 | 306.8704 | 309.184
6496 | [8 empty] | 7.980467 | 7.100098 | 9.541395 | 8.20732 | 0.7295396 | 307.6592 | 306.8247 | 309.1388
6497 | [8 empty] | 8.096469 | 7.040213 | 9.470822 | 8.202501 | 0.7291112 | 307.7692 | 306.768 | 309.0719
6498 | [8 empty] | 8.148369 | 7.025146 | 9.403629 | 8.192381 | 0.7282117 | 307.8184 | 306.7537 | 309.0082
6499 | [8 empty] | 8.164886 | 7.050613 | 9.554821 | 8.256773 | 0.7339354 | 307.834 | 306.7778 | 309.1515
6500 | [8 empty] | 8.284655 | 7.03709 | 9.808751 | 8.376832 | 0.7446073 | 307.9475 | 306.765 | 309.3922
6501 | [8 empty] | 8.525256 | 7.088701 | 9.943814 | 8.519257 | 0.7572673 | 308.1756 | 306.8139 | 309.5202
6502 | [8 empty] | 8.640293 | 7.127883 | 9.956435 | 8.57487 | 0.7622107 | 308.2846 | 306.8511 | 309.5322
6503 | [8 empty] | 8.683596 | 7.143659 | 9.97176 | 8.599672 | 0.7644153 | 308.3257 | 306.866 | 309.5467
6504 | [8 empty] | 8.800371 | 7.145398 | 10.13551 | 8.693759 | 0.7727786 | 308.4364 | 306.8677 | 309.7019
6505 | [8 empty] | 9.197509 | 7.156699 | 10.19884 | 8.851015625 | 0.7867569 | 308.8128 | 306.8784 | 309.7619
6506 | [8 empty] | 8.90108 | 7.212301 | 10.25074 | 8.78804 | 0.7811591 | 308.5318 | 306.9311 | 309.8111
6507 | [8 empty] | 8.850468 | 7.289346 | 10.28596 | 8.808592 | 0.782986 | 308.4839 | 307.0041 | 309.8445
6508 | [8 empty] | 8.813861 | 7.24073 | 10.35943 | 8.804675 | 0.7826378 | 308.4492 | 306.958 | 309.9142
6509 | [8 empty] | 8.776578 | 7.144947 | 10.31816 | 8.746561 | 0.7774721 | 308.4138 | 306.8672 | 309.875
6510 | [8 empty] | 8.851982 | 7.086511 | 10.25895 | 8.732481 | 0.7762205 | 308.4853 | 306.8119 | 309.8189
6511 | [8 empty] | 8.945704 | 7.17959 | 10.23867 | 8.787987 | 0.7811544 | 308.5741 | 306.9001 | 309.7997
6512 | [8 empty] | 8.744511 | 7.175888 | 10.20743 | 8.709278 | 0.774158 | 308.3834 | 306.8966 | 309.7701
6513 | [8 empty] | 8.718819 | 7.093723 | 10.23487 | 8.682469 | 0.7717751 | 308.3591 | 306.8187 | 309.7961
6514 | [8 empty] | 8.816469 | 6.991211 | 10.18087 | 8.662851 | 0.7700312 | 308.4516 | 306.7215 | 309.7449
6515 | [8 empty] | 8.832696 | 6.997425 | 10.02842 | 8.619515 | 0.7661791 | 308.467 | 306.7274 | 309.6004
6516 | [8 empty] | 8.796862 | 7.003381 | 10.0422 | 8.614149 | 0.7657022 | 308.433 | 306.7331 | 309.6135
6517 | [8 empty] | 8.855201 | 7.123311 | 10.07743 | 8.685313 | 0.7720279 | 308.4883 | 306.8467 | 309.6469
6518 | [8 empty] | 8.894931 | 7.124374 | 10.00035 | 8.673218 | 0.7709527 | 308.526 | 306.8477 | 309.5738
6519 | [8 empty] | 8.841486 | 7.102674 | 9.975623 | 8.639928 | 0.7679936 | 308.4753 | 306.8272 | 309.5504
6520 | [8 empty] | 8.874229 | 7.040117 | 9.933447 | 8.615931 | 0.7658605 | 308.5064 | 306.7679 | 309.5104
6521 | [8 empty] | 9.033535 | 7.051418 | 9.758526 | 8.614493 | 0.7657327 | 308.6574 | 306.7786 | 309.3446
6522 | [8 empty] | 9.634828 | 7.110111 | 9.616927 | 8.787289 | 0.7810923 | 309.2273 | 306.8342 | 309.2104
6523 | [8 empty] | 8.896863 | 7.075243 | 9.661358 | 8.544488 | 0.75951 | 308.5278 | 306.8012 | 309.2525
6524 | [8 empty] | 8.771942 | 7.061495 | 9.674108 | 8.502515 | 0.7557791 | 308.4094 | 306.7881 | 309.2646
6525 | [8 empty] | 8.79551 | 7.146976 | 9.662614 | 8.535033 | 0.7586696 | 308.4318 | 306.8692 | 309.2537
6526 | [8 empty] | 8.85958 | 7.211303 | 9.545871 | 8.538918 | 0.7590149 | 308.4925 | 306.9301 | 309.143
6527 | [8 empty] | 8.887687 | 7.22093 | 9.52504 | 8.544552 | 0.7595158 | 308.5191 | 306.9393 | 309.1233
6528 | [8 empty] | 8.89844 | 7.175566 | 9.583315 | 8.55244 | 0.7602169 | 308.5293 | 306.8963 | 309.1785
6529 | [8 empty] | 9.005653 | 7.132165 | 9.611325 | 8.583048 | 0.7629376 | 308.631 | 306.8551 | 309.205
6530 | [8 empty] | 9.059131 | 7.144915 | 9.572819 | 8.592288 | 0.763759 | 308.6816 | 306.8672 | 309.1685
6531 | [8 empty] | 9.031861 | 7.081811 | 9.668473 | 8.594048 | 0.7639154 | 308.6558 | 306.8074 | 309.2592
6532 | [8 empty] | 8.976516 | 6.970477 | 9.817541 | 8.588178 | 0.7633936 | 308.6033 | 306.7019 | 309.4005
6533 | [8 empty] | 9.645936 | 6.967837 | 9.869473 | 8.827749 | 0.7846888 | 309.2379 | 306.6994 | 309.4497
6534 | [8 empty] | 8.775548 | 7.083549 | 9.881933 | 8.580343 | 0.7626972 | 308.4128 | 306.8091 | 309.4615
6535 | [8 empty] | 8.784434 | 7.100774 | 9.982868 | 8.622692 | 0.7664615 | 308.4213 | 306.8254 | 309.5572
6536 | [8 empty] | 8.803559 | 7.019833 | 10.14726 | 8.656884 | 0.7695008 | 308.4394 | 306.7487 | 309.713
6537 | [8 empty] | 8.775902 | 6.947167 | 10.32769 | 8.683585 | 0.7718743 | 308.4132 | 306.6798 | 309.8841
6538 | [8 empty] | 8.587137 | 6.986221 | 10.3453 | 8.639552 | 0.7679602 | 308.2343 | 306.7168 | 309.9008
6539 | [8 empty] | 8.869947 | 6.989376 | 10.31359 | 8.724303 | 0.7754936 | 308.5023 | 306.7198 | 309.8707
6540 | [8 empty] | 8.892098 | 6.960045 | 10.31732 | 8.723154 | 0.7753915 | 308.5233 | 306.692 | 309.8742
6541 | [8 empty] | 8.987237 | 6.94443 | 10.24333 | 8.725 | 0.7755556 | 308.6135 | 306.6772 | 309.8041
6542 | [8 empty] | 8.895768 | 6.94926 | 10.09121 | 8.645412 | 0.768481 | 308.5268 | 306.6818 | 309.6599
6543 | [8 empty] | 8.755458 | 6.86233 | 10.17807 | 8.59862 | 0.7643218 | 308.3938 | 306.5994 | 309.7422
6544 | [8 empty] | 9.046993 | 6.827816 | 10.21886 | 8.697891 | 0.7731459 | 308.6701 | 306.5667 | 309.7809
6545 | [8 empty] | 8.788266 | 6.855408 | 10.08367 | 8.575782 | 0.7622918 | 308.4249 | 306.5928 | 309.6528
6546 | [8 empty] | 8.635045 | 6.898551 | 9.996036 | 8.509877 | 0.7564335 | 308.2797 | 306.6337 | 309.5697
6547 | [8 empty] | 8.600047 | 6.852317 | 10.01452 | 8.48896 | 0.7545743 | 308.2465 | 306.5899 | 309.5872
6548 | [8 empty] | 8.613731 | 6.876625 | 10.27501 | 8.588457 | 0.7634184 | 308.2595 | 306.6129 | 309.8341
6549 | [8 empty] | 8.649919 | 6.942112 | 10.318125 | 8.63671875 | 0.7677083 | 308.2938 | 306.675 | 309.875
6550 | [8 empty] | 8.622166 | 6.947392 | 10.16648 | 8.57868 | 0.7625493 | 308.2675 | 306.68 | 309.7313
6551 | [8 empty] | 8.516885 | 6.916098 | 10.18309 | 8.538693 | 0.7589949 | 308.1677 | 306.6503 | 309.747
6552 | [8 empty] | 8.489003 | 6.96935 | 10.25415 | 8.570835 | 0.761852 | 308.1412 | 306.7008 | 309.8144
6553 | [8 empty] | 8.520588 | 6.980103 | 10.14575 | 8.548813 | 0.7598945 | 308.1712 | 306.711 | 309.7116
6554 | [8 empty] | 8.588972 | 7.005635 | 9.962133 | 8.518913 | 0.7572367 | 308.236 | 306.7352 | 309.5376
6555 | [8 empty] | 7.971452 | 6.999067 | 9.932899 | 8.301139 | 0.7378791 | 307.6507 | 306.729 | 309.5099
6556 | [8 empty] | 8.465436 | 6.981456 | 9.828101 | 8.424998 | 0.7488887 | 308.1189 | 306.7123 | 309.4105
6557 | [8 empty] | 8.398887 | 7.053188 | 9.629387 | 8.360487 | 0.7431544 | 308.0558 | 306.7803 | 309.2222
6558 | [8 empty] | 8.350625 | 7.137156 | 9.14899 | 8.212257 | 0.7299784 | 308.0101 | 306.8599 | 308.7668
6559 | [8 empty] | 8.336233 | 7.069673 | 9.202242 | 8.202716 | 0.7291303 | 307.9964 | 306.7959 | 308.8173
6560 | [8 empty] | 8.343252 | 6.949131 | 9.160838 | 8.151074 | 0.7245399 | 308.0031 | 306.6816 | 308.778
6561 | [8 empty] | 8.410381 | 6.959627 | 9.214831 | 8.194946 | 0.7284397 | 308.0667 | 306.6916 | 308.8292
6562 | [8 empty] | 8.541354 | 7.042435 | 9.161385 | 8.248392 | 0.7331904 | 308.1909 | 306.7701 | 308.7786
6563 | [8 empty] | 8.679089 | 7.054605 | 9.128578 | 8.287424 | 0.7366599 | 308.3214 | 306.7816 | 308.7475
6564 | [8 empty] | 8.710673 | 7.065487 | 9.303756 | 8.359972 | 0.7431086 | 308.3513 | 306.7919 | 308.9135
6565 | [8 empty] | 8.934919 | 7.044592 | 9.429675 | 8.469729 | 0.7528648 | 308.5639 | 306.7721 | 309.0329
6566 | [8 empty] | 8.757518 | 6.988571 | 9.508813 | 8.418301 | 0.7482934 | 308.3958 | 306.719 | 309.1079
6567 | [8 empty] | 8.915311 | 6.991726 | 9.714481 | 8.540506 | 0.7591561 | 308.5453 | 306.722 | 309.3028
6568 | [8 empty] | 8.827255 | 7.090536 | 9.923015 | 8.613602 | 0.7656535 | 308.4619 | 306.8157 | 309.5005
6569 | [8 empty] | 8.837236 | 7.188186 | 11.32779 | 9.117738 | 0.8104656 | 308.4713 | 306.9082 | 310.832
6570 | [8 empty] | 8.946252 | 7.188605 | 10.19372 | 8.776192 | 0.780106 | 308.5746 | 306.9086 | 309.7571
6571 | [8 empty] | 8.984468 | 7.170704 | 9.691848 | 8.615673 | 0.7658376 | 308.6109 | 306.8917 | 309.2814
6572 | [8 empty] | 8.770783 | 7.234742 | 9.775589 | 8.593705 | 0.7638849 | 308.4083 | 306.9524 | 309.3607
6573 | [8 empty] | 8.808678 | 7.272122 | 9.744939 | 8.608579 | 0.7652071 | 308.4442 | 306.9878 | 309.3317
6574 | [8 empty] | 8.927771 | 7.28265 | 9.609039 | 8.606487 | 0.765021 | 308.5571 | 306.9978 | 309.2029
6575 | [8 empty] | 9.020528 | 7.267163 | 9.487306 | 8.591666 | 0.7637036 | 308.6451 | 306.9831 | 309.0875
6576 | [8 empty] | 8.959001 | 7.230814 | 9.470081 | 8.553299 | 0.7602932 | 308.5867 | 306.9486 | 309.0712
6577 | [8 empty] | 8.677189 | 7.219674 | 9.388303 | 8.428389 | 0.7491901 | 308.3196 | 306.9381 | 308.9937
6578 | [8 empty] | 8.929381 | 7.245882 | 9.375135 | 8.516799 | 0.7570488 | 308.5587 | 306.9629 | 308.9812
6579 | [8 empty] | 8.885433 | 7.184259 | 9.433732 | 8.501141 | 0.755657 | 308.517 | 306.9045 | 309.0367
6580 | [8 empty] | 8.774486 | 7.164941 | 9.512451 | 8.483959 | 0.7541297 | 308.4118 | 306.8862 | 309.1113
6581 | [8 empty] | 8.646345 | 7.266133 | 9.641235 | 8.517905 | 0.7571471 | 308.2904 | 306.9821 | 309.2334
6582 | [8 empty] | 7.880176 | 7.163428 | 9.716284 | 8.253296 | 0.7336263 | 307.5641 | 306.8848 | 309.3045
6583 | [8 empty] | 8.838105 | 7.022795 | 9.709233 | 8.523378 | 0.7576336 | 308.4721 | 306.7515 | 309.2979
6584 | [8 empty] | 8.924101 | 7.032003 | 9.790754 | 8.582286 | 0.7628699 | 308.5536 | 306.7602 | 309.3751
6585 | [8 empty] | 8.863991 | 7.044689 | 9.912036 | 8.606905 | 0.7650582 | 308.4967 | 306.7722 | 309.4901
6586 | [8 empty] | 8.817596 | 6.997135 | 9.851701 | 8.555477 | 0.7604869 | 308.4527 | 306.7271 | 309.4329
6587 | [8 empty] | 8.854879 | 6.929588 | 9.663773 | 8.482747 | 0.7540219 | 308.488 | 306.6631 | 309.2548
6588 | [8 empty] | 8.733436 | 6.940695 | 9.63866 | 8.437597 | 0.7500086 | 308.3729 | 306.6736 | 309.231
6589 | [8 empty] | 8.629829 | 6.976658 | 9.479643 | 8.362044 | 0.7432928 | 308.2747 | 306.7077 | 309.0802
6590 | [8 empty] | 8.621715 | 6.925016 | 9.341812 | 8.296181 | 0.7374383 | 308.267 | 306.6588 | 308.9496
6591 | [8 empty] | 8.538328 | 7.026723 | 9.336371 | 8.300474 | 0.7378199 | 308.188 | 306.7552 | 308.9444
6592 | [8 empty] | 8.395828 | 7.056505 | 9.39442 | 8.282251 | 0.7362001 | 308.0529 | 306.7834 | 308.9995
6593 | [8 empty] | 8.325576 | 7.012589 | 9.519824 | 8.285997 | 0.736533 | 307.9863 | 306.7418 | 309.1183
6594 | [8 empty] | 8.415918 | 6.893271 | 9.552149 | 8.287113 | 0.7366322 | 308.072 | 306.6287 | 309.149
6595 | [8 empty] | 8.515758 | 7.00673 | 9.572529 | 8.365006 | 0.7435561 | 308.1666 | 306.7362 | 309.1683
6596 | [8 empty] | 8.452493 | 7.045558 | 9.692202 | 8.396751 | 0.7463779 | 308.1066 | 306.773 | 309.2817
6597 | [8 empty] | 8.400046 | 7.057116 | 9.798964 | 8.418709 | 0.7483297 | 308.0569 | 306.784 | 309.3829
6598 | [8 empty] | 8.427927 | 7.007889 | 9.76783 | 8.401215 | 0.7467747 | 308.0833 | 306.7373 | 309.3534
6599 | [8 empty] | 8.484367 | 6.950547 | 9.873015 | 8.435976 | 0.7498646 | 308.1368 | 306.683 | 309.4531
6600 | [8 empty] | 8.417979 | 7.003574 | 10.00598 | 8.475846 | 0.7534085 | 308.0739 | 306.7332 | 309.5791
6601 | [8 empty] | 8.390902 | 7.108727 | 10.04652 | 8.515383 | 0.7569229 | 308.0482 | 306.8329 | 309.6176
6602 | [8 empty] | 8.368526 | 7.095494 | 10.0234 | 8.495807 | 0.7551829 | 308.027 | 306.8204 | 309.5956
6603 | [8 empty] | 8.431533 | 7.098681 | 9.952796 | 8.494337 | 0.7550522 | 308.0868 | 306.8234 | 309.5287
6604 | [8 empty] | 8.578605 | 7.273538 | 9.832609 | 8.561584 | 0.7610297 | 308.2262 | 306.9891 | 309.4148
6605 | [8 empty] | 8.728252 | 7.342116 | 9.788468 | 8.619612 | 0.7661877 | 308.368 | 307.0541 | 309.373
6606 | [8 empty] | 8.616467 | 7.201709 | 9.655595 | 8.491257 | 0.7547784 | 308.2621 | 306.9211 | 309.247
6607 | [8 empty] | 8.614825 | 7.094947 | 9.491588 | 8.400453 | 0.746707 | 308.2605 | 306.8199 | 309.0916
6608 | [8 empty] | 8.610415 | 7.131039 | 9.501022 | 8.414158 | 0.7479252 | 308.2563 | 306.8541 | 309.1005
6609 | [8 empty] | 8.498566 | 7.305895 | 9.490139 | 8.431533 | 0.7494696 | 308.1503 | 307.0198 | 309.0902
6610 | [8 empty] | 8.448179 | 7.126338 | 9.408297 | 8.327605 | 0.7402315 | 308.1025 | 306.8496 | 309.0126
6611 | [8 empty] | 8.382434 | 7.04089 | 9.434054 | 8.285793 | 0.7365149 | 308.0402 | 306.7686 | 309.037
6612 | [8 empty] | 8.288744 | 7.064393 | 9.597738 | 8.316958 | 0.7392852 | 307.9514 | 306.7909 | 309.1922
6613 | [8 empty] | 8.25497 | 7.026884 | 9.62723 | 8.303028 | 0.738047 | 307.9194 | 306.7553 | 309.2201
6614 | [8 empty] | 8.350786 | 7.030104 | 9.54909 | 8.309993 | 0.7386661 | 308.0102 | 306.7584 | 309.1461
6615 | [8 empty] | 8.034041 | 7.108823 | 9.46625 | 8.203038 | 0.7291589 | 307.71 | 306.833 | 309.0675
6616 | [8 empty] | 8.502622 | 7.139603 | 9.586019 | 8.409415 | 0.7475035 | 308.1541 | 306.8622 | 309.1811
6617 | [8 empty] | 8.444959 | 7.105056 | 9.631319 | 8.393778 | 0.7461136 | 308.0995 | 306.8294 | 309.224
6618 | [8 empty] | 8.429891 | 7.034128 | 9.487531 | 8.317184 | 0.7393052 | 308.0852 | 306.7622 | 309.0877
6619 | [8 empty] | 8.51138 | 7.069415 | 9.337755 | 8.306183 | 0.7383274 | 308.1624 | 306.7957 | 308.9457
6620 | [8 empty] | 8.519815 | 7.149938 | 9.448961 | 8.372904 | 0.7442582 | 308.1704 | 306.872 | 309.0511
6621 | [8 empty] | 8.423871 | 7.137735 | 9.555658 | 8.372421 | 0.7442152 | 308.0795 | 306.8604 | 309.1523
6622 | [8 empty] | 8.324707 | 7.077464 | 9.66857 | 8.356914 | 0.7428368 | 307.9855 | 306.8033 | 309.2593
6623 | [8 empty] | 8.258415 | 7.059595 | 9.778423 | 8.365478 | 0.743598 | 307.9227 | 306.7863 | 309.3634
6624 | [8 empty] | 8.076733 | 7.050645 | 9.885281 | 8.337553 | 0.7411158 | 307.7505 | 306.7779 | 309.4647
6625 | [8 empty] | 7.969842 | 7.071766 | 9.944329 | 8.328646 | 0.740324 | 307.6491 | 306.7979 | 309.5207
6626 | [8 empty] | 7.951555 | 7.025049 | 9.991496 | 8.3227 | 0.7397956 | 307.6318 | 306.7536 | 309.5654
6627 | [8 empty] | 7.968071 | 7.010464 | 9.921631 | 8.300055 | 0.7377827 | 307.6475 | 306.7398 | 309.4992
6628 | [8 empty] | 7.99415 | 7.095591 | 9.904921 | 8.331554 | 0.7405826 | 307.6722 | 306.8205 | 309.4833
6629 | [8 empty] | 7.986552 | 7.074373 | 9.975656 | 8.345527 | 0.7418246 | 307.665 | 306.8004 | 309.5504
6630 | [8 empty] | 7.966655 | 6.943271 | 9.945746 | 8.285224 | 0.7364643 | 307.6461 | 306.6761 | 309.522
6631 | [8 empty] | 7.966751 | 6.874694 | 9.843587 | 8.228344 | 0.7314084 | 307.6462 | 306.6111 | 309.4252
6632 | [8 empty] | 8.015271 | 6.981134 | 9.831353 | 8.275919 | 0.7356373 | 307.6922 | 306.712 | 309.4136
6633 | [8 empty] | 8.038452 | 7.014489 | 9.769215 | 8.274052 | 0.7354713 | 307.7142 | 306.7436 | 309.3547
6634 | [8 empty] | 8.094312 | 7.02125 | 9.65186 | 8.255807 | 0.7338495 | 307.7671 | 306.75 | 309.2435
6635 | [8 empty] | 8.223708 | 7.049969 | 9.618795 | 8.29749 | 0.7375547 | 307.8898 | 306.7772 | 309.2121
6636 | [8 empty] | 8.258769 | 7.00673 | 9.781835 | 8.349111 | 0.7421432 | 307.923 | 306.7362 | 309.3667
6637 | [8 empty] | 7.736968 | 6.995622 | 9.811391 | 8.181327 | 0.7272291 | 307.4284 | 306.7257 | 309.3947
6638 | [8 empty] | 8.249304 | 6.957953 | 9.772531 | 8.326596 | 0.7401418 | 307.914 | 306.69 | 309.3578
6639 | [8 empty] | 8.456646 | 6.979556 | 9.736954 | 8.391052 | 0.7458713 | 308.1106 | 306.7105 | 309.3241
6640 | [8 empty] | 8.517432 | 6.949807 | 9.899898 | 8.455713 | 0.7516189 | 308.1682 | 306.6823 | 309.4786
6641 | [8 empty] | 8.462924 | 6.881358 | 9.991045 | 8.445109 | 0.7506764 | 308.1165 | 306.6174 | 309.565
6642 | [8 empty] | 8.521714 | 6.946523 | 9.98525 | 8.484496 | 0.7541774 | 308.1722 | 306.6792 | 309.5595
6643 | [8 empty] | 7.336417 | 7.014231 | 9.956209 | 8.102286 | 0.7202032 | 307.0487 | 306.7433 | 309.532
6644 | [8 empty] | 8.823069 | 7.056569 | 10.08805 | 8.655897 | 0.7694131 | 308.4579 | 306.7835 | 309.6569
6645 | [8 empty] | 9.050567 | 7.038121 | 10.12125 | 8.736645 | 0.7765906 | 308.6735 | 306.766 | 309.6884
6646 | [8 empty] | 9.023812 | 7.020799 | 10.1132 | 8.719269 | 0.7750462 | 308.6482 | 306.7496 | 309.6808
6647 | [8 empty] | 9.049891 | 7.030458 | 10.11735 | 8.732566 | 0.7762281 | 308.6729 | 306.7587 | 309.6847
6648 | [8 empty] | 9.949126 | 7.083388 | 10.09742 | 9.043312 | 0.8038499 | 309.5252 | 306.8089 | 309.6658
6649 | [8 empty] | 8.949375 | 7.03532 | 10.17988 | 8.721523 | 0.7752465 | 308.5776 | 306.7633 | 309.744
6650 | [8 empty] | 8.821427 | 7.023311 | 10.18058 | 8.675107 | 0.7711206 | 308.4563 | 306.752 | 309.7446
6651 | [8 empty] | 8.81985 | 7.136383 | 10.10267 | 8.686301 | 0.7721156 | 308.4548 | 306.8591 | 309.6708
6652 | [8 empty] | 8.834145 | 7.229043 | 10.02009 | 8.694425 | 0.7728378 | 308.4684 | 306.947 | 309.5925
6653 | [8 empty] | 8.89023 | 7.160884 | 10.06181 | 8.704309 | 0.7737164 | 308.5215 | 306.8824 | 309.632
6654 | [8 empty] | 8.877352 | 7.075307 | 10.07392 | 8.675526 | 0.7711578 | 308.5093 | 306.8012 | 309.6435
6655 | [8 empty] | 8.838942 | 7.159564 | 10.01265 | 8.670385 | 0.7707009 | 308.4729 | 306.8811 | 309.5854
6656 | [8 empty] | 8.864474 | 7.227079 | 10.09642 | 8.729325 | 0.77594 | 308.4971 | 306.9451 | 309.6649
6657 | [8 empty] | 8.929542 | 7.220833 | 10.113 | 8.75446 | 0.7781742 | 308.5588 | 306.9392 | 309.6806
6658 | [8 empty] | 8.957359 | 7.178914 | 10.02009 | 8.718786 | 0.7750032 | 308.5852 | 306.8994 | 309.5925
6659 | [8 empty] | 9.381928 | 7.205411 | 9.952281 | 8.84654 | 0.7863591 | 308.9876 | 306.9246 | 309.5282
6660 | [8 empty] | 9.090393 | 7.188991 | 10.04955 | 8.77631 | 0.7801165 | 308.7113 | 306.909 | 309.6204
6661 | [8 empty] | 9.014217 | 7.278432 | 10.14018 | 8.810942 | 0.7831949 | 308.6391 | 306.9938 | 309.7063
6662 | [8 empty] | 8.924326 | 7.356765 | 10.12553 | 8.802206 | 0.7824183 | 308.5539 | 307.068 | 309.6924
6663 | [8 empty] | 8.791678 | 7.3888 | 10.07385 | 8.751444 | 0.7779061 | 308.4281 | 307.0984 | 309.6435
6664 | [8 empty] | 8.691291 | 7.348716 | 10.11655 | 8.718851 | 0.775009 | 308.333 | 307.0604 | 309.6839
6665 | [8 empty] | 8.514181 | 7.334035 | 10.21439 | 8.687535 | 0.7722253 | 308.1651 | 307.0465 | 309.7767
6666 | [8 empty] | 8.301751 | 7.395529 | 10.25843 | 8.651905 | 0.7690582 | 307.9637 | 307.1048 | 309.8184
6667 | [8 empty] | 8.296825 | 7.448427 | 10.25451 | 8.666586 | 0.7703632 | 307.9591 | 307.1549 | 309.8147
6668 | [8 empty] | 8.392673 | 7.375632 | 10.34317 | 8.703826 | 0.7736734 | 308.0499 | 307.0859 | 309.8987
6669 | [8 empty] | 8.437779 | 7.35625 | 10.33306 | 8.709031 | 0.7741361 | 308.0927 | 307.0675 | 309.8892
6670 | [8 empty] | 8.40671 | 7.295142 | 10.17331 | 8.625053 | 0.7666714 | 308.0632 | 307.0096 | 309.7377
6671 | [8 empty] | 8.407451 | 7.323828 | 10.02807 | 8.58645 | 0.76324 | 308.0639 | 307.0368 | 309.6001
6672 | [8 empty] | 8.474161 | 7.339894 | 10.01951 | 8.611187 | 0.7654389 | 308.1272 | 307.052 | 309.5919
6673 | [8 empty] | 8.600112 | 7.277788 | 9.945681 | 8.60786 | 0.7651431 | 308.2466 | 306.9932 | 309.522
6674 | [8 empty] | 8.667144 | 7.314878 | 9.762357 | 8.58146 | 0.7627964 | 308.3101 | 307.0283 | 309.3482
6675 | [8 empty] | 8.545733 | 7.425536 | 9.539077 | 8.503449 | 0.7558621 | 308.195 | 307.1332 | 309.1366
6676 | [8 empty] | 8.40993 | 7.352322 | 9.442393 | 8.401548 | 0.7468043 | 308.0663 | 307.0638 | 309.0449
6677 | [8 empty] | 8.486428 | 7.326629 | 9.439109 | 8.417389 | 0.7482123 | 308.1388 | 307.0395 | 309.0418
6678 | [8 empty] | 8.521586 | 7.201999 | 9.419501 | 8.381028 | 0.7449803 | 308.1721 | 306.9213 | 309.0232
6679 | [8 empty] | 8.415886 | 7.246172 | 9.426681 | 8.362913 | 0.74337 | 308.0719 | 306.9632 | 309.03
6680 | [8 empty] | 8.39747 | 7.2463 | 9.620662 | 8.421477 | 0.7485758 | 308.0545 | 306.9633 | 309.2139
6681 | [8 empty] | 8.333529 | 7.140343 | 9.774817 | 8.41623 | 0.7481093 | 307.9939 | 306.8629 | 309.36
6682 | [8 empty] | 8.393961 | 7.12798 | 9.683122 | 8.401688 | 0.7468167 | 308.0511 | 306.8512 | 309.2731
6683 | [8 empty] | 8.573872 | 7.194754 | 9.611744 | 8.460123 | 0.752011 | 308.2217 | 306.9145 | 309.2054
6684 | [8 empty] | 8.783533 | 7.173312 | 9.789659 | 8.582168 | 0.7628594 | 308.4204 | 306.8941 | 309.3741
6685 | [8 empty] | 8.87249 | 7.299971 | 10.03277 | 8.735078 | 0.7764513 | 308.5047 | 307.0142 | 309.6045
6686 | [8 empty] | 8.69802 | 7.273087 | 10.07797 | 8.683027 | 0.7718247 | 308.3394 | 306.9887 | 309.6474
6687 | [8 empty] | 8.753494 | 7.171895 | 10.11268 | 8.679357 | 0.7714984 | 308.3919 | 306.8928 | 309.6803
6688 | [8 empty] | 8.952079 | 7.131715 | 10.22115 | 8.768315 | 0.7794058 | 308.5802 | 306.8547 | 309.7831
6689 | [8 empty] | 8.90694 | 7.201451 | 10.38632 | 8.831569 | 0.7850284 | 308.5374 | 306.9208 | 309.9396
6690 | [8 empty] | 8.708741 | 7.175051 | 10.28738 | 8.723723 | 0.7754421 | 308.3495 | 306.8958 | 309.8459
6691 | [8 empty] | 8.723938 | 7.133163 | 10.19243 | 8.683178 | 0.771838 | 308.3639 | 306.8561 | 309.7559
6692 | [8 empty] | 8.80108 | 7.058211 | 10.23438 | 8.697891 | 0.7731459 | 308.437 | 306.785 | 309.7956
6693 | [8 empty] | 8.904139 | 7.084902 | 10.10711 | 8.698718 | 0.7732193 | 308.5347 | 306.8103 | 309.675
6694 | [8 empty] | 8.923875 | 7.093305 | 9.938598 | 8.651926 | 0.7690601 | 308.5534 | 306.8183 | 309.5153
6695 | [8 empty] | 8.895736 | 7.085288 | 9.835989 | 8.605671 | 0.7649485 | 308.5268 | 306.8107 | 309.418
6696 | [8 empty] | 8.929735 | 7.0104 | 9.811907 | 8.584014 | 0.7630235 | 308.559 | 306.7397 | 309.3952
6697 | [8 empty] | 8.985917 | 6.908596 | 9.904277 | 8.599597 | 0.7644086 | 308.6122 | 306.6432 | 309.4827
6698 | [8 empty] | 8.91251 | 6.944301 | 10.01017 | 8.622327 | 0.7664291 | 308.5427 | 306.6771 | 309.5831
6699 | [8 empty] | 8.825871 | 6.960206 | 10.03023 | 8.605435 | 0.7649275 | 308.4605 | 306.6921 | 309.6021
6700 | [8 empty] | 8.768465 | 6.845234 | 10.1274 | 8.580365 | 0.7626991 | 308.4061 | 306.5832 | 309.6942
6701 | [8 empty] | 8.918756 | 6.770089 | 10.09855 | 8.595798 | 0.7640709 | 308.5486 | 306.5119 | 309.6669
6702 | [8 empty] | 8.787783 | 6.91481 | 9.965514 | 8.556035 | 0.7605365 | 308.4244 | 306.6491 | 309.5408
6703 | [8 empty] | 8.729862 | 6.910431 | 9.94391 | 8.528068 | 0.7580505 | 308.3695 | 306.645 | 309.5203
6704 | [8 empty] | 8.757196 | 6.862169 | 9.971953125 | 8.53044 | 0.7582613 | 308.3954 | 306.5992 | 309.546875
6705 | [8 empty] | 8.771363 | 6.799001 | 9.77794 | 8.449434 | 0.7510608 | 308.4089 | 306.5393 | 309.363
6706 | [8 empty] | 8.71943 | 6.802607 | 9.562097 | 8.361378 | 0.7432336 | 308.3596 | 306.5428 | 309.1584
6707 | [8 empty] | 8.748439 | 6.757951 | 9.501601 | 8.335997 | 0.7409775 | 308.3871 | 306.5004 | 309.101
6708 | [8 empty] | 8.820462 | 6.799902 | 9.598028 | 8.406131 | 0.7472116 | 308.4554 | 306.5402 | 309.1924
6709 | [8 empty] | 8.767081 | 6.785704 | 9.685183 | 8.412656 | 0.7477916 | 308.4048 | 306.5267 | 309.2751
6710 | [8 empty] | 8.681439 | 6.701479 | 9.674526 | 8.352481 | 0.7424428 | 308.3236 | 306.4469 | 309.265
6711 | [8 empty] | 8.60771 | 6.727622 | 9.635247 | 8.323526 | 0.739869 | 308.2538 | 306.4717 | 309.2277
6712 | [8 empty] | 8.750467 | 6.786476 | 9.750863 | 8.429269 | 0.7492683 | 308.3891 | 306.5275 | 309.3373
6713 | [8 empty] | 8.875935 | 6.822311 | 9.749317 | 8.482521 | 0.7540019 | 308.508 | 306.5614 | 309.3358
6714 | [8 empty] | 8.800854 | 6.841532 | 9.592748 | 8.411711 | 0.7477077 | 308.4368 | 306.5797 | 309.1874
6715 | [8 empty] | 8.78408 | 6.751029 | 9.571595 | 8.368901 | 0.7439023 | 308.4209 | 306.4939 | 309.1674
6716 | [8 empty] | 8.827545 | 6.820121 | 9.669729 | 8.439132 | 0.750145 | 308.4621 | 306.5594 | 309.2604
6717 | [8 empty] | 8.901338 | 6.858757 | 9.693232 | 8.484442 | 0.7541726 | 308.5321 | 306.596 | 309.2827
6718 | [8 empty] | 8.812445 | 6.832356 | 9.093387 | 8.246063 | 0.7329833 | 308.4478 | 306.571 | 308.7141
6719 | [8 empty] | 8.789167 | 6.801319 | 8.335299 | 7.975262 | 0.7089122 | 308.4258 | 306.5415 | 307.9955
6720 | [8 empty] | 8.808903 | 6.814906 | 7.901297 | 7.841702 | 0.6970402 | 308.4445 | 306.5544 | 307.5842
6721 | [8 empty] | 8.81164 | 6.893174 | 7.707219 | 7.804011 | 0.6936899 | 308.4471 | 306.6286 | 307.4002
6722 | [8 empty] | 8.789328 | 7.009659 | 7.514848 | 7.771278 | 0.6907803 | 308.4259 | 306.739 | 307.2179
6723 | [8 empty] | 8.677221 | 6.935093 | 7.357055 | 7.656457 | 0.6805739 | 308.3196 | 306.6683 | 307.0683
6724 | [8 empty] | 8.614021 | 6.790598 | 7.340474 | 7.581697 | 0.6739286 | 308.2597 | 306.5314 | 307.0526
6725 | [8 empty] | 9.202113 | 6.77627 | 7.426888 | 7.801757 | 0.6934895 | 308.8172 | 306.5178 | 307.1345
6726 | [8 empty] | 8.641774 | 6.864616 | 7.349585 | 7.618658 | 0.6772141 | 308.286 | 306.6015 | 307.0612
6727 | [8 empty] | 8.573969 | 6.926239 | 7.274182 | 7.591463 | 0.6747967 | 308.2218 | 306.6599 | 306.9897
6728 | [8 empty] | 8.606293 | 6.901674 | 7.405993 | 7.637987 | 0.6789322 | 308.2524 | 306.6367 | 307.1147
6729 | [8 empty] | 8.732148 | 6.873663 | 7.473411 | 7.693074 | 0.6838288 | 308.3717 | 306.6101 | 307.1786
6730 | [8 empty] | 8.683725 | 6.890309 | 7.442954 | 7.672329 | 0.6819848 | 308.3258 | 306.6259 | 307.1497
6731 | [8 empty] | 8.564825 | 6.881262 | 7.291182 | 7.579089 | 0.6736968 | 308.2131 | 306.6173 | 307.0059
6732 | [8 empty] | 8.591161 | 7.003285 | 7.304865 | 7.633104 | 0.6784981 | 308.2381 | 306.733 | 307.0188
6733 | [8 empty] | 8.709256 | 7.017902 | 7.371028 | 7.699395 | 0.6843907 | 308.35 | 306.7468 | 307.0815
6734 | [8 empty] | 8.755265 | 6.981295 | 7.43381 | 7.723456 | 0.6865295 | 308.3936 | 306.7121 | 307.1411
6735 | [8 empty] | 8.662894 | 6.951739 | 7.447526 | 7.687386 | 0.6833232 | 308.3061 | 306.6841 | 307.1541
6736 | [8 empty] | 8.618109 | 7.002351 | 7.48101 | 7.70049 | 0.684488 | 308.2636 | 306.7321 | 307.1858
6737 | [8 empty] | 8.650531 | 7.115391 | 7.524667 | 7.76353 | 0.6900915 | 308.2943 | 306.8392 | 307.2272
6738 | [8 empty] | 8.579249 | 7.066389 | 7.407957 | 7.684531 | 0.6830695 | 308.2268 | 306.7928 | 307.1165
6739 | [8 empty] | 8.421424 | 7.001965 | 7.352869 | 7.592086 | 0.6748521 | 308.0772 | 306.7317 | 307.0643
6740 | [8 empty] | 8.296052 | 7.031746 | 7.422059 | 7.583286 | 0.6740698 | 307.9583 | 306.7599 | 307.1299
6741 | [8 empty] | 8.375351 | 6.941919 | 7.406862 | 7.574711 | 0.6733076 | 308.0335 | 306.6748 | 307.1155
6742 | [8 empty] | 8.359801 | 6.884932 | 7.402612 | 7.549115 | 0.6710324 | 308.0188 | 306.6208 | 307.1115
6743 | [8 empty] | 8.264082 | 6.921088 | 7.275599 | 7.486923 | 0.6655043 | 307.928 | 306.6551 | 306.9911
6744 | [8 empty] | 8.267205 | 6.934192 | 7.204252 | 7.46855 | 0.6638711 | 307.931 | 306.6675 | 306.9235
6745 | [8 empty] | 8.299465 | 6.922666 | 7.276307 | 7.499479 | 0.6666204 | 307.9616 | 306.6566 | 306.9918
6746 | [8 empty] | 8.339002 | 6.958822 | 7.421543 | 7.573122 | 0.6731664 | 307.9991 | 306.6908 | 307.1294
6747 | [8 empty] | 8.326993 | 6.946008 | 7.472606 | 7.581869 | 0.6739439 | 307.9877 | 306.6787 | 307.1778
6748 | [8 empty] | 8.233077 | 6.866934 | 7.593567 | 7.564526 | 0.6724023 | 307.8987 | 306.6037 | 307.2925
6749 | [8 empty] | 8.158511 | 6.94662 | 7.783266 | 7.629465 | 0.6781747 | 307.828 | 306.6793 | 307.4723
6750 | [8 empty] | 8.23488 | 7.005506 | 7.679273 | 7.639886 | 0.679101 | 307.9004 | 306.7351 | 307.3737
6751 | [8 empty] | 8.364888 | 6.980876 | 7.549587 | 7.631784 | 0.6783808 | 308.0236 | 306.7117 | 307.2508
6752 | [8 empty] | 8.452751 | 6.88725 | 7.669067 | 7.669689 | 0.6817501 | 308.1069 | 306.623 | 307.364
6753 | [8 empty] | 8.569783 | 6.940277 | 7.727889 | 7.745983 | 0.6885318 | 308.2178 | 306.6732 | 307.4198
6754 | [8 empty] | 8.572005 | 6.960399 | 7.616394 | 7.716266 | 0.6858903 | 308.2199 | 306.6923 | 307.3141
6755 | [8 empty] | 8.48778 | 6.991243 | 7.451421 | 7.643481 | 0.6794206 | 308.1401 | 306.7216 | 307.1577
6756 | [8 empty] | 8.554715 | 7.080394 | 7.445916 | 7.693675 | 0.6838822 | 308.2035 | 306.8061 | 307.1525
6757 | [8 empty] | 8.750596 | 7.034225 | 7.645435 | 7.810085 | 0.6942298 | 308.3892 | 306.7623 | 307.3416
6758 | [8 empty] | 8.117139 | 6.964488 | 7.552549 | 7.544725 | 0.6706423 | 307.7888 | 306.6962 | 307.2536
6759 | [8 empty] | 8.70265625 | 7.003542 | 7.485292 | 7.730497 | 0.6871553 | 308.34375 | 306.7332 | 307.1898
6760 | [8 empty] | 8.795638 | 7.093015 | 7.548009 | 7.812221 | 0.6944196 | 308.4319 | 306.818 | 307.2493
6761 | [8 empty] | 8.871718 | 7.056183 | 7.4945 | 7.807467 | 0.693997 | 308.504 | 306.7831 | 307.1986
6762 | [8 empty] | 8.965086 | 6.96832 | 7.389476 | 7.774294 | 0.6910484 | 308.5925 | 306.6998 | 307.099
6763 | [8 empty] | 9.011738 | 6.89781 | 7.294691 | 7.734747 | 0.687533 | 308.6367 | 306.633 | 307.0092
6764 | [8 empty] | 8.997025 | 6.918931 | 7.313365 | 7.743107 | 0.6882762 | 308.6228 | 306.653 | 307.0269
6765 | [8 empty] | 8.98875 | 6.897456 | 7.31652 | 7.734242 | 0.6874882 | 308.6149 | 306.6327 | 307.0299
6766 | [8 empty] | 8.97365 | 6.934675 | 7.317582 | 7.741969 | 0.688175 | 308.6006 | 306.6679 | 307.0309
6767 | [8 empty] | 8.882246 | 6.936059 | 7.27386 | 7.697388 | 0.6842123 | 308.514 | 306.6693 | 306.9894
6768 | [8 empty] | 8.657743 | 6.920315 | 8.345312 | 7.974457 | 0.7088406 | 308.3012 | 306.6543 | 308.005
6769 | [8 empty] | 8.340419 | 6.935158 | 8.60214 | 7.959239 | 0.7074879 | 308.0004 | 306.6684 | 308.2485
6770 | [8 empty] | 8.537169 | 6.867997 | 9.170948 | 8.192038 | 0.7281811 | 308.1869 | 306.6047 | 308.7876
6771 | [8 empty] | 8.589101 | 6.870476 | 9.530062 | 8.32988 | 0.7404338 | 308.2361 | 306.6071 | 309.128
6772 | [8 empty] | 8.447953 | 6.841371 | 9.959847 | 8.41639 | 0.7481236 | 308.1023 | 306.5795 | 309.5354
6773 | [8 empty] | 8.312118 | 6.974759 | 10.11915 | 8.468677 | 0.7527713 | 307.9736 | 306.7059 | 309.6864
6774 | [8 empty] | 8.313052 | 7.009112 | 10.20763 | 8.509931 | 0.7564383 | 307.9745 | 306.7385 | 309.7703
6775 | [8 empty] | 8.342994 | 6.949388 | 10.15261 | 8.481663 | 0.7539256 | 308.0028 | 306.6819 | 309.7181
6776 | [8 empty] | 8.476286 | 6.958661 | 10.11358 | 8.516177 | 0.7569935 | 308.1292 | 306.6907 | 309.6811
6777 | [8 empty] | 8.533627 | 6.958918 | 10.02446 | 8.50567 | 0.7560596 | 308.1835 | 306.6909 | 309.5966
6778 | [8 empty] | 8.475739 | 6.976884 | 9.820921 | 8.424515 | 0.7488457 | 308.1287 | 306.7079 | 309.4037
6779 | [8 empty] | 8.371134 | 6.984772 | 9.538337 | 8.298081 | 0.7376072 | 308.0295 | 306.7154 | 309.1359
6780 | [8 empty] | 8.343348 | 6.982679 | 9.470596 | 8.265541 | 0.7347148 | 308.0032 | 306.7134 | 309.0717
6781 | [8 empty] | 8.550627 | 6.979266 | 9.532026 | 8.353973 | 0.7425754 | 308.1996 | 306.7102 | 309.1299
6782 | [8 empty] | 8.779991 | 7.013137 | 9.486211 | 8.426446 | 0.7490175 | 308.4171 | 306.7423 | 309.0865
6783 | [8 empty] | 8.841421 | 7.093949 | 9.423526 | 8.452965 | 0.7513747 | 308.4753 | 306.8189 | 309.027
6784 | [8 empty] | 8.819753 | 7.13487 | 9.507718 | 8.487447 | 0.7544397 | 308.4547 | 306.8577 | 309.1068
6785 | [8 empty] | 8.963154 | 7.080941 | 9.598511 | 8.547536 | 0.759781 | 308.5907 | 306.8066 | 309.1929
6786 | [8 empty] | 9.027257 | 7.027432 | 9.661519 | 8.572069 | 0.7619617 | 308.6514 | 306.7559 | 309.2526
6787 | [8 empty] | 9.1289 | 7.030877 | 9.650862 | 8.603546 | 0.7647597 | 308.7478 | 306.7591 | 309.2425
6788 | [8 empty] | 9.075325 | 6.999196 | 9.577069 | 8.55053 | 0.7600471 | 308.697 | 306.7291 | 309.1726
6789 | [8 empty] | 9.096736 | 7.029396 | 9.509747 | 8.545293 | 0.7595816 | 308.7173 | 306.7577 | 309.1088
6790 | [8 empty] | 9.131347 | 6.964392 | 9.497319 | 8.531019 | 0.7583128 | 308.7501 | 306.6961 | 309.097
6791 | [8 empty] | 8.99754 | 6.938281 | 8.732792 | 8.222871 | 0.7309218 | 308.6233 | 306.6714 | 308.3723
6792 | [8 empty] | 8.751659 | 6.96056 | 8.110507 | 7.940909 | 0.7058585 | 308.3902 | 306.6925 | 307.7825
6793 | [8 empty] | 8.589745 | 6.98445 | 7.817362 | 7.797185 | 0.6930831 | 308.2367 | 306.7151 | 307.5046
6794 | [8 empty] | 8.573454 | 6.94794 | 7.682396 | 7.734596 | 0.6875197 | 308.2213 | 306.6805 | 307.3767
6795 | [8 empty] | 8.622617 | 6.973761 | 7.401646 | 7.666008 | 0.6814229 | 308.2679 | 306.705 | 307.1106
6796 | [8 empty] | 8.552043 | 7.013909 | 8.460317 | 8.008756 | 0.7118895 | 308.201 | 306.743 | 308.114
6797 | [8 empty] | 8.414598 | 7.086286 | 9.061256 | 8.18738 | 0.7277671 | 308.0707 | 306.8116 | 308.6837
6798 | [8 empty] | 8.347083 | 7.028011 | 9.350408 | 8.241834 | 0.7326075 | 308.0067 | 306.7564 | 308.9577
6799 | [8 empty] | 8.390612 | 6.931133 | 9.243904 | 8.18855 | 0.7278711 | 308.048 | 306.6646 | 308.8568
6800 | [8 empty] | 8.351655 | 7.014779 | 9.377968 | 8.248134 | 0.7331675 | 308.011 | 306.7439 | 308.9839
6801 | [8 empty] | 8.402975 | 7.06391 | 9.512065 | 8.326317 | 0.740117 | 308.0597 | 306.7904 | 309.111
6802 | [8 empty] | 8.331243 | 7.028526 | 9.598447 | 8.319405 | 0.7395027 | 307.9917 | 306.7569 | 309.1928
6803 | [8 empty] | 8.329536 | 7.009885 | 9.588305 | 8.309242 | 0.7385993 | 307.9901 | 306.7392 | 309.1832
6804 | [8 empty] | 8.23562 | 6.972763 | 9.684153 | 8.297512 | 0.7375566 | 307.9011 | 306.704 | 309.2741
6805 | [8 empty] | 8.319362 | 6.888313 | 9.810136 | 8.33927 | 0.7412685 | 307.9804 | 306.624 | 309.3935
6806 | [8 empty] | 8.437973 | 6.877591 | 9.807142 | 8.374235 | 0.7443765 | 308.0929 | 306.6138 | 309.3907
6807 | [8 empty] | 8.39322 | 6.866484 | 9.82662 | 8.362108 | 0.7432985 | 308.0504 | 306.6033 | 309.4091
6808 | [8 empty] | 8.238904 | 6.973535 | 9.963164 | 8.391868 | 0.7459438 | 307.9042 | 306.7048 | 309.5385
6809 | [8 empty] | 8.651336 | 6.947231 | 10.11935 | 8.572638 | 0.7620123 | 308.2951 | 306.6798 | 309.6866
6810 | [8 empty] | 8.197661 | 6.999453 | 10.24923 | 8.482113 | 0.7539656 | 307.8651 | 306.7293 | 309.8097
6811 | [8 empty] | 8.27403 | 7.068578 | 10.22736 | 8.523324 | 0.7576288 | 307.9375 | 306.7949 | 309.789
6812 | [8 empty] | 8.259864 | 7.103833 | 10.17234 | 8.512013 | 0.7566234 | 307.924 | 306.8283 | 309.7368
6813 | [8 empty] | 8.318879 | 7.059853 | 10.16758 | 8.515436 | 0.7569277 | 307.98 | 306.7866 | 309.7323
6814 | [8 empty] | 8.370522 | 7.013813 | 10.22997 | 8.538102 | 0.7589424 | 308.0289 | 306.743 | 309.7914
6815 | [8 empty] | 8.389067 | 6.99295 | 10.1885 | 8.523507 | 0.757645 | 308.0465 | 306.7232 | 309.7521
6816 | [8 empty] | 8.2645 | 7.020542 | 10.22991 | 8.504983 | 0.7559985 | 307.9284 | 306.7493 | 309.7914
6817 | [8 empty] | 8.228151 | 7.003349 | 10.32009 | 8.517196 | 0.7570841 | 307.894 | 306.733 | 309.8769
6818 | [8 empty] | 8.250978 | 6.95483 | 10.20483 | 8.470212 | 0.7529077 | 307.9156 | 306.687 | 309.7676
6819 | [8 empty] | 8.348339 | 7.018996 | 10.05161 | 8.47298 | 0.7531538 | 308.0079 | 306.7479 | 309.6224
6820 | [8 empty] | 8.4674 | 7.107149 | 9.996068 | 8.523539 | 0.7576479 | 308.1208 | 306.8314 | 309.5697
6821 | [8 empty] | 8.177829 | 7.051579 | 9.89845 | 8.375952 | 0.7445291 | 307.8463 | 306.7787 | 309.4772
6822 | [8 empty] | 8.148273 | 6.918384 | 9.765287 | 8.277314 | 0.7357613 | 307.8183 | 306.6525 | 309.351
6823 | [8 empty] | 8.269909 | 6.966002 | 9.620437 | 8.285449 | 0.7364844 | 307.9336 | 306.6976 | 309.2137
6824 | [8 empty] | 8.367882 | 7.018996 | 9.626651 | 8.337843 | 0.7411416 | 308.0264 | 306.7479 | 309.2196
6825 | [8 empty] | 8.482822 | 6.98181 | 9.789273 | 8.417968 | 0.7482638 | 308.1354 | 306.7126 | 309.3737
6826 | [8 empty] | 8.645895 | 6.830907 | 9.896582 | 8.457795 | 0.751804 | 308.2899 | 306.5696 | 309.4754
6827 | [8 empty] | 8.733146 | 6.862298 | 9.909267 | 8.50157 | 0.7556952 | 308.3727 | 306.5993 | 309.4875
6828 | [8 empty] | 8.709611 | 6.786154 | 9.973241 | 8.489669 | 0.7546372 | 308.3503 | 306.5272 | 309.5481
6829 | [8 empty] | 8.660544 | 6.764487 | 10.05788 | 8.494305 | 0.7550493 | 308.3038 | 306.5066 | 309.6283
6830 | [8 empty] | 8.764054 | 6.807983 | 10.06648 | 8.546173 | 0.7596598 | 308.4019 | 306.5479 | 309.6365
6831 | [8 empty] | 8.751852 | 6.841403 | 10.02791 | 8.540388 | 0.7591456 | 308.3904 | 306.5795 | 309.5999
6832 | [8 empty] | 8.609932 | 6.793978 | 10.01889 | 8.474268 | 0.7532683 | 308.2559 | 306.5346 | 309.5914
6833 | [8 empty] | 8.479248 | 6.741434 | 10.04645 | 8.422379 | 0.7486559 | 308.132 | 306.4848 | 309.6175
6834 | [8 empty] | 8.446794 | 6.810334 | 10.15537 | 8.470834 | 0.752963 | 308.1012 | 306.5501 | 309.7207
6835 | [8 empty] | 8.418719 | 6.899903 | 10.14929 | 8.489304 | 0.7546048 | 308.0746 | 306.635 | 309.715
6836 | [8 empty] | 8.39351 | 6.788215 | 10.09037 | 8.424032 | 0.7488028 | 308.0507 | 306.5291 | 309.6591
6837 | [8 empty] | 8.418365 | 6.764165 | 10.12054 | 8.434356 | 0.7497205 | 308.0743 | 306.5063 | 309.6877
6838 | [8 empty] | 8.500465 | 6.824758 | 10.1915 | 8.505574 | 0.756051 | 308.1521 | 306.5638 | 309.755
6839 | [8 empty] | 8.558708 | 6.85640625 | 10.16104 | 8.525385 | 0.757812 | 308.2073 | 306.59375 | 309.7261
6840 | [8 empty] | 8.460993 | 6.867031 | 10.2462 | 8.524741 | 0.7577547 | 308.1147 | 306.6038 | 309.8068
6841 | [8 empty] | 8.449821 | 6.863811 | 10.39005 | 8.567894 | 0.7615906 | 308.1041 | 306.6008 | 309.9432
6842 | [8 empty] | 8.503363 | 6.857598 | 10.3491 | 8.570019 | 0.7617795 | 308.1548 | 306.5949 | 309.9044
6843 | [8 empty] | 8.588392 | 6.882904 | 10.28216 | 8.584486 | 0.7630654 | 308.2354 | 306.6189 | 309.8409
6844 | [8 empty] | 8.639713 | 6.853895 | 10.36239 | 8.618668 | 0.7661038 | 308.2841 | 306.5914 | 309.917
6845 | [8 empty] | 8.615566 | 6.78374 | 10.51941 | 8.639573 | 0.7679621 | 308.2612 | 306.5249 | 310.0658
6846 | [8 empty] | 8.571103 | 6.721634 | 10.49417 | 8.595637 | 0.7640566 | 308.2191 | 306.466 | 310.0419
6847 | [8 empty] | 8.641677 | 6.708143 | 10.35795 | 8.569257 | 0.7617118 | 308.2859 | 306.4532 | 309.9128
6848 | [8 empty] | 8.676223 | 6.697454 | 10.25927 | 8.544316 | 0.7594948 | 308.3187 | 306.4431 | 309.8192
6849 | [8 empty] | 8.635592 | 6.6839 | 10.31983 | 8.546441 | 0.7596836 | 308.2802 | 306.4302 | 309.8766
6850 | [8 empty] | 8.729765 | 6.650545 | 10.69253 | 8.690948 | 0.7725287 | 308.3694 | 306.3986 | 310.2299
6851 | [8 empty] | 8.756713 | 6.610718 | 10.1359 | 8.501109 | 0.7556541 | 308.395 | 306.3609 | 309.7023
6852 | [8 empty] | 8.661091 | 6.561233 | 10.12408 | 8.448801 | 0.7510045 | 308.3044 | 306.314 | 309.6911
6853 | [8 empty] | 8.590389 | 6.673565 | 10.09761 | 8.453856 | 0.7514539 | 308.2373 | 306.4204 | 309.666
6854 | [8 empty] | 8.647891 | 6.66059 | 10.10988 | 8.472787 | 0.7531366 | 308.2918 | 306.4081 | 309.6776
6855 | [8 empty] | 8.806006 | 6.659366 | 10.00463 | 8.490001 | 0.7546668 | 308.4417 | 306.407 | 309.5779
6856 | [8 empty] | 8.750596 | 6.687409 | 9.917477 | 8.451828 | 0.7512736 | 308.3892 | 306.4336 | 309.4952
6857 | [8 empty] | 8.558676 | 6.807983 | 9.955404 | 8.440688 | 0.7502834 | 308.2073 | 306.5479 | 309.5312
6858 | [8 empty] | 8.515823 | 6.851126 | 10.05376 | 8.473571 | 0.7532063 | 308.1667 | 306.5887 | 309.6244
6859 | [8 empty] | 8.618431 | 6.935319 | 9.996487 | 8.516746 | 0.757044 | 308.2639 | 306.6685 | 309.5701
6860 | [8 empty] | 8.627318 | 6.781228 | 9.952153 | 8.453566 | 0.7514281 | 308.2723 | 306.5225 | 309.5281
6861 | [8 empty] | 8.542835 | 6.874404 | 10.07659 | 8.497943 | 0.7553727 | 308.1923 | 306.6108 | 309.6461
6862 | [8 empty] | 8.591419 | 6.909916 | 10.15219 | 8.551174 | 0.7601043 | 308.2383 | 306.6445 | 309.7177
6863 | [8 empty] | 8.690615 | 6.910463 | 10.10995 | 8.570341 | 0.7618081 | 308.3323 | 306.645 | 309.6777
6864 | [8 empty] | 8.727834 | 6.929878 | 10.23657 | 8.631428 | 0.767238 | 308.3676 | 306.6634 | 309.7977
6865 | [8 empty] | 8.660962 | 6.892659 | 10.37106 | 8.641559 | 0.7681386 | 308.3042 | 306.6281 | 309.9252
6866 | [8 empty] | 8.624645 | 6.90264 | 10.31394 | 8.613742 | 0.7656659 | 308.2698 | 306.6376 | 309.871
6867 | [8 empty] | 8.585398 | 6.895106 | 10.1736 | 8.551367 | 0.7601215 | 308.2326 | 306.6304 | 309.738
6868 | [8 empty] | 8.683854 | 6.847552 | 10.15254 | 8.561316 | 0.7610058 | 308.3259 | 306.5854 | 309.718
6869 | [8 empty] | 8.631213 | 6.818029 | 10.2498 | 8.566349 | 0.7614532 | 308.276 | 306.5574 | 309.8102
6870 | [8 empty] | 8.620331 | 6.901127 | 10.3084 | 8.609953 | 0.7653292 | 308.2657 | 306.6361 | 309.8658
6871 | [8 empty] | 8.711993 | 6.928364 | 10.18177 | 8.607377 | 0.7651002 | 308.3526 | 306.662 | 309.7458
6872 | [8 empty] | 8.791904 | 6.868093 | 10.016 | 8.558665 | 0.7607702 | 308.4283 | 306.6048 | 309.5886
6873 | [8 empty] | 8.731633 | 6.872118 | 9.937664 | 8.513805 | 0.7567827 | 308.3712 | 306.6086 | 309.5144
6874 | [8 empty] | 8.812992 | 6.870573 | 9.839241 | 8.507602 | 0.7562313 | 308.4483 | 306.6072 | 309.4211
6875 | [8 empty] | 8.969175 | 6.828428 | 9.718313 | 8.505305 | 0.7560271 | 308.5964 | 306.5672 | 309.3065
6876 | [8 empty] | 8.850629 | 6.90602 | 9.72443 | 8.493693 | 0.7549949 | 308.484 | 306.6408 | 309.3123
6877 | [8 empty] | 8.767467 | 6.931745 | 9.682092 | 8.460435 | 0.7520386 | 308.4052 | 306.6652 | 309.2721
6878 | [8 empty] | 8.719495 | 6.885093 | 9.673753 | 8.426114 | 0.7489879 | 308.3597 | 306.6209 | 309.2642
6879 | [8 empty] | 8.859419 | 6.83725 | 9.623946 | 8.440205 | 0.7502404 | 308.4923 | 306.5756 | 309.217
6880 | [8 empty] | 8.902175 | 6.847198 | 9.572078 | 8.440484 | 0.7502652 | 308.5329 | 306.585 | 309.1678
6881 | [8 empty] | 8.856103 | 6.944076 | 9.583057 | 8.461079 | 0.7520959 | 308.4892 | 306.6768 | 309.1783
6882 | [8 empty] | 8.898376 | 6.958468 | 9.660907 | 8.505917 | 0.7560815 | 308.5293 | 306.6905 | 309.252
6883 | [8 empty] | 9.090908 | 6.834255 | 9.709298 | 8.544821 | 0.7595396 | 308.7118 | 306.5728 | 309.2979
6884 | [8 empty] | 9.269049 | 6.822504 | 9.7904 | 8.627318 | 0.7668727 | 308.8806 | 306.5616 | 309.3748
6885 | [8 empty] | 9.24957 | 6.738376 | 9.908366 | 8.632104 | 0.7672981 | 308.8622 | 306.4819 | 309.4866
6886 | [8 empty] | 9.165893 | 6.691176 | 9.893459 | 8.583509 | 0.7629786 | 308.7828 | 306.4371 | 309.4725
6887 | [8 empty] | 9.15266 | 6.686572 | 9.870793 | 8.570009 | 0.7617785 | 308.7703 | 306.4328 | 309.451
6888 | [8 empty] | 9.185468 | 6.655825 | 10.04861 | 8.629968 | 0.7671083 | 308.8014 | 306.4036 | 309.6195
6889 | [8 empty] | 9.122267 | 6.681936 | 10.25264 | 8.685614 | 0.7720546 | 308.7415 | 306.4284 | 309.8129
6890 | [8 empty] | 9.035241 | 6.700255 | 10.29359 | 8.676363 | 0.7712323 | 308.659 | 306.4457 | 309.8517
6891 | [8 empty] | 9.045802 | 6.642464 | 10.15766 | 8.615308 | 0.7658052 | 308.669 | 306.391 | 309.7229
6892 | [8 empty] | 9.150568 | 6.560557 | 10.03589 | 8.58234 | 0.7628746 | 308.7683 | 306.3133 | 309.6075
6893 | [8 empty] | 9.100857 | 6.647615 | 10.12769 | 8.625386 | 0.766701 | 308.7212 | 306.3958 | 309.6945
6894 | [8 empty] | 9.025808 | 6.731711 | 10.16432 | 8.640614 | 0.7680546 | 308.6501 | 306.4756 | 309.7292
6895 | [8 empty] | 9.094933 | 6.797391 | 10.09436 | 8.662229 | 0.7699759 | 308.7156 | 306.5378 | 309.6629
6896 | [8 empty] | 9.164991 | 6.81336 | 10.14401 | 8.707453 | 0.7739959 | 308.782 | 306.5529 | 309.71
6897 | [8 empty] | 9.079479 | 6.849935 | 10.22646 | 8.718625 | 0.7749889 | 308.7009 | 306.5876 | 309.7881
6898 | [8 empty] | 9.064958 | 6.854539 | 10.24282 | 8.720772 | 0.7751797 | 308.6872 | 306.592 | 309.8036
6899 | [8 empty] | 9.260356 | 6.880296 | 10.23876 | 8.793138 | 0.7816123 | 308.8724 | 306.6164 | 309.7998
6900 | [8 empty] | 9.360872 | 6.949839 | 9.204754 | 8.505155 | 0.7560138 | 308.9677 | 306.6823 | 308.8197
6901 | [8 empty] | 9.298637 | 6.842626 | 10.12282 | 8.754696 | 0.7781952 | 308.9087 | 306.5807 | 309.6899
6902 | [8 empty] | 9.145094 | 6.781293 | 10.37869 | 8.768358 | 0.7794096 | 308.7631 | 306.5226 | 309.9324
6903 | [8 empty] | 9.14796 | 6.801158 | 10.33735 | 8.762155 | 0.7788582 | 308.7658 | 306.5414 | 309.8932
6904 | [8 empty] | 9.079833 | 6.901867 | 10.16242 | 8.714708 | 0.7746407 | 308.7013 | 306.6368 | 309.7274
6905 | [8 empty] | 9.011899 | 6.86365 | 10.07112 | 8.648889 | 0.7687901 | 308.6369 | 306.6006 | 309.6409
6906 | [8 empty] | 8.914571 | 6.792529 | 10.03541 | 8.580837 | 0.7627411 | 308.5446 | 306.5332 | 309.607
6907 | [8 empty] | 8.931763 | 6.749773 | 9.847998 | 8.509845 | 0.7564307 | 308.5609 | 306.4927 | 309.4294
6908 | [8 empty] | 9.028834 | 6.786509 | 9.947227 | 8.587523 | 0.7633354 | 308.6529 | 306.5275 | 309.5234375
6909 | [8 empty] | 9.082827 | 6.782677 | 10.08879 | 8.651432 | 0.7690162 | 308.7041 | 306.5239 | 309.6576
6910 | [8 empty] | 9.076935 | 6.771795 | 9.938534 | 8.595755 | 0.7640671 | 308.6985 | 306.5135 | 309.5152
6911 | [8 empty] | 9.079028 | 6.816773 | 8.823971 | 8.239924 | 0.7324377 | 308.7005 | 306.5562 | 308.4587
6912 | [8 empty] | 9.119112 | 6.880231 | 9.551505 | 8.516949 | 0.7570622 | 308.7385 | 306.6163 | 309.1483
6913 | [8 empty] | 9.218018 | 6.917257 | 9.836859 | 8.657378 | 0.7695447 | 308.8322 | 306.6514 | 309.4188
6914 | [8 empty] | 9.117019 | 6.93754 | 9.746098 | 8.600219 | 0.7644639 | 308.7365 | 306.6707 | 309.3328
6915 | [8 empty] | 9.001468 | 6.938216 | 9.601248 | 8.513644 | 0.7567684 | 308.627 | 306.6713 | 309.1955
6916 | [8 empty] | 8.916567 | 6.912138 | 9.587629 | 8.472111 | 0.7530765 | 308.5465 | 306.6466 | 309.1826
6917 | [8 empty] | 8.986754 | 7.030233 | 9.684829 | 8.567272 | 0.7615353 | 308.613 | 306.7585 | 309.2747
6918 | [8 empty] | 8.963702 | 7.030877 | 9.65933 | 8.551303 | 0.7601158 | 308.5912 | 306.7591 | 309.2505
6919 | [8 empty] | 8.869496 | 6.931359 | 9.596193 | 8.465683 | 0.7525051 | 308.5019 | 306.6648 | 309.1907
6920 | [8 empty] | 8.825516 | 6.864101 | 9.67678 | 8.455466 | 0.751597 | 308.4602 | 306.601 | 309.2671
6921 | [8 empty] | 8.726868 | 6.867385 | 9.685988 | 8.426747 | 0.7490442 | 308.3667 | 306.6042 | 309.2758
6922 | [8 empty] | 8.603782 | 6.886413 | 11.70722 | 9.065806 | 0.8058494 | 308.25 | 306.6222 | 311.1917
6923 | [8 empty] | 8.67896 | 6.898132 | 9.692717 | 8.42327 | 0.7487351 | 308.3213 | 306.6333 | 309.2822
6924 | [8 empty] | 8.805458 | 6.869832 | 9.384053 | 8.353115 | 0.7424991 | 308.4412 | 306.6065 | 308.9896
6925 | [8 empty] | 8.9345 | 6.773695 | 9.553855 | 8.420683 | 0.7485052 | 308.5635 | 306.5154 | 309.1506
6926 | [8 empty] | 8.85797 | 6.718189 | 9.739176 | 8.438445 | 0.750084 | 308.491 | 306.4627 | 309.3262
6927 | [8 empty] | 8.896927 | 6.754892 | 9.787438 | 8.479752 | 0.7537558 | 308.5279 | 306.4975 | 309.372
6928 | [8 empty] | 9.00649 | 6.784867 | 9.919892 | 8.570416 | 0.7618148 | 308.6317 | 306.5259 | 309.4975
6929 | [8 empty] | 9.106266 | 6.826142 | 10.03396 | 8.655457 | 0.7693739 | 308.7263 | 306.5651 | 309.6057
6930 | [8 empty] | 9.109872 | 6.800224 | 9.961296 | 8.623797 | 0.7665598 | 308.7297 | 306.5405 | 309.5368
6931 | [8 empty] | 9.077257 | 6.7811 | 9.8404 | 8.566252 | 0.7614447 | 308.6988 | 306.5224 | 309.4222
6932 | [8 empty] | 9.148604 | 6.830939 | 9.813999 | 8.597847 | 0.7642531 | 308.7664 | 306.5696 | 309.3972
6933 | [8 empty] | 9.13888 | 6.866419 | 9.858269 | 8.62119 | 0.766328 | 308.7572 | 306.6032 | 309.4391
6934 | [8 empty] | 9.104559 | 6.849806 | 9.765576 | 8.573314 | 0.7620724 | 308.7247 | 306.5875 | 309.3513
6935 | [8 empty] | 9.095029 | 6.846264 | 9.550539 | 8.497278 | 0.7553136 | 308.7157 | 306.5841 | 309.1474
6936 | [8 empty] | 9.075486 | 6.857469 | 9.474524 | 8.46916 | 0.7528142 | 308.6971 | 306.5948 | 309.0754
6937 | [8 empty] | 9.166827 | 6.983806 | 9.563482 | 8.571372 | 0.7618997 | 308.7837 | 306.7145 | 309.1597
6938 | [8 empty] | 9.208488 | 6.909819 | 9.645582 | 8.587963 | 0.7633745 | 308.8232 | 306.6444 | 309.2375
6939 | [8 empty] | 9.060934 | 6.916999 | 9.720566 | 8.566166 | 0.761437 | 308.6833 | 306.6512 | 309.3086
6940 | [8 empty] | 8.828833 | 6.994044 | 9.872017 | 8.564964 | 0.7613302 | 308.4633 | 306.7242 | 309.4521
6941 | [8 empty] | 8.776063 | 7.127658 | 10.03709 | 8.646936 | 0.7686165 | 308.4133 | 306.8509 | 309.6086
6942 | [8 empty] | 8.639649 | 7.076917 | 10.08515 | 8.600573 | 0.7644954 | 308.284 | 306.8028 | 309.6542
6943 | [8 empty] | 8.565759 | 6.987831 | 10.13206 | 8.561884 | 0.7610564 | 308.214 | 306.7183 | 309.6986
6944 | [8 empty] | 8.662508 | 6.980264 | 10.31887 | 8.653879 | 0.7692337 | 308.3057 | 306.7112 | 309.8757
6945 | [8 empty] | 8.736076 | 7.038732 | 9.617668 | 8.464159 | 0.7523697 | 308.3754 | 306.7666 | 309.2111
6946 | [8 empty] | 8.762831 | 7.023922 | 8.947926 | 8.244893 | 0.7328794 | 308.4008 | 306.7525 | 308.5762
6947 | [8 empty] | 8.855684 | 7.004765625 | 8.339099 | 8.066516 | 0.7170236 | 308.4888 | 306.734375 | 307.9991
6948 | [8 empty] | 9.101243 | 7.060465 | 7.898174 | 8.019961 | 0.7128854 | 308.7216 | 306.7872 | 307.5812
6949 | [8 empty] | 9.272172 | 6.96935 | 5.959424 | 7.400316 | 0.6578058 | 308.8836 | 306.7008 | 305.7435
6950 | [8 empty] | 9.236434 | 6.935544 | 8.525932 | 8.232637 | 0.7317899 | 308.8497 | 306.6688 | 308.1762
6951 | [8 empty] | 9.104881 | 6.854153 | 9.019755 | 8.326263 | 0.7401123 | 308.725 | 306.5916 | 308.6443
6952 | [8 empty] | 9.087463 | 6.858757 | 9.100696 | 8.348972 | 0.7421308 | 308.7085 | 306.596 | 308.721
6953 | [8 empty] | 9.113768 | 6.793141 | 9.225681 | 8.37753 | 0.7446693 | 308.7334 | 306.5338 | 308.8395
6954 | [8 empty] | 9.0883 | 6.792272 | 9.250343 | 8.376972 | 0.7446197 | 308.7093 | 306.533 | 308.8629
6955 | [8 empty] | 8.972974 | 6.879716 | 9.203659 | 8.352116 | 0.7424104 | 308.6 | 306.6158 | 308.8186
6956 | [8 empty] | 8.89873 | 6.923149 | 9.361999 | 8.394626 | 0.746189 | 308.5296 | 306.657 | 308.9687
6957 | [8 empty] | 8.967437 | 6.883741 | 9.566605 | 8.472594 | 0.7531195 | 308.5947 | 306.6197 | 309.1627
6958 | [8 empty] | 8.896348 | 6.832163 | 9.618827 | 8.449112 | 0.7510322 | 308.5273 | 306.5708 | 309.2122
6959 | [8 empty] | 8.734015 | 6.766644 | 9.610939 | 8.370533 | 0.7440473 | 308.3735 | 306.5087 | 309.2047
6960 | [8 empty] | 8.615147 | 6.783997 | 9.680804 | 8.359983 | 0.7431096 | 308.2608 | 306.5251 | 309.2709
6961 | [8 empty] | 8.579796 | 6.779458 | 9.887599 | 8.415618 | 0.7480549 | 308.2273 | 306.5208 | 309.4669
6962 | [8 empty] | 8.666758 | 6.721118 | 9.991078 | 8.459651 | 0.751969 | 308.3097 | 306.4655 | 309.565
6963 | [8 empty] | 8.659771 | 6.676913 | 10.01506 | 8.450583 | 0.7511629 | 308.3031 | 306.4236 | 309.5877
6964 | [8 empty] | 8.554812 | 6.753443 | 10.02707 | 8.445109 | 0.7506764 | 308.2036 | 306.4962 | 309.5991
6965 | [8 empty] | 8.526125 | 6.745909 | 10.03895 | 8.436996 | 0.7499552 | 308.1764 | 306.489 | 309.6104
6966 | [8 empty] | 8.558386 | 6.624144 | 10.08921 | 8.423914 | 0.7487923 | 308.207 | 306.3736 | 309.658
6967 | [8 empty] | 8.416466 | 6.561233 | 10.11729 | 8.364995 | 0.7435551 | 308.0725 | 306.314 | 309.6846
6968 | [8 empty] | 8.49364 | 6.660075 | 10.12884 | 8.42752 | 0.7491129 | 308.1456 | 306.4077 | 309.6956
6969 | [8 empty] | 8.588972 | 6.702058 | 10.11799 | 8.469675 | 0.75286 | 308.236 | 306.4474 | 309.6853
6970 | [8 empty] | 8.539873 | 6.722117 | 10.0857 | 8.44923 | 0.7510427 | 308.1895 | 306.4665 | 309.6547
6971 | [8 empty] | 8.453298 | 6.678781 | 10.06696 | 8.399681 | 0.7466383 | 308.1074 | 306.4254 | 309.6369
6972 | [8 empty] | 8.528991 | 6.676785 | 10.03525 | 8.413675 | 0.7478822 | 308.1791 | 306.4235 | 309.6069
6973 | [8 empty] | 8.657646 | 6.647422 | 10.08136 | 8.462141 | 0.7521903 | 308.3011 | 306.3957 | 309.6506
6974 | [8 empty] | 8.59789 | 6.711717 | 10.1594 | 8.489669 | 0.7546372 | 308.2444 | 306.4566 | 309.7245
6975 | [8 empty] | 8.456614 | 6.773984375 | 10.11423 | 8.448275 | 0.7509578 | 308.1105 | 306.515625 | 309.6817
6976 | [8 empty] | 8.440098 | 6.802735 | 10.14787 | 8.463568 | 0.7523172 | 308.0949 | 306.5429 | 309.7136
6977 | [8 empty] | 8.532404 | 6.738698 | 10.33838 | 8.536492 | 0.7587993 | 308.1824 | 306.4822 | 309.8942
6978 | [8 empty] | 8.584304 | 6.810849 | 10.29865 | 8.5646 | 0.7612977 | 308.2316 | 306.5506 | 309.8565
6979 | [8 empty] | 8.509287 | 6.870025 | 10.10769 | 8.495668 | 0.7551705 | 308.1605 | 306.6067 | 309.6755
6980 | [8 empty] | 8.491643 | 6.862588 | 9.953827 | 8.436019 | 0.7498684 | 308.1437 | 306.5996 | 309.5297
6981 | [8 empty] | 8.478636 | 6.821152 | 10.06445 | 8.454747 | 0.751533 | 308.1314 | 306.5603 | 309.6346
6982 | [8 empty] | 8.507355 | 6.823727 | 10.09002 | 8.473699 | 0.7532177 | 308.1586 | 306.5628 | 309.6588
6983 | [8 empty] | 8.511251 | 6.79298 | 10.01635 | 8.440194 | 0.7502395 | 308.1623 | 306.5336 | 309.589
6984 | [8 empty] | 8.452203 | 6.788022 | 9.860362 | 8.366862 | 0.7437211 | 308.1064 | 306.5289 | 309.4411
6985 | [8 empty] | 8.42049 | 6.834803 | 9.85843 | 8.371241 | 0.7441103 | 308.0763 | 306.5733 | 309.4393
6986 | [8 empty] | 8.531985 | 6.866645 | 9.846904 | 8.415178 | 0.7480158 | 308.182 | 306.6035 | 309.4283
6987 | [8 empty] | 8.560607 | 6.992467 | 9.703052 | 8.418709 | 0.7483297 | 308.2091 | 306.7227 | 309.292
6988 | [8 empty] | 8.520974 | 7.011076 | 9.635022 | 8.389024 | 0.745691 | 308.1715 | 306.7404 | 309.2275
6989 | [8 empty] | 8.490838 | 6.943142 | 9.638692 | 8.357558 | 0.742894 | 308.143 | 306.676 | 309.231
6990 | [8 empty] | 8.541515 | 6.850514 | 9.634861 | 8.342297 | 0.7415375 | 308.191 | 306.5882 | 309.2274
6991 | [8 empty] | 8.516563 | 6.88197 | 9.58808 | 8.328871 | 0.7403441 | 308.1674 | 306.618 | 309.183
6992 | [8 empty] | 8.69303 | 6.958307 | 9.541395 | 8.397577 | 0.7464513 | 308.3346 | 306.6903 | 309.1388
6993 | [8 empty] | 9.006748 | 6.936124 | 9.478613 | 8.473828 | 0.7532292 | 308.632 | 306.6693 | 309.0793
6994 | [8 empty] | 9.081893 | 6.880875 | 9.450892 | 8.47122 | 0.7529974 | 308.7032 | 306.6169 | 309.053
6995 | [8 empty] | 9.070528 | 6.891822 | 9.45437 | 8.47224 | 0.753088 | 308.6924 | 306.6273 | 309.0563
6996 | [8 empty] | 9.131636 | 6.915164 | 9.400184 | 8.482328 | 0.7539847 | 308.7504 | 306.6494 | 309.0049
6997 | [8 empty] | 9.309004 | 6.97785 | 9.445612 | 8.577489 | 0.7624434 | 308.9185 | 306.7089 | 309.048
6998 | [8 empty] | 9.440944 | 6.978751 | 9.45833 | 8.626008 | 0.7667563 | 309.0435 | 306.7097 | 309.06
6999 | [8 empty] | 9.362224 | 6.912814 | 9.364349 | 8.546463 | 0.7596856 | 308.9689 | 306.6472 | 308.9709
7000 | [8 empty] | 9.179383 | 6.884739 | 9.274555 | 8.446225 | 0.7507756 | 308.7956 | 306.6206 | 308.8858
7001 | [8 empty] | 9.127 | 6.875595 | 9.35952 | 8.454038 | 0.7514701 | 308.746 | 306.6119 | 308.9664
7002 | [8 empty] | 9.114411 | 6.91291 | 9.403532 | 8.476951 | 0.7535068 | 308.734 | 306.6473 | 309.0081
7003 | [8 empty] | 9.088719 | 6.973986 | 9.302758 | 8.455155 | 0.7515693 | 308.7097 | 306.7052 | 308.9126
7004 | [8 empty] | 9.090651 | 6.901867 | 9.146253 | 8.37959 | 0.7448525 | 308.7115 | 306.6368 | 308.7642
7005 | [8 empty] | 9.089234 | 6.867643 | 9.233537 | 8.396805 | 0.7463826 | 308.7102 | 306.6044 | 308.847
7006 | [8 empty] | 9.106556 | 6.921152 | 9.351149 | 8.459619 | 0.7519661 | 308.7266 | 306.6551 | 308.9584
7007 | [8 empty] | 9.024037 | 6.970606 | 9.402598 | 8.465747 | 0.7525108 | 308.6484 | 306.702 | 309.0072
7008 | [8 empty] | 8.918209 | 6.998198 | 9.360518 | 8.425641 | 0.7489459 | 308.5481 | 306.7281 | 308.9673
7009 | [8 empty] | 8.79728 | 6.982325 | 9.437402 | 8.405669 | 0.7471706 | 308.4334 | 306.7131 | 309.0402
7010 | [8 empty] | 8.978609 | 6.998004 | 9.547416 | 8.50801 | 0.7562675 | 308.6053 | 306.728 | 309.1445
7011 | [8 empty] | 9.28988 | 7.101225 | 9.490332 | 8.627146 | 0.7668574 | 308.9004 | 306.8258 | 309.0904
7012 | [8 empty] | 9.234986 | 7.0774 | 9.424202 | 8.578862 | 0.7625656 | 308.8483 | 306.8032 | 309.0277
7013 | [8 empty] | 9.177805 | 6.934546 | 9.538884 | 8.550412 | 0.7600366 | 308.7941 | 306.6678 | 309.1364
7014 | [8 empty] | 9.205494 | 6.952608 | 9.684668 | 8.614257 | 0.7657117 | 308.8204 | 306.6849 | 309.2746
7015 | [8 empty] | 9.229577 | 7.093337 | 9.860458 | 8.727791 | 0.7758036 | 308.8432 | 306.8183 | 309.4412
7016 | [8 empty] | 9.096414 | 7.076273 | 9.889402 | 8.687363 | 0.7722101 | 308.717 | 306.8022 | 309.4686
7017 | [8 empty] | 9.098668 | 6.960078 | 9.917123 | 8.658623 | 0.7696554 | 308.7191 | 306.692 | 309.4949
7018 | [8 empty] | 9.157329 | 6.907244 | 9.971535 | 8.678702 | 0.7714402 | 308.7747 | 306.6419 | 309.5465
7019 | [8 empty] | 9.1808 | 6.975467 | 9.995456 | 8.717241 | 0.7748659 | 308.797 | 306.7066 | 309.5692
7020 | [8 empty] | 9.08389 | 7.003639 | 10.01107 | 8.699533 | 0.7732918 | 308.7051 | 306.7333 | 309.584
7021 | [8 empty] | 9.080831 | 7.064779 | 10.12791 | 8.75784 | 0.7784747 | 308.7022 | 306.7913 | 309.6947
7022 | [8 empty] | 9.144418 | 7.047393 | 10.17592 | 8.789242 | 0.781266 | 308.7625 | 306.7748 | 309.7402
7023 | [8 empty] | 9.06557 | 7.016163 | 10.05985 | 8.71386 | 0.7745654 | 308.6877 | 306.7452 | 309.6302
7024 | [8 empty] | 9.036368 | 6.996395 | 10.03847 | 8.690411 | 0.772481 | 308.6601 | 306.7264 | 309.6099
7025 | [8 empty] | 9.012028 | 7.051257 | 10.19372 | 8.752335 | 0.7779853 | 308.637 | 306.7784 | 309.7571
7026 | [8 empty] | 9.030863 | 7.101193 | 10.26207 | 8.798042 | 0.7820482 | 308.6548 | 306.8258 | 309.8219
7027 | [8 empty] | 9.099279 | 6.970928 | 10.20029 | 8.756831 | 0.778385 | 308.7197 | 306.7023 | 309.7633
7028 | [8 empty] | 9.179576 | 6.912138 | 10.02475 | 8.70549 | 0.7738213 | 308.7958 | 306.6466 | 309.5969
7029 | [8 empty] | 9.194805 | 6.913586 | 9.984059 | 8.697483 | 0.7731096 | 308.8102 | 306.6479 | 309.5583
7030 | [8 empty] | 9.262545 | 6.892498 | 10.03445 | 8.72983 | 0.7759849 | 308.8745 | 306.628 | 309.6061
7031 | [8 empty] | 9.379546 | 6.853283 | 9.98451 | 8.739113 | 0.77681 | 308.9854 | 306.5908 | 309.5588
7032 | [8 empty] | 9.385212 | 6.879523 | 10.15186 | 8.805533 | 0.7827141 | 308.9907 | 306.6157 | 309.7174
7033 | [8 empty] | 9.265636 | 6.842111 | 10.10927 | 8.739006 | 0.7768005 | 308.8774 | 306.5802 | 309.677
7034 | [8 empty] | 9.226164 | 6.799967 | 10.05846 | 8.694865 | 0.7728769 | 308.84 | 306.5403 | 309.6289
7035 | [8 empty] | 9.242391 | 6.803766 | 9.988759 | 8.678305 | 0.7714049 | 308.8553 | 306.5439 | 309.5628
7036 | [8 empty] | 9.231219 | 6.84459 | 9.991915 | 8.689241 | 0.772377 | 308.8448 | 306.5826 | 309.5658
7037 | [8 empty] | 9.136112 | 6.893303 | 10.04249 | 8.690636 | 0.772501 | 308.7546 | 306.6287 | 309.6137
7038 | [8 empty] | 9.144515 | 7.049389 | 10.23728 | 8.810395 | 0.7831462 | 308.7626 | 306.7767 | 309.7984
7039 | [8 empty] | 9.076839 | 7.121444 | 10.15428 | 8.784187 | 0.7808167 | 308.6984 | 306.845 | 309.7197
7040 | [8 empty] | 8.756295 | 7.060239 | 10.07888 | 8.631803 | 0.7672714 | 308.3946 | 306.787 | 309.6482
7041 | [8 empty] | 8.575385 | 7.027496 | 9.972855 | 8.525245 | 0.7577996 | 308.2231 | 306.7559 | 309.5477
7042 | [8 empty] | 8.607678 | 7.095494 | 9.945424 | 8.549532 | 0.7599584 | 308.2537 | 306.8204 | 309.5217
7043 | [8 empty] | 8.620395 | 7.110562 | 9.843652 | 8.52487 | 0.7577662 | 308.2658 | 306.8347 | 309.4253
7044 | [8 empty] | 8.517175 | 7.105024 | 9.695132 | 8.43911 | 0.7501431 | 308.1679 | 306.8294 | 309.2845
7045 | [8 empty] | 8.718432 | 7.096846 | 9.778745 | 8.531341 | 0.7583414 | 308.3587 | 306.8217 | 309.3637
7046 | [8 empty] | 8.652913 | 7.068965 | 9.873948 | 8.531942 | 0.7583949 | 308.2966 | 306.7952 | 309.454
7047 | [8 empty] | 8.734466 | 7.040503 | 9.676168 | 8.483712 | 0.7541078 | 308.3739 | 306.7682 | 309.2665
7048 | [8 empty] | 8.834306 | 7.041952 | 9.553533 | 8.476597 | 0.7534753 | 308.4685 | 306.7696 | 309.1503
7049 | [8 empty] | 8.836785 | 7.053543 | 9.552149 | 8.480826 | 0.7538512 | 308.4709 | 306.7806 | 309.149
7050 | [8 empty] | 8.873521 | 7.023633 | 9.549026 | 8.48206 | 0.7539609 | 308.5057 | 306.7523 | 309.146
7051 | [8 empty] | 8.619462 | 6.92463 | 9.455368 | 8.333153 | 0.7407247 | 308.2649 | 306.6584 | 309.0572
7052 | [8 empty] | 8.914893 | 6.901288 | 9.287658 | 8.367946 | 0.7438174 | 308.5449 | 306.6363 | 308.8983
7053 | [8 empty] | 8.844576 | 6.990503 | 9.273492 | 8.369524 | 0.7439577 | 308.4783 | 306.7209 | 308.8848
7054 | [8 empty] | 8.679314 | 6.973696 | 9.549509 | 8.40084 | 0.7467413 | 308.3216 | 306.7049 | 309.1465
7055 | [8 empty] | 8.682212 | 7.000129 | 9.69687 | 8.459737 | 0.7519766 | 308.3244 | 306.73 | 309.2861
7056 | [8 empty] | 8.771717 | 7.015551 | 9.81416 | 8.533809 | 0.7585608 | 308.4092 | 306.7446 | 309.3973
7057 | [8 empty] | 8.769753 | 7.016002 | 9.981387 | 8.589047 | 0.7634709 | 308.4073 | 306.745 | 309.5558
7058 | [8 empty] | 8.695831 | 7.094593 | 10.1357 | 8.642042 | 0.7681815 | 308.3373 | 306.8195 | 309.7021
7059 | [8 empty] | 8.718851 | 7.050581 | 10.12112 | 8.630183 | 0.7671274 | 308.3591 | 306.7778 | 309.6883
7060 | [8 empty] | 8.747151 | 6.963426 | 9.923434 | 8.54467 | 0.7595262 | 308.3859 | 306.6952 | 309.5009
7061 | [8 empty] | 8.68482 | 7.055925 | 9.676136 | 8.472294 | 0.7530928 | 308.3268 | 306.7829 | 309.2665
7062 | [8 empty] | 8.761929 | 7.067387 | 9.603534 | 8.477617 | 0.7535659 | 308.3999 | 306.7937 | 309.1977
7063 | [8 empty] | 8.853624 | 7.044624 | 9.595388 | 8.497879 | 0.755367 | 308.4868 | 306.7722 | 309.1899
7064 | [8 empty] | 8.858485 | 6.913554 | 9.560745 | 8.444262 | 0.750601 | 308.4915 | 306.6479 | 309.1571
7065 | [8 empty] | 8.720847 | 6.864616 | 9.490332 | 8.358599 | 0.7429865 | 308.361 | 306.6015 | 309.0904
7066 | [8 empty] | 8.732695 | 6.922215 | 9.524396 | 8.393102 | 0.7460535 | 308.3722 | 306.6561 | 309.1227
7067 | [8 empty] | 8.955041 | 6.91056 | 9.416765 | 8.427455 | 0.7491071 | 308.583 | 306.6451 | 309.0206
7068 | [8 empty] | 9.019111 | 6.952672 | 9.267439 | 8.413074 | 0.7478288 | 308.6437 | 306.685 | 308.8791
7069 | [8 empty] | 8.939619 | 7.012299 | 9.289075 | 8.413665 | 0.7478813 | 308.5684 | 306.7415 | 308.8996
7070 | [8 empty] | 8.984275 | 6.975435 | 9.363351 | 8.44102 | 0.7503129 | 308.6107 | 306.7066 | 308.97
7071 | [8 empty] | 9.108133 | 7.041308 | 9.380029 | 8.509823 | 0.7564287 | 308.7281 | 306.769 | 308.9858
7072 | [8 empty] | 9.176292 | 7.064071 | 9.363738 | 8.5347 | 0.75864 | 308.7927 | 306.7906 | 308.9704
7073 | [8 empty] | 9.228901 | 7.148263 | 9.367569 | 8.581578 | 0.7628069 | 308.8426 | 306.8704 | 308.974
7074 | [8 empty] | 9.14738 | 7.132745 | 9.542683 | 8.607603 | 0.7651202 | 308.7653 | 306.8557 | 309.14
7075 | [8 empty] | 9.123137 | 7.136447 | 9.696097 | 8.651894 | 0.7690572 | 308.7423 | 306.8592 | 309.2854
7076 | [8 empty] | 9.243518 | 7.198747 | 9.802602 | 8.748289 | 0.7776257 | 308.8564 | 306.9182 | 309.3864
7077 | [8 empty] | 9.250247 | 7.248747 | 9.896003 | 8.798332 | 0.782074 | 308.8628 | 306.9656 | 309.4749
7078 | [8 empty] | 9.177773 | 7.15847 | 10.09594 | 8.810728 | 0.7831758 | 308.7941 | 306.8801 | 309.6644
7079 | [8 empty] | 9.091488 | 7.062976 | 10.14842 | 8.767628 | 0.7793447 | 308.7123 | 306.7896 | 309.7141
7080 | [8 empty] | 9.145448 | 7.020349 | 10.08664 | 8.750811 | 0.7778498 | 308.7635 | 306.7491 | 309.6556
7081 | [8 empty] | 9.129125 | 7.064972 | 10.09723 | 8.763775 | 0.7790022 | 308.748 | 306.7914 | 309.6656
7082 | [8 empty] | 9.012608 | 7.061109 | 10.2142 | 8.762637 | 0.7789011 | 308.6375 | 306.7878 | 309.7765
7083 | [8 empty] | 8.972813 | 6.977463 | 10.21516 | 8.721813 | 0.7752723 | 308.5998 | 306.7085 | 309.7774
7084 | [8 empty] | 8.990199 | 7.08371 | 10.13825 | 8.737385 | 0.7766564 | 308.6163 | 306.8092 | 309.7045
7085 | [8 empty] | 9.000695 | 7.232617 | 10.00441 | 8.745906 | 0.7774139 | 308.6263 | 306.9503 | 309.5776
7086 | [8 empty] | 9.017952 | 7.181039 | 10.02308 | 8.740691 | 0.7769503 | 308.6426 | 306.9015 | 309.5953
7087 | [8 empty] | 9.240459 | 7.050742 | 9.968283 | 8.753161 | 0.7780588 | 308.8535 | 306.778 | 309.5434
7088 | [8 empty] | 9.3148 | 7.067033 | 9.932803 | 8.771545 | 0.7796929 | 308.924 | 306.7934 | 309.5098
7089 | [8 empty] | 9.24986 | 7.168676 | 9.928746 | 8.782427 | 0.7806602 | 308.8624 | 306.8897 | 309.5059
7090 | [8 empty] | 9.185758 | 7.153576 | 9.96751 | 8.768948 | 0.779462 | 308.8017 | 306.8754 | 309.5427
7091 | [8 empty] | 9.337144 | 7.079396 | 9.968508 | 8.795016 | 0.7817792 | 308.9452 | 306.8051 | 309.5436
7092 | [8 empty] | 9.45746 | 7.079718 | 9.88248 | 8.806553 | 0.7828047 | 309.0592 | 306.8054 | 309.4621
7093 | [8 empty] | 9.425779 | 7.00879 | 9.888855 | 8.774475 | 0.7799533 | 309.0292 | 306.7382 | 309.4681
7094 | [8 empty] | 9.409681 | 6.989215 | 10.00621 | 8.801702 | 0.7823735 | 309.0139 | 306.7196 | 309.5793
7095 | [8 empty] | 9.448767 | 6.978172 | 9.976686 | 8.801208 | 0.7823296 | 309.051 | 306.7092 | 309.5514
7096 | [8 empty] | 9.45672 | 7.047715 | 9.816961 | 8.773799 | 0.7798932 | 309.0585 | 306.7751 | 309.4
7097 | [8 empty] | 9.312707 | 7.024953 | 9.705917 | 8.681192 | 0.7716615 | 308.922 | 306.7535 | 309.2947
7098 | [8 empty] | 9.145094 | 6.968416 | 9.724333 | 8.612615 | 0.7655657 | 308.7631 | 306.6999 | 309.3122
7099 | [8 empty] | 8.960675 | 6.962235 | 9.745969 | 8.556293 | 0.7605594 | 308.5883 | 306.6941 | 309.3327
7100 | [8 empty] | 8.981377 | 7.060787 | 9.893041 | 8.645068 | 0.7684505 | 308.6079 | 306.7875 | 309.4721
7101 | [8 empty] | 8.917372 | 7.00908 | 9.932674 | 8.619709 | 0.7661963 | 308.5473 | 306.7385 | 309.5096
7102 | [8 empty] | 8.831505 | 6.932035 | 10.07601 | 8.613183 | 0.7656163 | 308.4659 | 306.6654 | 309.6455
7103 | [8 empty] | 8.691871 | 6.895524 | 10.13245 | 8.573282 | 0.7620695 | 308.3335 | 306.6308 | 309.699
7104 | [8 empty] | 8.650853 | 6.849066 | 10.03577 | 8.511895 | 0.7566129 | 308.2946 | 306.5868 | 309.6074
7105 | [8 empty] | 8.767918 | 6.81526 | 9.813291 | 8.465489 | 0.752488 | 308.4056 | 306.5547 | 309.3965
7106 | [8 empty] | 8.859902 | 6.769606 | 9.729453 | 8.452987 | 0.7513766 | 308.4928 | 306.5115 | 309.317
7107 | [8 empty] | 8.900952 | 6.767352 | 9.673947 | 8.447417 | 0.7508815 | 308.5317 | 306.5093 | 309.2644
7108 | [8 empty] | 8.936078 | 6.877784 | 9.662485 | 8.492116 | 0.7548547 | 308.565 | 306.614 | 309.2535
7109 | [8 empty] | 8.993837 | 6.985738 | 9.577036 | 8.51887 | 0.7572329 | 308.6198 | 306.7163 | 309.1725
7110 | [8 empty] | 8.921332 | 6.898583 | 9.533282 | 8.451066 | 0.7512058 | 308.551 | 306.6337 | 309.1311
7111 | [8 empty] | 9.13756 | 6.87933 | 9.536952 | 8.517948 | 0.7571509 | 308.756 | 306.6155 | 309.1346
7112 | [8 empty] | 9.391877 | 6.987187 | 9.482251 | 8.620438 | 0.7662612 | 308.997 | 306.7177 | 309.0827
7113 | [8 empty] | 9.389237 | 6.921474 | 9.427132 | 8.579281 | 0.7626028 | 308.9945 | 306.6554 | 309.0305
7114 | [8 empty] | 9.263544 | 6.812974 | 9.585536 | 8.554018 | 0.7603571 | 308.8754 | 306.5526 | 309.1806
7115 | [8 empty] | 9.248508 | 6.79591 | 9.658299 | 8.567572 | 0.761562 | 308.8611 | 306.5364 | 309.2496
7116 | [8 empty] | 9.407428 | 6.780585 | 9.580224 | 8.589412 | 0.7635033 | 309.0118 | 306.5219 | 309.1756
7117 | [8 empty] | 9.409424 | 6.773598 | 9.509972 | 8.564331 | 0.7612739 | 309.0137 | 306.5153 | 309.109
7118 | [8 empty] | 9.345418 | 6.845073 | 9.625974 | 8.605489 | 0.7649323 | 308.953 | 306.583 | 309.2189
7119 | [8 empty] | 9.33431 | 6.808209 | 9.724269 | 8.622263 | 0.7664234 | 308.9425 | 306.5481 | 309.3121
7120 | [8 empty] | 9.420918 | 6.889278 | 9.658975 | 8.656391 | 0.7694569 | 309.0246 | 306.6249 | 309.2502
7121 | [8 empty] | 9.471305 | 6.766257 | 9.503211 | 8.580258 | 0.7626896 | 309.0723 | 306.5083 | 309.1026
7122 | [8 empty] | 9.40379 | 6.786315 | 9.508877 | 8.566327 | 0.7614513 | 309.0083 | 306.5273 | 309.1079
7123 | [8 empty] | 9.339301 | 6.924308 | 9.579387 | 8.614332 | 0.7657184 | 308.9472 | 306.6581 | 309.1748
7124 | [8 empty] | 9.343647 | 6.979234 | 9.467248 | 8.59671 | 0.764152 | 308.9513 | 306.7102 | 309.0685
7125 | [8 empty] | 9.433088 | 6.934771 | 9.419083 | 8.595647 | 0.7640575 | 309.0361 | 306.668 | 309.0228
7126 | [8 empty] | 9.413513 | 6.922794 | 9.457203 | 8.597837 | 0.7642521 | 309.0175 | 306.6567 | 309.059
7127 | [8 empty] | 9.324458 | 6.886638 | 9.465863 | 8.558987 | 0.7607988 | 308.9331 | 306.6224 | 309.0672
7128 | [8 empty] | 9.246351 | 6.987122 | 9.462644 | 8.565372 | 0.7613664 | 308.8591 | 306.7177 | 309.0641
7129 | [8 empty] | 9.320595 | 6.960754 | 9.45057 | 8.577306 | 0.7624272 | 308.9295 | 306.6927 | 309.0527
7130 | [8 empty] | 9.339397 | 6.900515 | 9.41934 | 8.553084 | 0.7602741 | 308.9473 | 306.6356 | 309.0231
7131 | [8 empty] | 9.285051 | 7.017097 | 9.36084 | 8.554329 | 0.7603848 | 308.8958 | 306.7461 | 308.9676
7132 | [8 empty] | 9.169628 | 7.062429 | 9.379063 | 8.53704 | 0.758848 | 308.7864 | 306.789 | 308.9849
7133 | [8 empty] | 9.413094 | 6.96481 | 9.356687 | 8.578197 | 0.7625064 | 309.0172 | 306.6965 | 308.9637
7134 | [8 empty] | 8.85343 | 6.846973 | 9.402952 | 8.367785 | 0.7438031 | 308.4867 | 306.5848 | 309.0075
7135 | [8 empty] | 8.759611 | 6.958564 | 9.415155 | 8.377777 | 0.7446913 | 308.3977 | 306.6906 | 309.0191
7136 | [8 empty] | 8.900565 | 6.987734 | 9.34941 | 8.41257 | 0.747784 | 308.5313 | 306.7182 | 308.9568
7137 | [8 empty] | 8.960386 | 6.963619 | 9.27874 | 8.400915 | 0.746748 | 308.588 | 306.6954 | 308.8898
7138 | [8 empty] | 8.901306 | 6.922505 | 9.355045 | 8.392952 | 0.7460402 | 308.532 | 306.6564 | 308.9621
7139 | [8 empty] | 8.807036 | 6.90235 | 9.446127 | 8.385171 | 0.7453485 | 308.4427 | 306.6373 | 309.0485
7140 | [8 empty] | 8.867629 | 6.879684 | 9.376358 | 8.374557 | 0.7444051 | 308.5001 | 306.6158 | 308.9823
7141 | [8 empty] | 9.015795 | 6.941146 | 9.294548 | 8.417163 | 0.7481923 | 308.6406 | 306.6741 | 308.9048
7142 | [8 empty] | 9.223653 | 7.044335 | 9.327839 | 8.531942 | 0.7583949 | 308.8376 | 306.7719 | 308.9363
7143 | [8 empty] | 9.272913 | 7.052094 | 9.468761 | 8.597923 | 0.7642598 | 308.8843 | 306.7792 | 309.0699
7144 | [8 empty] | 9.233505 | 7.008694 | 9.606142 | 8.616113 | 0.7658767 | 308.8469 | 306.7381 | 309.2001
7145 | [8 empty] | 9.338077 | 7.017741 | 9.731964 | 8.695927 | 0.7729713 | 308.946 | 306.7467 | 309.3194
7146 | [8 empty] | 9.304304 | 7.109596 | 9.85315 | 8.755683 | 0.7782829 | 308.914 | 306.8337 | 309.4343
7147 | [8 empty] | 9.084147 | 7.11552 | 9.987214 | 8.72896 | 0.7759076 | 308.7054 | 306.8394 | 309.5613
7148 | [8 empty] | 8.974713 | 7.05145 | 10.01928 | 8.681815 | 0.7717169 | 308.6016 | 306.7786 | 309.5917
7149 | [8 empty] | 9.005814 | 7.037606 | 10.04262 | 8.695348 | 0.7729198 | 308.6311 | 306.7655 | 309.6139
7150 | [8 empty] | 8.991101 | 7.051353 | 10.08947 | 8.710641 | 0.7742792 | 308.6172 | 306.7785 | 309.6583
7151 | [8 empty] | 8.932375 | 7.026176 | 10.06217 | 8.673572 | 0.7709842 | 308.5615 | 306.7547 | 309.6324
7152 | [8 empty] | 8.932697 | 6.950547 | 10.03506 | 8.639434 | 0.7679497 | 308.5618 | 306.683 | 309.6067
7153 | [8 empty] | 9.001275 | 6.963297 | 10.04253 | 8.669033 | 0.7705807 | 308.6268 | 306.6951 | 309.6138
7154 | [8 empty] | 9.124424 | 6.997554 | 9.914 | 8.678659 | 0.7714364 | 308.7435 | 306.7275 | 309.4919
7155 | [8 empty] | 9.146768 | 7.05409 | 9.781127 | 8.660662 | 0.7698366 | 308.7647 | 306.7811 | 309.366
7156 | [8 empty] | 9.29091 | 6.949388 | 9.702086 | 8.647461 | 0.7686632 | 308.9013 | 306.6819 | 309.2911
7157 | [8 empty] | 9.42681 | 6.873084 | 9.646934 | 8.648943 | 0.7687949 | 309.0302 | 306.6096 | 309.2388
7158 | [8 empty] | 9.361548 | 6.859561 | 9.638306 | 8.619805 | 0.7662049 | 308.9683 | 306.5967 | 309.2306
7159 | [8 empty] | 9.224071 | 6.963265 | 9.70434 | 8.630559 | 0.7671608 | 308.838 | 306.695 | 309.2932
7160 | [8 empty] | 9.281895 | 6.92009 | 9.663129 | 8.621705 | 0.7663737 | 308.8928 | 306.6541 | 309.2542
7161 | [8 empty] | 9.329932 | 6.871571 | 9.526295 | 8.575933 | 0.7623051 | 308.9383 | 306.6081 | 309.1245
7162 | [8 empty] | 9.260839 | 6.787829 | 9.520275 | 8.522981 | 0.7575983 | 308.8728 | 306.5287 | 309.1187
7163 | [8 empty] | 9.020689 | 6.754248 | 9.633862 | 8.4696 | 0.7528533 | 308.6452 | 306.4969 | 309.2264
7164 | [8 empty] | 9.03038 | 6.693204 | 9.634828 | 8.452804 | 0.7513604 | 308.6544 | 306.4391 | 309.2273
7165 | [8 empty] | 9.227645 | 6.780166 | 9.615253 | 8.541021 | 0.7592019 | 308.8414 | 306.5215 | 309.2088
7166 | [8 empty] | 9.470629 | 6.748067 | 9.700347 | 8.639681 | 0.7679716 | 309.0717 | 306.4911 | 309.2894
7167 | [8 empty] | 9.207683 | 6.744783 | 9.903247 | 8.618571 | 0.7660952 | 308.8224 | 306.4879 | 309.4818
7168 | [8 empty] | 9.248283 | 6.749741 | 9.956241 | 8.651422 | 0.7690153 | 308.8609 | 306.4926 | 309.532
7169 | [8 empty] | 9.425039 | 6.835704 | 9.887181 | 8.715975 | 0.7747533 | 309.0285 | 306.5741 | 309.4665
7170 | [8 empty] | 9.486211 | 6.894043 | 9.780515 | 8.720257 | 0.7751339 | 309.0865 | 306.6294 | 309.3654
7171 | [8 empty] | 9.446642 | 6.866001 | 9.834057 | 8.715567 | 0.7747171 | 309.049 | 306.6028 | 309.4162
7172 | [8 empty] | 9.378612 | 6.794719 | 9.745261 | 8.639531 | 0.7679583 | 308.9845 | 306.5353 | 309.332
7173 | [8 empty] | 9.278515 | 6.839568 | 9.612742 | 8.576941 | 0.7623948 | 308.8896 | 306.5778 | 309.2064
7174 | [8 empty] | 9.381896 | 6.847327 | 9.486984 | 8.572069 | 0.7619617 | 308.9876 | 306.5851 | 309.0872
7175 | [8 empty] | 9.43972 | 6.868802 | 9.461839 | 8.59012 | 0.7635663 | 309.0424 | 306.6055 | 309.0634
7176 | [8 empty] | 9.456881 | 6.885608 | 9.547706 | 8.630065 | 0.7671169 | 309.0587 | 306.6214 | 309.1447
7177 | [8 empty] | 9.385728 | 6.92067 | 9.683863 | 8.66342 | 0.7700818 | 308.9912 | 306.6547 | 309.2738
7178 | [8 empty] | 9.319822 | 7.024341 | 9.751314 | 8.698492 | 0.7731993 | 308.9287 | 306.7529 | 309.3377
7179 | [8 empty] | 9.17993 | 7.065423 | 9.830194 | 8.691849 | 0.7726088 | 308.7961 | 306.7919 | 309.4125
7180 | [8 empty] | 9.193388 | 6.948229 | 9.854727 | 8.665448 | 0.7702621 | 308.8089 | 306.6808 | 309.4358
7181 | [8 empty] | 9.37961 | 6.86027 | 9.838855 | 8.692912 | 0.7727033 | 308.9854 | 306.5974 | 309.4207
7182 | [8 empty] | 9.394871 | 7.009112 | 9.873659 | 8.759214 | 0.7785968 | 308.9999 | 306.7385 | 309.4537
7183 | [8 empty] | 9.305044 | 7.107761 | 10.02591 | 8.812906 | 0.7833694 | 308.9147 | 306.832 | 309.598
7184 | [8 empty] | 9.332797 | 7.054927 | 10.0046 | 8.797441 | 0.7819948 | 308.941 | 306.7819 | 309.5778
7185 | [8 empty] | 9.492329 | 6.948551 | 9.875526 | 8.772135 | 0.7797454 | 309.0923 | 306.6811 | 309.4555
7186 | [8 empty] | 9.584667 | 7.010786 | 9.796066 | 8.797173 | 0.7819709 | 309.1798 | 306.7401 | 309.3802
7187 | [8 empty] | 9.513063 | 7.03107 | 9.857915 | 8.800682 | 0.7822829 | 309.1119 | 306.7593 | 309.4388
7188 | [8 empty] | 9.467956 | 7.082873 | 9.893813 | 8.814881 | 0.783545 | 309.0692 | 306.8084 | 309.4728
7189 | [8 empty] | 9.540011 | 7.112461 | 9.944007 | 8.865493 | 0.7880438 | 309.1375 | 306.8365 | 309.5204
7190 | [8 empty] | 9.608202 | 7.142017 | 9.964033 | 8.904751 | 0.7915334 | 309.2021 | 306.8645 | 309.5394
7191 | [8 empty] | 9.533572 | 7.110852 | 10.03396 | 8.892795 | 0.7904707 | 309.1313 | 306.8349 | 309.6057
7192 | [8 empty] | 9.501505 | 7.108791 | 9.984993 | 8.865096 | 0.7880085 | 309.101 | 306.833 | 309.5592
7193 | [8 empty] | 9.591943 | 7.119802 | 9.95637 | 8.889372 | 0.7901664 | 309.1867 | 306.8434 | 309.5321
7194 | [8 empty] | 9.623109 | 7.08326 | 9.97968 | 8.89535 | 0.7906977 | 309.2162 | 306.8088 | 309.5542
7195 | [8 empty] | 9.443938 | 6.982518 | 10.03445 | 8.820301 | 0.7840267 | 309.0464 | 306.7133 | 309.6061
7196 | [8 empty] | 9.078642 | 6.984514 | 10.02717 | 8.696775 | 0.7730467 | 308.7001 | 306.7152 | 309.5992
7197 | [8 empty] | 9.052466 | 6.983645 | 10.0735 | 8.703204 | 0.7736181 | 308.6753 | 306.7144 | 309.6431
7198 | [8 empty] | 9.064508 | 6.978622 | 10.00473 | 8.68262 | 0.7717884 | 308.6867 | 306.7096 | 309.5779
7199 | [8 empty] | 9.160774 | 6.974405 | 9.933962 | 8.689713 | 0.772419 | 308.778 | 306.7056 | 309.5109
7200 | [8 empty] | 9.192519 | 6.925596 | 9.866672 | 8.661596 | 0.7699196 | 308.8081 | 306.6593 | 309.4471

## 07-6
Мтр приработка, кгс*см | [8 empty] | Мтр работа, кгс*см | [7 empty] | 07-6
Время,с | Мтр_1 | Мтр_2 | Мтр_3 | Мтр средн | fтр средн | Показания 1 | Показания 2 | Показания 3 | Мтр_1 | Мтр_2 | Мтр_3 | Мтр средн | fтр средн | Показания 1 | Показания 2 | Показания 3 |  | 07-6 | 07-6-1 |  |  |  |  | 07-6-2 |  |  |  |  | 07-6-3
0 | 1.645766 | 0.4665216 | 0.4520334 | 0.8547737 | 0.07597989 | 301.6548 | 300.537 | 300.5233 | 1.606745 | 2.122235 | 4.404613 | 2.711198 | 0.2409953 | 301.6178 | 302.1064 | 304.2698 |  |  | До испытаний |  | После испытаний |  | Весовой износ | До испытаний |  | После испытаний |  | Весовой износ | До испытаний |  | После испытаний |  | Весовой износ
1 | 3.483903 | 2.402438 | 0.6446945 | 2.177012 | 0.1935121 | 303.3971 | 302.372 | 300.7059 | 3.530426 | 3.712849 | 4.428116 | 3.890464 | 0.345819 | 303.4412 | 303.6141 | 304.2921 |  |  | Ролик | Абразив | Ролик | Абразив | Ролик | Ролик | Абразив | Ролик | Абразив | Ролик | Ролик | Абразив | Ролик | Абразив | Ролик
2 | 3.79379 | 3.536511 | 3.482068 | 3.604123 | 0.3203665 | 303.6908 | 303.4469 | 303.3953 | 4.482914 | 4.539128 | 4.17248 | 4.398174 | 0.3909488 | 304.344 | 304.3973 | 304.0497 |  |  | Масса, г | Масса, г | Масса, г | Масса, г | Масса, г | Масса, г | Масса, г | Масса, г | Масса, г | Масса, г | Масса, г | Масса, г | Масса, г | Масса, г | Масса, г
3 | 4.434555 | 4.31485 | 4.78546 | 4.511622 | 0.4010331 | 304.2982 | 304.1847 | 304.6308 | 5.439651 | 5.012957 | 4.123574 | 4.858728 | 0.4318869 | 305.2509 | 304.8464 | 304.0034 |  |  | 163.147 |  | 156.119 |  | 7.028 | 163.223 |  | 156.255 |  | 6.968 | 163.046 |  | 156.529 |  | 6.517
4 | 4.834269 | 4.627635 | 5.80263 | 5.088178 | 0.4522825 | 304.677 | 304.4812 | 305.5949 | 6.831905 | 5.142257 | 5.643163 | 5.872441 | 0.5219948 | 306.5705 | 304.969 | 305.4438 |  |  | 163.147 |  | 156.119 |  | 7.028 | 163.223 |  | 156.255 |  | 6.968 | 163.046 |  | 156.529 |  | 6.517
5 | 3.713042 | 4.612825 | 6.298706 | 4.874858 | 0.4333207 | 303.6143 | 304.4671 | 306.0651 | 7.275309 | 5.352046 | 6.500994 | 6.376116 | 0.5667659 | 306.9908 | 305.1678 | 306.2569 |  |  | 163.147 |  | 156.119 |  | 7.028 | 163.223 |  | 156.255 |  | 6.968 | 163.046 |  | 156.529 |  | 6.517
6 | 4.099556 | 4.518136 | 6.882421 | 5.166704 | 0.4592626 | 303.9806 | 304.3774 | 306.6184 | 7.69257 | 5.739719 | 7.014521 | 6.815603 | 0.6058314 | 307.3863 | 305.5353 | 306.7436 |  | Средн. Зн-е | 163.147 | #DIV/0! | 156.119 | #DIV/0! | 7.028 | 163.223 | #DIV/0! | 156.255 | #DIV/0! | 6.968 | 163.046 | #DIV/0! | 156.529 | #DIV/0! | 6.517
7 | 4.57889 | 4.831082 | 7.275406 | 5.561793 | 0.4943816 | 304.435 | 304.674 | 306.9909 | 8.069682 | 5.944164 | 7.23442 | 7.082755 | 0.6295782 | 307.7438 | 305.7291 | 306.9521 |  |  | Приработка |  |  | Работа |  | Приработка |  |  | Работа |  | Приработка |  |  | Работа
8 | 4.850238 | 4.566366 | 7.458923 | 5.625176 | 0.5000156 | 304.6922 | 304.4231 | 307.1649 | 8.455036 | 5.946095 | 7.261658 | 7.22093 | 0.6418604 | 308.109 | 305.7309 | 306.9779 |  |  | Время, мин | Т, град С |  | Время, мин | Т, град С | Время, мин | Т, град С |  | Время, мин | Т, град С | Время, мин | Т, град С |  | Время, мин | Т, град С
9 | 5.075997 | 4.240832 | 7.554867 | 5.623899 | 0.4999021 | 304.9062 | 304.1145 | 307.2558 | 8.645219 | 5.924041 | 7.42399 | 7.331083 | 0.6516518 | 308.2893 | 305.71 | 307.1317 |  |  | 0 | 41 |  | 0 | 54 | 0 | 40.2 |  | 0 | 56.7 | 0 | 24 |  | 0 | 44.5
10 | 5.622944 | 4.470679 | 7.34614 | 5.813254 | 0.5167337 | 305.4246 | 304.3324 | 307.058 | 8.657292 | 5.971466 | 7.887935 | 7.505564 | 0.6671613 | 308.3008 | 305.7549 | 307.5715 |  |  | 5 | 61 |  | 10 | 74.6 | 5 | 59.5 |  | 10 | 72.6 | 5 | 45.2 |  | 10 | 67.1
11 | 5.708263 | 4.602844 | 6.650158 | 5.653755 | 0.502556 | 305.5055 | 304.4577 | 306.3983 | 8.629861 | 5.985664 | 7.880079 | 7.498535 | 0.6665364 | 308.2747 | 305.7684 | 307.5641 |  |  | 10 | 67.1 |  | 20 | 77.3 | 10 | 65.3 |  | 20 | 77.2 | 10 | 61.5 |  | 20 | 75.5
12 | 5.599086 | 4.798306 | 7.131264 | 5.842885 | 0.5193676 | 305.402 | 304.6429 | 306.8543 | 8.763475 | 6.045163 | 7.749299 | 7.519312 | 0.6683833 | 308.4014 | 305.8248 | 307.4401 |  |  | 15 | 69 |  | 30 | 71 | 15 | 67.7 |  | 30 | 80 | 15 | 62 |  | 30 | 76.3
13 | 5.525583 | 4.79293 | 7.71324 | 6.010584 | 0.5342741 | 305.3323 | 304.6378 | 307.4059 | 8.77616 | 6.113161 | 7.691668 | 7.526996 | 0.6690663 | 308.4134 | 305.8893 | 307.3855 | [5 empty] | 40 | 75.1 |  |  |  | 40 | 78.2 |  |  |  | 40 | 71.2
14 | 5.509227 | 4.624319 | 7.711469 | 5.948338 | 0.5287412 | 305.3168 | 304.478 | 307.4042 | 8.935273 | 6.067668 | 7.514622 | 7.505854 | 0.667187 | 308.5642 | 305.8461 | 307.2177 | [5 empty] | 50 | 79.5 |  |  |  | 50 | 74.5 |  |  |  | 50 | 72.6
15 | 5.51264 | 4.782079 | 7.531557 | 5.942092 | 0.528186 | 305.32 | 304.6276 | 307.2337 | 8.903431 | 5.951891 | 7.523219 | 7.459513 | 0.6630678 | 308.5341 | 305.7364 | 307.2258 | [5 empty] | 60 | 75.7 |  |  |  | 60 | 73.8 |  |  |  | 60 | 69.6
16 | 5.44725 | 4.827637 | 7.569774 | 5.94822 | 0.5287307 | 305.2581 | 304.6707 | 307.2699 | 8.884596 | 5.945999 | 7.592472 | 7.474356 | 0.6643872 | 308.5162 | 305.7308 | 307.2914 | [5 empty] | 70 | 73 |  |  |  | 70 | 73.7 |  |  |  | 70 | 70.7
17 | 5.41119 | 4.775479 | 7.812951 | 5.999873 | 0.5333221 | 305.2239 | 304.6213 | 307.5004 | 8.645766 | 6.013771 | 7.603644 | 7.42106 | 0.6596498 | 308.2898 | 305.795 | 307.302 | [5 empty] | 80 | 72.5 |  |  |  | 80 | 73.6 |  |  |  | 80 | 73
18 | 5.511964 | 4.876865 | 7.828276 | 6.072368 | 0.5397661 | 305.3194 | 304.7174 | 307.515 | 8.613795 | 6.153856 | 7.6247 | 7.464117 | 0.6634771 | 308.2595 | 305.9278 | 307.322 | [5 empty] | 90 | 74.5 |  |  |  | 90 | 72.2 |  |  |  | 90 | 74.5
19 | 5.584727 | 4.322771 | 7.580624 | 5.829374 | 0.5181666 | 305.3884 | 304.1922 | 307.2802 | 8.516273 | 6.152021 | 7.736678 | 7.468324 | 0.663851 | 308.1671 | 305.9261 | 307.4281 | [5 empty] | 100 | 75 |  |  |  | 100 | 74.5 |  |  |  | 100 | 73.2
20 | 5.653465 | 3.16484 | 7.511467 | 5.443257 | 0.4838451 | 305.4535 | 303.0946 | 307.2147 | 7.932978 | 6.24803 | 7.919648 | 7.366885 | 0.6548342 | 307.6142 | 306.0171 | 307.6015625 | [5 empty] | 110 | 74.3 |  |  |  | 110 | 71.7 |  |  |  | 110 | 72.2
21 | 5.731702 | 3.475983 | 7.536194 | 5.581293 | 0.4961149 | 305.5277 | 303.3896 | 307.2381 | 7.380558 | 6.303793 | 7.808797 | 7.164383 | 0.636834 | 307.0906 | 306.0699 | 307.4965 | [5 empty] | 120 | 74.3 |  |  |  | 120 | 73.6 |  |  |  | 120 | 73.6
22 | 5.815379 | 4.44489 | 7.371768 | 5.877346 | 0.5224308 | 305.607 | 304.308 | 307.0822 | 7.046331 | 6.322338 | 7.797819 | 7.055496 | 0.6271552 | 306.7738 | 306.0875 | 307.4861
23 | 5.892392 | 4.920265 | 7.565846 | 6.126168 | 0.5445482 | 305.68 | 304.7585 | 307.2662 | 6.885866 | 6.144326 | 7.862307 | 6.964166 | 0.619037 | 306.6217 | 305.9188 | 307.5472
24 | 6.003984 | 5.323134 | 7.549941 | 6.292353 | 0.5593203 | 305.7858 | 305.1404 | 307.2511 | 6.742722 | 6.016701 | 7.788804 | 6.849409 | 0.6088364 | 306.486 | 305.7978 | 307.4775 |  |  | Приработка |  | Работа |  |  | средн кв откл ср ариф | Довер границы |  | Весовой износ по 3 исп
25 | 6.148544 | 5.423199 | 7.594436 | 6.388727 | 0.5678868 | 305.9228 | 305.2353 | 307.2933 | 6.987798 | 6.090237 | 7.758926 | 6.945654 | 0.6173914 | 306.7183 | 305.8675 | 307.4492 |  |  | Время, мин | Тсредн | Время, мин | Тсредн | Stср | Sхср | ε |  |  | средн кв откл | средн кв откл ср ариф | Довер границы P 0,95
26 | 6.245197 | 5.241324 | 7.834908 | 6.440476 | 0.5724868 | 306.0144 | 305.0629 | 307.5212 | 7.271156 | 5.974235 | 7.88449 | 7.043294 | 0.6260705 | 306.9869 | 305.7576 | 307.5682 |  |  | 0 | 35.06667 | 0 | 51.73333 | 6.408068 | 3.6997 | 11.77244 |  | Масса, г | Stср | Sхср | ε
27 | 6.36635 | 5.355394 | 8.100687 | 6.607477 | 0.5873313 | 306.1292 | 305.171 | 307.7732 | 7.666555 | 5.897447 | 7.919842 | 7.161281 | 0.6365583 | 307.3617 | 305.6848 | 307.6017 |  |  | 5 | 55.23333 | 10 | 71.43333 | 3.883727 | 2.242271 | 7.134905 |  | 6.837667 | 0.2793212 | 0.1612662 | 0.513149
28 | 6.304308 | 5.509131 | 8.254037 | 6.689159 | 0.5945919 | 306.0704 | 305.3167 | 307.9185 | 8.016559 | 5.846642 | 7.975831 | 7.279677 | 0.6470824 | 307.6934 | 305.6366 | 307.6548 |  |  | 10 | 64.63333 | 20 | 76.66667 | 1.011599 | 0.5840472 | 1.858438
29 | 6.115575 | 5.424326 | 8.49834 | 6.679414 | 0.5937257 | 305.8915 | 305.2363 | 308.1501 | 8.346697 | 5.731348 | 7.934587 | 7.337544 | 0.6522261 | 308.0063 | 305.5273 | 307.6157 |  |  | 15 | 66.23333 | 30 | 75.76667 | 4.523642 | 2.611726 | 8.310511
30 | 6.036566 | 5.550374 | 8.438745 | 6.675228 | 0.5933536 | 305.8167 | 305.3558 | 308.0936 | 8.607807 | 5.768598 | 7.751617 | 7.376007 | 0.6556451 | 308.2538 | 305.5627 | 307.4423 |  |  |  |  | 40 | 74.83333 | 3.507611 | 2.02512 | 6.443932
31 | 5.992264 | 5.675488 | 8.318268 | 6.662007 | 0.5921784 | 305.7747 | 305.4744 | 307.9794 | 8.569848 | 5.894678 | 7.834361 | 7.432962 | 0.6607078 | 308.2179 | 305.6822 | 307.5207 |  |  |  |  | 50 | 75.53333 | 3.564174 | 2.057777 | 6.547845
32 | 6.038208 | 5.559067 | 8.20468 | 6.600652 | 0.5867246 | 305.8182 | 305.364 | 307.8717 | 8.656133 | 5.83386 | 7.969327 | 7.48644 | 0.6654613 | 308.2997 | 305.6245 | 307.6487 |  |  |  |  | 60 | 73.03333 | 3.121431 | 1.802159 | 5.734471
33 | 6.140334 | 5.577901 | 8.314533 | 6.677589 | 0.5935635 | 305.915 | 305.3819 | 307.9759 | 8.790584 | 5.803435 | 7.88024 | 7.49142 | 0.665904 | 308.4271 | 305.5957 | 307.5642 |  |  |  |  | 70 | 72.46667 | 1.569501 | 0.9061518 | 2.883375
34 | 6.203374 | 5.419175 | 8.491128 | 6.704559 | 0.5959608 | 305.9748 | 305.2314 | 308.1432 | 8.924262 | 5.86377 | 7.840156 | 7.542729 | 0.6704648 | 308.5538 | 305.6529 | 307.5262 |  |  |  |  | 80 | 73.03333 | 0.5507571 | 0.3179797 | 1.011812
35 | 6.259331 | 5.017658 | 8.491225 | 6.589404 | 0.5857248 | 306.0278 | 304.8509 | 308.1433 | 8.818659 | 5.889817 | 7.89328 | 7.533918 | 0.6696816 | 308.4537 | 305.6776 | 307.5766 |  |  |  |  | 90 | 73.73333 | 1.327906 | 0.7666667 | 2.439533
36 | 6.2885 | 4.95098 | 8.599532 | 6.613004 | 0.5878226 | 306.0555 | 304.7877 | 308.246 | 8.780538 | 5.9903 | 7.922578 | 7.564472 | 0.6723975 | 308.4176 | 305.7728 | 307.6043 |  |  |  |  | 100 | 74.23333 | 0.9291573 | 0.5364492 | 1.706981
37 | 6.231803 | 5.094896 | 8.637073 | 6.654591 | 0.5915192 | 306.0017 | 304.9241 | 308.2816 | 8.339066 | 6.084699 | 7.91337 | 7.445712 | 0.6618411 | 307.9991 | 305.8623 | 307.5956 |  |  |  |  | 110 | 72.73333 | 1.379613 | 0.7965202 | 2.534527
38 | 5.877325 | 5.27645 | 8.60874 | 6.587505 | 0.585556 | 305.6657 | 305.0962 | 308.2547 | 7.517971 | 6.064351 | 7.885166 | 7.155829 | 0.6360737 | 307.2208 | 305.843 | 307.5689 |  |  |  |  | 120 | 73.83333 | 0.4041452 | 0.2333333 | 0.7424667
39 | 5.752983 | 5.392581 | 8.498759 | 6.548108 | 0.582054 | 305.5479 | 305.2062 | 308.1505 | 7.053543 | 5.959779 | 7.822191 | 6.945171 | 0.6173485 | 306.7806 | 305.7439 | 307.5092
40 | 5.679866 | 5.520979 | 8.329021 | 6.509955 | 0.5786627 | 305.4785 | 305.3279 | 307.9896 | 6.846973 | 5.931221 | 7.755094 | 6.844429 | 0.6083937 | 306.5848 | 305.7168 | 307.4456
41 | 5.857556 | 5.482311 | 8.135941 | 6.491936 | 0.577061 | 305.647 | 305.2913 | 307.8066 | 6.787829 | 5.969148 | 7.837613 | 6.864863 | 0.6102101 | 306.5287 | 305.7527 | 307.5238
42 | 5.866893 | 5.586176 | 8.160539 | 6.537869 | 0.5811439 | 305.6558 | 305.3897 | 307.8299 | 6.661041 | 5.957235 | 7.93536 | 6.851212 | 0.6089966 | 306.4086 | 305.7415 | 307.6165
43 | 5.846803 | 5.705398 | 8.141383 | 6.564528 | 0.5835136 | 305.6368 | 305.5027 | 307.8117 | 6.651092 | 5.968922 | 7.880949 | 6.833654 | 0.6074359 | 306.3991 | 305.7525 | 307.5649
44 | 5.878934 | 5.679963 | 8.043378 | 6.534092 | 0.5808081 | 305.6672 | 305.4786 | 307.7188 | 6.679908 | 5.834407 | 7.692183 | 6.735499 | 0.5987111 | 306.4265 | 305.625 | 307.386
45 | 5.972818 | 5.691328 | 8.032689 | 6.565612 | 0.5836099 | 305.7562 | 305.4894 | 307.7087 | 6.638761 | 5.732668 | 7.682975 | 6.684801 | 0.5942046 | 306.3875 | 305.5286 | 307.3772
46 | 6.055884 | 5.869887 | 8.191705 | 6.705825 | 0.5960734 | 305.835 | 305.6587 | 307.8594 | 6.609108 | 5.88576 | 7.832751 | 6.775873 | 0.6022998 | 306.3593 | 305.6737 | 307.5192
47 | 6.260522 | 5.751696 | 8.125735 | 6.712651 | 0.5966801 | 306.0289 | 305.5466 | 307.7969 | 6.68068 | 5.918729 | 8.1239 | 6.90777 | 0.614024 | 306.4272 | 305.705 | 307.7952
48 | 6.20038 | 5.64957 | 8.111183 | 6.653711 | 0.5914409 | 305.9719 | 305.4498 | 307.7831 | 6.720507 | 5.991524 | 8.116109 | 6.942713 | 0.6171301 | 306.4649 | 305.774 | 307.7878
49 | 6.220695 | 5.644483 | 8.208898 | 6.691359 | 0.5947874 | 305.9912 | 305.445 | 307.8757 | 6.38628 | 6.070533 | 7.774573 | 6.743795 | 0.5994485 | 306.1481 | 305.8488 | 307.4641
50 | 6.205885 | 5.772108 | 8.326445 | 6.768146 | 0.601613 | 305.9771 | 305.566 | 307.9872 | 6.404631 | 6.138821 | 7.765494 | 6.769649 | 0.6017465 | 306.1655 | 305.9136 | 307.4554
51 | 6.277715 | 5.676357 | 8.277186 | 6.743752 | 0.5994446 | 306.0452 | 305.4752 | 307.9405 | 6.401541 | 6.209942 | 7.791122 | 6.800868 | 0.6045216 | 306.1626 | 305.981 | 307.4797
52 | 6.332738 | 5.626582 | 8.234333 | 6.731217 | 0.5983304 | 306.0974 | 305.428 | 307.8998 | 6.42279 | 5.999895 | 7.689994 | 6.704226 | 0.5959312 | 306.1827 | 305.7819 | 307.3839
53 | 6.278326 | 5.704979 | 8.139386 | 6.707564 | 0.5962279 | 306.0458 | 305.5023 | 307.8098 | 6.518219 | 5.784471 | 7.700522 | 6.667737 | 0.5926878 | 306.2732 | 305.5777 | 307.3939
54 | 6.416866 | 5.636917 | 8.124222 | 6.726002 | 0.5978668 | 306.1771 | 305.4378 | 307.7955 | 6.448676 | 5.857138 | 7.540733 | 6.615515 | 0.5880458 | 306.2073 | 305.6466 | 307.2424
55 | 6.436022 | 5.552499 | 8.411668 | 6.800063 | 0.6044501 | 306.1953 | 305.3578 | 308.0679 | 6.403537 | 5.954402 | 7.510083 | 6.622674 | 0.5886821 | 306.1645 | 305.7388 | 307.2133
56 | 6.367123 | 5.522975 | 8.540195 | 6.810098 | 0.605342 | 306.13 | 305.3298 | 308.1898 | 6.390047 | 5.968633 | 7.473379 | 6.610686 | 0.5876165 | 306.1517 | 305.7523 | 307.1786
57 | 6.312937 | 5.549182 | 8.520105 | 6.794075 | 0.6039178 | 306.0786 | 305.3547 | 308.1707 | 6.458463 | 6.026006 | 7.57528 | 6.686583 | 0.5943629 | 306.2166 | 305.8066 | 307.2751
58 | 6.190109 | 5.664155 | 8.374257 | 6.74284 | 0.5993636 | 305.9622 | 305.4637 | 308.0325 | 6.329937 | 6.120469 | 7.697303 | 6.715903 | 0.5969691 | 306.0947 | 305.8962 | 307.3908
59 | 6.1196 | 5.55237 | 8.349755 | 6.673908 | 0.5932363 | 305.8954 | 305.3577 | 308.0092 | 6.228873 | 6.057751 | 7.933557 | 6.74006 | 0.5991165 | 305.9989 | 305.8367 | 307.6147
60 | 6.222659 | 5.457585 | 8.566821 | 6.749022 | 0.599913 | 305.993 | 305.2679 | 308.215 | 6.138821 | 6.007268 | 7.865881 | 6.670657 | 0.5929472 | 305.9136 | 305.7889 | 307.5506
61 | 6.257431 | 5.42394 | 8.341996 | 6.674456 | 0.5932849 | 306.026 | 305.236 | 308.0019 | 6.096129 | 5.976682 | 7.816525 | 6.629778 | 0.5893136 | 305.8731 | 305.7599 | 307.5038
62 | 6.29407 | 5.466889 | 8.198144 | 6.653035 | 0.5913809 | 306.0607 | 305.2767 | 307.8655 | 6.133508 | 6.052729 | 7.747786 | 6.644674 | 0.5906377 | 305.9085 | 305.832 | 307.4387
63 | 6.369795 | 5.498248 | 8.22638 | 6.698141 | 0.5953903 | 306.1325 | 305.3064 | 307.8923 | 6.220084 | 6.033379 | 7.644469 | 6.632644 | 0.5895683 | 305.9906 | 305.8136 | 307.3407
64 | 6.400639 | 5.413605 | 8.250527 | 6.688257 | 0.5945117 | 306.1617 | 305.2262 | 307.9152 | 6.342815 | 6.076039 | 7.632556 | 6.683803 | 0.5941158 | 306.1069 | 305.8541 | 307.3294
65 | 6.454567 | 5.396831 | 8.356517 | 6.735972 | 0.598753 | 306.2129 | 305.2103 | 308.0157 | 6.386022 | 6.049187 | 7.558988 | 6.664732 | 0.5924207 | 306.1479 | 305.8286 | 307.2597
66 | 6.548161 | 5.420398 | 8.500175 | 6.822912 | 0.606481 | 306.3016 | 305.2326 | 308.1518 | 6.436344 | 6.097224 | 7.540282 | 6.691283 | 0.5947808 | 306.1956 | 305.8741 | 307.242
67 | 6.66397 | 5.533374 | 8.422261 | 6.873202 | 0.6109513 | 306.4113 | 305.3397 | 308.078 | 6.386859 | 6.235345 | 7.590315 | 6.737506 | 0.5988894 | 306.1487 | 306.0051 | 307.2894
68 | 6.745266 | 5.564186 | 8.466981 | 6.925477 | 0.615598 | 306.4884 | 305.3689 | 308.1204 | 6.256755 | 6.094616 | 7.637257 | 6.662876 | 0.5922556 | 306.0254 | 305.8717 | 307.3339
69 | 6.79562 | 5.476484 | 8.573679 | 6.948594 | 0.6176528 | 306.5361 | 305.2858 | 308.2215 | 6.212324 | 5.946836 | 7.640573 | 6.599911 | 0.5866588 | 305.9832 | 305.7316 | 307.337
70 | 6.794751 | 5.504559 | 8.64934 | 6.982883 | 0.6207007 | 306.5353 | 305.3124 | 308.2932 | 6.127166 | 6.035214 | 7.575054 | 6.579145 | 0.5848129 | 305.9025 | 305.8154 | 307.2749
71 | 6.692303 | 5.679448 | 8.706037 | 7.025929 | 0.624527 | 306.4382 | 305.4781 | 308.347 | 6.207978 | 6.08148 | 7.453578 | 6.581012 | 0.5849788 | 305.9791 | 305.8592 | 307.1598
72 | 6.562778 | 5.744355 | 8.655553 | 6.987562 | 0.6211166 | 306.3154 | 305.5397 | 308.2991 | 6.241719 | 6.229517 | 7.580817 | 6.684018 | 0.5941349 | 306.0111 | 305.9995 | 307.2804
73 | 6.557852 | 5.887498 | 8.857519 | 7.100957 | 0.6311961 | 306.3108 | 305.6754 | 308.4905 | 6.232415 | 6.225911 | 7.652614 | 6.703647 | 0.5958797 | 306.0023 | 305.9961 | 307.3484
74 | 6.570473 | 5.939495 | 8.746861 | 7.08561 | 0.629832 | 306.3227 | 305.7246 | 308.3857 | 6.274302 | 6.314515 | 7.663851 | 6.750889 | 0.600079 | 306.042 | 306.0801 | 307.3591
75 | 6.470698 | 5.804079 | 8.610318 | 6.961698 | 0.6188176 | 306.2281 | 305.5963 | 308.2562 | 6.423434 | 6.490724 | 7.655319 | 6.856492 | 0.609466 | 306.1833 | 306.2471 | 307.351
76 | 6.412938 | 5.685372 | 8.51901 | 6.87244 | 0.6108835 | 306.1734 | 305.4838 | 308.1697 | 6.466931 | 6.375977 | 7.600167 | 6.814358 | 0.6057207 | 306.2246 | 306.1384 | 307.2987
77 | 6.471503 | 5.614991 | 8.538134 | 6.874876 | 0.6111001 | 306.2289 | 305.4171 | 308.1878 | 6.409944 | 6.165061 | 7.613625 | 6.729543 | 0.5981816 | 306.1706 | 305.9384 | 307.3115
78 | 6.510943 | 5.617438 | 8.524805 | 6.884395 | 0.6119463 | 306.2663 | 305.4194 | 308.1752 | 6.399705 | 6.161583 | 7.605576 | 6.722288 | 0.5975367 | 306.1609 | 305.9352 | 307.3039
79 | 6.367187 | 5.685694 | 8.440613 | 6.831165 | 0.6072146 | 306.13 | 305.4841 | 308.0954 | 6.358269 | 6.223271 | 7.65123 | 6.744257 | 0.5994895 | 306.1216 | 305.9936 | 307.3471
80 | 6.359332 | 5.639492 | 8.415274 | 6.804699 | 0.6048622 | 306.1226 | 305.4403 | 308.0714 | 6.367155 | 6.065382 | 7.470514 | 6.63435 | 0.58972 | 306.13 | 305.844 | 307.1758
81 | 6.414129 | 5.453914 | 8.538778 | 6.802274 | 0.6046466 | 306.1745 | 305.2644 | 308.1884 | 6.445681 | 6.124655 | 7.415748 | 6.662028 | 0.5921803 | 306.2044 | 305.9001 | 307.1239
82 | 6.386376 | 5.419465 | 8.596796 | 6.800879 | 0.6045226 | 306.1482 | 305.2317 | 308.2434 | 6.395842 | 6.45988 | 7.300551 | 6.718757 | 0.5972229 | 306.1572 | 306.2179 | 307.0147
83 | 6.240271 | 5.362478 | 8.482242 | 6.694997 | 0.5951108 | 306.0097 | 305.1777 | 308.1348 | 6.370536 | 6.465514 | 7.295882 | 6.710644 | 0.5965017 | 306.1332 | 306.2232 | 307.0103
84 | 6.257785 | 5.325034 | 8.522423 | 6.701747 | 0.5957109 | 306.0263 | 305.1422 | 308.1729 | 6.527105 | 6.256884 | 7.378079 | 6.720689 | 0.5973946 | 306.2816 | 306.0255 | 307.0882
85 | 6.333382 | 5.255973 | 8.964603 | 6.851319 | 0.6090062 | 306.098 | 305.0768 | 308.592 | 6.615902 | 6.332319 | 7.379109 | 6.775777 | 0.6022913 | 306.3658 | 306.097 | 307.0892
86 | 6.394135 | 5.290390625 | 8.93392 | 6.872816 | 0.6109169 | 306.1556 | 305.109375 | 308.563 | 6.547968 | 6.464516 | 7.335387 | 6.782624 | 0.6028999 | 306.3014 | 306.2223 | 307.0478
87 | 6.38628 | 5.307841 | 8.735271 | 6.809797 | 0.6053153 | 306.1481 | 305.1259 | 308.3747 | 6.522404 | 6.467961 | 7.409309 | 6.799891 | 0.6044348 | 306.2772 | 306.2256 | 307.1178
88 | 6.252022 | 5.388331 | 8.634175 | 6.758176 | 0.6007268 | 306.0209 | 305.2022 | 308.2788 | 6.566159 | 6.430742 | 7.486386 | 6.827763 | 0.6069122 | 306.3186 | 306.1903 | 307.1909
89 | 6.158235 | 5.452787 | 8.65932 | 6.756781 | 0.6006028 | 305.932 | 305.2633 | 308.3027 | 6.399963 | 6.285925 | 7.535904 | 6.740597 | 0.5991642 | 306.1611 | 306.053 | 307.2378
90 | 6.176168 | 5.300919 | 8.698664 | 6.72525 | 0.5978 | 305.949 | 305.1194 | 308.34 | 6.16696 | 6.279839 | 7.323056 | 6.589952 | 0.5857735 | 305.9402 | 306.0472 | 307.0361
91 | 6.026489 | 5.319431 | 8.708419 | 6.68478 | 0.5942027 | 305.8071 | 305.1369 | 308.3492 | 6.147385 | 6.362004 | 7.353545 | 6.620978 | 0.5885314 | 305.9217 | 306.1251 | 307.065
92 | 5.969824 | 5.446252 | 8.721298 | 6.712458 | 0.5966629 | 305.7534 | 305.2571 | 308.3614 | 6.210554 | 6.317573 | 7.481847 | 6.669991 | 0.5928881 | 305.9816 | 306.083 | 307.1866
93 | 6.008266 | 5.511996 | 8.68614 | 6.735467 | 0.5987082 | 305.7898 | 305.3194 | 308.3281 | 6.261906 | 6.297161 | 7.493405 | 6.684157 | 0.5941473 | 306.0302 | 306.0637 | 307.1975
94 | 6.056946 | 5.575165 | 8.669913 | 6.767341 | 0.6015414 | 305.836 | 305.3793 | 308.3127 | 6.085826 | 6.241269 | 7.468743 | 6.598613 | 0.5865433 | 305.8633 | 306.0107 | 307.1742
95 | 6.040719 | 5.636337 | 8.727318 | 6.801458 | 0.6045741 | 305.8206 | 305.4373 | 308.3671 | 6.174591 | 6.177971 | 7.37003 | 6.574197 | 0.5843731 | 305.9475 | 305.9507 | 307.0806
96 | 6.049606 | 5.674715 | 8.782535 | 6.835618 | 0.6076105 | 305.829 | 305.4737 | 308.4195 | 6.165769 | 6.130321 | 7.298619 | 6.53157 | 0.580584 | 305.9391 | 305.9055 | 307.0129
97 | 6.149832 | 5.670626 | 8.641516 | 6.820658 | 0.6062807 | 305.924 | 305.4698 | 308.2858 | 6.132446 | 5.984022 | 7.305026 | 6.473831 | 0.5754517 | 305.9075 | 305.7668 | 307.019
98 | 6.179806 | 5.618307 | 8.564149 | 6.787421 | 0.6033263 | 305.9524 | 305.4202 | 308.2125 | 6.150669 | 6.179356 | 7.382683 | 6.570902 | 0.5840802 | 305.9248 | 305.952 | 307.0926
99 | 6.197514 | 5.627644 | 8.662282 | 6.829147 | 0.6070353 | 305.9692 | 305.429 | 308.3055 | 6.024203 | 6.162775 | 7.314814 | 6.500597 | 0.5778308 | 305.8049 | 305.9363 | 307.0283
100 | 6.194359 | 5.570561 | 8.749984 | 6.838301 | 0.607849 | 305.9662 | 305.3749 | 308.3886 | 6.077294 | 5.922077 | 7.421672 | 6.473681 | 0.5754383 | 305.8553 | 305.7081 | 307.1295
101 | 6.128743 | 5.46602 | 8.773552 | 6.789438 | 0.6035056 | 305.904 | 305.2758 | 308.4109 | 6.149961 | 5.856043 | 7.56459 | 6.523531 | 0.5798695 | 305.9241 | 305.6455 | 307.265
102 | 6.180482 | 5.450534 | 8.777287 | 6.802768 | 0.6046905 | 305.9531 | 305.2612 | 308.4145 | 5.99938 | 6.02871 | 7.512047 | 6.513379 | 0.578967 | 305.7814 | 305.8092 | 307.2152
103 | 6.219729 | 5.400308 | 8.842097 | 6.820712 | 0.6062855 | 305.9903 | 305.2136 | 308.4759 | 6.071724 | 6.013707 | 7.443791 | 6.509741 | 0.5786436 | 305.85 | 305.795 | 307.1505
104 | 6.142169 | 5.346605 | 8.91486 | 6.801211 | 0.6045521 | 305.9167 | 305.1627 | 308.5449 | 6.09394 | 5.905818 | 7.385709 | 6.461822 | 0.5743842 | 305.871 | 305.6927 | 307.0955
105 | 6.24584 | 5.475196 | 8.90034 | 6.873792 | 0.6110037 | 306.015 | 305.2845 | 308.5311 | 6.226169 | 5.916185 | 7.392664 | 6.511672 | 0.5788153 | 305.9964 | 305.7025 | 307.1021
106 | 6.299576 | 5.387043 | 8.876901 | 6.854507 | 0.6092895 | 306.0659 | 305.201 | 308.5089 | 6.213999 | 5.964318 | 7.390764 | 6.523027 | 0.5798246 | 305.9848 | 305.7482 | 307.1003
107 | 6.312712 | 5.364699 | 9.145352 | 6.940921 | 0.6169707 | 306.0784 | 305.1798 | 308.7634 | 6.122433 | 5.920886 | 7.442664 | 6.495328 | 0.5773625 | 305.898 | 305.707 | 307.1494
108 | 6.340239 | 5.393611 | 8.996477 | 6.910109 | 0.6142319 | 306.1045 | 305.2072 | 308.6223 | 6.054725 | 5.926906 | 7.624765 | 6.535465 | 0.5809303 | 305.8339 | 305.7127 | 307.3221
109 | 6.369634 | 5.352465 | 8.693513 | 6.805204 | 0.604907 | 306.1324 | 305.1682 | 308.3351 | 6.068054 | 5.914736 | 7.569806 | 6.517532 | 0.5793362 | 305.8465 | 305.7012 | 307.27
110 | 6.279035 | 5.353656 | 8.579184 | 6.737292 | 0.5988704 | 306.0465 | 305.1693 | 308.2267 | 6.08061 | 5.979128 | 7.602936 | 6.554225 | 0.5825978 | 305.8584 | 305.7622 | 307.3014
111 | 6.085826 | 5.378737 | 8.76869 | 6.744418 | 0.5995038 | 305.8633 | 305.1931 | 308.4063 | 6.055594 | 6.097224 | 7.576342 | 6.576387 | 0.5845677 | 305.8347 | 305.8741 | 307.2762
112 | 6.021176 | 5.48669 | 8.861318 | 6.789728 | 0.6035314 | 305.8021 | 305.2954 | 308.4941 | 5.973848 | 6.249479 | 7.466135 | 6.563154 | 0.5833915 | 305.7572 | 306.0185 | 307.1717
113 | 5.965542 | 5.633536 | 8.587201 | 6.72876 | 0.598112 | 305.7493 | 305.4346 | 308.2343 | 6.090849 | 6.172369 | 7.384743 | 6.54932 | 0.5821618 | 305.8681 | 305.9454 | 307.0945
114 | 6.032413 | 5.59342 | 8.525642 | 6.717158 | 0.5970807 | 305.8127 | 305.3966 | 308.176 | 6.242685 | 6.164159 | 7.497236 | 6.634694 | 0.5897505 | 306.012 | 305.9376 | 307.2012
115 | 6.062226 | 5.434404 | 8.609996 | 6.702209 | 0.5957519 | 305.841 | 305.2459 | 308.2559 | 6.249962 | 6.07694 | 7.485292 | 6.604064 | 0.5870279 | 306.0189 | 305.8549 | 307.1898
116 | 6.094455 | 5.529156 | 8.600112 | 6.741241 | 0.5992214 | 305.8715 | 305.3357 | 308.2466 | 6.304759 | 6.043102 | 7.485259 | 6.61104 | 0.587648 | 306.0709 | 305.8228 | 307.1898
117 | 6.088531 | 5.620915 | 8.529957 | 6.746467 | 0.599686 | 305.8659 | 305.4227 | 308.1801 | 6.528522 | 6.078807 | 7.397139 | 6.668156 | 0.592725 | 306.283 | 305.8567 | 307.1063
118 | 6.142749 | 5.491777 | 8.457612 | 6.697379 | 0.5953226 | 305.9173 | 305.3003 | 308.1115 | 6.37118 | 5.980577 | 7.34437 | 6.565375 | 0.5835889 | 306.1338 | 305.7636 | 307.0563
119 | 6.140592 | 5.422008 | 8.498083 | 6.686894 | 0.5943906 | 305.9153 | 305.2341 | 308.1498 | 6.246967 | 6.074203 | 7.487835 | 6.603002 | 0.5869335 | 306.0161 | 305.8523 | 307.1923
120 | 6.149059 | 5.443322 | 8.562185 | 6.718189 | 0.5971723 | 305.9233 | 305.2543 | 308.2106 | 6.264965 | 6.072948 | 7.512047 | 6.616653 | 0.5881469 | 306.0331 | 305.8511 | 307.2152
121 | 6.115672 | 5.461963 | 8.577059 | 6.718232 | 0.5971761 | 305.8916 | 305.272 | 308.2247 | 6.217637 | 6.097964 | 7.396527 | 6.570709 | 0.584063 | 305.9883 | 305.8748 | 307.1057
122 | 6.164288 | 5.345575 | 8.522004 | 6.677289 | 0.5935368 | 305.9377 | 305.1617 | 308.1725 | 6.0507 | 6.02636 | 7.36681 | 6.48129 | 0.5761147 | 305.83 | 305.807 | 307.0775
123 | 6.151184 | 5.362767 | 8.507291 | 6.673747 | 0.593222 | 305.9253 | 305.178 | 308.1586 | 6.068118 | 5.694548 | 7.406476 | 6.389714 | 0.5679746 | 305.8466 | 305.4925 | 307.1151
124 | 6.115607 | 5.373006 | 8.51006 | 6.666224 | 0.5925533 | 305.8916 | 305.1877 | 308.1612 | 6.118473 | 5.375549 | 7.371318 | 6.288447 | 0.558973 | 305.8943 | 305.1901 | 307.0818
125 | 6.053823 | 5.414506 | 8.612636 | 6.693655 | 0.5949916 | 305.833 | 305.227 | 308.2584 | 6.010809 | 5.289425 | 7.4256 | 6.241945 | 0.5548395 | 305.7922 | 305.1085 | 307.1333
126 | 6.223561 | 5.371814 | 8.640904 | 6.745426 | 0.5995935 | 305.9939 | 305.1866 | 308.2852 | 5.971595 | 5.333083 | 7.43835 | 6.247676 | 0.5553489 | 305.7551 | 305.1498 | 307.1454
127 | 6.502797 | 5.27674 | 8.614471 | 6.798003 | 0.6042669 | 306.2586 | 305.0964 | 308.2602 | 6.084892 | 5.536433 | 7.415619 | 6.345648 | 0.5640576 | 305.8625 | 305.3426 | 307.1238
128 | 6.446132 | 5.408904 | 8.634014 | 6.829684 | 0.607083 | 306.2049 | 305.2217 | 308.2787 | 6.115607 | 5.630928 | 7.420706 | 6.389081 | 0.5679183 | 305.8916 | 305.4322 | 307.1286
129 | 6.434799 | 5.538526 | 8.900887 | 6.958071 | 0.6184952 | 306.1941 | 305.3446 | 308.5316 | 6.129323 | 5.65324 | 7.406347 | 6.396303 | 0.5685603 | 305.9046 | 305.4533 | 307.115
130 | 6.490337 | 5.600052 | 8.962253 | 7.017547 | 0.623782 | 306.2468 | 305.4029 | 308.5898 | 6.1394 | 5.574746 | 7.530591 | 6.414913 | 0.5702145 | 305.9141 | 305.3789 | 307.2328
131 | 6.591819 | 5.531797 | 8.718561 | 6.947392 | 0.617546 | 306.343 | 305.3382 | 308.3588 | 6.160167 | 5.637367 | 7.530849 | 6.442794 | 0.5726928 | 305.9338 | 305.4383 | 307.233
132 | 6.611523 | 5.448892 | 8.695444 | 6.91862 | 0.6149884 | 306.3616 | 305.2596 | 308.3369 | 6.263484 | 5.874974 | 7.655319 | 6.597926 | 0.5864823 | 306.0317 | 305.6635 | 307.351
133 | 6.570055 | 5.43978 | 8.612926 | 6.874254 | 0.6110448 | 306.3223 | 305.251 | 308.2587 | 6.260296 | 5.818406 | 7.63671 | 6.571804 | 0.5841604 | 306.0287 | 305.6099 | 307.3334
134 | 6.55444 | 5.472524 | 8.612218 | 6.879727 | 0.6115313 | 306.3075 | 305.282 | 308.258 | 6.300606 | 5.612673 | 7.674025 | 6.529101 | 0.5803646 | 306.0669 | 305.4149 | 307.3687
135 | 6.525495 | 5.506458 | 8.643705 | 6.891886 | 0.6126121 | 306.2801 | 305.3142 | 308.2879 | 6.431354 | 5.561031 | 7.501808 | 6.498064 | 0.5776057 | 306.1909 | 305.3659 | 307.2055
136 | 6.505856 | 5.579511 | 8.487297 | 6.857555 | 0.6095604 | 306.2615 | 305.3834 | 308.1396 | 6.39758 | 5.689203 | 7.559246 | 6.548676 | 0.5821046 | 306.1588 | 305.4874 | 307.2599
137 | 6.552572 | 5.730639 | 8.46344 | 6.91555 | 0.6147156 | 306.3058 | 305.5267 | 308.117 | 6.229356 | 5.678256 | 7.58481 | 6.497474 | 0.5775532 | 305.9994 | 305.477 | 307.2842
138 | 6.550029 | 5.764574 | 8.495314 | 6.936639 | 0.6165901 | 306.3033 | 305.5588 | 308.1472 | 6.162839 | 5.529768 | 7.48864 | 6.393749 | 0.5683333 | 305.9363 | 305.3363 | 307.193
139 | 6.560686 | 5.510966 | 8.386266 | 6.819306 | 0.6061605 | 306.3134 | 305.3185 | 308.0439 | 6.257173 | 5.46602 | 7.476341 | 6.399845 | 0.5688751 | 306.0258 | 305.2758 | 307.1814
140 | 6.585992 | 5.421107 | 8.307901 | 6.771666 | 0.6019259 | 306.3374 | 305.2333 | 307.9696 | 6.397516 | 5.672622 | 7.381524 | 6.483887 | 0.5763455 | 306.1588 | 305.4717 | 307.0915
141 | 6.529713 | 5.444449 | 8.465565 | 6.813242 | 0.6056215 | 306.2841 | 305.2554 | 308.119 | 6.473982 | 5.860583 | 7.346012 | 6.560192 | 0.5831282 | 306.2313 | 305.6498 | 307.0578
142 | 6.558335 | 5.466857 | 8.376864 | 6.800686 | 0.6045054 | 306.3112 | 305.2766 | 308.0349 | 6.174752 | 5.767343 | 7.415813 | 6.452636 | 0.5735676 | 305.9476 | 305.5615 | 307.124
143 | 6.655117 | 5.268014 | 8.177539 | 6.700223 | 0.5955754 | 306.403 | 305.0882 | 307.846 | 6.244037 | 5.745965 | 7.437674 | 6.475892 | 0.5756348 | 306.0133 | 305.5412 | 307.1447
144 | 6.552121 | 5.383373 | 8.166946 | 6.700813 | 0.5956279 | 306.3053 | 305.1975 | 307.836 | 6.698581 | 5.747253 | 7.463237 | 6.636357 | 0.5898984 | 306.4442 | 305.5424 | 307.1689
145 | 6.49961 | 5.39052 | 8.208866 | 6.699665 | 0.5955258 | 306.2556 | 305.2043 | 307.8757 | 6.208461 | 5.672654 | 7.658184 | 6.5131 | 0.5789422 | 305.9796 | 305.4717 | 307.3537
146 | 6.554536 | 5.32996 | 8.333464 | 6.73932 | 0.5990507 | 306.3076 | 305.1469 | 307.9938 | 6.040977 | 5.837047 | 7.686002 | 6.521342 | 0.5796748 | 305.8208 | 305.6275 | 307.3801
147 | 6.514581 | 5.271041 | 8.314726 | 6.700116 | 0.5955659 | 306.2697 | 305.091 | 307.976 | 6.189852 | 5.971917 | 7.631075 | 6.597614 | 0.5864546 | 305.9619 | 305.7554 | 307.328
148 | 6.357432 | 5.493419 | 8.382177 | 6.744343 | 0.5994971 | 306.1208 | 305.3018 | 308.04 | 6.213966 | 5.946804 | 7.58101 | 6.580593 | 0.5849416 | 305.9848 | 305.7316 | 307.2806
149 | 6.225042 | 5.677194 | 8.400368 | 6.767534 | 0.6015586 | 305.9953 | 305.476 | 308.0572 | 6.369699 | 5.776873 | 7.690735 | 6.612435 | 0.587772 | 306.1324 | 305.5705 | 307.3846
150 | 6.26548 | 5.605558 | 8.331983 | 6.73434 | 0.598608 | 306.0336 | 305.4081 | 307.9924 | 6.459687 | 5.537914 | 7.699202 | 6.565601 | 0.583609 | 306.2177 | 305.344 | 307.3926
151 | 6.26445 | 5.556169 | 8.512764 | 6.777794 | 0.6024706 | 306.0327 | 305.3613 | 308.1638 | 6.348481 | 5.356489 | 7.593438 | 6.432803 | 0.5718047 | 306.1123 | 305.172 | 307.2924
152 | 6.282962 | 5.619949 | 8.539036 | 6.813983 | 0.6056873 | 306.0502 | 305.4218 | 308.1887 | 6.352828 | 5.384564 | 7.429077 | 6.388823 | 0.5678954 | 306.1164 | 305.1986 | 307.1366
153 | 6.331096 | 5.707748 | 8.433079 | 6.823974 | 0.6065755 | 306.0958 | 305.505 | 308.0882 | 6.475946 | 5.732635 | 7.424892 | 6.544491 | 0.5817325 | 306.2331 | 305.5286 | 307.1326
154 | 6.342976 | 5.65514 | 8.280373 | 6.759496 | 0.6008441 | 306.1071 | 305.4551 | 307.9435 | 6.565934 | 5.742359 | 7.486096 | 6.59813 | 0.5865004 | 306.3184 | 305.5378 | 307.1906
155 | 6.224913 | 5.616182 | 8.397921 | 6.746339 | 0.5996746 | 305.9952 | 305.4182 | 308.0549 | 6.493782 | 5.555493 | 7.555221 | 6.534832 | 0.580874 | 306.25 | 305.3607 | 307.2561
156 | 6.173142 | 5.605429 | 8.419878 | 6.732816 | 0.5984726 | 305.9461 | 305.408 | 308.0757 | 6.404342 | 5.460064 | 7.592537 | 6.485647 | 0.576502 | 306.1653 | 305.2702 | 307.2915
157 | 6.22018 | 5.616826 | 8.362151 | 6.733052 | 0.5984936 | 305.9907 | 305.4188 | 308.021 | 6.440981 | 5.424487 | 7.580978 | 6.482149 | 0.576191 | 306.2 | 305.2365 | 307.2805
158 | 6.327812 | 5.607522 | 8.377219 | 6.770851 | 0.6018534 | 306.0927 | 305.41 | 308.0353 | 6.321598 | 5.368176 | 7.682782 | 6.457519 | 0.5740017 | 306.0868 | 305.1831 | 307.377
159 | 6.286987 | 5.601372 | 8.483755 | 6.790705 | 0.6036182 | 306.054 | 305.4041 | 308.1363 | 6.291816 | 5.363572 | 7.697206 | 6.450865 | 0.5734102 | 306.0586 | 305.1787 | 307.3907
160 | 6.321018 | 5.69532 | 8.447825 | 6.821388 | 0.6063456 | 306.0863 | 305.4932 | 308.1022 | 6.398482 | 5.40005 | 7.739254 | 6.512595 | 0.5788974 | 306.1597 | 305.2133 | 307.4306
161 | 6.448225 | 5.616633 | 8.416659 | 6.827172 | 0.6068598 | 306.2068 | 305.4186 | 308.0727 | 6.536442 | 5.392806 | 7.550006 | 6.493085 | 0.5771631 | 306.2905 | 305.2065 | 307.2512
162 | 6.42308 | 5.691167 | 8.441868 | 6.852038 | 0.6090701 | 306.183 | 305.4893 | 308.0966 | 6.416801 | 5.588848 | 7.442857 | 6.482836 | 0.576252 | 306.1771 | 305.3923 | 307.1496
163 | 6.45901 | 5.659583 | 8.380084 | 6.832892 | 0.6073682 | 306.2171 | 305.4593 | 308.038 | 6.201635 | 5.568629 | 7.47544 | 6.415235 | 0.5702431 | 305.9731 | 305.3731 | 307.1805
164 | 6.399609 | 5.580831 | 8.28839 | 6.756277 | 0.6005579 | 306.1608 | 305.3847 | 307.9511 | 6.158138 | 5.567824 | 7.566619 | 6.43086 | 0.571632 | 305.9319 | 305.3723 | 307.2669
165 | 6.350252 | 5.638301 | 8.194474 | 6.727676 | 0.5980156 | 306.114 | 305.4391 | 307.8621 | 6.16226 | 5.838947 | 7.606284 | 6.53583 | 0.5809627 | 305.9358 | 305.6293 | 307.3045
166 | 6.285442 | 5.763544 | 8.232401 | 6.760462 | 0.60093 | 306.0526 | 305.5579 | 307.898 | 6.227102 | 5.929547 | 7.568712 | 6.57512 | 0.5844551 | 305.9973 | 305.7152 | 307.2689
167 | 6.285699 | 5.76261 | 8.390644 | 6.812985 | 0.6055986 | 306.0528 | 305.557 | 308.048 | 6.22414 | 5.898059 | 7.610148 | 6.577449 | 0.5846621 | 305.9944 | 305.6854 | 307.3082
168 | 6.32852 | 5.725134 | 8.426801 | 6.826818 | 0.6068283 | 306.0934 | 305.5215 | 308.0823 | 6.323079 | 5.999863 | 7.763594 | 6.695512 | 0.5951566 | 306.0882 | 305.7819 | 307.4536
169 | 6.247579 | 5.795257 | 8.215401 | 6.752746 | 0.6002441 | 306.0167 | 305.5879 | 307.8819 | 6.293813 | 6.077069 | 7.881174 | 6.750685 | 0.6000609 | 306.0605 | 305.855 | 307.5651
170 | 6.19613 | 5.92813 | 8.031594 | 6.718618 | 0.5972105 | 305.9679 | 305.7139 | 307.7077 | 6.197643 | 6.06184 | 7.791637 | 6.683707 | 0.5941073 | 305.9693 | 305.8406 | 307.4802
171 | 6.244102 | 5.937435 | 8.119393 | 6.766976 | 0.601509 | 306.0134 | 305.7227 | 307.7909 | 6.254147 | 5.941234 | 7.758829 | 6.651403 | 0.5912358 | 306.0229 | 305.7263 | 307.4491
172 | 6.262872 | 5.824684 | 8.238035 | 6.775197 | 0.6022397 | 306.0312 | 305.6158 | 307.9034 | 6.183863 | 5.676292 | 7.771804 | 6.543987 | 0.5816877 | 305.9563 | 305.4752 | 307.4614
173 | 6.202633 | 5.701985 | 8.432531 | 6.77905 | 0.6025822 | 305.9741 | 305.4995 | 308.0877 | 6.140817 | 5.736177 | 7.767297 | 6.548097 | 0.5820531 | 305.9155 | 305.5319 | 307.4572
174 | 6.167379 | 5.701405 | 8.361539 | 6.743441 | 0.599417 | 305.9406 | 305.499 | 308.0204 | 6.148061 | 5.974009 | 7.757219 | 6.62643 | 0.589016 | 305.9223 | 305.7574 | 307.4476
175 | 6.283381 | 5.715926 | 8.448114 | 6.815807 | 0.6058495 | 306.0506 | 305.5127 | 308.1025 | 6.206432 | 5.846996 | 7.78156 | 6.611663 | 0.5877033 | 305.9777 | 305.637 | 307.4707
176 | 6.326105 | 5.677709 | 8.243895 | 6.749236 | 0.5999321 | 306.0911 | 305.4765 | 307.9089 | 6.218377 | 5.687722 | 7.867748 | 6.591283 | 0.5858918 | 305.989 | 305.486 | 307.5524
177 | 6.324109 | 5.66277 | 8.102103 | 6.696328 | 0.5952291 | 306.0892 | 305.4623 | 307.7745 | 6.021337 | 5.752018 | 7.875733 | 6.549696 | 0.5821952 | 305.8022 | 305.5469 | 307.5599
178 | 6.332029 | 5.759294 | 8.108253 | 6.733192 | 0.598506 | 306.0967 | 305.5538 | 307.7803 | 6.289949 | 5.792005 | 7.815848 | 6.632601 | 0.5895645 | 306.0568 | 305.5848 | 307.5032
179 | 6.353472 | 5.77507 | 8.174319 | 6.76762 | 0.6015662 | 306.117 | 305.5688 | 307.843 | 6.518444 | 6.019824 | 7.850845 | 6.796371 | 0.6041219 | 306.2734 | 305.8008 | 307.5363
180 | 6.314482 | 5.687625 | 8.164499 | 6.722202 | 0.5975291 | 306.0801 | 305.4859 | 307.8336 | 6.549707 | 6.108009 | 8.024962 | 6.894226 | 0.6128201 | 306.303 | 305.8844 | 307.7014
181 | 6.207527 | 5.830157 | 8.242865 | 6.760183 | 0.6009052 | 305.9787 | 305.621 | 307.9079 | 6.491013 | 6.096676 | 8.064853 | 6.884181 | 0.6119272 | 306.2474 | 305.8736 | 307.7392
182 | 6.099413 | 5.75939 | 8.426736 | 6.761846 | 0.601053 | 305.8762 | 305.5539 | 308.0822 | 6.531677 | 5.886919 | 7.887163 | 6.768586 | 0.6016521 | 306.2859 | 305.6748 | 307.5708
183 | 6.087951 | 5.557521 | 8.433433 | 6.692968 | 0.5949305 | 305.8654 | 305.3626 | 308.0886 | 6.602347 | 5.809487 | 7.828373 | 6.746736 | 0.5997098 | 306.3529 | 305.6014 | 307.515
184 | 6.157366 | 5.420044 | 8.332434 | 6.636615 | 0.5899213 | 305.9312 | 305.2323 | 307.9928 | 6.538181 | 5.805302 | 7.828469 | 6.723984 | 0.5976875 | 306.2921 | 305.5974 | 307.5151
185 | 6.390626 | 5.351402 | 8.363664 | 6.701897 | 0.5957242 | 306.1523 | 305.1672 | 308.0224 | 6.370149 | 5.73695 | 7.870743 | 6.659281 | 0.5919361 | 306.1328 | 305.5327 | 307.5552
186 | 6.481837 | 5.46016 | 8.340934 | 6.760977 | 0.6009757 | 306.2387 | 305.2703 | 308.0009 | 6.284411 | 5.932187 | 7.983525 | 6.733374 | 0.5985222 | 306.0516 | 305.7177 | 307.6621
187 | 6.506789 | 5.632796 | 8.24515 | 6.794912 | 0.6039922 | 306.2624 | 305.4339 | 307.9101 | 6.525721 | 6.025845 | 8.117075 | 6.889547 | 0.6124042 | 306.2803 | 305.8065 | 307.7887
188 | 6.68625 | 5.572943 | 8.252234 | 6.837142 | 0.607746 | 306.4325 | 305.3772 | 307.9168 | 6.471503 | 6.029934 | 8.033461 | 6.844966 | 0.6084414 | 306.2289 | 305.8104 | 307.7094
189 | 6.611201 | 5.627258 | 8.294153 | 6.844204 | 0.6083737 | 306.3613 | 305.4287 | 307.9565 | 6.352699 | 6.114416 | 7.89225 | 6.786455 | 0.6032404 | 306.1163 | 305.8904 | 307.5756
190 | 6.403987 | 5.646672 | 8.228827 | 6.759829 | 0.6008737 | 306.1649 | 305.4471 | 307.8946 | 6.238049 | 6.396454 | 7.883653 | 6.839385 | 0.6079454 | 306.0076 | 306.1578 | 307.5674
191 | 6.277843 | 5.57964 | 8.251879 | 6.703121 | 0.595833 | 306.0453 | 305.3835 | 307.9165 | 6.252795 | 6.474626 | 8.015496 | 6.914305 | 0.6146049 | 306.0216 | 306.2319 | 307.6924
192 | 6.249575 | 5.50736 | 8.198048 | 6.651661 | 0.5912587 | 306.0186 | 305.315 | 307.8654 | 6.294231 | 6.327779 | 7.786292 | 6.802768 | 0.6046905 | 306.0609 | 306.0927 | 307.4752
193 | 6.128904 | 5.526516 | 8.249175 | 6.634865 | 0.5897658 | 305.9042 | 305.3332 | 307.9139 | 6.33087 | 6.014544 | 8.019649 | 6.788355 | 0.6034093 | 306.0956 | 305.7958 | 307.6964
194 | 6.192878 | 5.624425 | 8.478507 | 6.76527 | 0.6013573 | 305.9648 | 305.426 | 308.1313 | 6.329421 | 5.850376 | 8.065207 | 6.748335 | 0.599852 | 306.0942 | 305.6402 | 307.7395
195 | 6.398933 | 5.67098 | 8.730474 | 6.933462 | 0.6163077 | 306.1601 | 305.4701 | 308.3701 | 6.365545 | 5.810131 | 7.783234 | 6.65297 | 0.5913751 | 306.1285 | 305.602 | 307.4723
196 | 6.559462 | 5.612963 | 8.628734 | 6.93372 | 0.6163306 | 306.3123 | 305.4151 | 308.2737 | 6.334895 | 5.806944 | 7.573702 | 6.571847 | 0.5841642 | 306.0994 | 305.599 | 307.2737
197 | 6.543203 | 5.66995 | 8.445732 | 6.886295 | 0.6121151 | 306.296875 | 305.4691 | 308.1002 | 6.294424 | 5.830286 | 7.608313 | 6.577674 | 0.5846822 | 306.0611 | 305.6211 | 307.3065
198 | 6.430903 | 5.681154 | 8.551914 | 6.887991 | 0.6122658 | 306.1904 | 305.4798 | 308.2009 | 6.497002 | 5.831477 | 7.724412 | 6.684297 | 0.5941597 | 306.2531 | 305.6223 | 307.4165
199 | 6.569572 | 5.728997 | 8.463633 | 6.920734 | 0.6151764 | 306.3219 | 305.5251 | 308.1171875 | 6.560879 | 5.797253 | 7.600682 | 6.652938 | 0.5913723 | 306.3136 | 305.5898 | 307.2992
200 | 6.498064 | 5.712288 | 8.272807 | 6.82772 | 0.6069084 | 306.2541 | 305.5093 | 307.9363 | 6.519217 | 5.860615 | 7.469548 | 6.61646 | 0.5881298 | 306.2741 | 305.6499 | 307.1749
201 | 6.418572 | 5.689944 | 8.252169 | 6.786895 | 0.6032796 | 306.1787 | 305.4881 | 307.9167 | 6.513196 | 5.962805 | 7.461048 | 6.645683 | 0.5907274 | 306.2684 | 305.7467 | 307.1669
202 | 6.468701 | 5.764477 | 8.249658 | 6.827612 | 0.6068989 | 306.2263 | 305.5587 | 307.9144 | 6.412713 | 5.938851 | 7.592698 | 6.648087 | 0.5909411 | 306.1732 | 305.724 | 307.2917
203 | 6.489725 | 5.717858 | 8.210121 | 6.805901 | 0.604969 | 306.2462 | 305.5146 | 307.8769 | 6.336022 | 5.822527 | 7.548235 | 6.568928 | 0.5839047 | 306.1005 | 305.6138 | 307.2495
204 | 6.330484 | 5.637818 | 8.200945 | 6.723082 | 0.5976073 | 306.0952 | 305.4387 | 307.8682 | 6.342203 | 5.878741 | 7.431524 | 6.550823 | 0.5822954 | 306.1064 | 305.6671 | 307.1389
205 | 6.226072 | 5.706396 | 8.281532 | 6.738 | 0.5989333 | 305.9963 | 305.5037 | 307.9446 | 6.467671 | 5.811097 | 7.439058 | 6.572609 | 0.5842319 | 306.2253 | 305.6029 | 307.146
206 | 6.238274 | 5.677967 | 8.206129 | 6.707457 | 0.5962184 | 306.0078 | 305.4767 | 307.8731 | 6.425462 | 5.678063 | 7.553805 | 6.552443 | 0.5824394 | 306.1853 | 305.4768 | 307.2548
207 | 6.320246 | 5.748315 | 8.11759 | 6.728717 | 0.5981082 | 306.0855 | 305.5434 | 307.7892 | 6.405758 | 5.606588 | 7.758539 | 6.590295 | 0.585804 | 306.1666 | 305.4091 | 307.4489
208 | 6.448708 | 5.788624 | 8.133269 | 6.7902 | 0.6035734 | 306.2073 | 305.5816 | 307.804 | 6.401476 | 5.5468 | 7.677051 | 6.541776 | 0.5814912 | 306.1625 | 305.3524 | 307.3716
209 | 6.421148 | 5.731187 | 8.106353 | 6.752896 | 0.6002574 | 306.1812 | 305.5272 | 307.7785 | 6.368894 | 5.496188 | 7.584037 | 6.483039 | 0.5762702 | 306.1317 | 305.3044 | 307.2834
210 | 6.303697 | 5.755269 | 8.060989 | 6.706652 | 0.5961468 | 306.0699 | 305.55 | 307.7355 | 6.251926 | 5.439072 | 7.530656 | 6.407218 | 0.5695305 | 306.0208 | 305.2503 | 307.2328
211 | 6.32266 | 5.759165 | 8.163694 | 6.748507 | 0.5998673 | 306.0878 | 305.5537 | 307.8329 | 6.177456 | 5.581829 | 7.614977 | 6.458088 | 0.5740522 | 305.9502 | 305.3856 | 307.3128
212 | 6.424786 | 5.765475 | 8.310573 | 6.833611 | 0.6074321 | 306.1846 | 305.5597 | 307.9721 | 6.081705 | 5.462897 | 7.614333 | 6.386312 | 0.5676722 | 305.8594 | 305.2729 | 307.3122
213 | 6.428875 | 5.761 | 8.414276 | 6.86805 | 0.6104934 | 306.1885 | 305.5555 | 308.0704 | 6.035954 | 5.388975 | 7.628339 | 6.351089 | 0.5645413 | 305.8161 | 305.2028 | 307.3254
214 | 6.388211 | 5.780543 | 8.395635 | 6.854796 | 0.6093152 | 306.15 | 305.574 | 308.0527 | 6.076232 | 5.308227 | 7.575054 | 6.319838 | 0.5617634 | 305.8542 | 305.1263 | 307.2749
215 | 6.40637 | 5.877904 | 8.380986 | 6.88842 | 0.612304 | 306.1672 | 305.6663 | 308.0388 | 6.073237 | 5.331924 | 7.636227 | 6.347129 | 0.5641893 | 305.8514 | 305.1487 | 307.3329
216 | 6.473917 | 5.736821 | 8.541869 | 6.917536 | 0.6148921 | 306.2312 | 305.5325 | 308.1913 | 6.036598 | 5.423457 | 7.502581 | 6.320879 | 0.5618559 | 305.8167 | 305.2355 | 307.2062
217 | 6.516287 | 5.452176 | 8.53778 | 6.835414 | 0.6075924 | 306.2714 | 305.2627 | 308.1875 | 5.932187 | 5.498474 | 7.46797 | 6.299543 | 0.5599594 | 305.7177 | 305.3066 | 307.1734
218 | 6.530293 | 5.601276 | 8.552784 | 6.894784 | 0.6128697 | 306.2846 | 305.4041 | 308.2017 | 5.940525 | 5.469723 | 7.409985 | 6.273411 | 0.5576365 | 305.7256 | 305.2794 | 307.1185
219 | 6.481709 | 5.714058 | 8.539133 | 6.911633 | 0.6143674 | 306.2386 | 305.511 | 308.1888 | 6.155337 | 5.472556 | 7.428305 | 6.352066 | 0.5646281 | 305.9292 | 305.282 | 307.1358
220 | 6.50518 | 5.629093 | 8.586718 | 6.906997 | 0.6139553 | 306.2608 | 305.4304 | 308.2339 | 6.178036 | 5.57217 | 7.586677 | 6.445628 | 0.5729447 | 305.9507 | 305.3765 | 307.2859
221 | 6.486957 | 5.550921 | 8.491579 | 6.843152 | 0.6082802 | 306.2436 | 305.3563 | 308.1437 | 6.241526 | 5.627741 | 7.670773 | 6.513347 | 0.5789641 | 306.0109 | 305.4291 | 307.3657
222 | 6.473949 | 5.559228 | 8.336909 | 6.790029 | 0.6035581 | 306.2312 | 305.3642 | 307.9971 | 6.33541 | 5.67333 | 7.706768 | 6.571836 | 0.5841632 | 306.0999 | 305.4724 | 307.3998
223 | 6.637988 | 5.619434 | 8.123256 | 6.79356 | 0.603872 | 306.3867 | 305.4213 | 307.7946 | 6.314933 | 5.645771 | 7.54611 | 6.502271 | 0.5779797 | 306.0805 | 305.4462 | 307.2475
224 | 6.593397 | 5.706106 | 8.268879 | 6.856127 | 0.6094335 | 306.3445 | 305.5034 | 307.9326 | 6.290046 | 5.617792 | 7.452645 | 6.453494 | 0.5736439 | 306.0569 | 305.4197 | 307.1589
225 | 6.368121 | 5.753917 | 8.457194 | 6.859744 | 0.609755 | 306.1309 | 305.5487 | 308.1111 | 6.224076 | 5.616086 | 7.360178 | 6.400113 | 0.5688989 | 305.9944 | 305.4181 | 307.0713
226 | 6.311746 | 5.798315 | 8.288873 | 6.799645 | 0.6044129 | 306.0775 | 305.5908 | 307.9515 | 6.143521 | 5.635629 | 7.439348 | 6.406166 | 0.569437 | 305.918 | 305.4366 | 307.1463
227 | 6.465933 | 5.720562 | 8.133849 | 6.773448 | 0.6020842 | 306.2236 | 305.5171 | 307.8046 | 6.289981 | 5.599859 | 7.416328 | 6.435389 | 0.5720346 | 306.0569 | 305.4027 | 307.1245
228 | 6.452668 | 5.603819 | 8.094634 | 6.71704 | 0.5970702 | 306.2111 | 305.4065 | 307.7674 | 6.26094 | 5.501178 | 7.40229 | 6.388136 | 0.5678343 | 306.0293 | 305.3092 | 307.1112
229 | 6.425623 | 5.503722 | 8.22052 | 6.716622 | 0.597033 | 306.1854 | 305.3116 | 307.8867 | 6.112967 | 5.531153 | 7.39276 | 6.345627 | 0.5640557 | 305.8891 | 305.3376 | 307.1021
230 | 6.395327 | 5.49255 | 8.333142 | 6.74034 | 0.5991413 | 306.1567 | 305.301 | 307.9935 | 6.103759 | 5.577805 | 7.436096 | 6.372553 | 0.5664492 | 305.8803 | 305.3818 | 307.1432
231 | 6.339724 | 5.473425 | 8.378474 | 6.730541 | 0.5982703 | 306.104 | 305.2829 | 308.0365 | 6.206207 | 5.555267 | 7.461434 | 6.407636 | 0.5695677 | 305.9774 | 305.3604 | 307.1672
232 | 6.389853 | 5.553947 | 8.305647 | 6.749816 | 0.5999836 | 306.1515 | 305.3592 | 307.9674 | 6.353407 | 5.675198 | 7.323732 | 6.450779 | 0.5734026 | 306.117 | 305.4741 | 307.0367
233 | 6.50328 | 5.562222 | 8.136296 | 6.733932 | 0.5985718 | 306.259 | 305.367 | 307.8069 | 6.293394 | 5.754432 | 7.455542 | 6.501123 | 0.5778776 | 306.0601 | 305.5492 | 307.1617
234 | 6.418637 | 5.530831 | 8.079824 | 6.67643 | 0.5934605 | 306.1788 | 305.3373 | 307.7534 | 6.265061 | 5.556652 | 7.419934 | 6.413882 | 0.5701229 | 306.0332 | 305.3618 | 307.1279
235 | 6.215995 | 5.536497 | 8.141479 | 6.631324 | 0.589451 | 305.9867 | 305.3427 | 307.8118 | 6.411714 | 5.588945 | 7.369321 | 6.45666 | 0.5739253 | 306.1722 | 305.3924 | 307.0799
236 | 6.16564 | 5.562093 | 8.137712 | 6.621815 | 0.5886058 | 305.939 | 305.3669 | 307.8083 | 6.335281 | 5.601115 | 7.428659 | 6.455018 | 0.5737794 | 306.0998 | 305.4039 | 307.1362
237 | 6.238822 | 5.52056 | 7.983107 | 6.58083 | 0.5849626 | 306.0084 | 305.3275 | 307.6617 | 6.286246 | 5.633794 | 7.329012 | 6.416351 | 0.5703423 | 306.0533 | 305.4349 | 307.0417
238 | 6.19217 | 5.575551 | 8.017106 | 6.594942 | 0.5862171 | 305.9641 | 305.3797 | 307.6939 | 6.294714 | 5.626839 | 7.24453 | 6.388694 | 0.5678839 | 306.0613 | 305.4283 | 306.9616
239 | 6.172144 | 5.7157 | 8.147564 | 6.678469 | 0.5936417 | 305.9452 | 305.5125 | 307.8176 | 6.149574 | 5.533278 | 7.285612 | 6.322821 | 0.5620286 | 305.9238 | 305.3396 | 307.0006
240 | 6.177553 | 5.849636 | 8.124286 | 6.717158 | 0.5970807 | 305.9503 | 305.6395 | 307.7955 | 6.136084 | 5.655977 | 7.3435 | 6.37852 | 0.5669796 | 305.911 | 305.4559 | 307.0555
241 | 6.155659 | 5.661031 | 8.051234 | 6.622641 | 0.5886792 | 305.9295 | 305.4607 | 307.7263 | 6.329132 | 5.804046 | 7.331073 | 6.488083 | 0.5767185 | 306.094 | 305.5963 | 307.0437
242 | 6.170083 | 5.484179 | 8.082303 | 6.578855 | 0.5847871 | 305.9432 | 305.2931 | 307.7557 | 6.516287 | 5.858039 | 7.494146 | 6.622824 | 0.5886955 | 306.2714 | 305.6474 | 307.1982
243 | 6.107752 | 5.340745 | 8.063372 | 6.503956 | 0.5781294 | 305.8841 | 305.1571 | 307.7378 | 6.56104 | 5.766538 | 7.53864 | 6.622073 | 0.5886287 | 306.3138 | 305.5607 | 307.2404
244 | 6.10215 | 5.417243 | 8.076443 | 6.531945 | 0.5806174 | 305.8788 | 305.2296 | 307.7502 | 6.635348 | 5.701985 | 7.418614 | 6.585316 | 0.5853614 | 306.3842 | 305.4995 | 307.1266
245 | 6.094229 | 5.492163 | 8.278667 | 6.621686 | 0.5885943 | 305.8713 | 305.3006 | 307.9419 | 6.643043 | 5.723524 | 7.460179 | 6.608915 | 0.5874591 | 306.3915 | 305.5199 | 307.166
246 | 6.187437 | 5.476355 | 8.407966 | 6.690586 | 0.5947187 | 305.9597 | 305.2856 | 308.0644 | 7.418903 | 5.74986 | 7.500681 | 6.889815 | 0.612428 | 307.1269 | 305.5449 | 307.2044
247 | 6.250284 | 5.380636 | 8.452139 | 6.694353 | 0.5950536 | 306.0192 | 305.1949 | 308.1063 | 7.354543 | 5.749281 | 7.663143 | 6.922322 | 0.6153175 | 307.0659 | 305.5443 | 307.3584
248 | 6.227006 | 5.43714 | 8.300431 | 6.654859 | 0.591543 | 305.9972 | 305.2485 | 307.9625 | 7.574925 | 5.839269 | 7.620579 | 7.011591 | 0.6232525 | 307.2748 | 305.6296 | 307.3181
249 | 6.111873 | 5.420559 | 8.198402 | 6.576945 | 0.5846173 | 305.888 | 305.2328 | 307.8658 | 7.964337 | 5.853467 | 7.620418 | 7.146074 | 0.6352066 | 307.6439 | 305.6431 | 307.3179
250 | 6.128357 | 5.425453 | 8.129567 | 6.561126 | 0.5832112 | 305.9037 | 305.2374 | 307.8005 | 8.033365 | 5.71393 | 7.697882 | 7.148392 | 0.6354126 | 307.7094 | 305.5108 | 307.3914
251 | 6.201957 | 5.509581 | 8.251815 | 6.654451 | 0.5915068 | 305.9734 | 305.3171 | 307.9164 | 7.607025 | 5.640394 | 7.643213 | 6.963544 | 0.6189817 | 307.3052 | 305.4411 | 307.3395
252 | 6.19745 | 5.576066 | 8.250559 | 6.674692 | 0.5933059 | 305.9691 | 305.3802 | 307.9152 | 7.115198 | 5.50839 | 7.692119 | 6.771902 | 0.6019469 | 306.8391 | 305.316 | 307.3859
253 | 6.327779 | 5.637239 | 8.117075 | 6.694031 | 0.595025 | 306.0927 | 305.4381 | 307.7887 | 6.84913 | 5.487591 | 7.697979 | 6.678233 | 0.5936207 | 306.5869 | 305.2963 | 307.3914
254 | 6.431451 | 5.667342 | 8.089 | 6.729264 | 0.5981568 | 306.1909 | 305.4667 | 307.7621 | 6.571181 | 5.593484 | 7.465137 | 6.543268 | 0.5816238 | 306.3234 | 305.3967 | 307.1707
255 | 6.347226 | 5.526323 | 8.138485 | 6.670678 | 0.5929492 | 306.1111 | 305.333 | 307.809 | 6.330806 | 5.545255 | 7.499007 | 6.458356 | 0.5740761 | 306.0956 | 305.351 | 307.2029
256 | 6.330838 | 5.652467 | 8.178762 | 6.720689 | 0.5973946 | 306.0956 | 305.4526 | 307.8472 | 6.35286 | 5.512704 | 7.431267 | 6.432277 | 0.571758 | 306.1165 | 305.3201 | 307.1386
257 | 6.178358 | 5.709293 | 8.091575 | 6.659742 | 0.5919771 | 305.951 | 305.5064 | 307.7645 | 6.645941 | 5.743003 | 7.441473 | 6.610139 | 0.5875679 | 306.3943 | 305.5384 | 307.1483
258 | 6.170244 | 5.66013 | 8.009508 | 6.613294 | 0.5878483 | 305.9434 | 305.4598 | 307.6867 | 6.438759 | 5.843841 | 7.38513 | 6.55591 | 0.5827475 | 306.1979 | 305.634 | 307.0949
259 | 6.032799 | 5.560097 | 7.958992 | 6.517296 | 0.5793152 | 305.8131 | 305.365 | 307.6389 | 6.239755 | 5.792391 | 7.403256 | 6.478468 | 0.5758638 | 306.0092 | 305.5852 | 307.1121
260 | 6.049187 | 5.605783 | 7.922289 | 6.525753 | 0.5800669 | 305.8286 | 305.4083 | 307.6041 | 6.17414 | 5.738495 | 7.404769 | 6.439135 | 0.5723675 | 305.9471 | 305.5341 | 307.1135
261 | 6.155112 | 5.664444 | 8.13079 | 6.650115 | 0.5911214 | 305.929 | 305.4639 | 307.8017 | 6.097545 | 5.633279 | 7.32415 | 6.351658 | 0.5645918 | 305.8745 | 305.4344 | 307.0371
262 | 6.151506 | 5.606588 | 8.302298 | 6.686797 | 0.594382 | 305.9256 | 305.4091 | 307.9643 | 6.135923 | 5.614862 | 7.332779 | 6.361188 | 0.5654389 | 305.9108 | 305.4169 | 307.0453
263 | 6.181706 | 5.619273 | 8.19016 | 6.663713 | 0.59233 | 305.9542 | 305.4211 | 307.858 | 6.267766 | 5.761258 | 7.512948 | 6.513991 | 0.5790214 | 306.0358 | 305.5557 | 307.2161
264 | 6.173303 | 5.578191 | 7.950074 | 6.567189 | 0.5837501 | 305.9463 | 305.3822 | 307.6304 | 6.238435 | 5.680092 | 7.55564 | 6.491389 | 0.5770124 | 306.008 | 305.4788 | 307.2565
265 | 6.062098 | 5.477321 | 7.952231 | 6.497216 | 0.5775304 | 305.8409 | 305.2866 | 307.6324 | 6.221726 | 5.543097 | 7.564397 | 6.443073 | 0.5727176 | 305.9922 | 305.3489 | 307.2648
266 | 5.981511 | 5.488074 | 8.100075 | 6.52322 | 0.5798418 | 305.7645 | 305.2968 | 307.7726 | 6.246484375 | 5.558873 | 7.54611 | 6.450489 | 0.5733768 | 306.015625 | 305.3639 | 307.2475
267 | 6.096805 | 5.418402 | 8.061601 | 6.525603 | 0.5800536 | 305.8737 | 305.2307 | 307.7361 | 6.360941 | 5.631797 | 7.496367 | 6.496369 | 0.577455 | 306.1241 | 305.433 | 307.2003
268 | 6.3102 | 5.360997 | 8.019456 | 6.563551 | 0.5834268 | 306.076 | 305.1763 | 307.6962 | 6.49829 | 5.606202 | 7.538351 | 6.547614 | 0.5820101 | 306.2543 | 305.4087 | 307.2401
269 | 6.345004 | 5.615184 | 8.0739 | 6.678029 | 0.5936026 | 306.109 | 305.4172 | 307.7478 | 7.015004 | 5.507617 | 7.387963 | 6.636861 | 0.5899432 | 306.7441 | 305.3153 | 307.0976
270 | 6.109555 | 5.874813 | 8.063919 | 6.682762 | 0.5940233 | 305.8858 | 305.6633 | 307.7383 | 7.497977 | 5.539813 | 7.274955 | 6.770915 | 0.6018591 | 307.2019 | 305.3458 | 306.9905
271 | 6.12942 | 5.730543 | 8.049302 | 6.636421 | 0.5899041 | 305.9047 | 305.5266 | 307.7245 | 7.959507 | 5.569466 | 7.285934 | 6.938302 | 0.616738 | 307.6393 | 305.3739 | 307.0009
272 | 6.052793 | 5.597122 | 8.146824 | 6.598913 | 0.58657 | 305.832 | 305.4001 | 307.8169 | 8.181306 | 5.633214 | 7.184033 | 6.999518 | 0.6221793 | 307.8496 | 305.4343 | 306.9043
273 | 5.987113 | 5.387784 | 8.31801 | 6.564302 | 0.5834935 | 305.7698 | 305.2017 | 307.9792 | 8.774421 | 5.602757 | 7.136415 | 7.171198 | 0.6374398 | 308.4118 | 305.4055 | 306.8592
274 | 6.084764 | 5.26634 | 8.36917 | 6.573424 | 0.5843044 | 305.8623 | 305.0866 | 308.0276 | 8.163372 | 5.613703 | 7.141341 | 6.972806 | 0.6198049 | 307.8326 | 305.4158 | 306.8638
275 | 6.217218 | 5.331151 | 8.370071 | 6.63948 | 0.590176 | 305.9879 | 305.148 | 308.0285 | 8.16788 | 5.713092 | 7.233486 | 7.038153 | 0.6256136 | 307.8369 | 305.51 | 306.9512
276 | 6.179001 | 5.368756 | 8.34 | 6.629252 | 0.5892669 | 305.9517 | 305.1837 | 308 | 8.115529 | 5.746319 | 7.306217 | 7.056022 | 0.6272019 | 307.7872 | 305.5415 | 307.0201
277 | 6.111422 | 5.541294 | 8.335686 | 6.662801 | 0.592249 | 305.8876 | 305.3472 | 307.9959 | 8.06569 | 5.693807 | 7.309952 | 7.02315 | 0.62428 | 307.74 | 305.4918 | 307.0237
278 | 6.096 | 5.611578 | 8.592964 | 6.766848 | 0.6014976 | 305.873 | 305.4138 | 308.2398 | 8.286941 | 5.831542 | 7.253609 | 7.124031 | 0.6332472 | 307.9497 | 305.6223 | 306.9702
279 | 6.155015 | 5.695031 | 8.492062 | 6.780703 | 0.6027291 | 305.9289 | 305.4929 | 308.1441 | 8.000686 | 5.925683 | 7.267131 | 7.0645 | 0.6279556 | 307.6784 | 305.7115 | 306.9831
280 | 6.252537 | 5.71496 | 8.815439 | 6.927645 | 0.6157907 | 306.0214 | 305.5118 | 308.4507 | 8.378828 | 6.043714 | 7.275567 | 7.232703 | 0.6429069 | 308.0368 | 305.8234 | 306.9911
281 | 6.29671 | 5.865831 | 8.280373 | 6.814305 | 0.605716 | 306.0632 | 305.6548 | 307.9435 | 8.488681 | 5.974009 | 7.296655 | 7.253115 | 0.6447213 | 308.1409 | 305.7574 | 307.011
282 | 6.141364 | 5.896417 | 8.444927 | 6.827569 | 0.6068951 | 305.916 | 305.6838 | 308.0995 | 8.47078 | 5.804755 | 7.300068 | 7.191868 | 0.6392771 | 308.124 | 305.5969 | 307.0143
283 | 6.063514 | 5.815218 | 8.58234 | 6.820357 | 0.606254 | 305.8422 | 305.6068 | 308.2297 | 8.28414 | 5.579704 | 7.289862 | 7.051235 | 0.6267765 | 307.9471 | 305.3836 | 307.0046
284 | 6.002728 | 5.816925 | 8.511186 | 6.776946 | 0.6023952 | 305.7846 | 305.6085 | 308.1623 | 8.050783 | 5.522331 | 7.26594 | 6.946351 | 0.6174534 | 307.7259 | 305.3292 | 306.9819
285 | 6.081254 | 5.834568 | 8.460188 | 6.792003 | 0.6037336 | 305.859 | 305.6252 | 308.1139 | 7.954742 | 5.619917 | 7.364943 | 6.979867 | 0.6204327 | 307.6348 | 305.4217 | 307.0758
286 | 6.057333 | 5.819436 | 8.417818 | 6.764862 | 0.6013211 | 305.8363 | 305.6108 | 308.0738 | 7.916493 | 5.596672 | 7.363365 | 6.958843 | 0.6185639 | 307.5986 | 305.3997 | 307.0743
287 | 6.026843 | 5.796416 | 8.36009 | 6.727783 | 0.5980252 | 305.8074 | 305.589 | 308.019 | 7.812017 | 5.493033 | 7.209211 | 6.838087 | 0.6078299 | 307.4995 | 305.3015 | 306.9282
288 | 6.187244 | 5.839945 | 8.413085 | 6.813425 | 0.6056377 | 305.9595 | 305.6303 | 308.0693 | 7.872642 | 5.546768 | 7.136125 | 6.851845 | 0.6090529 | 307.557 | 305.3524 | 306.8589
289 | 6.440401 | 5.826487 | 8.740615 | 7.002501 | 0.6224445 | 306.1994 | 305.6175 | 308.3797 | 7.914787 | 5.572203 | 7.143048 | 6.876679 | 0.6112604 | 307.597 | 305.3765 | 306.8654
290 | 6.294811 | 5.864639 | 8.561831 | 6.907094 | 0.6139639 | 306.0614 | 305.6537 | 308.2103 | 7.580753 | 5.567341 | 7.107439 | 6.751844 | 0.6001639 | 307.2803 | 305.3719 | 306.8317
291 | 6.136696 | 5.883313 | 8.626674 | 6.882227 | 0.6117536 | 305.9116 | 305.6714 | 308.2717 | 7.825668 | 5.64371 | 7.179075 | 6.882818 | 0.611806 | 307.5125 | 305.4443 | 306.8996
292 | 6.198673 | 5.899475 | 8.698728 | 6.932292 | 0.6162038 | 305.9703 | 305.6867 | 308.34 | 7.913563 | 5.686305 | 7.195753 | 6.931874 | 0.6161666 | 307.5958 | 305.4846 | 306.9154
293 | 6.297998 | 5.874362 | 8.634626 | 6.935662 | 0.6165033 | 306.0645 | 305.6629 | 308.2793 | 7.922289 | 5.666762 | 7.21375 | 6.934267 | 0.6163793 | 307.6041 | 305.4661 | 306.9325
294 | 6.366254 | 5.887949 | 8.47136 | 6.908521 | 0.6140907 | 306.1292 | 305.6758 | 308.1245 | 7.955966 | 5.687529 | 7.263493 | 6.968996 | 0.6194663 | 307.636 | 305.4858 | 306.9796
295 | 6.52894 | 6.001698 | 8.414663 | 6.981767 | 0.6206015 | 306.2834 | 305.7836 | 308.0708 | 7.992991 | 5.751148 | 7.445626 | 7.063255 | 0.6278449 | 307.6711 | 305.5461 | 307.1523
296 | 6.546197 | 5.923461 | 8.55684 | 7.008833 | 0.6230074 | 306.2997 | 305.7094 | 308.2055 | 7.961986 | 5.840396 | 7.428369 | 7.076917 | 0.6290593 | 307.6417 | 305.6307 | 307.1359
297 | 6.517865 | 5.923719 | 8.633016 | 7.024867 | 0.6244326 | 306.2729 | 305.7097 | 308.2777 | 7.972836 | 5.843261 | 7.38323 | 7.066443 | 0.6281282 | 307.652 | 305.6334 | 307.0931
298 | 6.576912 | 5.941427 | 8.562636 | 7.026992 | 0.6246215 | 306.3288 | 305.7265 | 308.211 | 8.069457 | 5.749377 | 7.450166 | 7.089667 | 0.6301926 | 307.7436 | 305.5444 | 307.1566
299 | 6.451444 | 6.002471 | 8.509512 | 6.987809 | 0.6211386 | 306.2099 | 305.7843 | 308.1607 | 8.070262 | 5.726486 | 7.520868 | 7.105872 | 0.6316331 | 307.7443 | 305.5227 | 307.2236
300 | 6.487987 | 5.913223 | 8.244217 | 6.881809 | 0.6117163 | 306.2445 | 305.6997 | 307.9092 | 8.09956 | 5.912128 | 7.526181 | 7.17929 | 0.6381591 | 307.7721 | 305.6987 | 307.2286
301 | 6.522083 | 5.866249 | 8.064595 | 6.817642 | 0.6060126 | 306.2769 | 305.6552 | 307.739 | 9.03302 | 5.980159 | 7.588094 | 7.533757 | 0.6696673 | 308.6569 | 305.7632 | 307.2873
302 | 6.35051 | 5.922431 | 7.974478 | 6.74914 | 0.5999235 | 306.1142 | 305.7085 | 307.6535 | 8.145536 | 6.010423 | 7.538383 | 7.231447 | 0.6427953 | 307.8157 | 305.7919 | 307.2402
303 | 6.321791 | 5.925554 | 8.034588 | 6.760644 | 0.6009462 | 306.087 | 305.7114 | 307.7105 | 8.057383 | 5.912676 | 7.388897 | 7.119652 | 0.6328579 | 307.7321 | 305.6992 | 307.0985
304 | 6.457111 | 5.913127 | 8.300882 | 6.890373 | 0.6124776 | 306.2153 | 305.6996 | 307.9629 | 8.081498 | 5.976971 | 7.208438 | 7.088969 | 0.6301306 | 307.755 | 305.7602 | 306.9274
305 | 6.419248 | 5.850505 | 8.413729 | 6.894494 | 0.6128439 | 306.1794 | 305.6403 | 308.0699 | 8.16949 | 5.929547 | 7.115134 | 7.07139 | 0.628568 | 307.8384 | 305.7152 | 306.839
306 | 6.38599 | 5.896932 | 8.472809 | 6.918577 | 0.6149846 | 306.1479 | 305.6843 | 308.1259 | 8.241384 | 5.889881 | 7.171155 | 7.100806 | 0.6311828 | 307.9065 | 305.6776 | 306.8921
307 | 6.357464 | 5.972721 | 8.234333 | 6.854839 | 0.6093191 | 306.1208 | 305.7561 | 307.8998 | 8.100719 | 5.818921 | 7.312173 | 7.077271 | 0.6290908 | 307.7732 | 305.6104 | 307.0258
308 | 6.232383 | 5.947415 | 8.22506 | 6.801619 | 0.6045884 | 306.0023 | 305.7321 | 307.8911 | 8.068298 | 5.827131 | 7.393887 | 7.096438 | 0.6307945 | 307.7425 | 305.6181 | 307.1032
309 | 6.438534 | 5.88122 | 8.588811 | 6.969522 | 0.619513 | 306.1977 | 305.6694 | 308.2358 | 8.009636 | 5.8384 | 7.246494 | 7.03151 | 0.6250231 | 307.6869 | 305.6288 | 306.9635
310 | 6.662683 | 5.942296 | 8.353168 | 6.986049 | 0.6209821 | 306.4101 | 305.7273 | 308.0125 | 8.004195 | 5.78695 | 7.100259 | 6.963802 | 0.6190046 | 307.6817 | 305.58 | 306.8249
311 | 6.558303 | 5.947995 | 7.92554 | 6.810613 | 0.6053878 | 306.3112 | 305.7327 | 307.6071 | 8.048014 | 5.856783 | 7.161818 | 7.022205 | 0.624196 | 307.7232 | 305.6462 | 306.8832
312 | 6.45505 | 5.877067 | 7.884072 | 6.73873 | 0.5989982 | 306.2133 | 305.6655 | 307.5678 | 8.497245 | 5.819436 | 7.262624 | 7.193102 | 0.6393868 | 308.149 | 305.6108 | 306.9788
313 | 6.502733 | 5.831349 | 7.952295 | 6.762125 | 0.6010778 | 306.2585 | 305.6221 | 307.6325 | 8.082271 | 5.794162 | 7.285451 | 7.053961 | 0.6270188 | 307.7557 | 305.5869 | 307.0004
314 | 6.494684 | 5.805109 | 7.8946 | 6.731464 | 0.5983524 | 306.2509 | 305.5973 | 307.5778 | 8.093604 | 5.910519 | 7.220544 | 7.074889 | 0.628879 | 307.7664 | 305.6972 | 306.9389
315 | 6.618316 | 5.90672 | 7.839094 | 6.788043 | 0.6033816 | 306.3681 | 305.6936 | 307.5252 | 8.27403 | 5.813254 | 7.147555 | 7.07828 | 0.6291804 | 307.9375 | 305.605 | 306.8697
316 | 6.638278 | 5.753563 | 7.901844 | 6.764562 | 0.6012944 | 306.387 | 305.5484 | 307.5847 | 8.315821 | 5.7478 | 7.051804 | 7.038475 | 0.6256422 | 307.9771 | 305.5429 | 306.779
317 | 6.593719 | 5.82404 | 7.973673 | 6.797144 | 0.6041906 | 306.3448 | 305.6152 | 307.6528 | 7.920968 | 5.866732 | 7.189828 | 6.99251 | 0.6215564 | 307.6028 | 305.6557 | 306.9098
318 | 6.590499 | 5.664219 | 8.085297 | 6.780005 | 0.6026671 | 306.3417 | 305.4637 | 307.7586 | 7.461306 | 5.832186 | 7.339733 | 6.877741 | 0.6113548 | 307.1671 | 305.6229 | 307.0519
319 | 6.606018 | 5.760646 | 8.281113 | 6.882592 | 0.611786 | 306.3564 | 305.5551 | 307.9442 | 7.114136 | 5.761676 | 7.463624 | 6.779812 | 0.6026499 | 306.838 | 305.5561 | 307.1693
320 | 6.63567 | 5.822945 | 8.204422 | 6.887679 | 0.6122382 | 306.3845 | 305.6142 | 307.8715 | 6.895138 | 5.868277 | 7.503064 | 6.755493 | 0.6004883 | 306.6305 | 305.6571 | 307.2067
321 | 6.668349 | 5.731315 | 8.216238 | 6.871968 | 0.6108416 | 306.4155 | 305.5273 | 307.8827 | 6.700159 | 5.990333 | 7.365683 | 6.685392 | 0.594257 | 306.4456 | 305.7728 | 307.0765
322 | 6.682966 | 5.725327 | 8.140996 | 6.849763 | 0.6088678 | 306.4294 | 305.5216 | 307.8114 | 6.442558 | 6.116573 | 7.196075 | 6.585069 | 0.5853394 | 306.2015 | 305.8925 | 306.9157
323 | 6.532321 | 5.7006 | 8.085394 | 6.772772 | 0.6020241 | 306.2866 | 305.4982 | 307.7587 | 6.439757 | 5.999798 | 7.100323 | 6.513293 | 0.5789594 | 306.1988 | 305.7818 | 306.825
324 | 6.515901 | 5.581668 | 8.177507 | 6.758359 | 0.600743 | 306.271 | 305.3855 | 307.846 | 6.258654 | 5.826326 | 7.234034 | 6.439671 | 0.5724152 | 306.0272 | 305.6174 | 306.9517
325 | 6.57659 | 5.616826 | 8.145858 | 6.779758 | 0.6026452 | 306.3285 | 305.4188 | 307.816 | 6.099509 | 5.636691 | 7.330074 | 6.355425 | 0.5649267 | 305.8763 | 305.4376 | 307.0427
326 | 6.5596875 | 5.764703 | 8.093089 | 6.805826 | 0.6049623 | 306.3125 | 305.559 | 307.766 | 6.120469 | 5.662738 | 7.310435 | 6.364547 | 0.5657375 | 305.8962 | 305.4623 | 307.0241
327 | 6.562585 | 5.659872 | 8.186747 | 6.803068 | 0.6047172 | 306.3152 | 305.4596 | 307.8547 | 6.152343 | 5.684213 | 7.333455 | 6.390004 | 0.5680003 | 305.9264 | 305.4827 | 307.0459
328 | 6.459332 | 5.596189 | 8.109026 | 6.721516 | 0.597468 | 306.2174 | 305.3992 | 307.7811 | 6.224559 | 5.629608 | 7.398201 | 6.417456 | 0.5704405 | 305.9948 | 305.4309 | 307.1073
329 | 6.407432 | 5.515827 | 8.091768 | 6.671676 | 0.5930379 | 306.1682 | 305.3231 | 307.7647 | 6.144584 | 5.549762 | 7.466199 | 6.386848 | 0.5677199 | 305.919 | 305.3552 | 307.1718
330 | 6.577749 | 5.602885 | 8.052457 | 6.744364 | 0.599499 | 306.3296 | 305.4056 | 307.7274 | 6.193103 | 5.508165 | 7.367551 | 6.356273 | 0.565002 | 305.965 | 305.3158 | 307.0782
331 | 6.668736 | 5.722623 | 8.116592 | 6.835983 | 0.607643 | 306.4159 | 305.5191 | 307.7882 | 6.220245 | 5.440102 | 7.265328 | 6.308558 | 0.5607607 | 305.9908 | 305.2513 | 306.9814
332 | 6.685349 | 5.724651 | 8.138936 | 6.849645 | 0.6088573 | 306.4316 | 305.521 | 307.8094 | 6.254727 | 5.46367 | 7.345335 | 6.354577 | 0.5648513 | 306.0234375 | 305.2736 | 307.0572
333 | 6.609495 | 5.755978 | 8.044473 | 6.803315 | 0.6047391 | 306.3597 | 305.5507 | 307.7199 | 6.280741 | 5.542003 | 7.300422 | 6.374389 | 0.5666123 | 306.0481 | 305.3479 | 307.0146
334 | 6.471889 | 5.793969 | 8.008091 | 6.757983 | 0.6007096 | 306.2293 | 305.5867 | 307.6854 | 6.299125 | 5.497604 | 7.207697 | 6.334809 | 0.5630941 | 306.0655 | 305.3058 | 306.9267
335 | 6.574852 | 5.848348 | 8.103874 | 6.842358 | 0.6082096 | 306.3269 | 305.6382 | 307.7762 | 6.308913 | 5.526581 | 7.125372 | 6.320288 | 0.5618034 | 306.0748 | 305.3333 | 306.8487
336 | 6.603474 | 5.898767 | 8.362698 | 6.95498 | 0.6182204 | 306.354 | 305.686 | 308.0215 | 6.294231 | 5.467501 | 7.043497 | 6.26841 | 0.557192 | 306.0609 | 305.2773 | 306.7711
337 | 6.69446 | 5.888175 | 8.551947 | 7.04486 | 0.6262098 | 306.4402 | 305.676 | 308.2009 | 6.333092 | 5.382407 | 6.946298 | 6.220599 | 0.5529421 | 306.0977 | 305.1966 | 306.679
338 | 6.845234 | 5.867891 | 8.535591 | 7.082905 | 0.6295916 | 306.5832 | 305.6568 | 308.1854 | 6.466126 | 5.581829 | 6.95821 | 6.335388 | 0.5631456 | 306.2238 | 305.3856 | 306.6902
339 | 6.806374 | 5.79017 | 8.476157 | 7.024234 | 0.6243763 | 306.5463 | 305.5831 | 308.1291 | 6.534993 | 5.943906 | 6.988603 | 6.489167 | 0.5768149 | 306.2891 | 305.7288 | 306.7191
340 | 6.687538 | 5.691103 | 8.448404 | 6.942348 | 0.6170976 | 306.4337 | 305.4892 | 308.1028 | 6.448547 | 5.875457 | 6.886799 | 6.403601 | 0.569209 | 306.2072 | 305.6639 | 306.6226
341 | 6.71777 | 5.606041 | 8.399627 | 6.907813 | 0.6140278 | 306.4623 | 305.4086 | 308.0565 | 6.401219 | 5.90981 | 6.921732 | 6.41092 | 0.5698596 | 306.1623 | 305.6965 | 306.6557
342 | 6.742303 | 5.500566 | 8.367785 | 6.870218 | 0.6106861 | 306.4856 | 305.3086 | 308.0263 | 6.395455 | 6.009167 | 6.850901 | 6.418508 | 0.570534 | 306.1568 | 305.7907 | 306.5885
343 | 6.710848 | 5.45414 | 8.385235 | 6.850074 | 0.6088955 | 306.4558 | 305.2646 | 308.0429 | 6.39127 | 6.106271 | 6.972956 | 6.490166 | 0.5769036 | 306.1529 | 305.8827 | 306.7042
344 | 6.64314 | 5.530831 | 8.372872 | 6.848947 | 0.6087953 | 306.3916 | 305.3373 | 308.0312 | 6.380356 | 6.414934 | 7.126434 | 6.640575 | 0.5902733 | 306.1425 | 306.1753 | 306.8497
345 | 6.751673 | 5.63843 | 8.5193 | 6.969801 | 0.6195378 | 306.4945 | 305.4393 | 308.17 | 6.440755 | 6.381676 | 7.228496 | 6.683642 | 0.5941015 | 306.1998 | 306.1438 | 306.9464
346 | 6.868898 | 5.575744 | 8.710673 | 7.051772 | 0.6268242 | 306.6056 | 305.3799 | 308.3513 | 6.477813 | 6.26738 | 7.093659 | 6.61295 | 0.5878178 | 306.2349 | 306.0354 | 306.8186
347 | 6.739857 | 5.596285 | 8.780571 | 7.038904 | 0.6256804 | 306.4833 | 305.3993 | 308.4176 | 6.423144 | 6.265834 | 6.968255 | 6.552411 | 0.5824366 | 306.1831 | 306.034 | 306.6998
348 | 6.73683 | 5.545673 | 8.582468 | 6.954991 | 0.6182214 | 306.4804 | 305.3513 | 308.2298 | 6.380001 | 6.399738 | 7.022731 | 6.600823 | 0.5867399 | 306.1422 | 306.1609 | 306.7514
349 | 6.840405 | 5.562673 | 8.627833 | 7.010303 | 0.6231381 | 306.5786 | 305.3675 | 308.2728 | 6.242878 | 6.340819 | 7.039859 | 6.541186 | 0.5814387 | 306.0122 | 306.105 | 306.7676
350 | 6.887347 | 5.770691 | 8.94902 | 7.202353 | 0.6402091 | 306.6231 | 305.5646 | 308.5773 | 6.229678 | 6.278165 | 7.019608 | 6.50915 | 0.5785912 | 305.9997 | 306.0457 | 306.7484
351 | 6.898841 | 5.852244 | 8.975936 | 7.24234 | 0.6437636 | 306.634 | 305.6419 | 308.6028 | 6.303761 | 6.300574 | 7.050677 | 6.551671 | 0.5823707 | 306.0699 | 306.0669 | 306.7779
352 | 6.96275 | 5.767761 | 8.867114 | 7.199208 | 0.6399296 | 306.6945 | 305.5619 | 308.4996 | 6.38277 | 6.178422 | 7.041147 | 6.534113 | 0.5808101 | 306.1448 | 305.9511 | 306.7689
353 | 6.825047 | 5.607908 | 8.839393 | 7.090783 | 0.6302918 | 306.564 | 305.4103 | 308.4734 | 6.418959 | 6.197482 | 7.005474 | 6.540638 | 0.5813901 | 306.1791 | 305.9692 | 306.735
354 | 6.755021 | 5.535145 | 8.803848 | 7.031338 | 0.6250078 | 306.4977 | 305.3414 | 308.4397 | 6.369409 | 6.188081 | 6.942885 | 6.500125 | 0.5777889 | 306.1321 | 305.9603 | 306.6757
355 | 6.635091 | 5.522975 | 8.779251 | 6.979105 | 0.6203649 | 306.384 | 305.3298 | 308.4164 | 6.344586 | 6.105144 | 6.955473 | 6.468401 | 0.574969 | 306.1086 | 305.8817 | 306.6877
356 | 6.695941 | 5.564057 | 8.76898 | 7.009659 | 0.6230808 | 306.4417 | 305.3688 | 308.4066 | 6.51178 | 6.034216 | 7.087992 | 6.544663 | 0.5817478 | 306.2671 | 305.8144 | 306.8133
357 | 6.743269 | 5.555815 | 8.731085 | 7.010057 | 0.6231161 | 306.4865 | 305.361 | 308.3707 | 6.503055 | 5.901665 | 7.208277 | 6.537665 | 0.5811258 | 306.2588 | 305.6888 | 306.9273
358 | 6.613519 | 5.538526 | 8.806328 | 6.986124 | 0.6209888 | 306.3635 | 305.3446 | 308.442 | 6.565386 | 5.875618 | 6.962589 | 6.467864 | 0.5749213 | 306.3179 | 305.6641 | 306.6944
359 | 6.651285 | 5.578352 | 8.752979 | 6.994205 | 0.6217071 | 306.3993 | 305.3823 | 308.3914 | 6.602927 | 6.010584 | 6.8179 | 6.477137 | 0.5757455 | 306.3535 | 305.792 | 306.5573
360 | 6.674402 | 5.506716 | 8.59158 | 6.924233 | 0.6154873 | 306.4212 | 305.3144 | 308.2385 | 6.592045 | 5.990687 | 6.838827 | 6.473853 | 0.5754536 | 306.3432 | 305.7732 | 306.5771
361 | 6.677203 | 5.492614 | 8.383432 | 6.851083 | 0.6089852 | 306.4239 | 305.3011 | 308.0412 | 6.517028 | 5.736596 | 6.867031 | 6.373551 | 0.5665379 | 306.2721 | 305.5323 | 306.6038
362 | 6.747358 | 5.520109 | 8.548695 | 6.938721 | 0.6167752 | 306.4904 | 305.3271 | 308.1978 | 6.525753 | 5.591005 | 6.81439 | 6.310383 | 0.5609229 | 306.2803 | 305.3943 | 306.5539
363 | 6.764229 | 5.492582 | 8.728671 | 6.99516 | 0.621792 | 306.5064 | 305.301 | 308.3684 | 6.62936 | 5.548603 | 6.977238 | 6.385067 | 0.5675615 | 306.3785 | 305.3541 | 306.7083
364 | 6.633706 | 5.437333 | 8.688361 | 6.9198 | 0.6150934 | 306.3827 | 305.2487 | 308.3302 | 6.812748 | 5.632506 | 7.029621 | 6.491625 | 0.5770333 | 306.5524 | 305.4337 | 306.7579
365 | 6.627589 | 5.505814 | 8.573936 | 6.902447 | 0.6135508 | 306.3769 | 305.3136 | 308.2217 | 6.960335 | 5.784375 | 6.977882 | 6.574197 | 0.5843731 | 306.6923 | 305.5776 | 306.7089
366 | 6.718961 | 5.513187 | 8.617079 | 6.949743 | 0.6177549 | 306.4635 | 305.3206 | 308.2626 | 6.965454 | 5.963224 | 6.964649 | 6.631109 | 0.5894319 | 306.6971 | 305.7471 | 306.6964
367 | 6.733482 | 5.593162 | 8.660093 | 6.995579 | 0.6218292 | 306.4772 | 305.3964 | 308.3034 | 6.879684 | 5.931897 | 6.995847 | 6.602476 | 0.5868868 | 306.6158 | 305.7174 | 306.7259
368 | 6.599128 | 5.646189 | 8.624259 | 6.956525 | 0.6183578 | 306.3499 | 305.4466 | 308.2694 | 6.752413 | 5.800151 | 7.219352 | 6.590639 | 0.5858345 | 306.4952 | 305.5926 | 306.9378
369 | 6.573564 | 5.550181 | 8.594445 | 6.906063 | 0.6138723 | 306.3257 | 305.3556 | 308.2412 | 6.683385 | 5.900152 | 7.267453 | 6.616996 | 0.5881775 | 306.4297 | 305.6873 | 306.9834
370 | 6.731872 | 5.531153 | 8.573518 | 6.945514 | 0.617379 | 306.4757 | 305.3376 | 308.2213 | 6.664389 | 5.983185 | 7.221187 | 6.622921 | 0.588704 | 306.4117 | 305.7661 | 306.9395
371 | 6.746618 | 5.549762 | 8.444347 | 6.913576 | 0.6145401 | 306.4897 | 305.3552 | 308.0989 | 6.671633 | 6.147095 | 7.14836 | 6.655696 | 0.5916174 | 306.4186 | 305.9214 | 306.8705
372 | 6.620248 | 5.529607 | 8.574419 | 6.908092 | 0.6140526 | 306.3699 | 305.3361 | 308.2222 | 6.73815 | 6.031383 | 7.116776 | 6.628769 | 0.589224 | 306.4817 | 305.8117 | 306.8405
373 | 6.707371 | 5.347571 | 8.70594 | 6.920294 | 0.6151372 | 306.4525 | 305.1636 | 308.3469 | 6.752477 | 5.914672 | 7.100098 | 6.589082 | 0.5856962 | 306.4952 | 305.7011 | 306.8247
374 | 6.625979 | 5.288523 | 8.695831 | 6.870111 | 0.6106765 | 306.3753 | 305.1076 | 308.3373 | 6.735188 | 5.85688 | 7.099164 | 6.563744 | 0.5834439 | 306.4789 | 305.6463 | 306.8239
375 | 6.675851 | 5.326096 | 8.601722 | 6.86789 | 0.6104791 | 306.4226 | 305.1432 | 308.2481 | 6.804281 | 5.91596 | 7.176757 | 6.632333 | 0.5895407 | 306.5443 | 305.7023 | 306.8974
376 | 6.675561 | 5.69136 | 8.631728 | 6.99955 | 0.6221822 | 306.4223 | 305.4894 | 308.2765 | 6.865067 | 5.957171 | 7.280106 | 6.700781 | 0.595625 | 306.602 | 305.7414 | 306.9954
377 | 6.692883 | 5.762513 | 8.674774 | 7.04339 | 0.6260791 | 306.4388 | 305.5569 | 308.3173 | 6.753958 | 5.99249 | 7.321446 | 6.689298 | 0.5946043 | 306.4966 | 305.7749 | 307.0345
378 | 6.85837 | 5.732088 | 8.766082 | 7.118847 | 0.6327864 | 306.5956 | 305.528 | 308.4039 | 6.719605 | 6.147482 | 7.325792 | 6.73096 | 0.5983075 | 306.4641 | 305.9218 | 307.0387
379 | 6.757951 | 5.729319 | 8.79039 | 7.092554 | 0.6304492 | 306.5004 | 305.5254 | 308.4269 | 6.713198 | 6.083701 | 7.232038 | 6.676312 | 0.59345 | 306.458 | 305.8613 | 306.9498
380 | 6.647132 | 5.710549 | 8.685399 | 7.01436 | 0.6234987 | 306.3954 | 305.5076 | 308.3274 | 6.673629 | 6.035439 | 7.147941 | 6.619003 | 0.5883559 | 306.4205 | 305.8156 | 306.8701
381 | 6.515836 | 5.670626 | 8.442222 | 6.876228 | 0.6112203 | 306.2709 | 305.4698 | 308.0969 | 6.5886 | 6.113643 | 7.140569 | 6.614271 | 0.5879352 | 306.3399 | 305.8897 | 306.8631
382 | 6.507466 | 5.587335 | 8.388036 | 6.827612 | 0.6068989 | 306.263 | 305.3908 | 308.0455 | 6.598194 | 6.077359 | 7.295013 | 6.656855 | 0.5917205 | 306.349 | 305.8553 | 307.0095
383 | 6.585122 | 5.67156 | 8.435107 | 6.897263 | 0.61309 | 306.3366 | 305.4707 | 308.0901 | 6.543203 | 5.880126 | 7.234452 | 6.552594 | 0.5824528 | 306.296875 | 305.6684 | 306.9521
384 | 6.557337 | 5.583503 | 8.48353 | 6.87479 | 0.6110925 | 306.3103 | 305.3872 | 308.136 | 6.723147 | 6.001891 | 7.105926 | 6.610321 | 0.5875841 | 306.4674 | 305.7838 | 306.8303
385 | 6.408076 | 5.429993 | 8.555424 | 6.797831 | 0.6042516 | 306.1688 | 305.2417 | 308.2042 | 6.738343 | 5.957718 | 7.214233 | 6.636765 | 0.5899347 | 306.4818 | 305.7419 | 306.9329
386 | 6.633738 | 5.431248 | 8.511444 | 6.85881 | 0.609672 | 306.3827 | 305.2429 | 308.1625 | 6.610203 | 6.027197 | 7.57206 | 6.736487 | 0.5987988 | 306.3604 | 305.8078 | 307.2721
387 | 6.796393 | 5.363765 | 8.463246 | 6.874468 | 0.6110638 | 306.5369 | 305.1789 | 308.1168 | 6.545135 | 6.189723 | 7.493534 | 6.742797 | 0.5993597 | 306.2987 | 305.9618 | 307.1977
388 | 6.614389 | 5.415247 | 8.416594 | 6.81541 | 0.6058142 | 306.3643 | 305.2277 | 308.0726 | 6.65267 | 6.135569 | 7.293822 | 6.69402 | 0.595024 | 306.4006 | 305.9105 | 307.0084
389 | 6.459461 | 5.465859 | 8.695026 | 6.873449 | 0.6109732 | 306.2175 | 305.2757 | 308.3365 | 6.695072 | 5.957847 | 7.170543 | 6.607821 | 0.5873618 | 306.4408 | 305.742 | 306.8915
390 | 6.634736 | 5.428029 | 8.853269 | 6.972012 | 0.6197344 | 306.3836 | 305.2398 | 308.4865 | 6.693044 | 5.913481 | 7.1727 | 6.593075 | 0.5860511 | 306.4389 | 305.7 | 306.8936
391 | 6.62482 | 5.527418 | 8.635238 | 6.929159 | 0.6159252 | 306.3742 | 305.334 | 308.2798 | 6.693752 | 5.899314 | 7.152384 | 6.581817 | 0.5850504 | 306.4396 | 305.6866 | 306.8743
392 | 6.504278 | 5.474327 | 8.568817 | 6.849141 | 0.6088125 | 306.26 | 305.2837 | 308.2169 | 6.739438 | 5.906301 | 7.213718 | 6.619819 | 0.5884284 | 306.4829 | 305.6932 | 306.9324
393 | 6.478489 | 5.430637 | 8.567079 | 6.825401 | 0.6067024 | 306.2355 | 305.2423 | 308.2152 | 6.715613 | 5.983926 | 7.26301 | 6.654183 | 0.5914829 | 306.4603 | 305.7668 | 306.9792
394 | 6.526204 | 5.215406 | 8.597053 | 6.779554 | 0.602627 | 306.2808 | 305.0383 | 308.2437 | 6.607949 | 5.958169 | 7.232842 | 6.599654 | 0.5866359 | 306.3582 | 305.7423 | 306.9506
395 | 6.451766 | 5.161574 | 8.39689 | 6.670077 | 0.5928957 | 306.2102 | 304.9873 | 308.0539 | 6.416866 | 5.896095 | 7.385935 | 6.566298 | 0.583671 | 306.1771 | 305.6835 | 307.0957
396 | 6.450285 | 5.285078 | 8.29074 | 6.675368 | 0.593366 | 306.2088 | 305.1043 | 307.9533 | 6.395294 | 5.8733 | 7.485678 | 6.584757 | 0.5853118 | 306.1567 | 305.6619 | 307.1902
397 | 6.485025 | 5.525003 | 8.200559 | 6.736862 | 0.5988322 | 306.2417 | 305.3318 | 307.8678 | 6.466931 | 5.893487 | 7.453385 | 6.604601 | 0.5870756 | 306.2246 | 305.681 | 307.1596
398 | 6.627396 | 5.559067 | 8.142864 | 6.776442 | 0.6023504 | 306.3767 | 305.364 | 307.8131 | 6.40901 | 5.939238 | 7.440958 | 6.596402 | 0.5863468 | 306.1697 | 305.7244 | 307.1478
399 | 6.78184 | 5.611965 | 8.319459 | 6.904421 | 0.6137263 | 306.5231 | 305.4142 | 307.9805 | 6.384187 | 6.01229 | 7.486966 | 6.627814 | 0.5891391 | 306.1461 | 305.7936 | 307.1914
400 | 6.679425 | 5.656524 | 8.369266 | 6.901738 | 0.6134878 | 306.426 | 305.4564 | 308.0277 | 6.544169 | 5.935116 | 7.461692 | 6.646992 | 0.5908438 | 306.2978 | 305.7205 | 307.1675
401 | 6.655954 | 5.559356 | 8.286909 | 6.834073 | 0.6074731 | 306.4037 | 305.3643 | 307.9497 | 6.539565 | 5.978581 | 7.543631 | 6.687259 | 0.594423 | 306.2934 | 305.7617 | 307.2451
402 | 6.6603 | 5.592229 | 8.26772 | 6.840083 | 0.6080074 | 306.4079 | 305.3955 | 307.9315 | 6.393652 | 6.176265 | 7.46636 | 6.678759 | 0.5936675 | 306.1551 | 305.9491 | 307.1719
403 | 6.669412 | 5.480766 | 8.327733 | 6.82597 | 0.6067529 | 306.4165 | 305.2898 | 307.9884 | 6.358849 | 6.176587 | 7.459148 | 6.664861 | 0.5924321 | 306.1221 | 305.9494 | 307.1651
404 | 6.7858 | 5.433631 | 8.50626 | 6.908564 | 0.6140946 | 306.5268 | 305.2451 | 308.1576 | 6.355983 | 5.898381 | 7.568196 | 6.60752 | 0.5873351 | 306.1194 | 305.6857 | 307.2684
405 | 6.835221 | 5.558262 | 8.380245 | 6.924576 | 0.6155179 | 306.5737 | 305.3633 | 308.0381 | 6.353568 | 5.877711 | 7.443533 | 6.558271 | 0.5829574 | 306.1171 | 305.6661 | 307.1503
406 | 6.79269 | 5.535918 | 8.281178 | 6.869929 | 0.6106603 | 306.5334 | 305.3421 | 307.9442 | 6.395166 | 5.966089 | 7.32708 | 6.562778 | 0.5833581 | 306.1566 | 305.7498 | 307.0399
407 | 6.78741 | 5.50736 | 8.326349 | 6.873706 | 0.6109961 | 306.5284 | 305.315 | 307.9871 | 6.168023 | 6.162742 | 7.333455 | 6.55474 | 0.5826436 | 305.9413 | 305.9362 | 307.0459
408 | 6.716611 | 5.550309 | 8.297276 | 6.854732 | 0.6093095 | 306.4612 | 305.3557 | 307.9595 | 6.077713 | 6.333639 | 7.374408 | 6.595253 | 0.5862447 | 305.8557 | 306.0982 | 307.0847
409 | 6.659302 | 5.416664 | 8.354327 | 6.810098 | 0.605342 | 306.4069 | 305.2291 | 308.0136 | 6.201024 | 6.355726 | 7.427081 | 6.661277 | 0.5921135 | 305.9725 | 306.1192 | 307.1347
410 | 6.608915 | 5.48566 | 8.450851 | 6.848475 | 0.6087534 | 306.3592 | 305.2945 | 308.1051 | 6.280161 | 6.231642 | 7.453289 | 6.655031 | 0.5915583 | 306.0475 | 306.0016 | 307.1595
411 | 6.59623 | 5.409838 | 8.510478 | 6.838849 | 0.6078977 | 306.3471 | 305.2226 | 308.1616 | 6.140141 | 6.165833 | 7.475697 | 6.59389 | 0.5861236 | 305.9148 | 305.9392 | 307.1808
412 | 6.607434 | 5.377384 | 8.537587 | 6.840802 | 0.6080713 | 306.3578 | 305.1918 | 308.1873 | 6.158074 | 6.090495 | 7.54376 | 6.597443 | 0.5864394 | 305.9318 | 305.8678 | 307.2453
413 | 6.720024 | 5.444288 | 8.472294 | 6.878868 | 0.611455 | 306.4645 | 305.2552 | 308.1254 | 6.203438 | 6.034087 | 7.456122 | 6.564549 | 0.5835155 | 305.9748 | 305.8143 | 307.1622
414 | 6.733804 | 5.403592 | 8.568109 | 6.901835 | 0.6134964 | 306.4775 | 305.2167 | 308.2162 | 6.175299 | 6.148963 | 7.270415 | 6.531559 | 0.580583 | 305.9482 | 305.9232 | 306.9862
415 | 6.767835 | 5.382954 | 8.494412 | 6.881734 | 0.6117097 | 306.5098 | 305.1971 | 308.1464 | 6.264321 | 6.067056 | 7.147298 | 6.492891 | 0.5771459 | 306.0325 | 305.8456 | 306.8695
416 | 6.651446 | 5.436142 | 8.431984 | 6.839857 | 0.6079873 | 306.3995 | 305.2475 | 308.0872 | 6.236021 | 6.00466 | 7.07418 | 6.438287 | 0.5722922 | 306.0057 | 305.7864 | 306.8002
417 | 6.609624 | 5.466213 | 8.302846 | 6.792894 | 0.6038128 | 306.3598 | 305.276 | 307.9648 | 6.28248 | 6.016959 | 7.028076 | 6.442505 | 0.5726671 | 306.0497 | 305.7981 | 306.7565
418 | 6.523692 | 5.52378 | 8.25394 | 6.767137 | 0.6015233 | 306.2784 | 305.3306 | 307.9184 | 6.288597 | 6.082961 | 7.207408 | 6.526322 | 0.5801175 | 306.0555 | 305.8606 | 306.9265
419 | 6.420955 | 5.58756 | 8.217236 | 6.741917 | 0.5992815 | 306.181 | 305.3911 | 307.8836 | 6.369988 | 6.069696 | 7.402258 | 6.613981 | 0.5879094 | 306.1327 | 305.8481 | 307.1111
420 | 6.527717 | 5.533632 | 8.21479 | 6.758713 | 0.6007745 | 306.2822 | 305.3399 | 307.8813 | 6.431837 | 6.274527 | 7.40712 | 6.704495 | 0.5959551 | 306.1913 | 306.0422 | 307.1158
421 | 6.557498 | 5.518467 | 8.107577 | 6.727847 | 0.5980309 | 306.3104 | 305.3256 | 307.7797 | 6.537955 | 6.25698 | 7.483456 | 6.759464 | 0.6008412 | 306.2919 | 306.0256 | 307.1881
422 | 6.607241 | 5.591713 | 7.997337 | 6.732097 | 0.5984087 | 306.3576 | 305.395 | 307.6752 | 6.619958 | 6.193586 | 7.494403 | 6.769316 | 0.601717 | 306.3696 | 305.9655 | 307.1985
423 | 6.723855 | 5.71921 | 8.11804 | 6.853702 | 0.6092179 | 306.4681 | 305.5158 | 307.7896 | 6.635638 | 6.244424 | 7.58922 | 6.823094 | 0.6064973 | 306.3845 | 306.0137 | 307.2884
424 | 6.725175 | 5.71013 | 8.17213 | 6.869145 | 0.6105907 | 306.4694 | 305.5072 | 307.8409 | 6.648967 | 6.393073 | 7.610599 | 6.884213 | 0.61193 | 306.3971 | 306.1546 | 307.3086
425 | 6.881584 | 5.609099 | 8.246921 | 6.912535 | 0.6144475 | 306.6176 | 305.4115 | 307.9118 | 6.583674 | 6.314193 | 7.624765 | 6.840877 | 0.608078 | 306.3352 | 306.0798 | 307.3221
426 | 6.881004 | 5.532022 | 8.241609 | 6.884878 | 0.6119892 | 306.6171 | 305.3384 | 307.9067 | 6.492237 | 6.274109 | 7.510147 | 6.758831 | 0.600785 | 306.2486 | 306.0418 | 307.2134
427 | 6.759335 | 5.601855 | 8.238003 | 6.866398 | 0.6103465 | 306.5017 | 305.4046 | 307.9033 | 6.390368 | 6.080643 | 7.453321 | 6.641444 | 0.5903506 | 306.152 | 305.8584 | 307.1595
428 | 6.818383 | 5.549054 | 8.261699 | 6.876379 | 0.6112336 | 306.5577 | 305.3546 | 307.9258 | 6.408752 | 5.887531 | 7.480076 | 6.59212 | 0.5859662 | 306.1694 | 305.6754 | 307.1849
429 | 6.792401 | 5.529446 | 8.347373 | 6.88974 | 0.6124213 | 306.5331 | 305.336 | 308.007 | 6.501316 | 6.049284 | 7.394016 | 6.648205 | 0.5909516 | 306.2572 | 305.8287 | 307.1033
430 | 6.734254 | 5.42365 | 8.612701 | 6.923535 | 0.6154253 | 306.478 | 305.2357 | 308.2585 | 6.587183 | 6.039496 | 7.42531 | 6.683996 | 0.594133 | 306.3386 | 305.8194 | 307.133
431 | 6.663616 | 5.418402 | 8.55185 | 6.877956 | 0.6113739 | 306.411 | 305.2307 | 308.2008 | 6.67218 | 5.959392 | 7.373571 | 6.668381 | 0.592745 | 306.4191 | 305.7435 | 307.084
432 | 6.611169 | 5.579672 | 8.45436 | 6.881734 | 0.6117097 | 306.3613 | 305.3836 | 308.1084 | 6.691015 | 5.929836 | 7.332167 | 6.651006 | 0.5912006 | 306.437 | 305.7155 | 307.0447
433 | 6.649032 | 5.604946 | 8.473002 | 6.908993 | 0.6141327 | 306.3972 | 305.4075 | 308.1261 | 6.642753 | 6.001054 | 7.487417 | 6.710408 | 0.5964807 | 306.3912 | 305.783 | 307.1919
434 | 6.565193 | 5.689847 | 8.639713 | 6.964918 | 0.6191038 | 306.3177 | 305.488 | 308.2841 | 6.756502 | 5.945001 | 7.463656 | 6.721719 | 0.5974862 | 306.4991 | 305.7299 | 307.1693
435 | 6.529101 | 5.74648 | 8.597053 | 6.957545 | 0.6184484 | 306.2835 | 305.5417 | 308.2437 | 6.698774 | 5.928677 | 7.568132 | 6.731861 | 0.5983877 | 306.4443 | 305.7144 | 307.2684
436 | 6.56896 | 5.652854 | 8.496312 | 6.906042 | 0.6138704 | 306.3213 | 305.4529 | 308.1482 | 6.747584 | 5.968311 | 7.375246 | 6.697047 | 0.595293 | 306.4906 | 305.752 | 307.0855
437 | 6.644395 | 5.607908 | 8.484399 | 6.912234 | 0.6144208 | 306.3928 | 305.4103 | 308.1369 | 6.762168 | 5.934054 | 7.217936 | 6.638053 | 0.5900491 | 306.5044 | 305.7195 | 306.9364
438 | 6.665194 | 5.714413 | 8.600981 | 6.993529 | 0.621647 | 306.4125 | 305.5113 | 308.2474 | 6.77714 | 5.897447 | 7.147523 | 6.60737 | 0.5873218 | 306.5186 | 305.6848 | 306.8697
439 | 6.591626 | 5.874395 | 8.504071 | 6.990031 | 0.6213361 | 306.3428 | 305.6629 | 308.1555 | 6.737925 | 5.983024 | 7.230975 | 6.650641 | 0.5911681 | 306.4814 | 305.7659 | 306.9488
440 | 6.554729 | 5.839784 | 8.55156 | 6.982024 | 0.6206244 | 306.3078 | 305.6301 | 308.2005 | 6.676527 | 6.176072 | 7.192984 | 6.681861 | 0.5939432 | 306.4232 | 305.9489 | 306.9128
441 | 6.53113 | 5.753273 | 8.672424 | 6.985609 | 0.620943 | 306.2854 | 305.5481 | 308.3151 | 6.624627 | 6.228004 | 7.112011 | 6.65488 | 0.5915449 | 306.3741 | 305.9981 | 306.836
442 | 6.492945 | 5.769114 | 8.815439 | 7.025833 | 0.6245185 | 306.2492 | 305.5631 | 308.4507 | 6.550576 | 6.105015 | 7.075178 | 6.576923 | 0.5846154 | 306.3039 | 305.8815 | 306.8011
443 | 6.337599 | 5.889301 | 8.712122 | 6.979674 | 0.6204155 | 306.102 | 305.6771 | 308.3527 | 6.558818 | 6.018665 | 7.146493 | 6.574659 | 0.5844141 | 306.3117 | 305.7997 | 306.8687
444 | 6.458045 | 5.861645 | 8.612346 | 6.977345 | 0.6202085 | 306.2162 | 305.6508 | 308.2581 | 6.543235 | 6.085955 | 7.06993 | 6.566374 | 0.5836776 | 306.2969 | 305.8635 | 306.7961
445 | 6.468444 | 5.623942 | 8.505681 | 6.866022 | 0.6103131 | 306.226 | 305.4255 | 308.157 | 6.56925 | 6.094841 | 7.036994 | 6.567028 | 0.5837358 | 306.3216 | 305.8719 | 306.7649
446 | 6.311327 | 5.503593 | 8.607646 | 6.807522 | 0.6051131 | 306.0771 | 305.3115 | 308.2537 | 6.615773 | 5.907943 | 7.022763 | 6.515493 | 0.5791549 | 306.3657 | 305.6947 | 306.7514
447 | 6.241301 | 5.42526 | 8.744254 | 6.803605 | 0.6047649 | 306.0107 | 305.2372 | 308.3832 | 6.635928 | 5.840009 | 7.141373 | 6.539103 | 0.5812536 | 306.3848 | 305.6303 | 306.8639
448 | 6.356048 | 5.397314 | 8.704588 | 6.819316 | 0.6061615 | 306.1195 | 305.2107 | 308.3456 | 6.642657 | 5.894839 | 7.072055 | 6.536517 | 0.5810237 | 306.3911 | 305.6823 | 306.7982
449 | 6.449416 | 5.48302 | 8.672939 | 6.868458 | 0.6105296 | 306.208 | 305.292 | 308.3156 | 6.615065 | 5.929611 | 7.030201 | 6.524959 | 0.5799963 | 306.365 | 305.7153 | 306.7585
450 | 6.476976 | 5.525035 | 8.59319 | 6.865067 | 0.6102282 | 306.2341 | 305.3318 | 308.24 | 6.517318 | 6.006592 | 6.955152 | 6.49302 | 0.5771574 | 306.2723 | 305.7882 | 306.6873
451 | 6.598806 | 5.438267 | 8.486589 | 6.84122 | 0.6081085 | 306.3496 | 305.2495 | 308.1389 | 6.482868 | 6.029837 | 7.057953 | 6.523553 | 0.5798714 | 306.2397 | 305.8103 | 306.7848
452 | 6.685188 | 5.475453 | 8.502043 | 6.887561 | 0.6122277 | 306.4315 | 305.2848 | 308.1536 | 6.409429 | 5.963352 | 7.073762 | 6.482181 | 0.5761939 | 306.1701 | 305.7473 | 306.7998
453 | 6.783064 | 5.569241 | 8.688426 | 7.013577 | 0.623429 | 306.5242 | 305.3737 | 308.3303 | 6.299479 | 5.926359 | 7.076949 | 6.434262 | 0.5719344 | 306.0659 | 305.7122 | 306.8028
454 | 6.770121 | 5.603755 | 8.728381 | 7.034085 | 0.625252 | 306.512 | 305.4064 | 308.3681 | 6.230193 | 5.984859 | 7.040213 | 6.418422 | 0.5705264 | 306.0002 | 305.7676 | 306.768
455 | 6.700127 | 5.605204 | 8.717788 | 7.007706 | 0.6229072 | 306.4456 | 305.4078 | 308.3581 | 6.414998 | 5.916217 | 6.926658 | 6.419291 | 0.5706037 | 306.1754 | 305.7026 | 306.6603
456 | 6.605535 | 5.591102 | 8.749598 | 6.982078 | 0.6206292 | 306.356 | 305.3944 | 308.3882 | 6.415868 | 5.972882 | 7.016517 | 6.468422 | 0.5749709 | 306.1762 | 305.7563 | 306.7455
457 | 6.581677 | 5.52085 | 8.782728 | 6.961752 | 0.6188224 | 306.3333 | 305.3278 | 308.4196 | 6.325397 | 5.955593 | 6.961076 | 6.414022 | 0.5701353 | 306.0904 | 305.7399 | 306.693
458 | 6.405565 | 5.554785 | 8.658258 | 6.872869 | 0.6109217 | 306.1664 | 305.36 | 308.3017 | 6.417252 | 5.973559 | 6.920219 | 6.43701 | 0.5721787 | 306.1775 | 305.7569 | 306.6542
459 | 6.241397 | 5.708843 | 8.585205 | 6.845148 | 0.6084576 | 306.0108 | 305.506 | 308.2324 | 6.40476 | 5.80997 | 6.980232 | 6.398321 | 0.5687396 | 306.1656 | 305.6019 | 306.7111
460 | 6.173303 | 5.659647 | 8.626577 | 6.819842 | 0.6062082 | 305.9463 | 305.4594 | 308.2716 | 6.336826 | 5.831027 | 7.035223 | 6.401025 | 0.56898 | 306.1013 | 305.6218 | 306.7632
461 | 6.123656 | 5.516407 | 8.61006 | 6.750041 | 0.6000037 | 305.8992 | 305.3236 | 308.256 | 6.236987 | 5.85527 | 7.149165 | 6.413807 | 0.5701162 | 306.0066 | 305.6448 | 306.8712
462 | 6.132188 | 5.338846 | 8.594059 | 6.688364 | 0.5945213 | 305.9073 | 305.1553 | 308.2408 | 6.055497 | 5.903918 | 7.31623 | 6.425215 | 0.5711303 | 305.8346 | 305.6909 | 307.0296
463 | 6.0526 | 5.229862 | 8.650692 | 6.644385 | 0.590612 | 305.8318 | 305.052 | 308.2945 | 6.023817 | 5.763318 | 7.279881 | 6.355672 | 0.5649486 | 305.8046 | 305.5576 | 306.9951
464 | 6.049251 | 5.153783 | 8.748825 | 6.65062 | 0.5911662 | 305.8287 | 304.9799 | 308.3875 | 6.07855 | 5.608037 | 7.080104 | 6.255564 | 0.5560501 | 305.8564 | 305.4105 | 306.8058
465 | 6.081769 | 5.207389 | 8.847667 | 6.712275 | 0.5966467 | 305.8595 | 305.0307 | 308.4812 | 6.134346 | 5.70939 | 7.062558 | 6.302098 | 0.5601865 | 305.9093 | 305.5065 | 306.7892
466 | 6.112452 | 5.238684 | 8.663506 | 6.671547 | 0.5930264 | 305.8886 | 305.0604 | 308.3066 | 6.210103 | 5.914318 | 7.10921 | 6.41121 | 0.5698853 | 305.9811 | 305.7008 | 306.8334
467 | 6.037274 | 5.265857 | 8.495153 | 6.599428 | 0.5866158 | 305.8173 | 305.0861 | 308.1471 | 6.190914 | 5.825489 | 7.112397 | 6.376267 | 0.5667793 | 305.963 | 305.6166 | 306.8364
468 | 6.093682 | 5.160512 | 8.39982 | 6.551338 | 0.5823412 | 305.8708 | 304.9863 | 308.0567 | 6.093843 | 5.707072 | 7.007213 | 6.269376 | 0.5572778 | 305.8709 | 305.5043 | 306.7367
469 | 6.141654 | 5.138361 | 8.53836 | 6.606125 | 0.5872111 | 305.9163 | 304.9653 | 308.188 | 5.959843 | 5.766216 | 6.94662 | 6.224226 | 0.5532645 | 305.7439 | 305.5604 | 306.6793
470 | 6.189175 | 5.159803 | 8.588199 | 6.645726 | 0.5907312 | 305.9613 | 304.9856 | 308.2353 | 5.982509 | 5.766699 | 6.895267 | 6.214825 | 0.5524289 | 305.7654 | 305.5609 | 306.6306
471 | 6.227682 | 5.238684 | 8.441321 | 6.635896 | 0.5898574 | 305.9978 | 305.0604 | 308.096 | 6.037854 | 5.82198 | 6.975499 | 6.278444 | 0.5580839 | 305.8179 | 305.6133 | 306.7066
472 | 6.377136 | 5.1967 | 8.458256 | 6.677364 | 0.5935435 | 306.1395 | 305.0206 | 308.1121 | 6.020339 | 6.064706 | 7.059467 | 6.381504 | 0.5672448 | 305.8013 | 305.8433 | 306.7862
473 | 6.43364 | 5.250339 | 8.561316 | 6.748431 | 0.5998606 | 306.193 | 305.0714 | 308.2098 | 6.080804 | 5.958587 | 7.265393 | 6.434928 | 0.5719936 | 305.8586 | 305.7427 | 306.9814
474 | 6.395616 | 5.373424 | 8.561541 | 6.776861 | 0.6023876 | 306.157 | 305.1881 | 308.21 | 6.156593 | 5.824298 | 7.219449 | 6.400113 | 0.5688989 | 305.9304 | 305.6154 | 306.9379
475 | 6.302699 | 5.432729 | 8.516016 | 6.750481 | 0.6000428 | 306.0689 | 305.2443 | 308.1668 | 6.348932 | 5.799957 | 7.122442 | 6.423777 | 0.5710024 | 306.1127 | 305.5924 | 306.8459
476 | 6.391334 | 5.46924 | 8.471714 | 6.777429 | 0.6024382 | 306.1529 | 305.2789 | 308.1248 | 6.389081 | 5.807523 | 7.088572 | 6.428392 | 0.5714126 | 306.1508 | 305.5995 | 306.8138
477 | 6.358849 | 5.502627 | 8.483015 | 6.781497 | 0.6027997 | 306.1221 | 305.3105 | 308.1356 | 6.273432 | 5.919373 | 7.051064 | 6.414623 | 0.5701887 | 306.0412 | 305.7056 | 306.7783
478 | 6.272273 | 5.449697 | 8.515726 | 6.745899 | 0.5996354 | 306.0401 | 305.2604 | 308.1666 | 6.180354 | 6.018665 | 7.072892 | 6.42397 | 0.5710196 | 305.9529 | 305.7997 | 306.799
479 | 6.219729 | 5.428158 | 8.053745 | 6.567211 | 0.5837521 | 305.9903 | 305.24 | 307.7287 | 6.0658 | 6.095839 | 7.08268 | 6.414773 | 0.5702021 | 305.8444 | 305.8728 | 306.8082
480 | 6.166831 | 5.431409 | 8.579345 | 6.725862 | 0.5978544 | 305.9401 | 305.243 | 308.2269 | 6.15186 | 6.065993 | 7.051128 | 6.422994 | 0.5709328 | 305.9259 | 305.8445 | 306.7783
481 | 6.141783 | 5.495383 | 8.407676 | 6.681614 | 0.5939212 | 305.9164 | 305.3037 | 308.0641 | 6.236149 | 6.012548 | 6.95879 | 6.402496 | 0.5691107 | 306.0058 | 305.7939 | 306.6908
482 | 6.167282 | 5.553851 | 8.299658 | 6.673597 | 0.5932086 | 305.9406 | 305.3591 | 307.9618 | 6.212904 | 6.050604 | 6.886896 | 6.383468 | 0.5674194 | 305.9838 | 305.83 | 306.6227
483 | 6.117571 | 5.542969 | 8.259188 | 6.639909 | 0.5902142 | 305.8934 | 305.3488 | 307.9234 | 6.089722 | 6.052954 | 7.013523 | 6.3854 | 0.5675911 | 305.867 | 305.8322 | 306.7427
484 | 6.058492 | 5.540103 | 8.193733 | 6.597443 | 0.5864394 | 305.8374 | 305.3461 | 307.8614 | 6.123013 | 6.024106 | 6.94105 | 6.362723 | 0.5655754 | 305.8986 | 305.8048 | 306.674
485 | 6.019663 | 5.512576 | 8.020197 | 6.517478 | 0.5793314 | 305.8006 | 305.32 | 307.6969 | 6.245615 | 5.928259 | 6.964617 | 6.379497 | 0.5670664 | 306.0148 | 305.714 | 306.6963
486 | 6.13119 | 5.554398 | 8.003905 | 6.563165 | 0.5833924 | 305.9063 | 305.3596 | 307.6814 | 6.253503 | 6.032284 | 6.914037 | 6.399941 | 0.5688837 | 306.0223 | 305.8126 | 306.6484
487 | 6.213322 | 5.787111 | 8.017621 | 6.672685 | 0.5931275 | 305.9842 | 305.5802 | 307.6944 | 6.111808 | 6.31474 | 7.057986 | 6.494845 | 0.5773195 | 305.888 | 306.0803 | 306.7848
488 | 6.173335 | 5.770047 | 8.193959 | 6.712447 | 0.596662 | 305.9463 | 305.564 | 307.8616 | 6.068601 | 6.30711 | 7.099261 | 6.491657 | 0.5770362 | 305.847 | 306.0731 | 306.8239
489 | 6.135086 | 5.69165 | 8.201654 | 6.67613 | 0.5934338 | 305.91 | 305.4897 | 307.8689 | 6.0894 | 6.117507 | 7.169674 | 6.45886 | 0.5741209 | 305.8667 | 305.8934 | 306.8907
490 | 6.145743 | 5.734954 | 8.133495 | 6.671397 | 0.5930131 | 305.9201 | 305.5308 | 307.8043 | 6.154468 | 6.151699 | 7.146267 | 6.484145 | 0.5763684 | 305.9284 | 305.9258 | 306.8685
491 | 6.143006 | 5.74384 | 7.96292 | 6.616589 | 0.5881412 | 305.9175 | 305.5392 | 307.6426 | 6.134635 | 6.188177 | 7.340023 | 6.554279 | 0.5826025 | 305.9096 | 305.9604 | 307.0522
492 | 6.046772 | 5.799474 | 7.769905 | 6.538717 | 0.5812193 | 305.8263 | 305.5919 | 307.4596 | 6.197128 | 6.114287 | 7.292212 | 6.534542 | 0.5808482 | 305.9688 | 305.8903 | 307.0068
493 | 6.183251 | 5.788753 | 7.815076 | 6.595693 | 0.5862839 | 305.9557 | 305.5818 | 307.5024 | 6.175975 | 6.033669 | 7.127465 | 6.445703 | 0.5729514 | 305.9488 | 305.8139 | 306.8507
494 | 6.247547 | 5.695481 | 7.766814 | 6.569947 | 0.5839953 | 306.0166 | 305.4933 | 307.4567 | 6.055755 | 5.922302 | 7.065165 | 6.347741 | 0.5642436 | 305.8348 | 305.7083 | 306.7916
495 | 6.188692 | 5.635983 | 7.784264 | 6.536313 | 0.5810056 | 305.9608 | 305.437 | 307.4732 | 6.084088 | 5.973687 | 6.844687 | 6.300821 | 0.5600729 | 305.8617 | 305.757 | 306.5826
496 | 6.141203 | 5.570303 | 7.8342 | 6.515235 | 0.579132 | 305.9158 | 305.3747 | 307.5206 | 6.16461 | 6.015832 | 6.714132 | 6.298191 | 0.5598392 | 305.938 | 305.797 | 306.4589
497 | 6.233381 | 5.54915 | 7.670387 | 6.484306 | 0.5763827 | 306.0032 | 305.3546 | 307.3653 | 6.22604 | 5.969856 | 6.775498 | 6.323798 | 0.5621154 | 305.9962 | 305.7534 | 306.5171
498 | 6.2583 | 5.52539 | 7.552935 | 6.445542 | 0.572937 | 306.0268 | 305.3321 | 307.254 | 6.360265 | 6.01786 | 6.959917 | 6.446014 | 0.572979 | 306.1235 | 305.7989 | 306.6919
499 | 6.125363 | 5.610838 | 7.686871 | 6.474357 | 0.5754984 | 305.9008 | 305.4131 | 307.3809 | 6.303697 | 6.073688 | 7.061785 | 6.479723 | 0.5759754 | 306.0699 | 305.8518 | 306.7884
500 | 6.202054 | 5.576131 | 8.129438 | 6.635874 | 0.5898555 | 305.9735 | 305.3802 | 307.8004 | 6.246162 | 6.019373 | 7.117806 | 6.461114 | 0.5743212 | 306.0153 | 305.8004 | 306.8415
501 | 6.220792 | 5.532505 | 8.087873 | 6.613723 | 0.5878865 | 305.9913 | 305.3389 | 307.761 | 6.402539 | 5.948961 | 7.193885 | 6.515128 | 0.5791225 | 306.1635 | 305.7336 | 306.9136
502 | 6.093167 | 5.537399 | 7.842249 | 6.490938 | 0.5769723 | 305.8703 | 305.3435 | 307.5282 | 6.481129 | 6.012677 | 7.31021 | 6.601338 | 0.5867856 | 306.238 | 305.794 | 307.0239
503 | 6.006592 | 5.445608 | 7.752583 | 6.401594 | 0.5690306 | 305.7882 | 305.2565 | 307.4432 | 6.402732 | 6.058041 | 7.198779 | 6.553184 | 0.5825052 | 306.1637 | 305.837 | 306.9183
504 | 5.96435 | 5.444513 | 7.81118 | 6.406681 | 0.5694828 | 305.7482 | 305.2555 | 307.4987 | 6.240721 | 6.103792 | 7.167323 | 6.503945 | 0.5781285 | 306.0102 | 305.8804 | 306.8885
505 | 6.011292 | 5.424455 | 7.742152 | 6.392633 | 0.568234 | 305.7927 | 305.2365 | 307.4333 | 6.040397 | 6.142684 | 7.228689 | 6.47059 | 0.5751636 | 305.8203 | 305.9172 | 306.9466
506 | 6.039077 | 5.359934 | 7.768874 | 6.389295 | 0.5679374 | 305.819 | 305.1753 | 307.4586 | 6.131673 | 6.047577 | 7.104316 | 6.427855 | 0.5713649 | 305.9068 | 305.8271 | 306.8287
507 | 6.058653 | 5.271427 | 7.854419 | 6.394833 | 0.5684296 | 305.8376 | 305.0914 | 307.5397 | 6.317702 | 5.8714 | 6.952672 | 6.380592 | 0.5671637 | 306.0831 | 305.6601 | 306.685
508 | 6.00231 | 5.300758 | 7.895115 | 6.399394 | 0.568835 | 305.7842 | 305.1192 | 307.5783 | 6.298932 | 6.003501 | 6.988893 | 6.430442 | 0.5715948 | 306.0653 | 305.7853 | 306.7193
509 | 6.001698 | 5.256456 | 7.993249 | 6.417134 | 0.5704119 | 305.7836 | 305.0772 | 307.6713 | 6.318024 | 6.161422 | 7.071347 | 6.516931 | 0.5792828 | 306.0834 | 305.935 | 306.7975
510 | 6.047062 | 5.16943 | 7.982044 | 6.399512 | 0.5688455 | 305.8266 | 304.9947 | 307.6607 | 6.345584 | 6.071821 | 7.131039 | 6.516148 | 0.5792131 | 306.1096 | 305.8501 | 306.8541
511 | 6.02607 | 5.217853 | 7.911374 | 6.385099 | 0.5675644 | 305.8067 | 305.0406 | 307.5937 | 6.302409 | 6.009039 | 7.1642 | 6.491883 | 0.5770562 | 306.0686 | 305.7906 | 306.8855
512 | 6.077004 | 5.255136 | 7.781238 | 6.371126 | 0.5663223 | 305.855 | 305.076 | 307.4704 | 6.18235 | 6.006914 | 7.194304 | 6.461189 | 0.5743279 | 305.9548 | 305.7885 | 306.914
513 | 6.087854 | 5.299373 | 7.984234 | 6.457154 | 0.5739692 | 305.8653 | 305.1179 | 307.6628 | 6.129194 | 6.03618 | 7.372831 | 6.512735 | 0.5789098 | 305.9044 | 305.8163 | 307.0833
514 | 5.926102 | 5.261446 | 7.987711 | 6.391753 | 0.5681558 | 305.7119 | 305.0819 | 307.6661 | 6.276845 | 6.024203 | 7.609536 | 6.636861 | 0.5899432 | 306.0444 | 305.8049 | 307.3076
515 | 5.888915 | 5.346927 | 7.821837 | 6.35256 | 0.564672 | 305.6767 | 305.163 | 307.5089 | 6.259427 | 6.005465 | 7.607572 | 6.624155 | 0.5888138 | 306.0279 | 305.7872 | 307.3058
516 | 5.932959 | 5.487108 | 7.76089 | 6.393652 | 0.5683247 | 305.7184 | 305.2958 | 307.4511 | 6.14204 | 6.0743 | 7.584166 | 6.600169 | 0.5866817 | 305.9166 | 305.8524 | 307.2836
517 | 5.947254 | 5.654721 | 7.729466 | 6.443814 | 0.5727835 | 305.732 | 305.4547 | 307.4213 | 6.161165 | 6.098737 | 7.556477 | 6.60546 | 0.587152 | 305.9348 | 305.8756 | 307.2573
518 | 5.977325 | 5.72449 | 7.658313 | 6.453376 | 0.5736334 | 305.7605 | 305.5208 | 307.3539 | 6.264997 | 6.005304 | 7.616555 | 6.628952 | 0.5892402 | 306.0332 | 305.787 | 307.3143
519 | 5.941588 | 5.65749 | 7.717425 | 6.438834 | 0.5723408 | 305.7266 | 305.4573 | 307.4099 | 6.442269 | 6.030127 | 7.582524 | 6.684973 | 0.5942198 | 306.2012 | 305.8105 | 307.282
520 | 5.930931 | 5.680832 | 7.659182 | 6.423648 | 0.570991 | 305.7165 | 305.4795 | 307.3547 | 6.43525 | 6.154307 | 7.479657 | 6.689738 | 0.5946434 | 306.1945 | 305.9283 | 307.1845
521 | 5.993681 | 5.604592 | 7.637804 | 6.412026 | 0.5699578 | 305.776 | 305.4072 | 307.3344 | 6.148673 | 6.048221 | 7.519001 | 6.571965 | 0.5841747 | 305.9229 | 305.8277 | 307.2218
522 | 6.042587 | 5.696705 | 7.782397 | 6.507229 | 0.5784204 | 305.8224 | 305.4945 | 307.4715 | 6.150444 | 6.09864 | 7.505833 | 6.584972 | 0.5853309 | 305.9246 | 305.8755 | 307.2093
523 | 6.090623 | 5.800923 | 7.919037 | 6.603528 | 0.5869802 | 305.8679 | 305.5933 | 307.601 | 6.275203 | 6.181255 | 7.460307 | 6.638922 | 0.5901264 | 306.0428 | 305.9538 | 307.1662
524 | 6.278133 | 5.798412 | 7.901554 | 6.659366 | 0.5919437 | 306.0456 | 305.5909 | 307.5844 | 6.342557 | 6.282093 | 7.49128 | 6.70531 | 0.5960276 | 306.1067 | 306.0494 | 307.1955
525 | 6.580647 | 5.710613 | 7.729209 | 6.67349 | 0.5931991 | 306.3324 | 305.5077 | 307.4211 | 6.362905 | 6.446647 | 7.519033 | 6.776195 | 0.6023285 | 306.126 | 306.2054 | 307.2218
526 | 6.619443 | 5.820209 | 7.83655 | 6.758734 | 0.6007764 | 306.3691 | 305.6116 | 307.5228 | 7.543502 | 6.381643 | 7.486869 | 7.137338 | 0.6344301 | 307.245 | 306.1437 | 307.1913
527 | 6.536571 | 5.781895 | 8.027537 | 6.782001 | 0.6028446 | 306.2906 | 305.5753 | 307.7038 | 6.733192 | 6.236439 | 7.417744 | 6.795792 | 0.6040704 | 306.477 | 306.0061 | 307.1258
528 | 6.685027 | 5.789172 | 7.969327 | 6.814508 | 0.6057341 | 306.4313 | 305.5822 | 307.6487 | 7.813756 | 6.324238 | 7.513753 | 7.217249 | 0.6415332 | 307.5012 | 306.0893 | 307.2168
529 | 6.321276 | 5.735404 | 7.908831 | 6.65517 | 0.5915707 | 306.0865 | 305.5312 | 307.5913 | 8.172967 | 6.403891 | 7.455542 | 7.344133 | 0.6528119 | 307.8417 | 306.1648 | 307.1617
530 | 6.238017 | 5.731283 | 7.914626 | 6.627975 | 0.5891534 | 306.0076 | 305.5273 | 307.5968 | 8.231467 | 6.391914 | 7.335838 | 7.31974 | 0.6506435 | 307.8971 | 306.1535 | 307.0482
531 | 6.217669 | 5.708682 | 7.948657 | 6.625003 | 0.5888891 | 305.9883 | 305.5059 | 307.6291 | 8.399563 | 6.221339 | 7.325535 | 7.315479 | 0.6502648 | 308.0565 | 305.9918 | 307.0384
532 | 6.043553 | 5.716795 | 7.899977 | 6.553441 | 0.5825281 | 305.8233 | 305.5135 | 307.5829 | 8.532629 | 6.13544 | 7.310016 | 7.326028 | 0.6512025 | 308.1826 | 305.9104 | 307.0237
533 | 6.025233 | 5.696576 | 7.934072 | 6.55196 | 0.5823965 | 305.8059 | 305.4944 | 307.6152 | 8.630344 | 6.096869 | 7.296558 | 7.341257 | 0.6525562 | 308.2752 | 305.8738 | 307.011
534 | 6.032348 | 5.728321 | 7.827793 | 6.529488 | 0.5803989 | 305.8127 | 305.5245 | 307.5145 | 8.61225 | 6.043166 | 7.369965 | 7.341794 | 0.6526039 | 308.2581 | 305.8229 | 307.0805
535 | 6.026746 | 5.865605 | 7.714302 | 6.535551 | 0.5809379 | 305.8073 | 305.6546 | 307.4069 | 8.652237 | 6.038691 | 7.323861 | 7.338263 | 0.65229 | 308.296 | 305.8187 | 307.0368
536 | 6.07987 | 5.855302 | 7.664688 | 6.533287 | 0.5807366 | 305.8577 | 305.6448 | 307.3599 | 8.576255 | 6.143876 | 7.37898 | 7.36637 | 0.6547885 | 308.2239 | 305.9184 | 307.0891
537 | 6.140656 | 5.942328 | 7.94547 | 6.676151 | 0.5934357 | 305.9153 | 305.7273 | 307.626 | 9.003818 | 6.187566 | 7.334389 | 7.508591 | 0.6674303 | 308.6292 | 305.9598 | 307.0468
538 | 6.130836 | 5.980159 | 7.954967 | 6.688654 | 0.594547 | 305.906 | 305.7632 | 307.635 | 8.099013 | 6.253117 | 7.223087 | 7.191739 | 0.6392657 | 307.7716 | 306.0219 | 306.9413
539 | 6.118312 | 6.031189 | 7.819519 | 6.65634 | 0.5916747 | 305.8941 | 305.8116 | 307.5067 | 7.31462 | 6.20434 | 7.202836 | 6.907265 | 0.6139791 | 307.0281 | 305.9757 | 306.9221
540 | 6.053276 | 6.009682 | 7.810955 | 6.624638 | 0.5888567 | 305.8325 | 305.7912 | 307.4985 | 6.829909 | 6.248545 | 7.339476 | 6.805977 | 0.6049757 | 306.5686 | 306.0176 | 307.0516
541 | 5.987274 | 5.831542 | 7.775539 | 6.531452 | 0.5805735 | 305.7699 | 305.6223 | 307.465 | 6.674563 | 6.185215 | 7.402548 | 6.754109 | 0.6003652 | 306.4214 | 305.9576 | 307.1114
542 | 6.019695 | 5.730704 | 7.769164 | 6.506521 | 0.5783574 | 305.8007 | 305.5267 | 307.4589 | 6.552186 | 6.014769 | 7.371028 | 6.645994 | 0.5907551 | 306.3054 | 305.796 | 307.0815
543 | 6.148512 | 5.765669 | 7.811019 | 6.575066 | 0.5844504 | 305.9228 | 305.5599 | 307.4986 | 6.271179 | 5.888368 | 7.313333 | 6.49096 | 0.5769742 | 306.039 | 305.6762 | 307.0269
544 | 6.139111 | 5.909102 | 8.001748 | 6.68332 | 0.5940729 | 305.9138 | 305.6958 | 307.6794 | 6.260973 | 5.844967 | 7.366681 | 6.490874 | 0.5769666 | 306.0294 | 305.635 | 307.0774
545 | 6.00041 | 5.995903 | 7.945502 | 6.647271 | 0.5908686 | 305.7824 | 305.7781 | 307.6261 | 6.193007 | 5.986566 | 7.397364 | 6.525646 | 0.5800574 | 305.9649 | 305.7693 | 307.1065
546 | 6.057977 | 5.986662 | 7.935328 | 6.659989 | 0.591999 | 305.8369 | 305.7693 | 307.6164 | 6.137211 | 6.175267 | 7.373443 | 6.561973 | 0.5832865 | 305.912 | 305.9481 | 307.0838
547 | 6.087307 | 5.762063 | 8.00075 | 6.616707 | 0.5881517 | 305.8647 | 305.5565 | 307.6784 | 6.194649 | 6.320535 | 7.348941 | 6.621375 | 0.5885667 | 305.9665 | 306.0858 | 307.0606
548 | 6.200766 | 5.788238 | 7.867491 | 6.618832 | 0.5883406 | 305.9723 | 305.5813 | 307.5521 | 6.239369 | 6.185312 | 7.265876 | 6.563519 | 0.5834239 | 306.0089 | 305.9576 | 306.9819
549 | 6.318797 | 5.776036 | 7.74447 | 6.613101 | 0.5878312 | 306.0842 | 305.5697 | 307.4355 | 6.23 | 6.219472 | 7.242566 | 6.564013 | 0.5834678 | 306 | 305.99 | 306.9598
550 | 6.415932 | 5.804046 | 7.809538 | 6.676505 | 0.5934672 | 306.1762 | 305.5963 | 307.4972 | 6.224527 | 6.379873 | 7.21726 | 6.60722 | 0.5873084 | 305.9948 | 306.1421 | 306.9358
551 | 6.364773 | 5.66512 | 7.718584 | 6.582826 | 0.5851401 | 306.1277 | 305.4646 | 307.411 | 6.19848 | 6.417703 | 7.284163 | 6.633449 | 0.5896399 | 305.9701 | 306.1779 | 306.9992
552 | 6.274044 | 5.579447 | 7.702905 | 6.518799 | 0.5794488 | 306.0417 | 305.3834 | 307.3961 | 6.147514 | 6.454696 | 7.240215 | 6.614142 | 0.5879237 | 305.9218 | 306.213 | 306.9576
553 | 6.138402 | 5.613381 | 7.745403 | 6.499062 | 0.5776944 | 305.9132 | 305.4155 | 307.4364 | 6.177424 | 6.44816 | 7.215038 | 6.613541 | 0.5878703 | 305.9502 | 306.2068 | 306.9337
554 | 6.200025 | 5.612222 | 7.926538 | 6.579595 | 0.5848529 | 305.9716 | 305.4144 | 307.6081 | 6.288951 | 6.340754 | 7.246783 | 6.625496 | 0.588933 | 306.0559 | 306.105 | 306.9638
555 | 6.408398 | 5.62597 | 8.082625 | 6.705664 | 0.5960591 | 306.1691 | 305.4275 | 307.756 | 6.168345 | 6.163354 | 7.321607 | 6.551102 | 0.5823202 | 305.9416 | 305.9368 | 307.0347
556 | 6.370053 | 5.657619 | 7.951684 | 6.659785 | 0.5919809 | 306.1328 | 305.4575 | 307.6319 | 6.09864 | 6.075073 | 7.426019 | 6.533244 | 0.5807328 | 305.8755 | 305.8531 | 307.1337
557 | 6.323851 | 5.639299 | 7.883396 | 6.615515 | 0.5880458 | 306.089 | 305.4401 | 307.5672 | 6.092394 | 5.938948 | 7.441408 | 6.490917 | 0.5769704 | 305.8696 | 305.7241 | 307.1483
558 | 6.236536 | 5.597992 | 7.900234 | 6.578254 | 0.5847337 | 306.0062 | 305.4009 | 307.5832 | 6.238661 | 5.955722 | 7.414879 | 6.53642 | 0.5810152 | 306.0082 | 305.74 | 307.1231
559 | 6.292654 | 5.596285 | 7.97802 | 6.62232 | 0.5886506 | 306.0594 | 305.3993 | 307.6569 | 6.242685 | 5.876004 | 7.35918 | 6.492623 | 0.5771221 | 306.012 | 305.6645 | 307.0703125
560 | 6.128937 | 5.747381 | 8.066076 | 6.647465 | 0.5908857 | 305.9042 | 305.5425 | 307.7404 | 6.212421 | 5.807974 | 7.2633 | 6.427898 | 0.5713687 | 305.9833 | 305.6 | 306.9794
561 | 5.961678 | 5.576807 | 8.036617 | 6.525034 | 0.580003 | 305.7457 | 305.3809 | 307.7124 | 6.172788 | 5.819436 | 7.242372 | 6.411532 | 0.569914 | 305.9458 | 305.6108 | 306.9596
562 | 6.061389 | 5.47584 | 7.896918 | 6.478049 | 0.5758266 | 305.8402 | 305.2852 | 307.58 | 6.22501 | 5.86612 | 7.297299 | 6.46281 | 0.574472 | 305.9953 | 305.6551 | 307.0117
563 | 6.14716 | 5.441712 | 7.788417 | 6.459096 | 0.5741419 | 305.9215 | 305.2528 | 307.4772 | 6.313806 | 5.786821 | 7.30435 | 6.468326 | 0.5749623 | 306.0794 | 305.5799 | 307.0183
564 | 6.063257 | 5.567695 | 7.80297 | 6.477974 | 0.5758199 | 305.8419 | 305.3722 | 307.491 | 6.26123 | 5.661289 | 7.351002 | 6.424507 | 0.5710673 | 306.0296 | 305.4609375 | 307.0626
565 | 6.026263 | 5.693131 | 7.846209 | 6.521868 | 0.5797216 | 305.8069 | 305.4911 | 307.532 | 6.103502 | 5.591295 | 7.230202 | 6.308333 | 0.5607407 | 305.8801 | 305.3946 | 306.9481
566 | 6.03824 | 5.406973 | 7.796949 | 6.414054 | 0.5701381 | 305.8182 | 305.2199 | 307.4853 | 6.046193 | 5.6355 | 7.191149 | 6.290947 | 0.5591953 | 305.8258 | 305.4365 | 306.911
567 | 6.164159 | 5.236784 | 7.88713 | 6.429358 | 0.5714985 | 305.9376 | 305.0586 | 307.5707 | 5.99909 | 5.881735 | 7.361401 | 6.414076 | 0.57014 | 305.7811 | 305.6699 | 307.0724
568 | 6.272145 | 5.288749 | 7.919842 | 6.493578 | 0.577207 | 306.0399 | 305.1078 | 307.6017 | 6.025298 | 5.945065 | 7.409534 | 6.459966 | 0.5742192 | 305.806 | 305.7299 | 307.118
569 | 6.222015 | 5.350533 | 8.038645 | 6.537064 | 0.5810724 | 305.9924 | 305.1664 | 307.7144 | 6.003501 | 5.78563 | 7.288831 | 6.359321 | 0.565273 | 305.7853 | 305.5788 | 307.0036
570 | 6.225975 | 5.536433 | 7.986552 | 6.582987 | 0.5851544 | 305.9962 | 305.3426 | 307.665 | 5.99162 | 5.763705 | 7.209436 | 6.321587 | 0.5619188 | 305.774 | 305.558 | 306.9284
571 | 6.323143 | 5.546317 | 7.992154 | 6.620538 | 0.5884923 | 306.0883 | 305.352 | 307.6703 | 6.150444 | 5.906591 | 7.041888 | 6.366307 | 0.565894 | 305.9246 | 305.6935 | 306.7696
572 | 6.266671 | 5.542099 | 8.074801 | 6.627857 | 0.5891429 | 306.0348 | 305.348 | 307.7486 | 6.313613 | 5.846867 | 7.037477 | 6.399319 | 0.5688284 | 306.0793 | 305.6368 | 306.7654
573 | 6.127906 | 5.604431 | 8.1777 | 6.636679 | 0.589927 | 305.9032 | 305.407 | 307.8462 | 6.295068 | 5.955722 | 7.104412 | 6.451734 | 0.5734875 | 306.0617 | 305.74 | 306.8288
574 | 6.145324 | 5.699023 | 8.090609 | 6.644986 | 0.5906654 | 305.9197 | 305.4967 | 307.7636 | 6.162195 | 5.961743 | 7.068095 | 6.397344 | 0.5686528 | 305.9357 | 305.7457 | 306.7944
575 | 6.241365 | 5.807717 | 7.921612 | 6.656898 | 0.5917243 | 306.0108 | 305.5997 | 307.6034 | 6.153889 | 5.870209 | 7.031199 | 6.351765 | 0.5646014 | 305.9279 | 305.659 | 306.7594
576 | 6.259427 | 5.655107 | 7.829403 | 6.581313 | 0.5850056 | 306.0279 | 305.4551 | 307.516 | 6.209073 | 5.938433 | 6.994946 | 6.380817 | 0.5671837 | 305.9802 | 305.7236 | 306.7251
577 | 6.334508 | 5.495737 | 7.93829 | 6.589512 | 0.5857344 | 306.0991 | 305.304 | 307.6192 | 6.284862 | 5.912289 | 7.021057 | 6.406069 | 0.5694284 | 306.052 | 305.6989 | 306.7498
578 | 6.348031 | 5.715958 | 7.961632 | 6.675207 | 0.5933517 | 306.1119 | 305.5128 | 307.6414 | 6.124461 | 5.910197 | 7.125114 | 6.386591 | 0.567697 | 305.9 | 305.6969 | 306.8484
579 | 6.313678 | 5.698572 | 7.757735 | 6.589995 | 0.5857773 | 306.0793 | 305.4963 | 307.4481 | 6.003887 | 5.988176 | 7.133067 | 6.375043 | 0.5666705 | 305.7857 | 305.7708 | 306.856
580 | 6.398739 | 5.493612 | 7.633426 | 6.508592 | 0.5785415 | 306.1599 | 305.302 | 307.3303 | 6.076586 | 6.061872 | 7.120188 | 6.419549 | 0.5706266 | 305.8546 | 305.8406 | 306.8438
581 | 6.470633 | 5.455492 | 7.744502 | 6.556876 | 0.5828334 | 306.2281 | 305.2659 | 307.4355 | 6.145324 | 5.962161 | 7.331073 | 6.479519 | 0.5759573 | 305.9197 | 305.7461 | 307.0437
582 | 6.377458 | 5.438943 | 7.77702 | 6.53114 | 0.5805458 | 306.1398 | 305.2502 | 307.4664 | 6.083669 | 5.916958 | 7.305927 | 6.435518 | 0.5720461 | 305.8613 | 305.7033 | 307.0198
583 | 6.424979 | 5.460643 | 7.774766 | 6.553463 | 0.58253 | 306.1848 | 305.2708 | 307.4642 | 5.935793 | 6.056399 | 7.307795 | 6.433329 | 0.5718514 | 305.7211 | 305.8354 | 307.0216
584 | 6.372725 | 5.395092 | 7.755545 | 6.507787 | 0.57847 | 306.1353 | 305.2086 | 307.446 | 6.061582 | 6.060842 | 7.248329 | 6.456918 | 0.5739482 | 305.8404 | 305.8397 | 306.9652
585 | 6.322499 | 5.531861 | 7.734457 | 6.529606 | 0.5804094 | 306.0877 | 305.3383 | 307.426 | 6.318861 | 6.064738 | 7.309308 | 6.564302 | 0.5834935 | 306.0842 | 305.8434 | 307.023
586 | 6.205853 | 5.578835 | 7.674926 | 6.486538 | 0.5765812 | 305.9771 | 305.3828 | 307.3696 | 6.330967 | 6.223915 | 7.261207 | 6.605363 | 0.5871434 | 306.0957 | 305.9942 | 306.9774
587 | 6.225267 | 5.410257 | 7.726021 | 6.453848 | 0.5736754 | 305.9955 | 305.223 | 307.418 | 6.229581 | 6.280516 | 7.470675 | 6.660257 | 0.5920229 | 305.9996 | 306.0479 | 307.176
588 | 6.203567 | 5.416857 | 7.688932 | 6.436452 | 0.572129 | 305.9749 | 305.2292 | 307.3829 | 6.192814 | 6.408076 | 7.611017 | 6.737302 | 0.5988713 | 305.9648 | 306.1688 | 307.309
589 | 6.041492 | 5.484662 | 7.726182 | 6.417445 | 0.5704396 | 305.8213 | 305.2935 | 307.4182 | 6.177005 | 6.221146 | 7.639543 | 6.679231 | 0.5937095 | 305.9498 | 305.9916 | 307.3361
590 | 5.970275 | 5.634663 | 7.92026 | 6.508399 | 0.5785244 | 305.7538 | 305.4357 | 307.6021 | 6.151635 | 6.162485 | 7.523605 | 6.612575 | 0.5877844 | 305.9257 | 305.936 | 307.2262
591 | 5.883571 | 5.564958 | 8.031755 | 6.493428 | 0.5771936 | 305.6716 | 305.3696 | 307.7078 | 6.179452 | 6.2517 | 7.51005 | 6.647068 | 0.5908505 | 305.9521 | 306.0206 | 307.2133
592 | 5.944035 | 5.45752 | 8.042895 | 6.481483 | 0.5761318 | 305.7289 | 305.2678 | 307.7184 | 6.142362 | 6.14101 | 7.396012 | 6.559795 | 0.5830929 | 305.9169 | 305.9156 | 307.1052
593 | 6.076489 | 5.400662 | 7.857832 | 6.444994 | 0.5728884 | 305.8545 | 305.2139 | 307.543 | 6.157462 | 6.227521 | 7.485775 | 6.623586 | 0.5887632 | 305.9312 | 305.9977 | 307.1903
594 | 6.088112 | 5.346154 | 7.813917 | 6.416061 | 0.5703165 | 305.8655 | 305.1622 | 307.5013 | 6.173625 | 6.255982 | 7.369579 | 6.599729 | 0.5866425 | 305.9466 | 306.0246 | 307.0802
595 | 6.112645 | 5.343578 | 7.69389 | 6.383371 | 0.5674108 | 305.8888 | 305.1598 | 307.3876 | 6.086406 | 6.114545 | 7.392792 | 6.531248 | 0.5805553 | 305.8639 | 305.8906 | 307.1022
596 | 6.217154 | 5.382632 | 7.61385 | 6.404545 | 0.5692929 | 305.9878 | 305.1968 | 307.3117 | 5.997738 | 6.065961 | 7.31388 | 6.459193 | 0.5741505 | 305.7798 | 305.8445 | 307.0274
597 | 6.314676 | 5.463702 | 7.631848 | 6.470075 | 0.5751178 | 306.0803 | 305.2737 | 307.3288 | 6.124526 | 6.278487 | 7.255863 | 6.552959 | 0.5824852 | 305.9 | 306.046 | 306.9724
598 | 6.282769 | 5.528448 | 7.727953 | 6.513057 | 0.5789384 | 306.05 | 305.335 | 307.4199 | 6.307238 | 6.137372 | 7.336932 | 6.593848 | 0.5861198 | 306.0732 | 305.9122 | 307.0492
599 | 6.241043 | 5.448699 | 7.731849 | 6.473864 | 0.5754545 | 306.0105 | 305.2594 | 307.4236 | 6.204147 | 6.151667 | 7.595273 | 6.650362 | 0.5911433 | 305.9755 | 305.9258 | 307.2941
600 | 6.199639 | 5.553143 | 7.770999 | 6.507927 | 0.5784824 | 305.9712 | 305.3584 | 307.4607 | 6.159008 | 6.315416 | 7.672898 | 6.715774 | 0.5969577 | 305.9327 | 306.081 | 307.3677
601 | 6.132575 | 5.634405 | 7.736517 | 6.501166 | 0.5778814 | 305.9077 | 305.4355 | 307.428 | 6.236826 | 6.390562 | 7.552453 | 6.726613 | 0.5979212 | 306.0065 | 306.1522 | 307.2535
602 | 6.108009 | 5.545029 | 7.585969 | 6.413002 | 0.5700447 | 305.8844 | 305.3507 | 307.2853 | 6.103148 | 6.405694 | 7.377338 | 6.628727 | 0.5892201 | 305.8798 | 306.1665 | 307.0875
603 | 5.996064 | 5.443837 | 7.576567 | 6.338823 | 0.5634509 | 305.7783 | 305.2548 | 307.2764 | 6.150025 | 6.44742 | 7.368162 | 6.655202 | 0.5915735 | 305.9242 | 306.2061 | 307.0788
604 | 6.041009 | 5.333759 | 7.673638 | 6.349469 | 0.5643972 | 305.8209 | 305.1505 | 307.3684 | 6.054177 | 6.507884 | 7.456283 | 6.672781 | 0.5931361 | 305.8333 | 306.2634 | 307.1624
605 | 6.080224 | 5.32571 | 7.676633 | 6.360855 | 0.5654094 | 305.858 | 305.1429 | 307.3712 | 5.903307 | 6.382513 | 7.47676 | 6.587526 | 0.5855579 | 305.6903 | 306.1446 | 307.1818
606 | 5.980803 | 5.525164 | 7.642762 | 6.38291 | 0.5673698 | 305.7638 | 305.3319 | 307.3391 | 5.967602 | 6.320406 | 7.427307 | 6.571772 | 0.5841575 | 305.7513 | 306.0857 | 307.1349
607 | 5.908941 | 5.550663 | 7.608763 | 6.356123 | 0.5649887 | 305.6957 | 305.3561 | 307.3069 | 6.107011 | 6.376202 | 7.403481 | 6.628898 | 0.5892354 | 305.8834 | 306.1386 | 307.1123
608 | 5.959585 | 5.443322 | 7.618165 | 6.340357 | 0.5635873 | 305.7437 | 305.2543 | 307.3158 | 6.041492 | 6.425688 | 7.439702 | 6.635627 | 0.5898335 | 305.8213 | 306.1855 | 307.1466
609 | 5.931993 | 5.553143 | 7.898109 | 6.461082 | 0.5743184 | 305.7175 | 305.3584 | 307.5811 | 6.113708 | 6.379164 | 7.40757 | 6.633481 | 0.5896427 | 305.8898 | 306.1414 | 307.1162
610 | 6.075749 | 5.684277 | 7.92377 | 6.561265 | 0.5832236 | 305.8538 | 305.4827 | 307.6055 | 6.174204 | 6.338114 | 7.381234 | 6.631184 | 0.5894386 | 305.9471 | 306.1025 | 307.0912
611 | 6.072078 | 5.679254 | 7.821257 | 6.524197 | 0.5799286 | 305.8503 | 305.478 | 307.5083 | 6.224301 | 6.403311 | 7.479303 | 6.702305 | 0.5957605 | 305.9946 | 306.1643 | 307.1842
612 | 6.070404 | 5.590973 | 7.678436 | 6.446604 | 0.5730315 | 305.8487 | 305.3943 | 307.3729 | 6.162614 | 6.538663 | 7.478756 | 6.726678 | 0.5979269 | 305.9361 | 306.2926 | 307.1837
613 | 6.081963 | 5.548506 | 7.537578 | 6.389349 | 0.5679421 | 305.8597 | 305.354 | 307.2394 | 6.190592 | 6.502733 | 7.452516 | 6.71528 | 0.5969138 | 305.9626 | 306.2585 | 307.1588
614 | 6.088981 | 5.40327 | 7.682975 | 6.391742 | 0.5681549 | 305.8663 | 305.2164 | 307.3772 | 6.142298 | 6.422919 | 7.41504 | 6.660086 | 0.5920076 | 305.9169 | 306.1829 | 307.1233
615 | 6.022207 | 5.303527 | 7.711372 | 6.345702 | 0.5640624 | 305.803 | 305.1218 | 307.4041 | 6.004467 | 6.328906 | 7.537868 | 6.623747 | 0.5887775 | 305.7862 | 306.09375 | 307.2397
616 | 6.152086 | 5.22793 | 7.641088 | 6.340368 | 0.5635883 | 305.9261 | 305.0502 | 307.3375 | 6.000474 | 6.249382 | 7.791637 | 6.680498 | 0.593822 | 305.7824 | 306.0184 | 307.4802
617 | 6.253052 | 5.348762 | 7.686485 | 6.429433 | 0.5715052 | 306.0219 | 305.1647 | 307.3806 | 5.989689 | 6.246034 | 7.60915 | 6.614957 | 0.5879962 | 305.7722 | 306.0152 | 307.3073
618 | 6.227199 | 5.465408 | 7.770066 | 6.487558 | 0.5766718 | 305.9973 | 305.2753 | 307.4598 | 5.929579 | 6.296968 | 7.383874 | 6.536807 | 0.5810495 | 305.7152 | 306.0635 | 307.0937
619 | 6.183605 | 5.4496 | 7.846402 | 6.493203 | 0.5771736 | 305.956 | 305.2603 | 307.5321 | 6.091235 | 6.211713 | 7.287833 | 6.53026 | 0.5804676 | 305.8685 | 305.9827 | 307.0027
620 | 6.253568 | 5.43421 | 7.847401 | 6.511726 | 0.5788201 | 306.0223 | 305.2457 | 307.5331 | 6.248674 | 6.356466 | 7.241889 | 6.615676 | 0.5880601 | 306.0177 | 306.1199 | 306.9591
621 | 6.322338 | 5.491165 | 7.837645 | 6.550383 | 0.5822563 | 306.0875 | 305.2997 | 307.5238 | 6.110359 | 6.450253 | 7.271864 | 6.610826 | 0.5876289 | 305.8866 | 306.2088 | 306.9875
622 | 6.212357 | 5.552241 | 7.825507 | 6.530035 | 0.5804476 | 305.9833 | 305.3576 | 307.5123 | 7.13883 | 6.354406 | 7.463559 | 6.985598 | 0.6209421 | 306.8615 | 306.1179 | 307.1693
623 | 6.194262 | 5.544224 | 7.828823 | 6.522437 | 0.5797721 | 305.9661 | 305.35 | 307.5155 | 7.515878 | 6.306852 | 7.513978 | 7.112236 | 0.6321988 | 307.2188 | 306.0728 | 307.217
624 | 6.248384 | 5.745836 | 7.85809 | 6.617436 | 0.5882166 | 306.0174 | 305.5411 | 307.5432 | 7.79315 | 6.397452 | 7.385419 | 7.192007 | 0.6392895 | 307.4817 | 306.1587 | 307.0952
625 | 6.253181 | 5.925876 | 7.74711 | 6.642056 | 0.590405 | 306.022 | 305.7117 | 307.438 | 8.397051 | 6.365062 | 7.394563 | 7.385559 | 0.6564941 | 308.0541 | 306.128 | 307.1039
626 | 6.143811 | 5.847092 | 7.672383 | 6.554429 | 0.5826159 | 305.9183 | 305.6371 | 307.3671875 | 7.857671 | 6.171886 | 7.358632 | 7.129397 | 0.6337241 | 307.5428 | 305.9449 | 307.0698
627 | 6.145711 | 5.789622 | 7.784554 | 6.573296 | 0.584293 | 305.9201 | 305.5826 | 307.4735 | 6.9821 | 6.142362 | 7.342019 | 6.82216 | 0.6064143 | 306.7129 | 305.9169 | 307.054
628 | 6.154822 | 5.753209 | 7.922449 | 6.61016 | 0.5875698 | 305.9287 | 305.5481 | 307.6042 | 6.534929 | 6.201764 | 7.36285 | 6.699848 | 0.595542 | 306.289 | 305.9732 | 307.0738
629 | 6.297097 | 5.825392 | 7.747915 | 6.623468 | 0.5887527 | 306.0636 | 305.6165 | 307.4388 | 6.347644 | 6.207914 | 7.344949 | 6.633502 | 0.5896446 | 306.1115 | 305.9791 | 307.0568
630 | 6.414129 | 5.739364 | 7.664624 | 6.606039 | 0.5872035 | 306.1745 | 305.5349 | 307.3598 | 6.386344 | 6.229099 | 7.448395 | 6.687946 | 0.5944841 | 306.1482 | 305.9991 | 307.1549
631 | 6.213934 | 5.826551 | 7.832526 | 6.624337 | 0.58883 | 305.9848 | 305.6176 | 307.519 | 6.353794 | 6.303278 | 7.40448 | 6.687184 | 0.5944163 | 306.1173 | 306.0695 | 307.1133
632 | 6.100508 | 5.859295 | 7.960409 | 6.64007 | 0.5902285 | 305.8773 | 305.6486 | 307.6402 | 6.269376 | 6.315287 | 7.426534 | 6.670399 | 0.5929244 | 306.0373 | 306.0808 | 307.1342
633 | 6.194778 | 5.818567 | 7.798044 | 6.603796 | 0.5870041 | 305.9666 | 305.61 | 307.4863 | 6.220599 | 6.281192 | 7.390957 | 6.630916 | 0.5894147 | 305.9911 | 306.0485 | 307.1004
634 | 6.352603 | 5.791007 | 7.622833 | 6.588814 | 0.5856724 | 306.1162 | 305.5839 | 307.3202 | 6.243619 | 6.311681 | 7.591249 | 6.715516 | 0.5969348 | 306.0129 | 306.0774 | 307.2903
635 | 6.340207 | 5.812997 | 7.650168 | 6.601124 | 0.5867666 | 306.1045 | 305.6047 | 307.3461 | 6.212936 | 6.397162 | 7.479239 | 6.696446 | 0.5952396 | 305.9838 | 306.1584 | 307.1841
636 | 6.285796 | 5.867022 | 7.700554 | 6.617791 | 0.5882481 | 306.0529 | 305.6559 | 307.3939 | 6.202601 | 6.449835 | 7.452001 | 6.701479 | 0.595687 | 305.974 | 306.2084 | 307.1583
637 | 6.262454 | 5.799668 | 7.771965 | 6.611362 | 0.5876766 | 306.0308 | 305.5921 | 307.4616 | 6.248416 | 6.473563 | 7.418002 | 6.713327 | 0.5967402 | 306.0175 | 306.2309 | 307.1261
638 | 6.198577 | 5.809874 | 7.746112 | 6.584854 | 0.5853204 | 305.9702 | 305.6018 | 307.4371 | 6.152408 | 6.4914 | 7.34775 | 6.663852 | 0.5923424 | 305.9265 | 306.2478 | 307.0595
639 | 6.202698 | 5.7327 | 7.638513 | 6.524637 | 0.5799677 | 305.9741 | 305.5286 | 307.3351 | 6.098672 | 6.340819 | 7.219706 | 6.553066 | 0.5824947 | 305.8755 | 306.105 | 306.9381
640 | 6.060617 | 5.708295 | 7.709054 | 6.492655 | 0.5771249 | 305.8394 | 305.5055 | 307.4019 | 6.077262 | 6.311971 | 7.239249 | 6.542828 | 0.5815847 | 305.8552 | 306.0777 | 306.9566
641 | 6.17311 | 5.619241 | 7.867587 | 6.553313 | 0.5825167 | 305.9461 | 305.4211 | 307.5522 | 6.067668 | 6.418733 | 7.443308 | 6.643236 | 0.5905099 | 305.8461 | 306.1789 | 307.1501
642 | 6.264224 | 5.640716 | 7.999301 | 6.634747 | 0.5897553 | 306.0324 | 305.4414 | 307.6771 | 6.234314 | 6.438695 | 7.407313 | 6.693441 | 0.5949725 | 306.0041 | 306.1978 | 307.1159
643 | 6.21857 | 5.768341 | 7.976764 | 6.654559 | 0.5915163 | 305.9892 | 305.5624 | 307.6557 | 6.385443 | 6.222852 | 7.346398 | 6.651564 | 0.5912502 | 306.1473 | 305.9932 | 307.0582
644 | 6.142684 | 6.015607 | 7.937839 | 6.69871 | 0.5954409 | 305.9172 | 305.7968 | 307.6188 | 7.206699 | 6.229581 | 7.243338 | 6.893206 | 0.6127295 | 306.9258 | 305.9996 | 306.9605
645 | 6.113225 | 6.06477 | 8.095857 | 6.757951 | 0.6007067 | 305.8893 | 305.8434 | 307.7686 | 7.638963 | 6.428328 | 7.168676 | 7.078656 | 0.6292138 | 307.3355 | 306.188 | 306.8897
646 | 6.186374 | 6.09996 | 8.173965 | 6.8201 | 0.6062311 | 305.9586 | 305.8767 | 307.8426 | 7.895276 | 6.509011 | 7.121476 | 7.175254 | 0.6378004 | 307.5785 | 306.2645 | 306.845
647 | 6.243909 | 5.999058 | 8.16862 | 6.803862 | 0.6047878 | 306.0132 | 305.7811 | 307.8376 | 8.158929 | 6.405243 | 7.177562 | 7.247245 | 0.6441995 | 307.8284 | 306.1661 | 306.8982
648 | 6.266832 | 6.067829 | 8.132786 | 6.822482 | 0.6064429 | 306.0349 | 305.8463 | 307.8036 | 8.089257 | 6.434735 | 7.315425 | 7.279806 | 0.6470938 | 307.7623 | 306.1941 | 307.0288
649 | 6.228551 | 6.079226 | 8.110668 | 6.806148 | 0.604991 | 305.9986 | 305.8571 | 307.7826 | 8.063983 | 6.364064 | 7.260821 | 7.229623 | 0.6426331 | 307.7384 | 306.1271 | 306.9771
650 | 6.168634 | 6.019985 | 8.220327 | 6.802982 | 0.6047095 | 305.9418 | 305.8009 | 307.8866 | 8.04048 | 6.180193 | 7.134612 | 7.118428 | 0.6327492 | 307.7161 | 305.9528 | 306.8575
651 | 6.166091 | 5.840943 | 8.067171 | 6.691402 | 0.5947912 | 305.9394 | 305.6312 | 307.7414 | 8.062985 | 6.307625 | 7.21037 | 7.19366 | 0.6394364 | 307.7374 | 306.0736 | 306.9293
652 | 6.266575 | 5.88972 | 7.933976 | 6.696757 | 0.5952673 | 306.0347 | 305.6775 | 307.6151 | 8.131595 | 6.369988 | 7.250808 | 7.250797 | 0.6445153 | 307.8025 | 306.1327 | 306.9676
653 | 6.288017 | 6.017281 | 8.043925 | 6.783074 | 0.6029399 | 306.055 | 305.7984 | 307.7194 | 8.195279 | 6.243039 | 7.185772 | 7.20803 | 0.6407138 | 307.8628 | 306.0124 | 306.9059
654 | 6.31928 | 6.103309 | 8.203553 | 6.87538 | 0.6111449 | 306.0846 | 305.8799 | 307.8707 | 8.241512 | 6.200734 | 7.117516 | 7.186587 | 0.6388078 | 307.9066 | 305.9723 | 306.8412
655 | 6.235795 | 6.063933 | 8.274288 | 6.858005 | 0.6096005 | 306.0055 | 305.8426 | 307.9377 | 8.334398 | 6.138467 | 7.225309 | 7.232724 | 0.6429088 | 307.9947 | 305.9132 | 306.9434
656 | 6.110359 | 6.043424 | 8.089064 | 6.747616 | 0.5997881 | 305.8866 | 305.8232 | 307.7621 | 8.361958 | 6.181706 | 7.317132 | 7.286932 | 0.6477273 | 308.0208 | 305.9542 | 307.0305
657 | 6.266414 | 6.10392 | 7.931915 | 6.767416 | 0.6015481 | 306.0345 | 305.8805 | 307.6132 | 8.275576 | 6.276201 | 7.26623 | 7.272669 | 0.6464595 | 307.9389 | 306.0438 | 306.9822
658 | 6.387857 | 6.050668 | 7.89138 | 6.776635 | 0.6023676 | 306.1496 | 305.83 | 307.5748 | 8.306516 | 6.221339 | 7.369547 | 7.299134 | 0.6488119 | 307.9683 | 305.9918 | 307.0801
659 | 6.34523 | 6.139207 | 7.934716 | 6.806384 | 0.6050119 | 306.1092 | 305.9139 | 307.6158 | 8.430664 | 6.230966 | 7.336031 | 7.332554 | 0.6517825 | 308.0859375 | 306.0009 | 307.0484
660 | 6.3319 | 6.235827 | 8.142381 | 6.90337 | 0.6136328 | 306.0966 | 306.0055 | 307.8127 | 8.368043 | 6.167475 | 7.257601 | 7.264373 | 0.6457221 | 308.0266 | 305.9407 | 306.974
661 | 6.426492 | 6.279968 | 8.212471 | 6.972977 | 0.6198202 | 306.1862 | 306.0474 | 307.8791 | 8.274095 | 6.051666 | 7.187156 | 7.170972 | 0.6374198 | 307.9375 | 305.831 | 306.9073
662 | 6.436602 | 6.150122 | 8.076701 | 6.887808 | 0.6122496 | 306.1958 | 305.9243 | 307.7504 | 8.200816 | 6.027262 | 7.466843 | 7.23164 | 0.6428125 | 307.8681 | 305.8078 | 307.1724
663 | 6.405919 | 6.042716 | 7.882172 | 6.776936 | 0.6023943 | 306.1667 | 305.8225 | 307.566 | 8.07171 | 6.051602 | 7.551809 | 7.22504 | 0.6422258 | 307.7457 | 305.8309 | 307.2529
664 | 6.369731 | 6.037049 | 7.76646 | 6.724413 | 0.5977256 | 306.1324 | 305.8171 | 307.4564 | 8.150365 | 5.97021 | 7.593406 | 7.237994 | 0.6433772 | 307.8203 | 305.7538 | 307.2923
665 | 6.246967 | 6.002793 | 7.791154 | 6.680305 | 0.5938049 | 306.0161 | 305.7846 | 307.4798 | 8.651626 | 6.138499 | 7.490121 | 7.426748 | 0.6601554 | 308.2954 | 305.9133 | 307.1944
666 | 6.143715 | 5.972689 | 7.737322 | 6.617909 | 0.5882585 | 305.9182 | 305.7561 | 307.4287 | 8.556132 | 6.377619 | 7.39247 | 7.442074 | 0.6615177 | 308.2049 | 306.1399 | 307.1019
667 | 6.197257 | 6.09526 | 7.645177 | 6.645898 | 0.5907465 | 305.969 | 305.8723 | 307.3414 | 8.3683 | 6.375719 | 7.333423 | 7.359147 | 0.6541464 | 308.0268 | 306.1381 | 307.0459
668 | 6.342944 | 5.960036 | 7.700651 | 6.667877 | 0.5927002 | 306.1071 | 305.7441 | 307.394 | 8.461218 | 6.299576 | 7.209758 | 7.323517 | 0.6509793 | 308.1149 | 306.0659 | 306.9287
669 | 6.743173 | 5.975426 | 7.858605 | 6.859068 | 0.6096949 | 306.4864 | 305.7587 | 307.5437 | 8.593512 | 6.417091 | 7.1529 | 7.387834 | 0.6566964 | 308.2403 | 306.1773 | 306.8748
670 | 6.784416 | 6.007912 | 7.964626 | 6.918985 | 0.6150209 | 306.5255 | 305.7895 | 307.6442 | 8.039353 | 6.41429 | 7.194175 | 7.215939 | 0.6414168 | 307.715 | 306.1747 | 306.9139
671 | 6.708369 | 5.994711 | 7.923126 | 6.875402 | 0.6111468 | 306.4534 | 305.777 | 307.6049 | 7.316777 | 6.218216 | 7.111045 | 6.882013 | 0.6117345 | 307.0301 | 305.9888 | 306.8351
672 | 6.661427 | 5.834472 | 7.830755 | 6.775551 | 0.6022712 | 306.4089 | 305.6251 | 307.5173 | 6.843238 | 6.128904 | 7.157439 | 6.709861 | 0.5964321 | 306.5813 | 305.9042 | 306.8791
673 | 6.518605 | 5.842682 | 7.882333 | 6.747873 | 0.599811 | 306.2736 | 305.6329 | 307.5662 | 6.630422 | 6.019373 | 7.12138 | 6.590392 | 0.5858126 | 306.3795 | 305.8004 | 306.8449
674 | 6.412165 | 5.987757 | 7.882655 | 6.760859 | 0.6009653 | 306.1727 | 305.7704 | 307.5665 | 6.497742 | 5.858458 | 7.152481 | 6.502894 | 0.578035 | 306.2538 | 305.6478 | 306.8744
675 | 6.354953 | 5.996546 | 7.865784 | 6.739095 | 0.5990306 | 306.1184 | 305.7787 | 307.5505 | 6.275815 | 5.842843 | 7.093305 | 6.403987 | 0.5692433 | 306.0434 | 305.633 | 306.8183
676 | 6.214739 | 5.945258 | 7.910151 | 6.690049 | 0.594671 | 305.9855 | 305.7301 | 307.5926 | 5.63521 | 5.889173 | 6.99398 | 6.172788 | 0.5486922 | 305.4362 | 305.6769 | 306.7242
677 | 6.129387 | 5.935921 | 7.946983 | 6.670764 | 0.5929568 | 305.9046 | 305.7213 | 307.6275 | 6.830327 | 5.915412 | 7.039827 | 6.595189 | 0.586239 | 306.569 | 305.7018 | 306.7676
678 | 6.31899 | 6.055208 | 7.92055 | 6.764916 | 0.6013259 | 306.0844 | 305.8343 | 307.6024 | 7.462432 | 5.907363 | 7.096299 | 6.822032 | 0.6064028 | 307.1682 | 305.6942 | 306.8211
679 | 6.368024 | 5.955818 | 7.831335 | 6.718393 | 0.5971904 | 306.1308 | 305.7401 | 307.5179 | 7.759892 | 5.876133 | 7.219417 | 6.951814 | 0.617939 | 307.4501 | 305.6646 | 306.9378
680 | 6.161229 | 5.919598 | 7.774541 | 6.618456 | 0.5883072 | 305.9348 | 305.7058 | 307.464 | 7.925508 | 5.942554 | 7.064876 | 6.977646 | 0.6202352 | 307.6071 | 305.7275 | 306.7914
681 | 6.132832 | 5.97182 | 7.824767 | 6.64314 | 0.5905013 | 305.9079 | 305.7553 | 307.5116 | 8.052167 | 6.072368 | 6.982422 | 7.035652 | 0.6253913 | 307.7272 | 305.8506 | 306.7132
682 | 6.261166 | 6.087275 | 7.708056 | 6.685499 | 0.5942666 | 306.0295 | 305.8647 | 307.401 | 8.059862 | 6.047159 | 6.989537 | 7.032186 | 0.6250832 | 307.7345 | 305.8267 | 306.7199
683 | 6.277425 | 6.132897 | 7.741701 | 6.717341 | 0.597097 | 306.045 | 305.908 | 307.4329 | 8.075735 | 6.129516 | 7.113524 | 7.106258 | 0.6316674 | 307.7495 | 305.9048 | 306.8375
684 | 6.091267 | 6.090527 | 7.639543 | 6.607112 | 0.5872989 | 305.8685 | 305.8678 | 307.3361 | 8.095471 | 6.114931 | 7.278851 | 7.163084 | 0.6367186 | 307.7682 | 305.8909 | 306.9942
685 | 6.175363 | 6.224623 | 7.543695 | 6.647894 | 0.5909239 | 305.9482 | 305.9949 | 307.2452 | 8.102007 | 6.062098 | 7.299617 | 7.154574 | 0.6359621 | 307.7744 | 305.8409 | 307.0139
686 | 6.205467 | 6.208557 | 7.566973 | 6.660332 | 0.5920295 | 305.9767 | 305.9797 | 307.2673 | 8.321745 | 6.053469 | 7.359276 | 7.24483 | 0.6439849 | 307.9827 | 305.8327 | 307.0704
687 | 6.130675 | 6.124011 | 7.617971 | 6.624219 | 0.5888195 | 305.9059 | 305.8995 | 307.3156 | 8.394444 | 6.164288 | 7.094947 | 7.217893 | 0.6415905 | 308.0516 | 305.9377 | 306.8199
688 | 6.25228 | 6.186503 | 7.576406 | 6.67173 | 0.5930426 | 306.0211 | 305.9588 | 307.2762 | 8.33678 | 6.124397 | 6.890759 | 7.117312 | 0.63265 | 307.9969 | 305.8999 | 306.6263
689 | 6.35022 | 6.290722 | 7.687773 | 6.776238 | 0.6023323 | 306.114 | 306.0576 | 307.3818 | 8.469074 | 6.000056 | 6.926594 | 7.131908 | 0.6339474 | 308.1223 | 305.782 | 306.6603
690 | 6.457143 | 6.343652 | 7.73407 | 6.844955 | 0.6084405 | 306.2153 | 306.1077 | 307.4257 | 8.336136 | 6.000732 | 7.061237 | 7.132702 | 0.634018 | 307.9963 | 305.7827 | 306.7879
691 | 6.491367 | 6.422404 | 7.813208 | 6.908993 | 0.6141327 | 306.2477 | 306.1824 | 307.5007 | 8.279826 | 6.134764 | 6.938571 | 7.11772 | 0.6326862 | 307.943 | 305.9097 | 306.6716
692 | 6.2687 | 6.32559 | 7.920807 | 6.838366 | 0.6078547 | 306.0367 | 306.0906 | 307.6027 | 8.161924 | 6.004853 | 6.873792 | 7.013523 | 0.6234243 | 307.8312 | 305.7866 | 306.6102
693 | 6.225042 | 6.228197 | 7.900814 | 6.784684 | 0.603083 | 305.9953 | 305.9983 | 307.5837 | 8.362924 | 6.20566 | 6.897553 | 7.155379 | 0.6360337 | 308.0217 | 305.9769 | 306.6328
694 | 6.178132 | 6.241462 | 7.942765 | 6.787453 | 0.6033292 | 305.9508 | 306.0109 | 307.6235 | 8.252974 | 6.284701 | 7.048617 | 7.195431 | 0.6395938 | 307.9175 | 306.0518 | 306.7759
695 | 6.200927 | 6.235988 | 7.95764 | 6.798185 | 0.6042831 | 305.9724 | 306.0057 | 307.6376 | 8.336104 | 6.045034 | 7.008275 | 7.129804 | 0.6337604 | 307.9963 | 305.8247 | 306.7377
696 | 6.138789 | 6.309492 | 8.114917 | 6.854399 | 0.6092799 | 305.9135 | 306.0753 | 307.7867 | 8.246535 | 5.851793 | 6.954475 | 7.017601 | 0.6237868 | 307.9114 | 305.6415 | 306.6867
697 | 6.209845 | 6.293813 | 8.185298 | 6.896319 | 0.6130061 | 305.9809 | 306.0605 | 307.8534 | 8.069746 | 5.860969 | 7.067548 | 6.999421 | 0.6221708 | 307.7438 | 305.6502 | 306.7939
698 | 6.365803 | 6.207978 | 8.195472 | 6.923084 | 0.6153853 | 306.1287 | 305.9791 | 307.863 | 7.744051 | 5.830672 | 7.079042 | 6.884589 | 0.6119634 | 307.4351 | 305.6215 | 306.8048
699 | 6.312744 | 6.236021 | 8.307289 | 6.952018 | 0.6179571 | 306.0784 | 306.0057 | 307.969 | 8.195633 | 5.852437 | 7.081746 | 7.043272 | 0.6260686 | 307.8632 | 305.6421 | 306.8073
700 | 6.292879 | 6.196902 | 8.268879 | 6.919553 | 0.6150714 | 306.0596 | 305.9686 | 307.9326 | 8.217462 | 6.129259 | 7.107471 | 7.151397 | 0.6356797 | 307.8839 | 305.9045 | 306.8317
701 | 6.170534 | 6.219053 | 8.273483 | 6.88769 | 0.6122391 | 305.9436 | 305.9896 | 307.937 | 8.090448 | 6.1913 | 6.906825 | 7.062858 | 0.6278096 | 307.7635 | 305.9633 | 306.6415
702 | 6.257978 | 6.314482 | 8.303586 | 6.958682 | 0.6185495 | 306.0265 | 306.0801 | 307.9655 | 8.071292 | 5.967795 | 6.736251 | 6.925113 | 0.6155656 | 307.7453 | 305.7515 | 306.4799
703 | 6.385797 | 6.385185 | 8.298081 | 7.023021 | 0.6242685 | 306.1477 | 306.1471 | 307.9603 | 8.221808 | 5.866893 | 6.775916 | 6.954872 | 0.6182109 | 307.888 | 305.6558 | 306.5175
704 | 6.405887 | 6.195003 | 8.302073 | 6.967654 | 0.6193471 | 306.1667 | 305.9668 | 307.9641 | 8.202523 | 5.828097 | 6.864037 | 6.964885 | 0.6191009 | 307.8697 | 305.619 | 306.601
705 | 6.588052 | 6.142717 | 8.253071 | 6.994613 | 0.6217434 | 306.3394 | 305.9173 | 307.9176 | 8.121035 | 5.947512 | 6.947006 | 7.005184 | 0.622683 | 307.7924 | 305.7322 | 306.6796
706 | 6.597003 | 6.145904 | 8.180469 | 6.974458 | 0.6199519 | 306.3479 | 305.9203 | 307.8488 | 8.153231 | 6.005207 | 6.820508 | 6.992982 | 0.6215984 | 307.823 | 305.7869 | 306.5597
707 | 6.449352 | 6.079451 | 8.126057 | 6.884953 | 0.6119959 | 306.2079 | 305.8573 | 307.7972 | 8.167011 | 6.069149 | 6.721151 | 6.98577 | 0.6209573 | 307.836 | 305.8475 | 306.4655
708 | 6.176233 | 6.035665 | 8.254552 | 6.82215 | 0.6064133 | 305.949 | 305.8158 | 307.919 | 8.192928 | 6.173593 | 6.752767 | 7.039763 | 0.6257567 | 307.8606 | 305.9465 | 306.4955
709 | 6.232962 | 6.057268 | 8.32725 | 6.872494 | 0.6108883 | 306.0028 | 305.8363 | 307.9879 | 6.907469 | 6.194295 | 6.901481 | 6.667748 | 0.5926887 | 306.6422 | 305.9662 | 306.6365
710 | 6.288854 | 6.031994 | 8.293799 | 6.871549 | 0.6108044 | 306.0558 | 305.8123 | 307.9562 | 8.197822 | 6.091364 | 6.999421 | 7.096202 | 0.6307735 | 307.8652 | 305.8686 | 306.7293
711 | 6.236375 | 6.077037 | 8.379215 | 6.897542 | 0.6131149 | 306.006 | 305.855 | 308.0372 | 8.497406 | 6.200251 | 7.024663 | 7.240773 | 0.6436243 | 308.1492 | 305.9718 | 306.7532
712 | 6.047159 | 5.928677 | 8.542095 | 6.83931 | 0.6079387 | 305.8267 | 305.7144 | 308.1916 | 8.4872 | 6.253052 | 7.297363 | 7.345872 | 0.6529664 | 308.1395 | 306.0219 | 307.0117
713 | 5.874041 | 5.842295 | 8.443349 | 6.719895 | 0.597324 | 305.6626 | 305.6325 | 308.098 | 8.638586 | 6.122755 | 7.174503 | 7.311948 | 0.6499509 | 308.283 | 305.8983 | 306.8953
714 | 5.883152 | 6.037403 | 8.285975 | 6.73551 | 0.598712 | 305.6712 | 305.8174 | 307.9488 | 8.663506 | 6.193039 | 6.963426 | 7.273324 | 0.6465177 | 308.3066 | 305.965 | 306.6952
715 | 5.971337 | 5.91757 | 8.257256 | 6.715388 | 0.5969233 | 305.7548 | 305.7039 | 307.9216 | 8.593673 | 6.261874 | 6.864005 | 7.23985 | 0.6435423 | 308.2404 | 306.0302 | 306.601
716 | 5.955497 | 5.870982 | 8.321487 | 6.715989 | 0.5969768 | 305.7398 | 305.6597 | 307.9825 | 8.566113 | 6.264901 | 6.910302 | 7.247105 | 0.6441871 | 308.2143 | 306.0331 | 306.6448
717 | 5.953468 | 5.998639 | 8.424225 | 6.792111 | 0.6037432 | 305.7379 | 305.7807 | 308.0798 | 8.6316 | 6.355822 | 6.880907 | 7.289443 | 0.6479505 | 308.2764 | 306.1193 | 306.617
718 | 6.049445 | 5.963578 | 8.53514 | 6.849388 | 0.6088344 | 305.8289 | 305.7475 | 308.185 | 8.595379 | 6.469603 | 6.839471 | 7.301484375 | 0.6490208 | 308.2421 | 306.2271 | 306.5777
719 | 6.115125 | 6.044003 | 8.381951 | 6.847026 | 0.6086246 | 305.8911 | 305.8237 | 308.0398 | 8.601142 | 6.387922 | 6.746489 | 7.245184 | 0.6440164 | 308.2475 | 306.1497 | 306.4896
720 | 6.290432 | 6.096515 | 8.244861 | 6.877269 | 0.6113128 | 306.0573 | 305.8735 | 307.9098 | 9.095963 | 6.295165 | 6.819316 | 7.403481 | 0.6580872 | 308.7166 | 306.0618 | 306.5586
721 | 6.332416 | 6.126458 | 8.161119 | 6.873331 | 0.6109627 | 306.0971 | 305.9019 | 307.8304 | 8.761961 | 6.252827 | 6.924726 | 7.313172 | 0.6500597 | 308.4 | 306.0216 | 306.6585
722 | 6.232994 | 5.958201 | 8.209831 | 6.800342 | 0.6044749 | 306.0028 | 305.7424 | 307.8766 | 8.618013 | 6.159941 | 6.852672 | 7.210209 | 0.6409074 | 308.2635 | 305.9336 | 306.5902
723 | 6.2168 | 5.934312 | 8.293058 | 6.814723 | 0.6057532 | 305.9875 | 305.7197 | 307.9555 | 8.555778 | 6.080739 | 6.860688 | 7.165735 | 0.6369542 | 308.2045 | 305.8585 | 306.5978
724 | 6.183766 | 5.851568 | 8.24808 | 6.761138 | 0.6009901 | 305.9562 | 305.6413 | 307.9129 | 8.629185 | 6.106142 | 6.953542 | 7.229623 | 0.6426331 | 308.2741 | 305.8826 | 306.6858
725 | 6.142169 | 5.794806 | 8.296213 | 6.744396 | 0.5995019 | 305.9167 | 305.5875 | 307.9585 | 8.694028 | 6.200863 | 6.855279 | 7.250057 | 0.6444495 | 308.3356 | 305.9724 | 306.5927
726 | 5.958201 | 5.82932 | 8.262408 | 6.68331 | 0.594072 | 305.7424 | 305.6202 | 307.9265 | 8.7184 | 6.259685 | 6.906696 | 7.294927 | 0.648438 | 308.3587 | 306.0281 | 306.6414
727 | 6.01873 | 5.924781 | 8.209767 | 6.717759 | 0.5971342 | 305.7997 | 305.7107 | 307.8766 | 8.781408 | 6.263484 | 6.981842 | 7.342245 | 0.652644 | 308.4184 | 306.0317 | 306.7126
728 | 6.207109 | 5.89793 | 8.155291 | 6.753443 | 0.6003061 | 305.9783 | 305.6852 | 307.8249 | 8.727705 | 6.25463 | 6.976401 | 7.319579 | 0.6506292 | 308.3675 | 306.0233 | 306.7075
729 | 6.116831 | 5.816732 | 8.072805 | 6.668789 | 0.5927813 | 305.8927 | 305.6083 | 307.7467 | 8.643319 | 6.313839 | 6.900676 | 7.285944 | 0.6476395 | 308.2875 | 306.0795 | 306.6357
730 | 6.020661 | 5.883216 | 8.016172 | 6.640017 | 0.5902237 | 305.8016 | 305.6713 | 307.6931 | 8.744382 | 6.265544 | 6.927205 | 7.312377 | 0.6499891 | 308.3833 | 306.0337 | 306.6609
731 | 6.211101 | 5.957364 | 8.0069 | 6.725122 | 0.5977886 | 305.9821 | 305.7416 | 307.6843 | 9.010869 | 6.179903 | 7.127915 | 7.439562 | 0.6612944 | 308.6359 | 305.9525 | 306.8511
732 | 6.152279 | 5.829835 | 7.955644 | 6.645919 | 0.5907484 | 305.9263 | 305.6207 | 307.6357 | 8.760899 | 6.147031 | 7.090085 | 7.332672 | 0.651793 | 308.399 | 305.9214 | 306.8152
733 | 6.084184 | 5.769242 | 8.036906 | 6.630111 | 0.5893432 | 305.8618 | 305.5633 | 307.7127 | 8.764859 | 6.291044 | 7.128173 | 7.394692 | 0.6573059 | 308.4027 | 306.0579 | 306.8513
734 | 6.123914 | 5.83518 | 8.006352 | 6.655149 | 0.5915688 | 305.8994 | 305.6258 | 307.6837 | 8.670879 | 6.286053 | 7.24585 | 7.400927 | 0.6578602 | 308.3136 | 306.0531 | 306.9629
735 | 6.133605 | 5.915477 | 7.997241 | 6.682108 | 0.5939651 | 305.9086 | 305.7019 | 307.6751 | 8.502526 | 6.143296 | 7.249939 | 7.298587 | 0.6487633 | 308.1541 | 305.9178 | 306.9668
736 | 6.088305 | 5.954595 | 7.902585 | 6.648495 | 0.5909773 | 305.8657 | 305.739 | 307.5854 | 8.472487 | 6.132607 | 7.218644 | 7.274579 | 0.6466293 | 308.1256 | 305.9077 | 306.9371
737 | 6.09233 | 5.989109 | 7.794535 | 6.625325 | 0.5889177 | 305.8695 | 305.7717 | 307.483 | 8.467174 | 6.148898 | 7.172249 | 7.262774 | 0.6455799 | 308.1205 | 305.9231 | 306.8931
738 | 6.052535 | 6.146709 | 7.713755 | 6.637666 | 0.5900148 | 305.8318 | 305.9211 | 307.4064 | 8.595411 | 6.010455 | 7.198296 | 7.268054 | 0.6460493 | 308.2421 | 305.7919 | 306.9178
739 | 6.171629 | 6.076521 | 7.811502 | 6.686551 | 0.5943601 | 305.9447 | 305.8545 | 307.4991 | 8.511347 | 5.984248 | 7.111045 | 7.202213 | 0.6401967 | 308.1624 | 305.7671 | 306.8351
740 | 6.306884 | 6.010648 | 7.868811 | 6.728781 | 0.5981139 | 306.0729 | 305.7921 | 307.5534 | 8.345699 | 6.010681 | 7.119866 | 7.158749 | 0.6363332 | 308.0054 | 305.7921 | 306.8435
741 | 6.280709 | 5.995709 | 7.881947 | 6.719455 | 0.5972849 | 306.0481 | 305.7779 | 307.5658 | 8.525546 | 5.928065 | 7.120832 | 7.191481 | 0.6392428 | 308.1759 | 305.7138 | 306.8444
742 | 6.263774 | 5.913062 | 7.910601 | 6.695812 | 0.5951833 | 306.032 | 305.6996 | 307.593 | 8.340805 | 5.866829 | 7.234162 | 7.147265 | 0.6353125 | 308.0008 | 305.6558 | 306.9518
743 | 6.357979 | 5.944035 | 7.961696 | 6.75457 | 0.6004062 | 306.1213 | 305.7289 | 307.6414 | 8.333078 | 5.902888 | 7.365973 | 7.200646 | 0.6400575 | 307.9934 | 305.6899 | 307.0768
744 | 6.288629 | 6.13016 | 8.123997 | 6.847595 | 0.6086751 | 306.0556 | 305.9054 | 307.7953 | 8.286812 | 5.809842 | 7.398073 | 7.164909 | 0.6368808 | 307.9496 | 305.6017 | 307.1072
745 | 6.183509 | 6.104178 | 8.322357 | 6.870014 | 0.610668 | 305.9559 | 305.8807 | 307.9833 | 8.419685 | 5.869887 | 7.308213 | 7.199262 | 0.6399344 | 308.0755 | 305.6587 | 307.022
746 | 6.221178 | 6.153663 | 8.449949 | 6.941597 | 0.6170308 | 305.9916 | 305.9276 | 308.1042 | 8.465951 | 5.894066 | 7.417068 | 7.259029 | 0.645247 | 308.1194 | 305.6816 | 307.1252
747 | 6.16168 | 6.255113 | 8.460059 | 6.958951 | 0.6185734 | 305.9352 | 306.0238 | 308.1138 | 8.371488 | 5.861291 | 7.440539 | 7.224439 | 0.6421724 | 308.0298 | 305.6505 | 307.1474
748 | 6.134764 | 6.024106 | 8.337585 | 6.832152 | 0.6073024 | 305.9097 | 305.8048 | 307.9977 | 8.336555 | 5.875071 | 7.358117 | 7.189914 | 0.6391035 | 307.9967 | 305.6636 | 307.0693
749 | 6.209459 | 5.945677 | 8.233077 | 6.796071 | 0.6040952 | 305.9805 | 305.7305 | 307.8987 | 8.411604 | 5.946127 | 7.38323 | 7.246987 | 0.6441766 | 308.0679 | 305.7309 | 307.0931
750 | 6.21519 | 6.208461 | 8.172516 | 6.865389 | 0.6102568 | 305.986 | 305.9796 | 307.8412 | 8.39116 | 6.148608 | 7.361981 | 7.300583 | 0.6489407 | 308.0485 | 305.9229 | 307.073
751 | 6.231417 | 6.100282 | 8.096308 | 6.809336 | 0.6052743 | 306.0013 | 305.877 | 307.769 | 8.297244 | 6.340819 | 7.195141 | 7.277734 | 0.6469097 | 307.9595 | 306.105 | 306.9148
752 | 6.273014 | 6.223207 | 8.129212 | 6.875144 | 0.6111239 | 306.0408 | 305.9936 | 307.8002 | 8.247919 | 6.411232 | 7.270705 | 7.309952 | 0.6497735 | 307.9127 | 306.1718 | 306.9865
753 | 6.354631 | 6.327973 | 8.257739 | 6.980114 | 0.6204546 | 306.1181 | 306.0929 | 307.922 | 8.386459 | 6.437343 | 7.453965 | 7.425922 | 0.660082 | 308.044 | 306.1965 | 307.1602
754 | 6.316446 | 6.392558 | 8.274932 | 6.994645 | 0.6217463 | 306.0819 | 306.1541 | 307.9383 | 8.531438 | 6.496036 | 7.4426 | 7.490024 | 0.6657799 | 308.1815 | 306.2522 | 307.1494
755 | 6.254984 | 6.414902 | 8.15381 | 6.941232 | 0.6169984 | 306.0237 | 306.1753 | 307.8235 | 8.538134 | 6.305789 | 7.269417 | 7.371114 | 0.6552101 | 308.1878 | 306.0718 | 306.9852
756 | 6.34861 | 6.41854 | 8.079244 | 6.948798 | 0.6176709 | 306.1124 | 306.1787 | 307.7528 | 8.548695 | 6.249446 | 7.250421 | 7.349521 | 0.6532907 | 308.1978 | 306.0184 | 306.9672
757 | 6.407014 | 6.346421 | 8.202555 | 6.98533 | 0.6209182 | 306.1678 | 306.1104 | 307.8697 | 8.56695 | 6.34127 | 7.242372 | 7.383531 | 0.6563138 | 308.2151 | 306.1055 | 306.9596
758 | 6.334219 | 6.351991 | 8.309961 | 6.998724 | 0.6221088 | 306.0988 | 306.1156 | 307.9715 | 8.39689 | 6.221951 | 7.079782 | 7.232875 | 0.6429222 | 308.0539 | 305.9924 | 306.8055
759 | 6.314708 | 6.356659 | 8.247275 | 6.972881 | 0.6198116 | 306.0803 | 306.1201 | 307.9121 | 8.31302 | 6.178422 | 6.960206 | 7.150549 | 0.6356044 | 307.9744 | 305.9511 | 306.6921
760 | 6.184958 | 6.289981 | 8.114016 | 6.862985 | 0.6100431 | 305.9573 | 306.0569 | 307.7858 | 8.317431 | 6.264643 | 6.975532 | 7.185868 | 0.6387439 | 307.9786 | 306.0328 | 306.7067
761 | 6.292525 | 6.339885 | 8.232691 | 6.955033 | 0.6182252 | 306.0593 | 306.1042 | 307.8983 | 8.340773 | 6.406273 | 7.024373 | 7.25714 | 0.6450791 | 308.0007 | 306.1671 | 306.753
762 | 6.25727 | 6.249221 | 8.34953 | 6.952007 | 0.6179562 | 306.0258 | 306.0182 | 308.009 | 8.311571 | 6.409396 | 6.891468 | 7.204145 | 0.6403684 | 307.9731 | 306.17 | 306.627
763 | 6.375977 | 6.190431 | 8.32168 | 6.962696 | 0.6189063 | 306.1384 | 305.9625 | 307.9826 | 8.463472 | 6.266897 | 6.829168 | 7.186512 | 0.6388011 | 308.117 | 306.035 | 306.5679
764 | 6.555116 | 6.178615 | 8.309607 | 7.014446 | 0.6235063 | 306.3082 | 305.9513 | 307.9712 | 8.702882 | 6.253374 | 6.91906 | 7.291772 | 0.6481575 | 308.344 | 306.0222 | 306.6531
765 | 6.461071 | 6.247354 | 8.298338 | 7.002254 | 0.6224226 | 306.219 | 306.0164 | 307.9605 | 8.469621 | 6.272724 | 6.878235 | 7.20686 | 0.6406098 | 308.1229 | 306.0405 | 306.6144
766 | 6.417671 | 6.1998 | 8.251686 | 6.956386 | 0.6183454 | 306.1779 | 305.9714 | 307.9163 | 8.366047 | 6.375751 | 6.758595 | 7.166798 | 0.6370487 | 308.0247 | 306.1382 | 306.501
767 | 6.61896 | 6.178583 | 8.141801 | 6.979781 | 0.620425 | 306.3687 | 305.9513 | 307.8121 | 8.586332 | 6.483318 | 6.82289 | 7.297514 | 0.6486679 | 308.2335 | 306.2401 | 306.562
768 | 6.615226 | 6.068891 | 7.868199 | 6.850772 | 0.6089575 | 306.3651 | 305.8473 | 307.5528 | 8.436492 | 6.499771 | 7.10013 | 7.345464 | 0.6529301 | 308.0915 | 306.2557 | 306.8248
769 | 6.539694 | 5.967055 | 7.576793 | 6.694514 | 0.5950679 | 306.2935 | 305.7508 | 307.2766 | 8.305196 | 6.378295 | 7.138894 | 7.274128 | 0.6465892 | 307.967 | 306.1406 | 306.8615
770 | 6.479197 | 6.069632 | 7.466618 | 6.671816 | 0.5930503 | 306.2362 | 305.848 | 307.1721 | 8.241416 | 6.308397 | 7.006955 | 7.185589 | 0.6387191 | 307.9066 | 306.0743 | 306.7365
771 | 6.271726 | 6.21519 | 7.718166 | 6.735027 | 0.5986691 | 306.0396 | 305.986 | 307.4106 | 8.315982 | 6.197063 | 6.944398 | 7.152481 | 0.6357761 | 307.9772 | 305.9688 | 306.6772
772 | 6.158171 | 6.057043 | 7.651649 | 6.622287 | 0.5886478 | 305.9319 | 305.8361 | 307.3475 | 8.267913 | 6.103856 | 7.082455 | 7.151408 | 0.6356807 | 307.9317 | 305.8804 | 306.808
773 | 6.249833 | 6.13045 | 7.508988 | 6.629757 | 0.5893117 | 306.0188 | 305.9056 | 307.2123 | 8.194764 | 6.196259 | 7.201966 | 7.197663 | 0.6397923 | 307.8623 | 305.968 | 306.9213
774 | 6.326105 | 6.219247 | 7.401324 | 6.648892 | 0.5910126 | 306.0911 | 305.9898 | 307.1103 | 8.169876 | 6.407175 | 7.241535 | 7.272862 | 0.6464766 | 307.8387 | 306.1679 | 306.9588
775 | 6.260393 | 6.138789 | 7.43645 | 6.611877 | 0.5877224 | 306.0288 | 305.9135 | 307.1436 | 8.256226 | 6.420955 | 7.338961 | 7.338714 | 0.6523301 | 307.9206 | 306.181 | 307.0511
776 | 6.266607 | 6.073076 | 7.660889 | 6.666857 | 0.5926095 | 306.0347 | 305.8513 | 307.3563 | 8.358384 | 6.505469 | 7.291053 | 7.384969 | 0.6564417 | 308.0174 | 306.2611 | 307.0057
777 | 6.295165 | 6.0611 | 7.750748 | 6.702337 | 0.5957633 | 306.0618 | 305.8399 | 307.4415 | 8.292672 | 6.6235 | 7.20451 | 7.373561 | 0.6554276 | 307.9551 | 306.373 | 306.9237
778 | 6.373498 | 6.139754 | 7.663883 | 6.725712 | 0.597841 | 306.136 | 305.9145 | 307.3591 | 8.260315 | 6.59623 | 7.247105 | 7.367883 | 0.654923 | 307.9245 | 306.3471 | 306.9641
779 | 6.319247 | 6.149188 | 7.765784 | 6.74474 | 0.5995324 | 306.0846 | 305.9234 | 307.4557 | 8.34322 | 6.458012 | 7.402644 | 7.401292 | 0.6578926 | 308.0031 | 306.2161 | 307.1115
780 | 6.310265 | 6.177617 | 7.82789 | 6.771924 | 0.6019488 | 306.0761 | 305.9503 | 307.5146 | 8.162149 | 6.403086 | 7.542375 | 7.369203 | 0.6550403 | 307.8314 | 306.1640625 | 307.244
781 | 6.312293 | 6.098511 | 7.832944 | 6.747916 | 0.5998148 | 306.078 | 305.8754 | 307.5194 | 7.970872 | 6.342557 | 7.525569 | 7.279666 | 0.6470814 | 307.6501 | 306.1067 | 307.228
782 | 6.331128 | 6.18074 | 7.696562 | 6.736143 | 0.5987683 | 306.0959 | 305.9533 | 307.3901 | 7.922321 | 6.283284 | 7.400874 | 7.20216 | 0.640192 | 307.6041 | 306.0505 | 307.1098
783 | 6.303471 | 6.2432 | 7.546207 | 6.697626 | 0.5953445 | 306.0696 | 306.0125 | 307.2476 | 7.891799 | 6.355114 | 7.271928 | 7.172947 | 0.6375953 | 307.5752 | 306.1186 | 306.9876
784 | 6.480904 | 6.173593 | 7.502935 | 6.719144 | 0.5972572 | 306.2378 | 305.9465 | 307.2066 | 7.879725 | 6.25463 | 7.079686 | 7.071347 | 0.6285642 | 307.5637 | 306.0233 | 306.8054
785 | 6.518992 | 6.047609 | 7.549362 | 6.705321 | 0.5960285 | 306.2739 | 305.8271 | 307.2506 | 7.91395 | 6.320246 | 7.109081 | 7.114425 | 0.6323934 | 307.5962 | 306.0855 | 306.8333
786 | 6.523209 | 5.961099 | 7.583264 | 6.689191 | 0.5945947 | 306.2779 | 305.7451 | 307.2827 | 8.237552 | 6.211004 | 7.141373 | 7.196643 | 0.6397016 | 307.9029 | 305.982 | 306.8639
787 | 6.686572 | 5.963288 | 7.526148 | 6.725336 | 0.5978077 | 306.4328 | 305.7472 | 307.2286 | 7.963403 | 5.962161 | 7.200228 | 7.041931 | 0.6259494 | 307.643 | 305.7461 | 306.9196
788 | 6.76381 | 6.220534 | 7.493437 | 6.825927 | 0.6067491 | 306.506 | 305.991 | 307.1976 | 7.230331 | 5.944614 | 7.113395 | 6.76278 | 0.601136 | 306.9482 | 305.7295 | 306.8373
789 | 6.640693 | 6.044519 | 7.600489 | 6.7619 | 0.6010578 | 306.3893 | 305.8242 | 307.299 | 6.927495 | 6.017635 | 7.135771 | 6.693634 | 0.5949897 | 306.6611 | 305.7987 | 306.8586
790 | 6.633642 | 5.807105 | 7.655705 | 6.698817 | 0.5954504 | 306.3826 | 305.5992 | 307.3514 | 6.576751 | 6.041009 | 7.202127 | 6.606629 | 0.5872559 | 306.3287 | 305.8209 | 306.9214
791 | 6.61896 | 5.793905 | 7.601487 | 6.671451 | 0.5930178 | 306.3687 | 305.5866 | 307.3 | 6.15933 | 5.919695 | 7.181232 | 6.420085 | 0.5706743 | 305.933 | 305.7059 | 306.9016
792 | 6.412745 | 5.661901 | 7.585196 | 6.55328 | 0.5825138 | 306.1732 | 305.4615 | 307.2845 | 6.052535 | 5.988176 | 7.165875 | 6.402195 | 0.569084 | 305.8318 | 305.7708 | 306.8871
793 | 6.384283 | 5.524166 | 7.549297 | 6.485916 | 0.5765258 | 306.1462 | 305.331 | 307.2505 | 6.031157 | 6.015896 | 7.087799 | 6.378284 | 0.5669586 | 305.8115 | 305.7971 | 306.8131
794 | 6.494426 | 5.550535 | 7.552646 | 6.532536 | 0.5806698 | 306.2506 | 305.356 | 307.2537 | 5.792166 | 6.190206 | 7.108244 | 6.363538 | 0.5656479 | 305.585 | 305.9623 | 306.8325
795 | 6.472114 | 5.745417 | 7.674154 | 6.630562 | 0.5893833 | 306.2295 | 305.5407 | 307.3689 | 5.622235 | 6.307271 | 7.18648 | 6.371995 | 0.5663996 | 305.4239 | 306.0732 | 306.9066
796 | 6.397258 | 5.737368 | 7.552581 | 6.562403 | 0.5833247 | 306.1585 | 305.5331 | 307.2536 | 5.656009 | 6.215641 | 7.242598 | 6.371416 | 0.5663481 | 305.4559 | 305.9864 | 306.9598
797 | 6.257817 | 5.716505 | 7.373539 | 6.449287 | 0.57327 | 306.0264 | 305.5133 | 307.0839 | 5.722429 | 6.119085 | 7.247749 | 6.363088 | 0.5656078 | 305.5189 | 305.8949 | 306.9647
798 | 6.260232 | 5.783248 | 7.320222 | 6.454567 | 0.5737393 | 306.0287 | 305.5765 | 307.0334 | 5.854691 | 6.109007 | 7.385387 | 6.449695 | 0.5733062 | 305.6443 | 305.8853 | 307.0952
799 | 6.234797 | 5.840879 | 7.399489 | 6.491722 | 0.5770419 | 306.0045 | 305.6312 | 307.1085 | 5.843583 | 6.223947 | 7.373346 | 6.480292 | 0.576026 | 305.6337 | 305.9943 | 307.0837
800 | 6.179227 | 5.832508 | 7.379302 | 6.463679 | 0.5745492 | 305.9519 | 305.6232 | 307.0894 | 5.82082 | 6.120952 | 7.207536 | 6.383103 | 0.5673869 | 305.6122 | 305.8966 | 306.9266
801 | 6.224881 | 5.879804 | 7.368613 | 6.491099 | 0.5769866 | 305.9951 | 305.6681 | 307.0793 | 5.924041 | 6.089529 | 7.098295 | 6.370622 | 0.5662775 | 305.71 | 305.8669 | 306.823
802 | 6.181448 | 6.021659 | 7.376888 | 6.526665 | 0.580148 | 305.954 | 305.8025 | 307.0871 | 5.989914 | 6.101667 | 7.014553 | 6.368711 | 0.5661077 | 305.7724 | 305.8784 | 306.7437
803 | 6.163869 | 6.053888 | 7.47911 | 6.565622 | 0.5836109 | 305.9373 | 305.8331 | 307.184 | 5.938368 | 6.075137 | 6.858821 | 6.290775 | 0.55918 | 305.7236 | 305.8532 | 306.596
804 | 6.281417 | 5.889527 | 7.644437 | 6.605127 | 0.5871224 | 306.0487 | 305.6773 | 307.3407 | 5.950828 | 6.038498 | 6.961301 | 6.316876 | 0.5615001 | 305.7354 | 305.8185 | 306.6932
805 | 6.425849 | 5.78563 | 7.694662 | 6.63538 | 0.5898116 | 306.1856 | 305.5788 | 307.3883 | 5.987403 | 6.024943 | 7.124052 | 6.378799 | 0.5670044 | 305.7701 | 305.8056 | 306.8474
806 | 6.34568 | 5.763833 | 7.823414 | 6.644309 | 0.5906053 | 306.1096 | 305.5581 | 307.5103 | 5.952019 | 5.992297 | 7.006633 | 6.316983 | 0.5615096 | 305.7365 | 305.7747 | 306.7361
807 | 6.241075 | 5.862031 | 7.823736 | 6.642281 | 0.590425 | 306.0105 | 305.6512 | 307.5107 | 5.915123 | 5.97314 | 6.966839 | 6.285034 | 0.5586697 | 305.7015 | 305.7565 | 306.6984
808 | 6.458882 | 5.847253 | 7.708732 | 6.671622 | 0.5930331 | 306.2169 | 305.6372 | 307.4016 | 6.004274 | 5.908072 | 7.072828 | 6.328391 | 0.5625237 | 305.786 | 305.6949 | 306.7989
809 | 6.642882 | 5.855335 | 7.705158 | 6.734458 | 0.5986185 | 306.3914 | 305.6449 | 307.3983 | 5.900377 | 5.982477 | 7.158019 | 6.346957 | 0.564174 | 305.6876 | 305.7654 | 306.8796
810 | 6.516352 | 5.826712 | 7.780658 | 6.707907 | 0.5962584 | 306.2714 | 305.6177 | 307.4698 | 5.985149 | 6.136696 | 6.990052 | 6.370632 | 0.5662784 | 305.7679 | 305.9116 | 306.7204
811 | 6.524562 | 5.828226 | 7.983493 | 6.77876 | 0.6025565 | 306.2792 | 305.6192 | 307.6621 | 6.206336 | 6.224108 | 7.052641 | 6.494362 | 0.5772766 | 305.9776 | 305.9944 | 306.7798
812 | 6.360072 | 5.852534 | 8.039257 | 6.750621 | 0.6000552 | 306.1233 | 305.6422 | 307.7149 | 6.379712 | 6.155853 | 7.237414 | 6.590993 | 0.585866 | 306.1419 | 305.9297 | 306.9549
813 | 6.153406 | 5.966057 | 7.945824 | 6.688429 | 0.594527 | 305.9274 | 305.7498 | 307.6264 | 6.370471 | 6.122336 | 7.276565 | 6.589791 | 0.5857592 | 306.1331 | 305.8979 | 306.992
814 | 6.14423 | 5.96625 | 7.868167 | 6.659549 | 0.5919599 | 305.9187 | 305.75 | 307.5528 | 6.280226 | 6.145453 | 7.116132 | 6.513937 | 0.5790166 | 306.0476 | 305.9199 | 306.8399
815 | 6.196838 | 6.013546 | 7.770033 | 6.660139 | 0.5920124 | 305.9686 | 305.7948 | 307.4597 | 6.142105 | 6.046193 | 7.114747 | 6.434348 | 0.5719421 | 305.9167 | 305.8258 | 306.8386
816 | 6.022754 | 6.196065 | 7.705094 | 6.641304 | 0.5903382 | 305.8036 | 305.9678 | 307.3982 | 5.998607 | 5.982026 | 7.089602 | 6.356745 | 0.565044 | 305.7807 | 305.765 | 306.8148
817 | 6.040365 | 6.08325 | 7.766138 | 6.629918 | 0.589326 | 305.8203 | 305.8609 | 307.4561 | 5.902824 | 6.050249 | 7.04031 | 6.331128 | 0.5627669 | 305.6899 | 305.8296 | 306.7681
818 | 6.084377 | 5.923494 | 7.65886 | 6.555577 | 0.582718 | 305.862 | 305.7095 | 307.3544 | 6.011968 | 6.145485 | 6.968159 | 6.375204 | 0.5666848 | 305.7933 | 305.9199 | 306.6997
819 | 6.091203 | 5.928742 | 7.602582 | 6.540842 | 0.5814082 | 305.8684 | 305.7144 | 307.301 | 6.099574 | 6.208944 | 7.000966 | 6.436495 | 0.5721329 | 305.8764 | 305.98 | 306.7308
820 | 6.167218 | 5.843326 | 7.729273 | 6.579939 | 0.5848834 | 305.9405 | 305.6335 | 307.4211 | 6.042587 | 6.200283 | 7.209243 | 6.484038 | 0.5763589 | 305.8224 | 305.9718 | 306.9282
821 | 6.210747 | 5.732893 | 7.656542 | 6.533394 | 0.5807461 | 305.9818 | 305.5288 | 307.3522 | 5.995194 | 6.123431 | 7.276371 | 6.464999 | 0.5746666 | 305.7774 | 305.899 | 306.9918
822 | 6.265544 | 5.770176 | 7.674798 | 6.570173 | 0.5840153 | 306.0337 | 305.5641 | 307.3695 | 6.113193 | 6.251443 | 7.141728 | 6.502121 | 0.5779663 | 305.8893 | 306.0203 | 306.8642
823 | 6.264836 | 5.865895 | 7.625666 | 6.585466 | 0.5853747 | 306.033 | 305.6549 | 307.3229 | 6.245776 | 6.50782 | 6.998165 | 6.58392 | 0.5852374 | 306.015 | 306.2633 | 306.7281
824 | 6.354084 | 6.025072 | 7.650071 | 6.676409 | 0.5934586 | 306.1176 | 305.8058 | 307.346 | 6.301604 | 6.751447 | 6.999164 | 6.684072 | 0.5941397 | 306.0679 | 306.4943 | 306.7291
825 | 6.463196 | 5.908619 | 7.475472 | 6.615762 | 0.5880678 | 306.221 | 305.6954 | 307.1805 | 6.21065 | 6.722213 | 7.136319 | 6.689727 | 0.5946424 | 305.9817 | 306.4666 | 306.8591
826 | 6.518638 | 5.848573 | 7.43381 | 6.60034 | 0.5866969 | 306.2736 | 305.6385 | 307.1411 | 6.165125 | 6.681485 | 6.962975 | 6.603195 | 0.5869507 | 305.9385 | 306.4279 | 306.6948
827 | 6.30096 | 5.797607 | 7.394853 | 6.497807 | 0.5775828 | 306.0673 | 305.5901 | 307.1041 | 6.02578 | 6.509687 | 6.890148 | 6.475205 | 0.5755738 | 305.8064 | 306.2651 | 306.6257
828 | 6.184797 | 5.739203 | 7.419934 | 6.447978 | 0.5731536 | 305.9572 | 305.5348 | 307.1279 | 6.07591 | 6.460331 | 6.917772 | 6.484671 | 0.5764152 | 305.8539 | 306.2183 | 306.6519
829 | 6.39201 | 5.831027 | 7.421898 | 6.548312 | 0.5820721 | 306.1536 | 305.6218 | 307.1298 | 6.184185 | 6.49008 | 6.85235 | 6.508871 | 0.5785663 | 305.9566 | 306.2465 | 306.5899
830 | 6.601317 | 5.939077 | 7.368291 | 6.636228 | 0.589887 | 306.352 | 305.7242 | 307.0789 | 6.253181 | 6.423691 | 6.902028 | 6.5263 | 0.5801156 | 306.022 | 306.1836 | 306.637
831 | 6.472629 | 6.002535 | 7.398233 | 6.624466 | 0.5888414 | 306.23 | 305.7844 | 307.1073 | 6.406048 | 6.285796 | 6.959337 | 6.550394 | 0.5822572 | 306.1669 | 306.0529 | 306.6913
832 | 6.389306 | 5.890203 | 7.268355 | 6.515955 | 0.579196 | 306.151 | 305.6779 | 306.9842 | 7.277112 | 6.14922 | 6.878589 | 6.768307 | 0.6016273 | 306.9925 | 305.9234 | 306.6148
833 | 6.237727 | 5.903146 | 7.171606 | 6.437493 | 0.5722216 | 306.0073 | 305.6902 | 306.8925 | 7.625666 | 6.118795 | 6.818866 | 6.854442 | 0.6092838 | 307.3229 | 305.8946 | 306.5582
834 | 6.077133 | 5.910551 | 7.251484 | 6.413056 | 0.5700494 | 305.8551 | 305.6972 | 306.9682 | 8.036134 | 6.329904 | 6.789052 | 7.051697 | 0.6268175 | 307.712 | 306.0947 | 306.5299
835 | 6.125717 | 6.009843 | 7.279784 | 6.471782 | 0.5752695 | 305.9012 | 305.7913 | 306.9951 | 8.319491 | 6.314418 | 6.829523 | 7.154477 | 0.6359535 | 307.9806 | 306.08 | 306.5683
836 | 6.263806 | 5.977358 | 7.175952 | 6.472372 | 0.5753219 | 306.032 | 305.7605 | 306.8966 | 8.185362 | 6.196581 | 6.739277 | 7.040407 | 0.6258139 | 307.8534 | 305.9683 | 306.4827
837 | 6.435507 | 5.943745 | 7.159757 | 6.513003 | 0.5789336 | 306.1948 | 305.7287 | 306.8813 | 8.153102 | 6.106303 | 6.675046 | 6.97815 | 0.62028 | 307.8228 | 305.8828 | 306.4218
838 | 6.48364 | 5.899089 | 7.215746 | 6.532825 | 0.5806956 | 306.2404 | 305.6863 | 306.9344 | 8.038709 | 6.155595 | 6.773566 | 6.98929 | 0.6212702 | 307.7144 | 305.9295 | 306.5152
839 | 6.371534 | 5.823911 | 7.598107 | 6.597851 | 0.5864756 | 306.1342 | 305.6151 | 307.2968 | 7.946339 | 6.19217 | 6.831229 | 6.989913 | 0.6213256 | 307.6269 | 305.9641 | 306.5699
840 | 6.4895 | 5.863384 | 7.622672 | 6.658519 | 0.5918683 | 306.246 | 305.6525 | 307.3201 | 7.911889 | 6.310072 | 7.076176 | 7.099379 | 0.6310559 | 307.5942 | 306.0759 | 306.8021
841 | 6.516674 | 5.854337 | 7.412142 | 6.594384 | 0.5861675 | 306.2717 | 305.6439 | 307.1205 | 7.940898 | 6.180546875 | 7.160337 | 7.093927 | 0.6305713 | 307.6217 | 305.953125 | 306.8818
842 | 6.422629 | 5.769597 | 7.272283 | 6.488169 | 0.5767262 | 306.1826 | 305.5636 | 306.9879 | 7.807542 | 6.198158 | 7.155443 | 7.053714 | 0.6269968 | 307.4953 | 305.9698 | 306.8772
843 | 6.261423 | 5.705269 | 7.281201 | 6.415964 | 0.5703079 | 306.0298 | 305.5026 | 306.9964 | 7.772126 | 6.208042 | 6.998262 | 6.99281 | 0.6215831 | 307.4617 | 305.9792 | 306.7282
844 | 6.136277 | 5.607135 | 7.295142 | 6.346185 | 0.5641053 | 305.9112 | 305.4096 | 307.0096 | 7.997337 | 6.028936 | 6.75692 | 6.927731 | 0.6157983 | 307.6752 | 305.8094 | 306.4995
845 | 6.181384 | 5.483889 | 7.259758 | 6.308344 | 0.5607417 | 305.9539 | 305.2928 | 306.9761 | 8.209187 | 5.892263 | 6.685477 | 6.928976 | 0.615909 | 307.876 | 305.6799 | 306.4317
846 | 6.296614 | 5.579286 | 7.33426 | 6.403386 | 0.5691899 | 306.0631 | 305.3832 | 307.0467 | 8.069779 | 5.914897 | 6.844526 | 6.943067 | 0.6171615 | 307.7439 | 305.7013 | 306.5825
847 | 6.336665 | 5.899218 | 7.409985 | 6.548623 | 0.5820998 | 306.1011 | 305.6865 | 307.1185 | 8.026024 | 5.99938 | 6.970284 | 6.998563 | 0.6220944 | 307.7024 | 305.7814 | 306.7017
848 | 6.175975 | 5.949122 | 7.308374 | 6.477824 | 0.5758066 | 305.9488 | 305.7338 | 307.0222 | 8.091736 | 6.033314 | 6.904314 | 7.009788 | 0.6230923 | 307.7647 | 305.8136 | 306.6392
849 | 6.107365 | 5.785147 | 7.303481 | 6.398664 | 0.5687702 | 305.8838 | 305.5783 | 307.0175 | 8.107867 | 6.075137 | 6.796393 | 6.993132 | 0.6216117 | 307.78 | 305.8532 | 306.5369
850 | 6.2951 | 5.842649 | 7.321543 | 6.486431 | 0.5765716 | 306.0617 | 305.6328 | 307.0346 | 8.139515 | 6.040397 | 6.681614 | 6.953842 | 0.6181193 | 307.81 | 305.8203 | 306.4281
851 | 6.389982 | 6.036276 | 7.407281 | 6.61118 | 0.5876604 | 306.1516 | 305.8164 | 307.1159 | 8.180147 | 5.896996 | 6.571342 | 6.882828 | 0.611807 | 307.8485 | 305.6844 | 306.3235
852 | 6.325526 | 5.898574 | 7.507893 | 6.577331 | 0.5846516 | 306.0905 | 305.6859 | 307.2113 | 8.259832 | 5.873493 | 6.429487 | 6.854271 | 0.6092685 | 307.924 | 305.6621 | 306.1891
853 | 6.309943 | 5.841877 | 7.61121 | 6.587677 | 0.5855713 | 306.0758 | 305.6321 | 307.3092 | 8.299723 | 5.807717 | 6.440079 | 6.849173 | 0.6088154 | 307.9618 | 305.5997 | 306.1991
854 | 6.331772 | 6.037629 | 7.563753 | 6.644385 | 0.590612 | 306.0965 | 305.8177 | 307.2642 | 8.194442 | 5.729319 | 6.429648 | 6.78447 | 0.603064 | 307.862 | 305.5254 | 306.1892
855 | 6.317026 | 6.056528 | 7.481525 | 6.618359 | 0.5882986 | 306.0825 | 305.8356 | 307.1863 | 8.12361 | 5.783409 | 6.534832 | 6.81395 | 0.6056845 | 307.7949 | 305.5767 | 306.2889
856 | 6.244166 | 5.894292 | 7.43043 | 6.522963 | 0.5798189 | 306.0134 | 305.6818 | 307.1378 | 8.024865 | 5.808747 | 6.543171 | 6.792261 | 0.6037565 | 307.7013 | 305.6007 | 306.2968
857 | 6.152665 | 5.898864 | 7.405059 | 6.485529 | 0.5764915 | 305.9267 | 305.6861 | 307.1138 | 8.484431 | 5.750891 | 6.724596 | 6.986639 | 0.6210346 | 308.1369 | 305.5459 | 306.4688
858 | 6.281288 | 5.791619 | 7.449232 | 6.50738 | 0.5784337 | 306.0486 | 305.5845 | 307.1557 | 7.714817 | 5.803789 | 6.816258 | 6.778288 | 0.6025145 | 307.4074 | 305.596 | 306.5557
859 | 6.192749 | 5.863223 | 7.368806 | 6.474926 | 0.575549 | 305.9647 | 305.6523 | 307.0794 | 7.56971 | 5.823428 | 6.61983 | 6.670989 | 0.5929768 | 307.2699 | 305.6146 | 306.3695
860 | 6.034892 | 5.702081 | 7.292952 | 6.343309 | 0.5638497 | 305.8151 | 305.4996 | 307.0075 | 7.606606 | 5.772784 | 6.590145 | 6.656512 | 0.5916899 | 307.3048 | 305.5666 | 306.3414
861 | 6.031544 | 5.427063 | 7.416134 | 6.29158 | 0.5592516 | 305.8119 | 305.2389 | 307.1243 | 7.591861 | 5.827195 | 6.716708 | 6.711921 | 0.5966152 | 307.2909 | 305.6182 | 306.4613
862 | 6.07166 | 5.331183 | 7.467358 | 6.290067 | 0.5591171 | 305.8499 | 305.148 | 307.1729 | 7.576406 | 5.907106 | 6.93548 | 6.806331 | 0.6050072 | 307.2762 | 305.6939 | 306.6687
863 | 6.074976 | 5.375581 | 7.411337 | 6.287298 | 0.558871 | 305.8531 | 305.1901 | 307.1198 | 7.642247 | 5.770112 | 6.946974 | 6.786444 | 0.6032395 | 307.3386 | 305.5641 | 306.6796
864 | 5.988272 | 5.354944 | 7.380204 | 6.24114 | 0.554768 | 305.7709 | 305.1706 | 307.0902 | 7.678661 | 5.794645 | 6.845653 | 6.772986 | 0.6020432 | 307.3731 | 305.5873 | 306.5836
865 | 5.919501 | 5.685919 | 7.34247 | 6.315963 | 0.561419 | 305.7057 | 305.4843 | 307.0545 | 7.698719 | 5.842553 | 6.78506 | 6.775444 | 0.6022617 | 307.3922 | 305.6328 | 306.5261
866 | 5.927422 | 5.875425 | 7.518679 | 6.440508 | 0.5724896 | 305.7132 | 305.6639 | 307.2215 | 7.84695 | 5.899926 | 6.669669 | 6.805515 | 0.6049347 | 307.5327 | 305.6871 | 306.4167
867 | 6.077745 | 5.948961 | 7.539445 | 6.52205 | 0.5797378 | 305.8557 | 305.7336 | 307.2412 | 7.986938 | 6.044486 | 6.509848 | 6.847091 | 0.6086303 | 307.6653 | 305.8242 | 306.2653
868 | 6.155756 | 5.952695 | 7.39334 | 6.500597 | 0.5778308 | 305.9296 | 305.7372 | 307.1027 | 7.966365 | 5.807556 | 6.530518 | 6.768146 | 0.601613 | 307.6458 | 305.5996 | 306.2849
869 | 6.004338 | 5.789526 | 7.343049 | 6.378971 | 0.5670197 | 305.7861 | 305.5825 | 307.055 | 7.857285 | 5.647702 | 6.639469 | 6.714819 | 0.5968728 | 307.5424 | 305.4481 | 306.3881
870 | 5.988433 | 5.673202 | 7.534165 | 6.3986 | 0.5687644 | 305.771 | 305.4722 | 307.2362 | 7.956577 | 5.847028 | 6.656179 | 6.819928 | 0.6062158 | 307.6366 | 305.637 | 306.404
871 | 6.185698 | 5.717568 | 7.56752 | 6.490262 | 0.5769122 | 305.958 | 305.5143 | 307.2678 | 8.011665 | 5.921497 | 6.548741 | 6.827301 | 0.6068712 | 307.6888 | 305.7076 | 306.3021
872 | 6.375558 | 5.908136 | 7.485098 | 6.589598 | 0.585742 | 306.138 | 305.6949 | 307.1897 | 7.933525 | 5.75865 | 6.540756 | 6.74431 | 0.5994943 | 307.6147 | 305.5532 | 306.2946
873 | 6.501316 | 6.05231 | 7.407957 | 6.653861 | 0.5914543 | 306.2572 | 305.8316 | 307.1165 | 7.907897 | 5.879578 | 6.715227 | 6.834234 | 0.6074875 | 307.5904 | 305.6678 | 306.4599
874 | 6.42997 | 5.910004 | 7.360242 | 6.566738 | 0.5837101 | 306.1895 | 305.6967 | 307.0713 | 7.895759 | 5.827324 | 6.567028 | 6.76337 | 0.6011885 | 307.5789 | 305.6183 | 306.3195
875 | 6.403826 | 5.927261 | 7.392696 | 6.574594 | 0.5844084 | 306.1648 | 305.713 | 307.1021 | 7.969359 | 5.715668 | 6.741563 | 6.808863 | 0.6052323 | 307.6487 | 305.5125 | 306.4849
876 | 6.365674 | 6.055079 | 7.49553 | 6.638761 | 0.5901121 | 306.1286 | 305.8342 | 307.1996 | 7.803324 | 5.682989 | 6.790243 | 6.758852 | 0.6007869 | 307.4913 | 305.4815 | 306.531
877 | 6.398611 | 6.034538 | 7.614333 | 6.682494 | 0.5939995 | 306.1598 | 305.8147 | 307.3122 | 7.780079 | 5.827002 | 6.900128 | 6.835736 | 0.607621 | 307.4693 | 305.618 | 306.6352
878 | 6.391077 | 5.97314 | 7.63159 | 6.665269 | 0.5924684 | 306.1527 | 305.7565 | 307.3285 | 7.833782 | 5.90907 | 6.85499 | 6.865947 | 0.6103064 | 307.5202 | 305.6958 | 306.5924
879 | 6.503119 | 6.05553 | 7.643342 | 6.733997 | 0.5985775 | 306.2589 | 305.8346 | 307.3397 | 7.803356 | 6.053244 | 6.916935 | 6.924512 | 0.6155121 | 307.4913 | 305.8325 | 306.6511
880 | 6.484284 | 6.012226 | 7.649459 | 6.715323 | 0.5969176 | 306.241 | 305.7936 | 307.3455 | 7.868425 | 6.028678 | 7.002287 | 6.966463 | 0.6192412 | 307.553 | 305.8092 | 306.732
881 | 6.359879 | 5.843261 | 7.7691 | 6.657413 | 0.5917701 | 306.1231 | 305.6334 | 307.4589 | 7.964852 | 5.989174 | 6.914198 | 6.956074 | 0.6183177 | 307.6444 | 305.7717 | 306.6485
882 | 6.366286 | 5.652242 | 7.892089 | 6.636872 | 0.5899442 | 306.1292 | 305.4524 | 307.5754 | 8.172806 | 6.046611 | 6.8028 | 7.007406 | 0.6228805 | 307.8415 | 305.8262 | 306.5429
883 | 6.444361 | 5.681025 | 7.935907 | 6.687098 | 0.5944087 | 306.2032 | 305.4796 | 307.617 | 8.24383 | 6.129226 | 6.878622 | 7.083893 | 0.6296794 | 307.9088 | 305.9045 | 306.6148
884 | 6.587956 | 5.666215 | 7.949398 | 6.734523 | 0.5986242 | 306.3393 | 305.4656 | 307.6298 | 8.223128 | 6.16667 | 6.976884 | 7.122228 | 0.6330869 | 307.8892 | 305.94 | 306.7079
885 | 6.564292 | 5.698379 | 7.979952 | 6.747541 | 0.5997814 | 306.3169 | 305.4961 | 307.6587 | 8.317978 | 6.000668 | 6.893432 | 7.070692 | 0.628506 | 307.9791 | 305.7826 | 306.6288
886 | 6.464323 | 5.638913 | 7.943119 | 6.682118 | 0.5939661 | 306.2221 | 305.4397 | 307.6238 | 8.322292 | 5.99278 | 6.707467 | 7.007513 | 0.62289 | 307.9832 | 305.7751 | 306.4526
887 | 6.471792 | 5.72053 | 7.975026 | 6.722449 | 0.597551 | 306.2292 | 305.5171 | 307.6541 | 8.33942 | 5.843873 | 6.782806 | 6.9887 | 0.6212178 | 307.9995 | 305.634 | 306.524
888 | 6.584672 | 5.759004 | 7.971742 | 6.771806 | 0.6019383 | 306.3362 | 305.5536 | 307.6509 | 8.174062 | 5.940654 | 6.896201 | 7.003639 | 0.6225457 | 307.8427 | 305.7257 | 306.6315
889 | 6.665258 | 5.690845 | 8.079534 | 6.811879 | 0.6055004 | 306.4126 | 305.489 | 307.7531 | 8.085716 | 5.853017 | 6.963844 | 6.967526 | 0.6193356 | 307.759 | 305.6427 | 306.6956
890 | 6.56017 | 5.765218 | 8.1107 | 6.812029 | 0.6055137 | 306.313 | 305.5594 | 307.7827 | 8.217172 | 5.870209 | 6.90821 | 6.99853 | 0.6220916 | 307.8836 | 305.659 | 306.6429
891 | 6.442204 | 5.849733 | 8.131949 | 6.807962 | 0.6051522 | 306.2011 | 305.6396 | 307.8028 | 8.21347 | 5.978356 | 6.958275 | 7.050033 | 0.6266696 | 307.8801 | 305.7615 | 306.6903
892 | 6.515611 | 5.930931 | 8.143765 | 6.863436 | 0.6100832 | 306.2707 | 305.7165 | 307.814 | 8.077634 | 5.803628 | 7.112075 | 6.997779 | 0.6220248 | 307.7513 | 305.5959 | 306.8361
893 | 6.523725 | 5.769629 | 8.071807 | 6.788387 | 0.6034122 | 306.2784 | 305.5636 | 307.7458 | 8.211119 | 5.725198 | 6.917675 | 6.951331 | 0.6178961 | 307.8778 | 305.5215 | 306.6518
894 | 6.557434 | 5.588011 | 8.046887 | 6.730777 | 0.5982913 | 306.3104 | 305.3915 | 307.7222 | 8.101524 | 5.95833 | 6.955731 | 7.005195 | 0.622684 | 307.774 | 305.7425 | 306.6879
895 | 6.561394 | 5.660291 | 8.023416 | 6.748367 | 0.5998548 | 306.3141 | 305.46 | 307.6999 | 7.982527 | 5.982251 | 7.110626 | 7.025135 | 0.6244564 | 307.6612 | 305.7652 | 306.8347
896 | 6.580551 | 5.796867 | 8.231499 | 6.869639 | 0.6106346 | 306.3323 | 305.5894 | 307.8972 | 7.972868 | 5.88283 | 7.255444 | 7.037048 | 0.6255153 | 307.652 | 305.6709 | 306.972
897 | 6.482063 | 5.864414 | 8.300978 | 6.882485 | 0.6117764 | 306.2389 | 305.6535 | 307.963 | 7.913016 | 5.85234 | 7.079879 | 6.948412 | 0.6176366 | 307.5953 | 305.642 | 306.8056
898 | 6.403376 | 5.888142 | 8.17902 | 6.823513 | 0.6065345 | 306.1643 | 305.676 | 307.8474 | 7.979791 | 6.024911 | 6.981906 | 6.995536 | 0.6218254 | 307.6586 | 305.8056 | 306.7127
899 | 6.439274 | 5.929772 | 8.189129 | 6.852725 | 0.6091311 | 306.1984 | 305.7154 | 307.857 | 8.102232 | 6.190914 | 7.050806 | 7.114651 | 0.6324134 | 307.7746 | 305.963 | 306.778
900 | 6.563293 | 5.925651 | 8.227378 | 6.905441 | 0.613817 | 306.3159 | 305.7115 | 307.8932 | 8.109863 | 6.173367 | 7.086028 | 7.123086 | 0.6331632 | 307.7819 | 305.9463 | 306.8114
901 | [8 empty] | 8.032528 | 6.078807 | 7.039151 | 7.050162 | 0.6266811 | 307.7086 | 305.8567 | 306.767
902 | [8 empty] | 7.995535 | 6.158621 | 7.065198 | 7.073118 | 0.6287216 | 307.6735 | 305.9323 | 306.7917
903 | [8 empty] | 8.266561 | 6.261198 | 7.129107 | 7.218955 | 0.6416849 | 307.9304 | 306.0296 | 306.8522
904 | [8 empty] | 8.275898 | 6.207849 | 7.200228 | 7.227992 | 0.6424881 | 307.9392 | 305.979 | 306.9196
905 | [8 empty] | 8.110571 | 6.152311 | 7.311755 | 7.191546 | 0.6392485 | 307.7825 | 305.9264 | 307.0254
906 | [8 empty] | 8.043571 | 6.208525 | 7.220608 | 7.157568 | 0.6362283 | 307.719 | 305.9796 | 306.939
907 | [8 empty] | 8.13269 | 6.199124 | 7.167871 | 7.166561 | 0.6370277 | 307.8035 | 305.9707 | 306.889
908 | [8 empty] | 8.447953 | 6.187018 | 6.999099 | 7.211357 | 0.6410095 | 308.1023 | 305.9593 | 306.729
909 | [8 empty] | 8.115175 | 6.181126 | 7.153189 | 7.14983 | 0.6355405 | 307.7869 | 305.9537 | 306.8751
910 | [8 empty] | 8.000589 | 5.987371 | 7.241696 | 7.076552 | 0.6290269 | 307.6783 | 305.77 | 306.959
911 | [8 empty] | 8.086038 | 5.913384 | 7.094818 | 7.031413 | 0.6250145 | 307.7593 | 305.6999 | 306.8197
912 | [8 empty] | 7.990963 | 6.049123 | 6.993111 | 7.011065 | 0.6232058 | 307.6692 | 305.8286 | 306.7233
913 | [8 empty] | 7.873318 | 5.986534 | 7.070124 | 6.976658 | 0.6201474 | 307.5576 | 305.7692 | 306.7963
914 | [8 empty] | 7.806737 | 5.905206 | 7.234452 | 6.982132 | 0.6206339 | 307.4945 | 305.6921 | 306.9521
915 | [8 empty] | 7.788675 | 6.093875 | 7.221316 | 7.034622 | 0.6252997 | 307.4774 | 305.871 | 306.9396
916 | [8 empty] | 7.750973 | 6.002181 | 7.276371 | 7.009842 | 0.6230971 | 307.4417 | 305.7841 | 306.9918
917 | [8 empty] | 7.786679 | 5.942489 | 7.284614 | 7.004594 | 0.6226306 | 307.4755 | 305.7275 | 306.9996
918 | [8 empty] | 7.986938 | 6.053147 | 7.307795 | 7.11596 | 0.6325298 | 307.6653 | 305.8324 | 307.0216
919 | [8 empty] | 8.352814 | 6.141075 | 7.110916 | 7.201602 | 0.6401424 | 308.0121 | 305.9157 | 306.835
920 | [8 empty] | 7.699685 | 6.109136 | 7.098907 | 6.969243 | 0.6194882 | 307.3931 | 305.8854 | 306.8236
921 | [8 empty] | 7.634713 | 5.905915 | 7.169159 | 6.903262 | 0.6136233 | 307.3315 | 305.6928 | 306.8902
922 | [8 empty] | 7.643632 | 5.736563 | 7.156055 | 6.845417 | 0.6084815 | 307.3399 | 305.5323 | 306.8778
923 | [8 empty] | 7.793601 | 5.673008 | 7.096299 | 6.854303 | 0.6092714 | 307.4821 | 305.472 | 306.8211
924 | [8 empty] | 8.057093 | 5.785051 | 7.158759 | 7.000301 | 0.622249 | 307.7318 | 305.5782 | 306.8803
925 | [8 empty] | 8.102619 | 5.912354 | 7.236126 | 7.0837 | 0.6296622 | 307.775 | 305.6989 | 306.9537
926 | [8 empty] | 8.126186 | 5.810968 | 7.208921 | 7.048692 | 0.6265504 | 307.7973 | 305.6028 | 306.9279
927 | [8 empty] | 8.257321 | 5.731412 | 7.199938 | 7.06289 | 0.6278125 | 307.9216 | 305.5274 | 306.9194
928 | [8 empty] | 8.385879 | 5.845483 | 7.17753 | 7.136297 | 0.6343375 | 308.0435 | 305.6355 | 306.8981
929 | [8 empty] | 8.347309 | 5.955464 | 7.212559 | 7.171777 | 0.6374913 | 308.0069 | 305.7398 | 306.9313
930 | [8 empty] | 7.977054 | 5.92652 | 7.177369 | 7.026981 | 0.6246205 | 307.656 | 305.7123 | 306.898
931 | [8 empty] | 8.063307 | 5.788914 | 7.251581 | 7.034601 | 0.6252978 | 307.7377 | 305.5819 | 306.9683
932 | [8 empty] | 7.938869 | 5.868632 | 7.388639 | 7.06538 | 0.6280338 | 307.6198 | 305.6575 | 307.0982
933 | [8 empty] | 7.852037 | 6.006527 | 7.352612 | 7.070392 | 0.6284793 | 307.5375 | 305.7882 | 307.0641
934 | [8 empty] | 7.952649 | 5.881124 | 7.129107 | 6.987627 | 0.6211224 | 307.6328 | 305.6693 | 306.8522
935 | [8 empty] | 8.060538 | 5.946321 | 7.112912 | 7.039924 | 0.625771 | 307.7351 | 305.7311 | 306.8369
936 | [8 empty] | 8.023803 | 6.083218 | 7.172185 | 7.093069 | 0.630495 | 307.7003 | 305.8609 | 306.8931
937 | [8 empty] | 7.923287 | 5.863738 | 7.164233 | 6.983752 | 0.620778 | 307.605 | 305.6528 | 306.8855
938 | [8 empty] | 7.797207 | 5.723073 | 7.309662 | 6.943314 | 0.6171835 | 307.4855 | 305.5195 | 307.0234
939 | [8 empty] | 7.780079 | 5.87887 | 7.27386 | 6.977603 | 0.6202314 | 307.4693 | 305.6672 | 306.9894
940 | [8 empty] | 7.791991 | 6.024621 | 7.24453 | 7.020381 | 0.6240338 | 307.4806 | 305.8053 | 306.9616
941 | [8 empty] | 7.82731 | 6.038884 | 7.144303 | 7.003499 | 0.6225333 | 307.514 | 305.8188 | 306.8666
942 | [8 empty] | 7.783588 | 5.901761 | 7.206409 | 6.96392 | 0.6190151 | 307.4726 | 305.6889 | 306.9255
943 | [8 empty] | 7.722061 | 5.945065 | 7.262881 | 6.976669 | 0.6201484 | 307.4143 | 305.7299 | 306.979
944 | [8 empty] | 7.926893 | 6.087661 | 7.252418 | 7.08899 | 0.6301325 | 307.6084 | 305.8651 | 306.9691
945 | [8 empty] | 7.990963 | 6.089271 | 7.204574 | 7.094936 | 0.630661 | 307.6692 | 305.8666 | 306.9238
946 | [8 empty] | 8.057448 | 6.102471 | 7.207086 | 7.122335 | 0.6330964 | 307.7322 | 305.8791 | 306.9261
947 | [8 empty] | 8.25233 | 6.073849 | 7.182327 | 7.169502 | 0.6372891 | 307.9169 | 305.852 | 306.9027
948 | [8 empty] | 8.265595 | 5.933957 | 7.124567 | 7.10804 | 0.6318258 | 307.9295 | 305.7194 | 306.8479
949 | [8 empty] | 8.176669 | 5.931317 | 7.048649 | 7.052212 | 0.6268633 | 307.8452 | 305.7169 | 306.776
950 | [8 empty] | 8.11144 | 5.935728 | 7.072377 | 7.039849 | 0.6257643 | 307.7834 | 305.7211 | 306.7985
951 | [8 empty] | 8.213856 | 5.929579 | 7.22064 | 7.121358 | 0.6330096 | 307.8804 | 305.7152 | 306.939
952 | [8 empty] | 8.215434 | 6.022239 | 7.243016 | 7.16023 | 0.6364649 | 307.8819 | 305.8031 | 306.9602
953 | [8 empty] | 8.217945 | 5.932927 | 7.161045 | 7.103972 | 0.6314642 | 307.8843 | 305.7184 | 306.8825
954 | [8 empty] | 8.221937 | 5.898671 | 7.190988 | 7.103865 | 0.6314547 | 307.8881 | 305.6859 | 306.9109
955 | [8 empty] | 8.192928 | 5.831445 | 7.183743 | 7.069372 | 0.6283887 | 307.8606 | 305.6222 | 306.904
956 | [8 empty] | 8.05059 | 5.939914 | 7.089828 | 7.026777 | 0.6246024 | 307.7257 | 305.725 | 306.815
957 | [8 empty] | 8.005097 | 6.236149 | 7.065326 | 7.102191 | 0.6313059 | 307.6826 | 306.0058 | 306.7918
958 | [8 empty] | 8.076186 | 6.077391 | 7.097522 | 7.0837 | 0.6296622 | 307.7499 | 305.8553 | 306.8223
959 | [8 empty] | 8.311539 | 6.125878 | 7.041759 | 7.159725 | 0.63642 | 307.973 | 305.9013 | 306.7694
960 | [8 empty] | 8.339614 | 6.432996 | 7.005828 | 7.259479 | 0.645287 | 307.9996 | 306.1924 | 306.7354
961 | [8 empty] | 8.289517 | 6.54726 | 7.072538 | 7.303105 | 0.6491649 | 307.9521 | 306.3007 | 306.7986
962 | [8 empty] | 8.245311 | 6.458721 | 7.147298 | 7.283777 | 0.6474468 | 307.9102 | 306.2168 | 306.8695
963 | [8 empty] | 8.274352 | 6.133573 | 7.033291 | 7.147072 | 0.6352953 | 307.9378 | 305.9086 | 306.7614
964 | [8 empty] | 8.152104 | 6.011711 | 7.152127 | 7.105314 | 0.6315835 | 307.8219 | 305.7931 | 306.8741
965 | [8 empty] | 7.993635 | 6.024042 | 7.305799 | 7.107825 | 0.6318067 | 307.6717 | 305.8048 | 307.0197
966 | [8 empty] | 7.965141 | 6.048157 | 7.427628 | 7.146976 | 0.6352867 | 307.6447 | 305.8276 | 307.1352
967 | [8 empty] | 8.057576 | 6.107043 | 7.365265 | 7.176628 | 0.6379225 | 307.7323 | 305.8835 | 307.0761
968 | [8 empty] | 8.104422 | 6.208429 | 7.139281 | 7.15071 | 0.6356187 | 307.7767 | 305.9796 | 306.8619
969 | [8 empty] | 8.091768 | 6.326781 | 7.064779 | 7.16111 | 0.6365431 | 307.7647 | 306.0917 | 306.7913
970 | [8 empty] | 7.984588 | 6.233928 | 7.019898 | 7.079471 | 0.6292863 | 307.6631 | 306.0037 | 306.7487
971 | [8 empty] | 7.94035 | 6.216349 | 7.127529 | 7.094743 | 0.6306438 | 307.6212 | 305.9871 | 306.8507
972 | [8 empty] | 8.21685 | 6.21812 | 7.17695 | 7.203973 | 0.6403532 | 307.8833 | 305.9887 | 306.8976
973 | [8 empty] | 8.239001 | 6.122594 | 7.149905 | 7.1705 | 0.6373778 | 307.9043 | 305.8982 | 306.8719
974 | [8 empty] | 8.096276 | 6.151925 | 7.031102 | 7.093101 | 0.6304979 | 307.769 | 305.926 | 306.7593
975 | [8 empty] | 7.992057 | 6.214771 | 7.016485 | 7.074438 | 0.6288389 | 307.6702 | 305.9856 | 306.7455
976 | [8 empty] | 8.005934 | 6.092137 | 7.181844 | 7.093305 | 0.630516 | 307.6833 | 305.8693 | 306.9022
977 | [8 empty] | 8.05909 | 6.250316 | 7.333616 | 7.21434 | 0.6412747 | 307.7337 | 306.0193 | 307.0461
978 | [8 empty] | 8.122258 | 6.24407 | 7.199616 | 7.188648 | 0.6389909 | 307.7936 | 306.0133 | 306.9191
979 | [8 empty] | 8.404714 | 6.150122 | 7.076885 | 7.210573 | 0.6409399 | 308.0613 | 305.9243 | 306.8027
980 | [8 empty] | 8.552269 | 6.135344 | 7.004701 | 7.230771 | 0.6427352 | 308.2012 | 305.9103 | 306.7343
981 | [8 empty] | 8.619462 | 6.169504 | 7.086415 | 7.291793 | 0.6481594 | 308.2649 | 305.9427 | 306.8118
982 | [8 empty] | 8.496827 | 6.161036 | 7.04955 | 7.235804 | 0.6431826 | 308.1487 | 305.9346 | 306.7768
983 | [8 empty] | 8.407 | 6.148029 | 7.096331 | 7.21712 | 0.6415218 | 308.0635 | 305.9223 | 306.8212
984 | [8 empty] | 8.281886 | 5.934698 | 7.204864 | 7.140483 | 0.6347096 | 307.9449 | 305.7201 | 306.924
985 | [8 empty] | 8.2749 | 5.829546 | 7.19131 | 7.098585 | 0.6309853 | 307.9383 | 305.6204 | 306.9112
986 | [8 empty] | 8.112664 | 6.036502 | 7.041051 | 7.063405 | 0.6278583 | 307.7845 | 305.8166 | 306.7688
987 | [8 empty] | 7.918071 | 6.095582 | 7.096299 | 7.03665 | 0.62548 | 307.6001 | 305.8726 | 306.8211
988 | [8 empty] | 7.910473 | 6.055336 | 7.090278 | 7.018696 | 0.6238841 | 307.5929 | 305.8344 | 306.8154
989 | [8 empty] | 7.907993 | 6.034795 | 7.026401 | 6.98973 | 0.6213093 | 307.5905 | 305.815 | 306.7549
990 | [8 empty] | 7.819969 | 5.963964 | 7.017 | 6.933645 | 0.616324 | 307.5071 | 305.7478 | 306.746
991 | [8 empty] | 7.752261 | 5.832572 | 7.094947 | 6.89326 | 0.6127342 | 307.4429 | 305.6233 | 306.8199
992 | [8 empty] | 7.931819 | 5.806912 | 7.14543 | 6.961387 | 0.6187899 | 307.6131 | 305.599 | 306.8677
993 | [8 empty] | 7.997627 | 5.935825 | 7.0604 | 6.997951 | 0.6220401 | 307.6755 | 305.7212 | 306.7871
994 | [8 empty] | 8.015754 | 5.891523 | 7.051031 | 6.986103 | 0.6209869 | 307.6927 | 305.6792 | 306.7782
995 | [8 empty] | 7.942218 | 6.003694 | 7.062751 | 7.002888 | 0.6224789 | 307.623 | 305.7855 | 306.7893
996 | [8 empty] | 7.675184 | 6.016733 | 6.995558 | 6.895825 | 0.6129622 | 307.3698 | 305.7979 | 306.7256
997 | [8 empty] | 7.574217 | 5.86905 | 7.045816 | 6.829694 | 0.6070839 | 307.2741 | 305.6579 | 306.7733
998 | [8 empty] | 7.588963 | 5.870757 | 7.144174 | 6.867965 | 0.6104857 | 307.2881 | 305.6595 | 306.8665
999 | [8 empty] | 7.518743 | 5.880866 | 7.077657 | 6.825756 | 0.6067338 | 307.2216 | 305.6691 | 306.8035
1000 | [8 empty] | 7.553966 | 5.737079 | 6.958532 | 6.749859 | 0.5999874 | 307.2549 | 305.5328 | 306.6906
1001 | [8 empty] | 7.654578 | 5.734084 | 7.060948 | 6.816537 | 0.6059144 | 307.3503 | 305.5299 | 306.7876
1002 | [8 empty] | 7.906995 | 5.800762 | 7.333809 | 7.013856 | 0.6234538 | 307.5896 | 305.5931 | 307.0463
1003 | [8 empty] | 8.128826 | 5.899733 | 7.256024 | 7.094861 | 0.6306543 | 307.7998 | 305.687 | 306.9725
1004 | [8 empty] | 8.105999 | 6.011614 | 7.087735 | 7.068449 | 0.6283066 | 307.7782 | 305.793 | 306.813
1005 | [8 empty] | 8.086842 | 6.047674 | 6.986736 | 7.040417 | 0.6258149 | 307.76 | 305.8272 | 306.7173
1006 | [8 empty] | 8.046758 | 6.040752 | 7.034289 | 7.0406 | 0.6258311 | 307.722 | 305.8206 | 306.7624
1007 | [8 empty] | 8.091447 | 6.054145 | 7.113942 | 7.086511 | 0.6299121 | 307.7644 | 305.8333 | 306.8379
1008 | [8 empty] | 8.071388 | 6.145904 | 7.086447 | 7.101246 | 0.6312219 | 307.7454 | 305.9203 | 306.8118
1009 | [8 empty] | 8.008864 | 6.258944 | 7.10364 | 7.123816 | 0.6332281 | 307.6861 | 306.0274 | 306.8281
1010 | [8 empty] | 8.119232 | 6.437632 | 7.172829 | 7.243231 | 0.6438428 | 307.7907 | 306.1968 | 306.8937
1011 | [8 empty] | 8.240514 | 6.470601 | 6.927205 | 7.212774 | 0.6411354 | 307.9057 | 306.2281 | 306.6609
1012 | [8 empty] | 8.0418 | 6.367445 | 7.019608 | 7.142951 | 0.634929 | 307.7173 | 306.1303 | 306.7484
1013 | [8 empty] | 7.863112 | 6.401991 | 6.959884 | 7.074996 | 0.6288885 | 307.548 | 306.163 | 306.6918
1014 | [8 empty] | 7.896242 | 6.433865 | 6.740018 | 7.023375 | 0.6243 | 307.5794 | 306.1932 | 306.4834
1015 | [8 empty] | 7.924639 | 6.285409 | 6.67598 | 6.962009 | 0.6188453 | 307.6063 | 306.0525 | 306.4227
1016 | [8 empty] | 7.868907 | 6.478135 | 6.69607 | 7.014371 | 0.6234996 | 307.5535 | 306.2352 | 306.4418
1017 | [8 empty] | 7.854323 | 6.423208 | 6.793431 | 7.023654 | 0.6243248 | 307.5396 | 306.1831 | 306.5341
1018 | [8 empty] | 7.973384 | 6.232479 | 6.723694 | 6.976519 | 0.620135 | 307.6525 | 306.0023 | 306.468
1019 | [8 empty] | 7.911632 | 6.296066 | 6.682966 | 6.963555 | 0.6189826 | 307.594 | 306.0626 | 306.4294
1020 | [8 empty] | 8.034588 | 6.366511 | 6.78931 | 7.06347 | 0.627864 | 307.7105 | 306.1294 | 306.5302
1021 | [8 empty] | 7.968941 | 6.405018 | 6.856471 | 7.07681 | 0.6290497 | 307.6483 | 306.1659 | 306.5938
1022 | [8 empty] | 7.798108 | 6.296968 | 6.70267 | 6.932582 | 0.6162295 | 307.4864 | 306.0635 | 306.448
1023 | [8 empty] | 7.932076 | 6.187791 | 6.716611 | 6.945493 | 0.6173771 | 307.6133 | 305.96 | 306.4612
1024 | [8 empty] | 8.110313 | 6.260747 | 6.684769 | 7.01861 | 0.6238764 | 307.7823 | 306.0291 | 306.4311
1025 | [8 empty] | 8.118459 | 6.274656 | 6.789889 | 7.061001 | 0.6276446 | 307.79 | 306.0423 | 306.5307
1026 | [8 empty] | 8.09428 | 6.171242 | 6.644106 | 6.969876 | 0.6195445 | 307.7671 | 305.9443 | 306.3925
1027 | [8 empty] | 8.036778 | 6.187823 | 6.567962 | 6.930854 | 0.6160759 | 307.7126 | 305.96 | 306.3203
1028 | [8 empty] | 7.945727 | 6.487472 | 6.701801 | 7.045 | 0.6262222 | 307.6263 | 306.244 | 306.4472
1029 | [8 empty] | 7.857832 | 6.473499 | 7.065037 | 7.132122 | 0.6339664 | 307.543 | 306.2308 | 306.7915
1030 | [8 empty] | 7.894729 | 6.379132 | 6.747358 | 7.007073 | 0.6228509 | 307.5779 | 306.1414 | 306.4904
1031 | [8 empty] | 7.990415 | 6.353085 | 6.653507 | 6.999003 | 0.6221336 | 307.6686 | 306.1167 | 306.4014
1032 | [8 empty] | 7.906512 | 6.274173 | 6.592173 | 6.924286 | 0.6154921 | 307.5891 | 306.0419 | 306.3433
1033 | [8 empty] | 7.795211 | 6.064995 | 6.566481 | 6.808896 | 0.6052352 | 307.4836 | 305.8436 | 306.3189
1034 | [8 empty] | 7.744824 | 6.101087 | 6.682129 | 6.84268 | 0.6082382 | 307.4359 | 305.8778 | 306.4286
1035 | [8 empty] | 7.766814 | 5.963674 | 6.775401 | 6.835296 | 0.6075819 | 307.4567 | 305.7476 | 306.517
1036 | [8 empty] | 7.840221 | 6.036856 | 6.794236 | 6.890437 | 0.6124833 | 307.5263 | 305.8169 | 306.5348
1037 | [8 empty] | 7.796917 | 6.233606 | 6.620119 | 6.883548 | 0.6118709 | 307.4852 | 306.0034 | 306.3698
1038 | [8 empty] | 7.685068 | 6.097964 | 6.669251 | 6.817428 | 0.6059936 | 307.3792 | 305.8748 | 306.4164
1039 | [8 empty] | 7.863402 | 6.039045 | 6.8009 | 6.901116 | 0.6134325 | 307.5482 | 305.819 | 306.5411
1040 | [8 empty] | 8.135426 | 6.262293 | 6.859948 | 7.085889 | 0.6298568 | 307.8061 | 306.0306 | 306.5971
1041 | [8 empty] | 8.130919 | 6.385314 | 6.812104 | 7.109446 | 0.6319507 | 307.8018 | 306.1472 | 306.5518
1042 | [8 empty] | 7.961535 | 6.420955 | 6.725883 | 7.036125 | 0.6254333 | 307.6413 | 306.181 | 306.47
1043 | [8 empty] | 7.865205 | 6.366672 | 6.777462 | 7.003113 | 0.6224989 | 307.55 | 306.1295 | 306.5189
1044 | [8 empty] | 7.857188 | 6.362873 | 6.83725 | 7.019104 | 0.6239203 | 307.5424 | 306.1259 | 306.5756
1045 | [8 empty] | 7.826956 | 6.457047 | 6.908435 | 7.064146 | 0.6279241 | 307.5137 | 306.2152 | 306.6431
1046 | [8 empty] | 7.918683 | 6.423466 | 6.91877 | 7.086973 | 0.6299531 | 307.6006 | 306.1834 | 306.6529
1047 | [8 empty] | 7.774573 | 6.573017 | 7.013652 | 7.120414 | 0.6329257 | 307.4641 | 306.3251 | 306.7428
1048 | [8 empty] | 7.702905 | 6.514742 | 6.81175 | 7.009799 | 0.6230932 | 307.3961 | 306.2699 | 306.5514
1049 | [8 empty] | 7.872771 | 6.455759 | 6.701672 | 7.010067 | 0.6231171 | 307.5571 | 306.214 | 306.4471
1050 | [8 empty] | 8.032979 | 6.180933 | 6.732419 | 6.98211 | 0.620632 | 307.709 | 305.9535 | 306.4762
1051 | [8 empty] | 7.941059 | 6.110231 | 6.779265 | 6.943518 | 0.6172016 | 307.6219 | 305.8865 | 306.5206
1052 | [8 empty] | 7.866267 | 6.213419 | 6.759947 | 6.946544 | 0.6174706 | 307.551 | 305.9843 | 306.5023
1053 | [8 empty] | 7.838772 | 6.120115 | 6.652477 | 6.870454 | 0.6107071 | 307.5249 | 305.8958 | 306.4005
1054 | [8 empty] | 7.958445 | 6.182768 | 6.706727 | 6.949313 | 0.6177167 | 307.6383 | 305.9552 | 306.4519
1055 | [8 empty] | 8.028664 | 6.274881 | 6.787346 | 7.030297 | 0.6249153 | 307.7049 | 306.0425 | 306.5283
1056 | [8 empty] | 8.05851 | 6.170019 | 6.815517 | 7.014682 | 0.6235273 | 307.7332 | 305.9431 | 306.555
1057 | [8 empty] | 8.28063 | 6.131577 | 6.760848 | 7.057685 | 0.6273498 | 307.9437 | 305.9067 | 306.5032
1058 | [8 empty] | 8.373999 | 6.322274 | 6.845846 | 7.180706 | 0.638285 | 308.0322 | 306.0875 | 306.5837
1059 | [8 empty] | 8.255614 | 6.230515 | 6.854635 | 7.113588 | 0.632319 | 307.92 | 306.0005 | 306.5921
1060 | [8 empty] | 8.111376 | 6.070308 | 6.642367 | 6.94135 | 0.6170089 | 307.7833 | 305.8486 | 306.3909
1061 | [8 empty] | 8.051684 | 6.015124 | 6.670796 | 6.912535 | 0.6144475 | 307.7267 | 305.7963 | 306.4178
1062 | [8 empty] | 9.320498 | 6.157559 | 6.94282 | 7.473626 | 0.6643223 | 308.9294 | 305.9313 | 306.6757
1063 | [8 empty] | 8.144216 | 6.335828 | 7.111109 | 7.197051 | 0.6397379 | 307.8144 | 306.1003 | 306.8352
1064 | [8 empty] | 7.970583 | 6.139239 | 6.939086 | 7.016303 | 0.6236713 | 307.6498 | 305.914 | 306.6721
1065 | [8 empty] | 7.987775 | 6.359847 | 6.882453 | 7.076692 | 0.6290393 | 307.6661 | 306.1231 | 306.6184
1066 | [8 empty] | 8.085104 | 6.386119 | 7.003091 | 7.158105 | 0.636276 | 307.7584 | 306.148 | 306.7328
1067 | [8 empty] | 7.688545 | 6.196516 | 6.846136 | 6.910399 | 0.6142577 | 307.3825 | 305.9683 | 306.584
1068 | [8 empty] | 8.175704 | 6.090366 | 6.746586 | 7.004218 | 0.6225972 | 307.8443 | 305.8676 | 306.4897
1069 | [8 empty] | 8.370232 | 6.231127 | 6.710043 | 7.103801 | 0.6314489 | 308.0287 | 306.0011 | 306.455
1070 | [8 empty] | 8.525578 | 6.136599 | 6.641079 | 7.101085 | 0.6312076 | 308.1759 | 305.9115 | 306.3896
1071 | [8 empty] | 8.596087 | 5.937596 | 6.45373 | 6.995804 | 0.6218493 | 308.2427 | 305.7228 | 306.2121
1072 | [8 empty] | 8.558128 | 5.886565 | 6.599707 | 7.0148 | 0.6235378 | 308.2068 | 305.6745 | 306.3504
1073 | [8 empty] | 8.776804 | 5.921723 | 6.673597 | 7.124041 | 0.6332481 | 308.414 | 305.7078 | 306.4205
1074 | [8 empty] | 8.014981 | 6.119503 | 6.550866 | 6.895117 | 0.6128993 | 307.6919 | 305.8953 | 306.3041
1075 | [8 empty] | 7.372444 | 6.16036 | 6.439178 | 6.657327 | 0.5917624 | 307.0829 | 305.934 | 306.1983
1076 | [8 empty] | 6.80779 | 6.032864 | 6.530067 | 6.456907 | 0.5739473 | 306.5477 | 305.8131 | 306.2844
1077 | [8 empty] | 6.487343 | 5.818148 | 6.720281 | 6.341924 | 0.5637266 | 306.2439 | 305.6096 | 306.4647
1078 | [8 empty] | 7.006955 | 5.820981 | 6.700835 | 6.50959 | 0.5786303 | 306.7365 | 305.6123 | 306.4463
1079 | [8 empty] | 7.200002 | 5.973011 | 6.638536 | 6.60385 | 0.5870089 | 306.9194 | 305.7564 | 306.3872
1080 | [8 empty] | 7.476116 | 6.033894 | 6.803605 | 6.771205 | 0.6018849 | 307.1812 | 305.8141 | 306.5437
1081 | [8 empty] | 7.743922 | 5.975394 | 6.76967 | 6.829662 | 0.6070811 | 307.435 | 305.7587 | 306.5115
1082 | [8 empty] | 7.830594 | 5.872881 | 6.897166 | 6.866881 | 0.6103894 | 307.5172 | 305.6615 | 306.6324
1083 | [8 empty] | 7.903389 | 6.03354 | 6.772439 | 6.903123 | 0.6136109 | 307.5862 | 305.8138 | 306.5142
1084 | [8 empty] | 7.928438 | 6.082413 | 6.586314 | 6.865722 | 0.6102864 | 307.6099 | 305.8601 | 306.3377
1085 | [8 empty] | 8.038903 | 6.110359 | 6.543589 | 6.897617 | 0.6131215 | 307.7146 | 305.8866 | 306.2972
1086 | [8 empty] | 8.152136 | 6.290818 | 6.305113 | 6.916023 | 0.6147576 | 307.8219 | 306.0576 | 306.0712
1087 | [8 empty] | 8.205453 | 6.387439 | 6.258719 | 6.950537 | 0.6178255 | 307.8725 | 306.1492 | 306.0272
1088 | [8 empty] | 8.146148 | 6.213612 | 6.41297 | 6.924243 | 0.6154883 | 307.8163 | 305.9845 | 306.1734
1089 | [8 empty] | 8.050171 | 6.08148 | 6.393331 | 6.84166 | 0.6081476 | 307.7253 | 305.8592 | 306.1548
1090 | [8 empty] | 8.14911 | 5.993166 | 6.414322 | 6.852199 | 0.6090844 | 307.8191 | 305.7755 | 306.1747
1091 | [8 empty] | 8.21743 | 5.94001 | 6.448386 | 6.868609 | 0.610543 | 307.8838 | 305.7251 | 306.207
1092 | [8 empty] | 8.193733 | 5.849411 | 6.588761 | 6.877301 | 0.6113157 | 307.8614 | 305.6393 | 306.3401
1093 | [8 empty] | 8.291545 | 5.746448 | 6.752896 | 6.930296 | 0.6160263 | 307.9541 | 305.5417 | 306.4956
1094 | [8 empty] | 8.231564 | 5.770079 | 6.872536 | 6.95806 | 0.6184942 | 307.8972 | 305.5641 | 306.609
1095 | [8 empty] | 8.147886 | 5.774941 | 6.897199 | 6.940009 | 0.6168897 | 307.8179 | 305.5687 | 306.6324
1096 | [8 empty] | 8.256161 | 5.80952 | 6.957502 | 7.007728 | 0.6229091 | 307.9205 | 305.6014 | 306.6896
1097 | [8 empty] | 8.172065 | 5.717568 | 6.827172 | 6.905602 | 0.6138313 | 307.8408 | 305.5143 | 306.566
1098 | [8 empty] | 8.239001 | 5.597573 | 6.635863 | 6.824146 | 0.6065907 | 307.9043 | 305.4005 | 306.3847
1099 | [8 empty] | 8.362924 | 5.652789 | 6.748421 | 6.921378 | 0.6152336 | 308.0217 | 305.4529 | 306.4914
1100 | [8 empty] | 8.35217 | 5.71335 | 6.879491 | 6.98167 | 0.6205929 | 308.0115 | 305.5103 | 306.6156
1101 | [8 empty] | 8.259381 | 5.538815 | 6.658723 | 6.818973 | 0.6061309 | 307.9236 | 305.3448 | 306.4064
1102 | [8 empty] | 8.184429 | 5.499633 | 6.583448 | 6.755837 | 0.6005188 | 307.8525 | 305.3077 | 306.335
1103 | [8 empty] | 8.153714 | 5.55266 | 6.712844 | 6.806406 | 0.6050138 | 307.8234 | 305.358 | 306.4577
1104 | [8 empty] | 8.087325 | 5.655558 | 6.861397 | 6.868093 | 0.6104972 | 307.7605 | 305.4555 | 306.5985
1105 | [8 empty] | 7.998625 | 5.631057 | 6.771151 | 6.800278 | 0.6044691 | 307.6764 | 305.4323 | 306.5129
1106 | [8 empty] | 7.902295 | 5.515022 | 6.747487 | 6.721601 | 0.5974757 | 307.5851 | 305.3223 | 306.4905
1107 | [8 empty] | 8.124641 | 5.553658 | 6.764519 | 6.814272 | 0.6057131 | 307.7959 | 305.3589 | 306.5067
1108 | [8 empty] | 8.205066 | 5.675777 | 6.826432 | 6.902425 | 0.6135489 | 307.8721 | 305.4747 | 306.5653
1109 | [8 empty] | 8.172774 | 5.582602 | 6.780263 | 6.845213 | 0.6084634 | 307.8415 | 305.3864 | 306.5216
1110 | [8 empty] | 8.315628 | 5.521494 | 6.836091 | 6.891071 | 0.6125396 | 307.9769 | 305.3284 | 306.5745
1111 | [8 empty] | 8.372743 | 5.608005 | 6.940953 | 6.9739 | 0.6199023 | 308.031 | 305.4104 | 306.6739
1112 | [8 empty] | 8.386555 | 5.604334 | 6.84385 | 6.944913 | 0.6173256 | 308.0441 | 305.407 | 306.5818
1113 | [8 empty] | 8.27725 | 5.505009 | 6.767094 | 6.849785 | 0.6088697 | 307.9405 | 305.3128 | 306.5091
1114 | [8 empty] | 8.152233 | 5.615538 | 6.823019 | 6.863597 | 0.6100975 | 307.822 | 305.4176 | 306.5621
1115 | [8 empty] | 8.134621 | 5.654528 | 6.910077 | 6.899742 | 0.6133104 | 307.8053 | 305.4545 | 306.6446
1116 | [8 empty] | 8.128601 | 5.824233 | 6.783482 | 6.912105 | 0.6144094 | 307.7996 | 305.6154 | 306.5246
1117 | [8 empty] | 8.755683 | 6.019502 | 6.766096 | 7.180427 | 0.6382602 | 308.394 | 305.8005 | 306.5081
1118 | [8 empty] | 8.234687 | 6.079548 | 6.917192 | 7.077142 | 0.6290793 | 307.9002 | 305.8574 | 306.6514
1119 | [8 empty] | 8.062889 | 5.856461 | 6.920154 | 6.946502 | 0.6174668 | 307.7373 | 305.6459 | 306.6542
1120 | [8 empty] | 8.26186 | 5.613993 | 6.794783 | 6.890212 | 0.6124633 | 307.9259 | 305.4161 | 306.5353
1121 | [8 empty] | 8.303071 | 5.630703 | 6.745781 | 6.893185 | 0.6127275 | 307.965 | 305.4319 | 306.4889
1122 | [8 empty] | 8.332788 | 5.762707 | 6.745266 | 6.94692 | 0.617504 | 307.9932 | 305.5571 | 306.4884
1123 | [8 empty] | 8.271068 | 5.785888 | 6.767288 | 6.941415 | 0.6170146 | 307.9347 | 305.579 | 306.5093
1124 | [8 empty] | 8.290901 | 5.664283 | 6.737474 | 6.897553 | 0.6131158 | 307.9535 | 305.4638 | 306.481
1125 | [8 empty] | 8.210025 | 5.774394 | 6.791016 | 6.925145 | 0.6155684 | 307.8768 | 305.5681 | 306.5318
1126 | [8 empty] | 8.120262 | 5.804433 | 6.816998 | 6.913898 | 0.6145687 | 307.7917 | 305.5966 | 306.5564
1127 | [8 empty] | 8.132432 | 5.66438 | 6.701865 | 6.832892 | 0.6073682 | 307.8033 | 305.4639 | 306.4473
1128 | [8 empty] | 8.214983 | 5.65353 | 6.625625 | 6.831379 | 0.6072337 | 307.8815 | 305.4536 | 306.375
1129 | [8 empty] | 8.236844 | 5.663511 | 6.669122 | 6.856492 | 0.609466 | 307.9022 | 305.463 | 306.4162
1130 | [8 empty] | 8.251364 | 5.653916 | 6.833547 | 6.912943 | 0.6144838 | 307.916 | 305.4539 | 306.5721
1131 | [8 empty] | 8.254584 | 5.736821 | 6.898454 | 6.963286 | 0.6189588 | 307.919 | 305.5325 | 306.6336
1132 | [8 empty] | 8.328087 | 5.653272 | 6.810269 | 6.930543 | 0.6160483 | 307.9887 | 305.4533 | 306.55
1133 | [8 empty] | 8.330695 | 5.593323 | 6.698613 | 6.874211 | 0.6110409 | 307.9912 | 305.3965 | 306.4442
1134 | [8 empty] | 8.507677 | 5.624392 | 6.670345 | 6.934138 | 0.6163678 | 308.1589 | 305.426 | 306.4174
1135 | [8 empty] | 8.403072 | 5.8648 | 6.723437 | 6.997103 | 0.6219647 | 308.0598 | 305.6538 | 306.4677
1136 | [8 empty] | 8.444927 | 5.726325 | 6.667995 | 6.946416 | 0.6174592 | 308.0995 | 305.5226 | 306.4152
1137 | [8 empty] | 8.375963 | 5.738366 | 6.662039 | 6.925456 | 0.6155961 | 308.0341 | 305.534 | 306.4095
1138 | [8 empty] | 8.453781 | 5.803113 | 6.697937 | 6.984944 | 0.6208839 | 308.1078 | 305.5954 | 306.4435
1139 | [8 empty] | 7.876055 | 5.749699 | 6.698839 | 6.774864 | 0.6022102 | 307.5602 | 305.5447 | 306.4444
1140 | [8 empty] | 8.210829 | 5.779577 | 6.898712 | 6.96304 | 0.6189368 | 307.8776 | 305.5731 | 306.6339
1141 | [8 empty] | 8.413085 | 5.950377 | 7.162977 | 7.17548 | 0.6378204 | 308.0693 | 305.735 | 306.8843
1142 | [8 empty] | 8.342061 | 6.067764 | 7.278625 | 7.229483 | 0.6426207 | 308.002 | 305.8462 | 306.994
1143 | [8 empty] | 8.106482 | 6.017828 | 7.228077 | 7.117463 | 0.6326633 | 307.7787 | 305.7989 | 306.946
1144 | [8 empty] | 8.094827 | 5.880705 | 7.168837 | 7.048123 | 0.6264998 | 307.7676 | 305.6689 | 306.8899
1145 | [8 empty] | 8.210668 | 5.795643 | 7.157214 | 7.054509 | 0.6270674 | 307.8774 | 305.5883 | 306.8789
1146 | [8 empty] | 8.079985 | 5.836339 | 7.021765 | 6.979363 | 0.6203878 | 307.7535 | 305.6269 | 306.7505
1147 | [8 empty] | 8.06833 | 5.810518 | 6.96803 | 6.948959 | 0.6176853 | 307.7425 | 305.6024 | 306.6996
1148 | [8 empty] | 8.10938 | 5.694741 | 6.998262 | 6.934128 | 0.6163669 | 307.7814 | 305.4926 | 306.7282
1149 | [8 empty] | 8.200173 | 5.755945 | 7.100259 | 7.018792 | 0.6238927 | 307.8675 | 305.5507 | 306.8249
1150 | [8 empty] | 8.201428 | 5.824459 | 6.873116 | 6.966334 | 0.6192297 | 307.8687 | 305.6156 | 306.6096
1151 | [8 empty] | 8.131917 | 5.720337 | 6.797938 | 6.883397 | 0.6118575 | 307.8028 | 305.5169 | 306.5383
1152 | [8 empty] | 8.066784 | 5.651856 | 6.89678 | 6.871807 | 0.6108273 | 307.741 | 305.452 | 306.632
1153 | [8 empty] | 8.206612 | 5.696801 | 7.155475 | 7.019629 | 0.6239671 | 307.8736 | 305.4946 | 306.8772
1154 | [8 empty] | 8.263953 | 5.852147 | 7.007277 | 7.041126 | 0.6258778 | 307.9279 | 305.6418 | 306.7368
1155 | [8 empty] | 8.136006 | 6.054886 | 6.899227 | 7.03004 | 0.6248924 | 307.8066 | 305.834 | 306.6343
1156 | [8 empty] | 8.07068 | 6.133959 | 6.963973 | 7.056204 | 0.6272181 | 307.7447 | 305.909 | 306.6957
1157 | [8 empty] | 8.170295 | 5.924105 | 7.224053 | 7.106151 | 0.6316579 | 307.8391 | 305.7101 | 306.9422
1158 | [8 empty] | 8.170681 | 5.921047 | 7.13194 | 7.074556 | 0.6288494 | 307.8395 | 305.7072 | 306.8549
1159 | [8 empty] | 8.116463 | 6.100829 | 6.907823 | 7.041705 | 0.6259294 | 307.7881 | 305.8776 | 306.6425
1160 | [8 empty] | 8.13446 | 6.103405 | 6.771924 | 7.003263 | 0.6225123 | 307.8052 | 305.88 | 306.5137
1161 | [8 empty] | 8.215369 | 5.926295 | 6.723147 | 6.954937 | 0.6182166 | 307.8819 | 305.7121 | 306.4674
1162 | [8 empty] | 8.172162 | 6.001054 | 6.699193 | 6.95747 | 0.6184417 | 307.8409 | 305.783 | 306.4447
1163 | [8 empty] | 8.155163 | 6.223883 | 6.789406 | 7.056151 | 0.6272134 | 307.8248 | 305.9942 | 306.5302
1164 | [8 empty] | 8.180855 | 6.40959 | 6.861203 | 7.150549 | 0.6356044 | 307.8492 | 306.1702 | 306.5983
1165 | [8 empty] | 8.06305 | 6.410394 | 7.218869 | 7.230771 | 0.6427352 | 307.7375 | 306.171 | 306.9373
1166 | [8 empty] | 7.991993 | 6.222691 | 7.314459 | 7.176381 | 0.6379006 | 307.6701 | 305.9931 | 307.0279
1167 | [8 empty] | 7.962823 | 6.211326 | 7.252997 | 7.142382 | 0.6348784 | 307.6425 | 305.9823 | 306.9697
1168 | [8 empty] | 7.950589 | 6.076006 | 7.067805 | 7.031467 | 0.6250193 | 307.6309 | 305.854 | 306.7941
1169 | [8 empty] | 8.086971 | 5.881832 | 6.858048 | 6.942284 | 0.6170919 | 307.7602 | 305.67 | 306.5953
1170 | [8 empty] | 8.072322 | 5.909682 | 6.784094 | 6.922033 | 0.6152918 | 307.7463 | 305.6964 | 306.5252
1171 | [8 empty] | 7.912984 | 6.003887 | 6.814873 | 6.910581 | 0.6142739 | 307.5952 | 305.7857 | 306.5544
1172 | [8 empty] | 7.754676 | 5.986405 | 6.894784 | 6.878622 | 0.611433 | 307.4452 | 305.7691 | 306.6301
1173 | [8 empty] | 7.902906 | 5.803209 | 6.987798 | 6.897971 | 0.613153 | 307.5857 | 305.5955 | 306.7183
1174 | [8 empty] | 8.185008 | 5.631282 | 6.996073 | 6.937454 | 0.6166626 | 307.8531 | 305.4325 | 306.7261
1175 | [8 empty] | 8.137101 | 5.550148 | 6.990406 | 6.892552 | 0.6126713 | 307.8077 | 305.3556 | 306.7208
1176 | [8 empty] | 8.048819 | 5.770176 | 6.929073 | 6.916023 | 0.6147576 | 307.724 | 305.5641 | 306.6626
1177 | [8 empty] | 7.99151 | 5.895387 | 6.794622 | 6.89384 | 0.6127857 | 307.6697 | 305.6828 | 306.5352
1178 | [8 empty] | 7.89328 | 5.767311 | 6.790243 | 6.816945 | 0.6059506 | 307.5766 | 305.5614 | 306.531
1179 | [8 empty] | 7.791862 | 5.61644 | 6.959788 | 6.789363 | 0.603499 | 307.4804 | 305.4184 | 306.6917
1180 | [8 empty] | 7.678178 | 5.666505 | 7.074985 | 6.806556 | 0.6050272 | 307.3727 | 305.4659 | 306.8009
1181 | [8 empty] | 7.692795 | 5.664798 | 7.019222 | 6.792272 | 0.6037575 | 307.3865 | 305.4643 | 306.7481
1182 | [8 empty] | 8.036584 | 5.647026 | 6.898551 | 6.860721 | 0.6098418 | 307.7124 | 305.4474 | 306.6337
1183 | [8 empty] | 8.139225 | 5.715765 | 6.873567 | 6.909519 | 0.6141795 | 307.8097 | 305.5126 | 306.61
1184 | [8 empty] | 8.485719 | 5.794452 | 6.990342 | 7.090171 | 0.6302374 | 308.1381 | 305.5872 | 306.7207
1185 | [8 empty] | 7.965206 | 5.744001 | 6.936574 | 6.881927 | 0.6117268 | 307.6447 | 305.5393 | 306.6697
1186 | [8 empty] | 7.745081 | 5.623105 | 6.822343 | 6.730176 | 0.5982379 | 307.4361 | 305.4247 | 306.5615
1187 | [8 empty] | 7.743182 | 5.586594 | 6.801995 | 6.71059 | 0.5964969 | 307.4343 | 305.3901 | 306.5422
1188 | [8 empty] | 7.847755 | 5.692648 | 6.721988 | 6.75413 | 0.6003671 | 307.5334 | 305.4907 | 306.4663
1189 | [8 empty] | 7.808057 | 5.502724 | 6.697873 | 6.669551 | 0.592849 | 307.4958 | 305.3106 | 306.4435
1190 | [8 empty] | 7.842249 | 5.339071 | 6.810462 | 6.663928 | 0.5923491 | 307.5282 | 305.1555 | 306.5502
1191 | [8 empty] | 8.017814 | 5.346058 | 7.003381 | 6.789084 | 0.6034742 | 307.6946 | 305.1621 | 306.7331
1192 | [8 empty] | 8.060377 | 5.499858 | 6.975177 | 6.845138 | 0.6084567 | 307.735 | 305.3079 | 306.7063
1193 | [8 empty] | 8.149689 | 5.597219 | 6.953027 | 6.899978 | 0.6133314 | 307.8196 | 305.4002 | 306.6853
1194 | [8 empty] | 8.344443 | 5.719596 | 7.088153 | 7.050731 | 0.6267316 | 308.0042 | 305.5162 | 306.8134
1195 | [8 empty] | 8.474032 | 5.718727 | 7.301484375 | 7.164748 | 0.6368665 | 308.127 | 305.5154 | 307.015625
1196 | [8 empty] | 8.367817 | 5.446638 | 7.35889 | 7.057782 | 0.6273584 | 308.0264 | 305.2575 | 307.07
1197 | [8 empty] | 8.238743 | 5.378737 | 7.376018 | 6.997833 | 0.6220296 | 307.904 | 305.1931 | 307.0863
1198 | [8 empty] | 8.232111 | 5.459001 | 7.493115 | 7.061409 | 0.6276808 | 307.8977 | 305.2692 | 307.1973
1199 | [8 empty] | 8.001491 | 5.371621 | 7.385452 | 6.919521 | 0.6150686 | 307.6791 | 305.1864 | 307.0952
1200 | [8 empty] | 8.22345 | 5.440231 | 7.199326 | 6.954336 | 0.6181632 | 307.8895 | 305.2514 | 306.9188
1201 | [8 empty] | 8.382531 | 5.653981 | 7.176757 | 7.071089 | 0.6285413 | 308.0403 | 305.454 | 306.8974
1202 | [8 empty] | 8.160829 | 5.790363 | 7.226596 | 7.059263 | 0.62749 | 307.8302 | 305.5833 | 306.9446
1203 | [8 empty] | 8.138936 | 5.796512 | 7.194143 | 7.043197 | 0.626062 | 307.8094 | 305.5891 | 306.9139
1204 | [8 empty] | 8.161505 | 5.636434 | 7.154638 | 6.984192 | 0.6208171 | 307.8308 | 305.4374 | 306.8764
1205 | [8 empty] | 8.257224 | 5.704045 | 7.1274 | 7.029557 | 0.6248495 | 307.9215 | 305.5015 | 306.8506
1206 | [8 empty] | 8.414405 | 5.802308 | 7.245431 | 7.154048 | 0.6359154 | 308.0705 | 305.5946 | 306.9625
1207 | [8 empty] | 8.454586 | 5.66966 | 7.434518 | 7.186255 | 0.6387782 | 308.1086 | 305.4689 | 307.1417
1208 | [8 empty] | 8.458031 | 5.473007 | 7.467519 | 7.132852 | 0.6340313 | 308.1119 | 305.2825 | 307.173
1209 | [8 empty] | 8.485912 | 5.760775 | 7.40229 | 7.216326 | 0.6414512 | 308.1383 | 305.5552 | 307.1112
1210 | [8 empty] | 8.384656 | 5.961904 | 7.394016 | 7.246858 | 0.6441652 | 308.0423 | 305.7459 | 307.1033
1211 | [8 empty] | 8.410026 | 5.852373 | 7.351549 | 7.204649 | 0.6404133 | 308.0664 | 305.6421 | 307.0631
1212 | [8 empty] | 8.447277 | 5.714574 | 7.290892 | 7.150914 | 0.6356368 | 308.1017 | 305.5114 | 307.0056
1213 | [8 empty] | 8.396214 | 5.540586 | 7.230041 | 7.055614 | 0.6271657 | 308.0533 | 305.3465 | 306.9479
1214 | [8 empty] | 8.403169 | 5.555718 | 7.23075 | 7.063212 | 0.6278411 | 308.0599 | 305.3609 | 306.9486
1215 | [8 empty] | 8.440452 | 5.823911 | 7.14675 | 7.137038 | 0.6344034 | 308.0952 | 305.6151 | 306.869
1216 | [8 empty] | 8.495249 | 5.886082 | 7.21536 | 7.198897 | 0.639902 | 308.1472 | 305.674 | 306.934
1217 | [8 empty] | 8.647794 | 5.662223 | 7.365265 | 7.225094 | 0.6422306 | 308.2917 | 305.4618 | 307.0761
1218 | [8 empty] | 8.498405 | 5.546607 | 7.35142 | 7.132144 | 0.6339683 | 308.1501 | 305.3522 | 307.063
1219 | [8 empty] | 8.343896 | 5.649216 | 7.221477 | 7.071529 | 0.6285804 | 308.0037 | 305.4495 | 306.9398
1220 | [8 empty] | 8.259059 | 5.740813 | 7.339379 | 7.113084 | 0.6322741 | 307.9233 | 305.5363 | 307.0515
1221 | [8 empty] | 8.215466 | 5.714767 | 7.458376 | 7.129536 | 0.6337365 | 307.882 | 305.5116 | 307.1643
1222 | [8 empty] | 8.16685 | 5.733279 | 7.619227 | 7.173119 | 0.6376106 | 307.8359 | 305.5292 | 307.3168
1223 | [8 empty] | 8.174706 | 5.611289 | 7.605576 | 7.130523 | 0.6338243 | 307.8433 | 305.4135 | 307.3039
1224 | [8 empty] | 8.206966 | 5.62362 | 7.435388 | 7.088658 | 0.6301029 | 307.8739 | 305.4252 | 307.1425
1225 | [8 empty] | 8.340451 | 5.576227 | 7.401711 | 7.10613 | 0.631656 | 308.0004 | 305.3803 | 307.1106
1226 | [8 empty] | 8.363535 | 5.516536 | 7.336739 | 7.07227 | 0.6286462 | 308.0223 | 305.3237 | 307.049
1227 | [8 empty] | 8.277572 | 5.548249 | 7.227659 | 7.017826 | 0.6238068 | 307.9408 | 305.3538 | 306.9456
1228 | [8 empty] | 8.356742 | 5.491712 | 7.237189 | 7.028548 | 0.6247598 | 308.0159 | 305.3002 | 306.9547
1229 | [8 empty] | 8.16788 | 5.410804 | 7.466553 | 7.015079 | 0.6235626 | 307.8369 | 305.2235 | 307.1721
1230 | [8 empty] | 8.155388 | 5.606652 | 7.479625 | 7.080555 | 0.6293827 | 307.825 | 305.4091 | 307.1845
1231 | [8 empty] | 8.120777 | 5.663833 | 7.39569 | 7.0601 | 0.6275644 | 307.7922 | 305.4633 | 307.1049
1232 | [8 empty] | 7.875604 | 5.645964 | 7.472027 | 6.997865 | 0.6220324 | 307.5598 | 305.4464 | 307.1773
1233 | [8 empty] | 8.188518 | 5.642937 | 7.45477 | 7.095408 | 0.630703 | 307.8564 | 305.4435 | 307.1609
1234 | [8 empty] | 8.331565 | 5.673685 | 7.451164 | 7.152138 | 0.6357456 | 307.992 | 305.4727 | 307.1575
1235 | [8 empty] | 8.292672 | 5.56351 | 7.325921 | 7.060701 | 0.6276179 | 307.9551 | 305.3683 | 307.0388
1236 | [8 empty] | 8.338777 | 5.620432 | 7.335 | 7.09807 | 0.6309395 | 307.9988 | 305.4222 | 307.0474
1237 | [8 empty] | 8.347791 | 5.80395 | 7.321446 | 7.157729 | 0.6362426 | 308.0074 | 305.5962 | 307.0345
1238 | [8 empty] | 8.31933 | 5.684245 | 7.251291 | 7.084955 | 0.6297738 | 307.9804 | 305.4827 | 306.968
1239 | [8 empty] | 8.413117 | 5.484146 | 7.218515 | 7.038593 | 0.6256527 | 308.0693 | 305.293 | 306.937
1240 | [8 empty] | 8.65755 | 5.611707 | 7.282167 | 7.183808 | 0.6385607 | 308.301 | 305.4139 | 306.9973
1241 | [8 empty] | 8.629281 | 5.734213 | 7.370996 | 7.24483 | 0.6439849 | 308.2742 | 305.5301 | 307.0815
1242 | [8 empty] | 8.338133 | 5.855399 | 7.220028 | 7.137853 | 0.6344759 | 307.9982 | 305.6449 | 306.9384
1243 | [8 empty] | 8.182175 | 5.908619 | 7.153028 | 7.081274 | 0.6294466 | 307.8504 | 305.6954 | 306.8749
1244 | [8 empty] | 8.135877 | 5.986147 | 7.238251 | 7.120092 | 0.6328971 | 307.8065 | 305.7689 | 306.9557
1245 | [8 empty] | 8.182561 | 5.987886 | 7.318226 | 7.162891 | 0.6367014 | 307.8508 | 305.7705 | 307.0315
1246 | [8 empty] | 8.188614 | 5.993584 | 7.345432 | 7.175877 | 0.6378557 | 307.8565 | 305.7759 | 307.0573
1247 | [8 empty] | 8.159573 | 5.926069 | 7.284195 | 7.123279 | 0.6331804 | 307.829 | 305.7119 | 306.9992
1248 | [8 empty] | 8.187745 | 6.028099 | 7.500198 | 7.238681 | 0.6434383 | 307.8557 | 305.8086 | 307.204
1249 | [8 empty] | 8.319395 | 6.065027 | 7.494371 | 7.292931 | 0.6482605 | 307.9805 | 305.8436 | 307.1985
1250 | [8 empty] | 8.267977 | 5.978388 | 7.293886 | 7.180084 | 0.6382297 | 307.9317 | 305.7615 | 307.0084
1251 | [8 empty] | 8.049109 | 6.024815 | 7.204767 | 7.092897 | 0.6304797 | 307.7243 | 305.8055 | 306.924
1252 | [8 empty] | 7.96292 | 6.031705 | 7.193177 | 7.0626 | 0.6277867 | 307.6426 | 305.812 | 306.913
1253 | [8 empty] | 7.947047 | 5.953468 | 7.031134 | 6.977217 | 0.620197 | 307.6275 | 305.7379 | 306.7594
1254 | [8 empty] | 8.016816 | 5.91625 | 7.000741 | 6.977936 | 0.6202609 | 307.6937 | 305.7026 | 306.7306
1255 | [8 empty] | 8.018426 | 6.016122 | 7.060014 | 7.031521 | 0.625024 | 307.6952 | 305.7973 | 306.7867
1256 | [8 empty] | 7.898592 | 5.833119 | 7.21726 | 6.98299 | 0.6207103 | 307.5816 | 305.6238 | 306.9358
1257 | [8 empty] | 7.873351 | 5.902953 | 7.198521 | 6.991608 | 0.6214763 | 307.5577 | 305.69 | 306.918
1258 | [8 empty] | 7.93507 | 5.939946 | 7.042081 | 6.972366 | 0.6197658 | 307.6162 | 305.7251 | 306.7697
1259 | [8 empty] | 8.025316 | 5.797189 | 7.003735 | 6.94208 | 0.6170738 | 307.7017 | 305.5898 | 306.7334
1260 | [8 empty] | 8.071292 | 5.566118 | 7.060336 | 6.899248 | 0.6132665 | 307.7453 | 305.3707 | 306.787
1261 | [8 empty] | 8.047177 | 5.555203 | 6.986349 | 6.86291 | 0.6100364 | 307.7224 | 305.3604 | 306.7169
1262 | [8 empty] | 7.953197 | 5.621978 | 6.931423 | 6.835532 | 0.6076029 | 307.6334 | 305.4237 | 306.6649
1263 | [8 empty] | 7.924349 | 5.692326 | 7.041373 | 6.886016 | 0.6120903 | 307.606 | 305.4904 | 306.7691
1264 | [8 empty] | 8.086005 | 5.830544 | 7.069608 | 6.995386 | 0.6218121 | 307.7592 | 305.6214 | 306.7958
1265 | [8 empty] | 8.381565 | 5.991492 | 6.926111 | 7.099722 | 0.6310864 | 308.0394 | 305.7739 | 306.6598
1266 | [8 empty] | 8.45523 | 6.001022 | 7.009048 | 7.1551 | 0.6360089 | 308.1092 | 305.783 | 306.7384
1267 | [8 empty] | 8.279568 | 5.845708 | 7.16375 | 7.096342 | 0.6307859 | 307.9427 | 305.6357 | 306.8851
1268 | [8 empty] | 8.120294 | 5.66145 | 7.043562 | 6.941769 | 0.6170461 | 307.7917 | 305.4611 | 306.7711
1269 | [8 empty] | 8.071066 | 5.615732 | 6.979427 | 6.888742 | 0.6123326 | 307.7451 | 305.4178 | 306.7104
1270 | [8 empty] | 8.127088 | 5.67127 | 7.116132 | 6.971496 | 0.6196886 | 307.7982 | 305.4704 | 306.8399
1271 | [8 empty] | 8.152136 | 5.626421 | 7.279688 | 7.019415 | 0.623948 | 307.8219 | 305.4279 | 306.995
1272 | [8 empty] | 8.23459 | 5.635597 | 7.152578 | 7.007588 | 0.6228967 | 307.9001 | 305.4366 | 306.8745
1273 | [8 empty] | 8.3268 | 5.717922 | 7.198006 | 7.080909 | 0.6294142 | 307.9875 | 305.5146 | 306.9175
1274 | [8 empty] | 8.421263 | 5.799668 | 7.178753 | 7.133228 | 0.6340647 | 308.077 | 305.5921 | 306.8993
1275 | [8 empty] | 8.476511 | 5.831381 | 7.141116 | 7.149669 | 0.6355262 | 308.1294 | 305.6222 | 306.8636
1276 | [8 empty] | 8.484013 | 5.903629 | 7.021475 | 7.136372 | 0.6343442 | 308.1365 | 305.6906 | 306.7502
1277 | [8 empty] | 8.568753 | 5.909682 | 7.043304 | 7.173913 | 0.6376811 | 308.2168 | 305.6964 | 306.7709
1278 | [8 empty] | 8.519332 | 6.099252 | 7.374312 | 7.330965 | 0.6516414 | 308.17 | 305.8761 | 307.0847
1279 | [8 empty] | 8.400657 | 6.324946 | 7.800748 | 7.508784 | 0.6674475 | 308.0575 | 306.09 | 307.4889
1280 | [8 empty] | 8.34792 | 6.205434 | 7.602743 | 7.385366 | 0.656477 | 308.0075 | 305.9767 | 307.3012
1281 | [8 empty] | 8.259027 | 5.981833 | 7.284066 | 7.174975 | 0.6377756 | 307.9232 | 305.7648 | 306.9991
1282 | [8 empty] | 8.284269 | 5.801181 | 7.203995 | 7.096481 | 0.6307983 | 307.9472 | 305.5935 | 306.9232
1283 | [8 empty] | 8.341867 | 5.899218 | 7.238445 | 7.159843 | 0.6364305 | 308.0018 | 305.6865 | 306.9559
1284 | [8 empty] | 8.273193 | 5.965767 | 7.192114 | 7.143692 | 0.6349948 | 307.9367 | 305.7495 | 306.912
1285 | [8 empty] | 8.239259 | 5.96068 | 7.202964 | 7.134301 | 0.6341601 | 307.9045 | 305.7447 | 306.9222
1286 | [8 empty] | 8.238389 | 5.953951 | 7.216938 | 7.136426 | 0.634349 | 307.9037 | 305.7383 | 306.9355
1287 | [8 empty] | 8.183624 | 5.788528 | 7.340345 | 7.104166 | 0.6314814 | 307.8518 | 305.5815 | 307.0525
1288 | [8 empty] | 8.054872 | 5.726325 | 7.307666 | 7.029621 | 0.6248552 | 307.7297 | 305.5226 | 307.0215
1289 | [8 empty] | 8.04869 | 5.657071 | 7.370641 | 7.025468 | 0.624486 | 307.7239 | 305.4569 | 307.0812
1290 | [8 empty] | 8.05954 | 5.580574 | 7.379785 | 7.006633 | 0.6228118 | 307.7342 | 305.3844 | 307.0898
1291 | [8 empty] | 8.070873 | 5.555589 | 7.143659 | 6.923374 | 0.615411 | 307.7449 | 305.3607 | 306.866
1292 | [8 empty] | 7.969745 | 5.624521 | 7.028913 | 6.874393 | 0.6110572 | 307.649 | 305.4261 | 306.7573
1293 | [8 empty] | 7.882559 | 5.696415 | 7.221767 | 6.93358 | 0.6163182 | 307.5664 | 305.4942 | 306.9401
1294 | [8 empty] | 8.621715 | 5.695739 | 7.350036 | 7.222497 | 0.6419997 | 308.267 | 305.4936 | 307.0616
1295 | [8 empty] | 7.768907 | 5.735501 | 7.374795 | 6.959734 | 0.618643 | 307.4587 | 305.5313 | 307.0851
1296 | [8 empty] | 7.609987 | 5.736499 | 7.241149 | 6.862545 | 0.610004 | 307.308 | 305.5322 | 306.9584
1297 | [8 empty] | 7.538801 | 5.724619 | 7.231039 | 6.831487 | 0.6072432 | 307.2406 | 305.521 | 306.9489
1298 | [8 empty] | 7.519226 | 5.506973 | 7.230556 | 6.752252 | 0.6002002 | 307.222 | 305.3147 | 306.9484
1299 | [8 empty] | 7.512433 | 5.549408 | 7.287801 | 6.783214 | 0.6029523 | 307.2156 | 305.3549 | 307.0027
1300 | [8 empty] | 7.613367 | 5.657747 | 7.268097 | 6.846404 | 0.6085692 | 307.3112 | 305.4576 | 306.984
1301 | [8 empty] | 7.825282 | 5.560902 | 7.179719 | 6.855301 | 0.6093601 | 307.5121 | 305.3658 | 306.9002
1302 | [8 empty] | 7.793182 | 5.434661 | 7.196847 | 6.80823 | 0.605176 | 307.4817 | 305.2461 | 306.9164
1303 | [8 empty] | 7.768713 | 5.421718 | 7.086705 | 6.759045 | 0.600804 | 307.4585 | 305.2339 | 306.812
1304 | [8 empty] | 7.759119 | 5.57774 | 7.060561 | 6.79914 | 0.604368 | 307.4494 | 305.3817 | 306.7873
1305 | [8 empty] | 7.967943 | 5.606491 | 7.257183 | 6.943872 | 0.6172331 | 307.6473 | 305.409 | 306.9736
1306 | [8 empty] | 7.63642 | 5.692068 | 7.256635 | 6.861708 | 0.6099296 | 307.3331 | 305.4901 | 306.9731
1307 | [8 empty] | 7.596754 | 5.754497 | 7.113942 | 6.821731 | 0.6063761 | 307.2955 | 305.5493 | 306.8379
1308 | [8 empty] | 7.778147 | 5.763479 | 6.994077 | 6.845234 | 0.6084653 | 307.4674 | 305.5578 | 306.7242
1309 | [8 empty] | 7.885424 | 5.784664 | 6.989183 | 6.886424 | 0.6121266 | 307.5691 | 305.5779 | 306.7196
1310 | [8 empty] | 7.731463 | 5.765508 | 7.049937 | 6.848969 | 0.6087972 | 307.4232 | 305.5597 | 306.7772
1311 | [8 empty] | 7.582105 | 5.780286 | 6.956278 | 6.77289 | 0.6020346 | 307.2816 | 305.5737 | 306.6884
1312 | [8 empty] | 7.581107 | 5.774619 | 6.866806 | 6.740844 | 0.5991861 | 307.2807 | 305.5684 | 306.6036
1313 | [8 empty] | 7.387512 | 5.769081 | 6.926175 | 6.694256 | 0.595045 | 307.0972 | 305.5631 | 306.6599
1314 | [8 empty] | 7.210917 | 5.697059 | 6.887862 | 6.598613 | 0.5865433 | 306.9298 | 305.4948 | 306.6236
1315 | [8 empty] | 7.193724 | 5.74429 | 6.764068 | 6.567361 | 0.5837654 | 306.9135 | 305.5396 | 306.5062
1316 | [8 empty] | 6.735639 | 5.763254 | 6.815163 | 6.438019 | 0.5722683 | 306.4793 | 305.5576 | 306.5547
1317 | [8 empty] | 6.42572 | 5.795772 | 6.848937 | 6.356809 | 0.5650497 | 306.1855 | 305.5884 | 306.5867
1318 | [8 empty] | 5.855721 | 5.765894 | 6.762941 | 6.128185 | 0.5447276 | 305.6452 | 305.5601 | 306.5052
1319 | [8 empty] | 5.506394 | 5.709004 | 6.886316 | 6.033905 | 0.5363471 | 305.3141 | 305.5062 | 306.6221
1320 | [8 empty] | 5.284209 | 5.822623 | 7.15393 | 6.086921 | 0.5410596 | 305.1035 | 305.6139 | 306.8758
1321 | [8 empty] | 5.033241 | 5.929418 | 7.036672 | 5.999777 | 0.5333135 | 304.8656 | 305.7151 | 306.7646
1322 | [8 empty] | 4.947793 | 5.914221 | 6.933967 | 5.931993 | 0.5272883 | 304.7846 | 305.7007 | 306.6673
1323 | [8 empty] | 5.083145 | 5.798766 | 6.85338 | 5.911764 | 0.5254901 | 304.9129 | 305.5912 | 306.5909
1324 | [8 empty] | 5.26428 | 5.765379 | 6.804313 | 5.944657 | 0.528414 | 305.0846 | 305.5596 | 306.5444
1325 | [8 empty] | 5.424938 | 5.871465 | 6.860431 | 6.052278 | 0.5379803 | 305.2369 | 305.6602 | 306.5976
1326 | [8 empty] | 5.591198 | 5.842907 | 6.811203 | 6.081769 | 0.5406017 | 305.3945 | 305.6331 | 306.5509
1327 | [8 empty] | 5.559678 | 5.917376 | 6.854829 | 6.110628 | 0.5431669 | 305.3646 | 305.7037 | 306.5923
1328 | [8 empty] | 5.370655 | 6.000571 | 7.20084 | 6.190689 | 0.5502834 | 305.1855 | 305.7825 | 306.9202
1329 | [8 empty] | 5.292161 | 6.022175 | 7.192308 | 6.168881 | 0.548345 | 305.1111 | 305.803 | 306.9121
1330 | [8 empty] | 5.24699 | 5.987016 | 7.101805 | 6.111937 | 0.5432833 | 305.0682 | 305.7697 | 306.8264
1331 | [8 empty] | 5.221942 | 5.830479 | 7.089828 | 6.047416 | 0.5375481 | 305.0445 | 305.6213 | 306.815
1332 | [8 empty] | 5.235786 | 5.859327 | 7.29028 | 6.128464 | 0.5447524 | 305.0576 | 305.6487 | 307.005
1333 | [8 empty] | 5.31721 | 5.683569 | 7.131039 | 6.043939 | 0.537239 | 305.1348 | 305.4821 | 306.8541
1334 | [8 empty] | 5.346895 | 5.555847 | 6.917965 | 5.940236 | 0.5280209 | 305.1629 | 305.361 | 306.6521
1335 | [8 empty] | 5.139037 | 5.525905 | 6.928654 | 5.864532 | 0.5212917 | 304.9659 | 305.3326 | 306.6622
1336 | [8 empty] | 5.044831 | 5.651051 | 6.889955 | 5.861946 | 0.5210618 | 304.8766 | 305.4512 | 306.6255
1337 | [8 empty] | 5.102334 | 5.774909 | 6.843431 | 5.906891 | 0.525057 | 304.9311 | 305.5686 | 306.5815
1338 | [8 empty] | 5.290906 | 5.710678 | 6.82392 | 5.941835 | 0.5281631 | 305.1099 | 305.5078 | 306.563
1339 | [8 empty] | 5.029506 | 5.566118 | 6.959369 | 5.851664 | 0.5201479 | 304.8621 | 305.3707 | 306.6913
1340 | [8 empty] | 4.86917 | 5.332954 | 6.860946 | 5.68769 | 0.5055724 | 304.7101 | 305.1497 | 306.5981
1341 | [8 empty] | 4.921038 | 5.311382 | 6.649128 | 5.627183 | 0.500194 | 304.7593 | 305.1293 | 306.3973
1342 | [8 empty] | 4.98382 | 5.225258 | 6.578651 | 5.59591 | 0.4974142 | 304.8188 | 305.0476 | 306.3305
1343 | [8 empty] | 4.97004 | 5.29126 | 6.579456 | 5.613585 | 0.4989854 | 304.8057 | 305.1102 | 306.3312
1344 | [8 empty] | 4.957484 | 5.279025 | 6.665516 | 5.634008 | 0.5008007 | 304.7938 | 305.0986 | 306.4128
1345 | [8 empty] | 4.963633 | 5.158934 | 6.671698 | 5.598088 | 0.4976078 | 304.7997 | 304.9848 | 306.4187
1346 | [8 empty] | 4.930857 | 5.144865 | 6.642045 | 5.572589 | 0.4953412 | 304.7686 | 304.9714 | 306.3906
1347 | [8 empty] | 4.929859 | 5.236205 | 6.669927 | 5.611997 | 0.4988442 | 304.7676 | 305.058 | 306.417
1348 | [8 empty] | 4.993221 | 5.300082 | 6.626011 | 5.639771 | 0.501313 | 304.8277 | 305.1186 | 306.3754
1349 | [8 empty] | 4.864179 | 5.369207 | 6.510299 | 5.581228 | 0.4961092 | 304.7054 | 305.1841 | 306.2657
1350 | [8 empty] | 4.850979 | 5.420559 | 6.499352 | 5.590297 | 0.4969153 | 304.6929 | 305.2328 | 306.2553
1351 | [8 empty] | 4.919074 | 5.462382 | 6.545875 | 5.642444 | 0.5015505 | 304.7574 | 305.2724 | 306.2994
1352 | [8 empty] | 4.962474 | 5.468048 | 6.525045 | 5.651856 | 0.5023872 | 304.7986 | 305.2778 | 306.2797
1353 | [8 empty] | 4.994541 | 5.495834 | 6.427265 | 5.639213 | 0.5012634 | 304.8289 | 305.3041 | 306.187
1354 | [8 empty] | 5.108322 | 5.426033 | 6.496712 | 5.677022 | 0.5046242 | 304.9368 | 305.2379 | 306.2528
1355 | [8 empty] | 5.144317 | 5.480186 | 6.543718 | 5.722741 | 0.5086881 | 304.9709 | 305.2893 | 306.2974
1356 | [8 empty] | 5.481023 | 5.59152 | 6.513776 | 5.862107 | 0.5210761 | 305.2901 | 305.3948 | 306.269
1357 | [8 empty] | 5.584437 | 5.540393 | 6.600641 | 5.90849 | 0.5251991 | 305.3881 | 305.3463 | 306.3513
1358 | [8 empty] | 5.627097 | 5.533728 | 6.671215 | 5.944013 | 0.5283567 | 305.4285 | 305.34 | 306.4182
1359 | [8 empty] | 5.693034 | 5.691843 | 6.670925 | 6.018601 | 0.5349867 | 305.491 | 305.4899 | 306.4179
1360 | [8 empty] | 5.823815 | 5.625294 | 6.67994 | 6.043016 | 0.537157 | 305.615 | 305.4268 | 306.4265
1361 | [8 empty] | 5.739139 | 5.649538 | 6.471953 | 5.953543 | 0.5292038 | 305.5347 | 305.4498 | 306.2293
1362 | [8 empty] | 5.705172 | 5.552821 | 6.370568 | 5.876187 | 0.5223277 | 305.5025 | 305.3581 | 306.1332
1363 | [8 empty] | 6.010616 | 5.693453 | 6.334734 | 6.012934 | 0.534483 | 305.7921 | 305.4914 | 306.0993
1364 | [8 empty] | 6.222176 | 5.730253 | 6.32398 | 6.092137 | 0.5415232 | 305.9926 | 305.5263 | 306.0891
1365 | [8 empty] | 6.143328 | 5.83489 | 6.353697 | 6.110639 | 0.5431679 | 305.9178 | 305.6255 | 306.1172
1366 | [8 empty] | 5.875522 | 5.912579 | 6.564935 | 6.117679 | 0.5437937 | 305.664 | 305.6991 | 306.3175
1367 | [8 empty] | 5.720981 | 5.8516 | 6.55943 | 6.044003 | 0.5372448 | 305.5175 | 305.6413 | 306.3123
1368 | [8 empty] | 5.5704 | 5.698958 | 6.620441 | 5.963266 | 0.5300681 | 305.3748 | 305.4966 | 306.3701
1369 | [8 empty] | 5.430347 | 5.539298 | 6.820379 | 5.930008 | 0.5271118 | 305.242 | 305.3453 | 306.5596
1370 | [8 empty] | 5.386174 | 5.450308 | 6.97096 | 5.935814 | 0.5276279 | 305.2002 | 305.261 | 306.7023
1371 | [8 empty] | 5.272071 | 5.409323 | 6.715227 | 5.798873 | 0.5154554 | 305.092 | 305.2221 | 306.4599
1372 | [8 empty] | 5.15095 | 5.305104 | 6.442945 | 5.632999 | 0.5007111 | 304.9772 | 305.1233 | 306.2018
1373 | [8 empty] | 5.45356 | 5.296476 | 6.446454 | 5.732163 | 0.5095256 | 305.264 | 305.1151 | 306.2052
1374 | [8 empty] | 5.687497 | 5.335819 | 6.658787 | 5.894034 | 0.5239142 | 305.4858 | 305.1524 | 306.4064
1375 | [8 empty] | 5.557425 | 5.307841 | 6.552121 | 5.805796 | 0.5160707 | 305.3625 | 305.1259 | 306.3053
1376 | [8 empty] | 5.362993 | 5.238523 | 6.348546 | 5.65002 | 0.502224 | 305.1782 | 305.0602 | 306.1124
1377 | [8 empty] | 5.26164 | 5.200982 | 6.410588 | 5.624403 | 0.4999469 | 305.0821 | 305.0246 | 306.1712
1378 | [8 empty] | 5.152624 | 5.139391 | 6.739824 | 5.67728 | 0.5046471 | 304.9788 | 304.9662 | 306.4832
1379 | [8 empty] | 5.058837 | 5.133145 | 6.86819 | 5.686724 | 0.5054866 | 304.8899 | 304.9603 | 306.6049
1380 | [8 empty] | 5.009706 | 5.267435 | 6.657789 | 5.644976 | 0.5017757 | 304.8433 | 305.0876 | 306.4055
1381 | [8 empty] | 5.061895 | 5.336656 | 6.503344 | 5.633965 | 0.5007969 | 304.8928 | 305.1532 | 306.2591
1382 | [8 empty] | 4.798274 | 5.354364 | 6.44742 | 5.533353 | 0.4918536 | 304.6429 | 305.17 | 306.2061
1383 | [8 empty] | 4.635362 | 5.355684 | 6.272853 | 5.4213 | 0.4818933 | 304.4885 | 305.1713 | 306.0406
1384 | [8 empty] | 4.632625 | 5.360836 | 6.068376 | 5.353946 | 0.4759063 | 304.4859 | 305.1761 | 305.8468
1385 | [8 empty] | 4.746503 | 5.693646 | 6.013965 | 5.484704 | 0.4875293 | 304.5938 | 305.4916 | 305.7952
1386 | [8 empty] | 4.813406 | 5.959553 | 6.140688 | 5.637883 | 0.5011451 | 304.6573 | 305.7437 | 305.9153
1387 | [8 empty] | 4.879215 | 5.729094 | 6.088241 | 5.565517 | 0.4947126 | 304.7196 | 305.5252 | 305.8656
1388 | [8 empty] | 5.039648 | 5.607361 | 6.062355 | 5.569788 | 0.4950923 | 304.8717 | 305.4098 | 305.8411
1389 | [8 empty] | 5.348762 | 5.595062 | 6.155176 | 5.699667 | 0.506637 | 305.1647 | 305.3982 | 305.9291
1390 | [8 empty] | 5.377449 | 5.499665 | 6.204308 | 5.693807 | 0.5061162 | 305.1919 | 305.3077 | 305.9756
1391 | [8 empty] | 5.249437 | 5.405878 | 6.150669 | 5.601995 | 0.4979551 | 305.0706 | 305.2188 | 305.9248
1392 | [8 empty] | 5.193094 | 5.381248 | 6.330645 | 5.634996 | 0.5008885 | 305.0172 | 305.1955 | 306.0954
1393 | [8 empty] | 5.182469 | 5.417984 | 6.392043 | 5.664165 | 0.5034814 | 305.0071 | 305.2303 | 306.1536
1394 | [8 empty] | 5.135206 | 5.335626 | 6.19349 | 5.554774 | 0.4937577 | 304.9623 | 305.1523 | 305.9654
1395 | [8 empty] | 5.20623 | 5.324712 | 5.881768 | 5.470903 | 0.4863025 | 305.0296 | 305.1419 | 305.6699
1396 | [8 empty] | 5.173616 | 5.414023 | 5.861935 | 5.483191 | 0.4873948 | 304.9987 | 305.2265625 | 305.6511
1397 | [8 empty] | 4.988778 | 5.388911 | 5.923429 | 5.433706 | 0.4829961 | 304.8235 | 305.2028 | 305.7094
1398 | [8 empty] | 4.995732 | 5.519787 | 5.855206 | 5.456909 | 0.4850585 | 304.8301 | 305.3268 | 305.6447
1399 | [8 empty] | 5.089648 | 5.42262 | 5.838593 | 5.450287 | 0.4844699 | 304.9191 | 305.2347 | 305.629
1400 | [8 empty] | 4.901784 | 5.326418 | 5.84793 | 5.358711 | 0.4763298 | 304.741 | 305.1435 | 305.6378
1401 | [8 empty] | 4.755807 | 5.210544 | 5.988176 | 5.318176 | 0.4727267 | 304.6027 | 305.0337 | 305.7708
1402 | [8 empty] | 4.580951 | 5.278124 | 5.982541 | 5.280539 | 0.4693812 | 304.4369 | 305.0977 | 305.7654
1403 | [8 empty] | 4.492218 | 5.347828 | 6.251056 | 5.363701 | 0.4767734 | 304.3528 | 305.1638 | 306.02
1404 | [8 empty] | 4.398399 | 5.320301 | 6.461135 | 5.393278 | 0.4794025 | 304.2639 | 305.1377 | 306.2191
1405 | [8 empty] | 4.196401 | 5.360449 | 6.487053 | 5.347968 | 0.4753749 | 304.0724 | 305.1758 | 306.2437
1406 | [8 empty] | 4.342603 | 5.337944 | 6.591465 | 5.424004 | 0.4821337 | 304.211 | 305.1544 | 306.3426
1407 | [8 empty] | 4.3559 | 5.390166 | 6.335539 | 5.360535 | 0.476492 | 304.2236 | 305.2039 | 306.1
1408 | [8 empty] | 4.234747 | 5.554849 | 6.138402 | 5.309333 | 0.4719407 | 304.1088 | 305.36 | 305.9132
1409 | [8 empty] | 4.145467 | 5.615152 | 6.1649 | 5.308506 | 0.4718672 | 304.0241 | 305.4172 | 305.9383
1410 | [8 empty] | 4.128339 | 5.628063 | 6.346872 | 5.367758 | 0.477134 | 304.0079 | 305.4294 | 306.1108
1411 | [8 empty] | 4.256254 | 5.512576 | 6.473338 | 5.414056 | 0.4812494 | 304.1292 | 305.32 | 306.2307
1412 | [8 empty] | 4.238481 | 5.429799 | 6.37324 | 5.347174 | 0.4753043 | 304.1123 | 305.2415 | 306.1358
1413 | [8 empty] | 4.174347 | 5.592293 | 6.24188 | 5.336173 | 0.4743265 | 304.0515 | 305.3955 | 306.0113
1414 | [8 empty] | 4.139124 | 5.682699 | 5.994035 | 5.271953 | 0.468618 | 304.0181 | 305.4812 | 305.7763
1415 | [8 empty] | 4.42245 | 5.53199 | 5.871207 | 5.275216 | 0.468908 | 304.2867 | 305.3384 | 305.6599
1416 | [8 empty] | 4.235616 | 5.455299 | 5.916604 | 5.202506 | 0.462445 | 304.1096 | 305.2657 | 305.7029
1417 | [8 empty] | 4.209183 | 5.627 | 5.928967 | 5.25505 | 0.4671156 | 304.0845 | 305.4284 | 305.7147
1418 | [8 empty] | 4.303646 | 5.51338 | 5.813061 | 5.210029 | 0.4631137 | 304.1741 | 305.3207 | 305.6048
1419 | [8 empty] | 4.247335 | 5.33495 | 6.134378 | 5.238888 | 0.4656789 | 304.1207 | 305.1516 | 305.9094
1420 | [8 empty] | 4.256028 | 5.318562 | 6.372017 | 5.315536 | 0.4724921 | 304.1289 | 305.1361 | 306.1346
1421 | [8 empty] | 4.359345 | 5.160512 | 6.385346 | 5.301734 | 0.4712653 | 304.2269 | 304.9863 | 306.1472
1422 | [8 empty] | 4.451716 | 5.077704 | 6.131223 | 5.220214 | 0.464019 | 304.3144 | 304.9078 | 305.9064
1423 | [8 empty] | 4.571228 | 5.165502 | 5.934827 | 5.223852 | 0.4643424 | 304.4277 | 304.991 | 305.7202
1424 | [8 empty] | 4.857805 | 5.114085 | 5.752565 | 5.241485 | 0.4659098 | 304.6993 | 304.9423 | 305.5475
1425 | [8 empty] | 5.163538 | 5.12545 | 5.712062 | 5.333684 | 0.4741052 | 304.9891 | 304.953 | 305.5091
1426 | [8 empty] | 5.22632 | 5.211993 | 5.517405 | 5.318573 | 0.472762 | 305.0486 | 305.0351 | 305.3246
1427 | [8 empty] | 5.045025 | 5.296057 | 5.548474 | 5.296519 | 0.4708017 | 304.8768 | 305.1147 | 305.354
1428 | [8 empty] | 4.831178 | 5.387719 | 5.649022 | 5.289307 | 0.4701606 | 304.6741 | 305.2016 | 305.4493
1429 | [8 empty] | 4.86125 | 5.392259 | 5.756847 | 5.336785 | 0.4743809 | 304.7026 | 305.2059 | 305.5515
1430 | [8 empty] | 4.784494 | 5.317307 | 5.712352 | 5.271384 | 0.4685675 | 304.6299 | 305.1349 | 305.5093
1431 | [8 empty] | 4.658286 | 5.352465 | 5.663511 | 5.224754 | 0.4644225 | 304.5102 | 305.1682 | 305.463
1432 | [8 empty] | 4.577409 | 5.396316 | 5.51499 | 5.162905 | 0.4589249 | 304.4336 | 305.2098 | 305.3223
1433 | [8 empty] | 4.598659 | 5.603723 | 5.473071 | 5.225151 | 0.4644578 | 304.4537 | 305.4064 | 305.2825
1434 | [8 empty] | 4.788261 | 5.716537 | 5.548023 | 5.350941 | 0.4756392 | 304.6334 | 305.5133 | 305.3536
1435 | [8 empty] | 4.659734 | 5.787626 | 5.434725 | 5.294029 | 0.4705803 | 304.5116 | 305.5807 | 305.2462
1436 | [8 empty] | 4.496919 | 5.769564 | 5.278993 | 5.181826 | 0.4606067 | 304.3573 | 305.5636 | 305.0986
1437 | [8 empty] | 4.478986 | 5.561192 | 5.15169 | 5.063956 | 0.4501294 | 304.3403 | 305.3661 | 304.9779
1438 | [8 empty] | 4.412662 | 5.495383 | 5.207325 | 5.038457 | 0.4478628 | 304.2774 | 305.3037 | 305.0306
1439 | [8 empty] | 4.276795 | 5.492453 | 5.171008 | 4.980085 | 0.4426742 | 304.1486 | 305.3009 | 304.9962
1440 | [8 empty] | 4.19682 | 5.403077 | 5.430765 | 5.010221 | 0.4453529 | 304.0728 | 305.2162 | 305.2424
1441 | [8 empty] | 4.1285 | 5.513863 | 5.523329 | 5.055231 | 0.4493538 | 304.0081 | 305.3212 | 305.3302
1442 | [8 empty] | 4.036129 | 5.405298 | 5.358163 | 4.933197 | 0.4385064 | 303.9205 | 305.2183 | 305.1736
1443 | [8 empty] | 4.117939 | 5.353559 | 5.368337 | 4.946612 | 0.4396988 | 303.998 | 305.1693 | 305.1833
1444 | [8 empty] | 4.318617 | 5.402014 | 5.506877 | 5.075836 | 0.4511854 | 304.1883 | 305.2152 | 305.3146
1445 | [8 empty] | 4.124185 | 5.488364 | 5.626871 | 5.079807 | 0.4515384 | 304.004 | 305.297 | 305.4283
1446 | [8 empty] | 4.126278 | 5.428962 | 5.595931 | 5.050391 | 0.4489236 | 304.006 | 305.2407 | 305.399
1447 | [8 empty] | 4.154353 | 5.224904 | 5.650375 | 5.009877 | 0.4453224 | 304.0326 | 305.0473 | 305.4506
1448 | [8 empty] | 4.30165 | 5.302496 | 5.658842 | 5.087663 | 0.4522367 | 304.1722 | 305.1208 | 305.4586
1449 | [8 empty] | 4.251038 | 5.352915 | 5.742938 | 5.11563 | 0.4547227 | 304.1242 | 305.1686 | 305.5383
1450 | [8 empty] | 4.241154 | 5.289393 | 5.736177 | 5.088908 | 0.4523474 | 304.1148 | 305.1084 | 305.5319
1451 | [8 empty] | 4.25136 | 5.3005 | 5.645288 | 5.065716 | 0.4502859 | 304.1245 | 305.119 | 305.4458
1452 | [8 empty] | 4.376924 | 5.364313 | 5.537656 | 5.092964 | 0.452708 | 304.2435 | 305.1794 | 305.34375
1453 | [8 empty] | 4.222126 | 5.437462 | 5.612029 | 5.090539 | 0.4524924 | 304.0968 | 305.2488 | 305.4142
1454 | [8 empty] | 4.162628 | 5.386077 | 5.480476 | 5.009727 | 0.4453091 | 304.0404 | 305.2001 | 305.2896
1455 | [8 empty] | 4.234393 | 5.308098 | 5.361254 | 4.967915 | 0.4415924 | 304.1084 | 305.1262 | 305.1765
1456 | [8 empty] | 4.32496 | 5.352368 | 5.253526 | 4.976951 | 0.4423957 | 304.1943 | 305.1681 | 305.0744
1457 | [8 empty] | 4.318199 | 5.356296 | 5.224035 | 4.966176 | 0.4414379 | 304.1879 | 305.1718 | 305.0465
1458 | [8 empty] | 4.205159 | 5.367307 | 5.401081 | 4.991182 | 0.4436606 | 304.0807 | 305.1823 | 305.2143
1459 | [8 empty] | 4.183619 | 5.21415 | 5.436979 | 4.944916 | 0.4395481 | 304.0603 | 305.0371 | 305.2483
1460 | [8 empty] | 4.271708 | 5.217434 | 5.525551 | 5.004898 | 0.4448798 | 304.1438 | 305.0402 | 305.3323
1461 | [8 empty] | 4.269132 | 5.307487 | 5.845933 | 5.140851 | 0.4569645 | 304.1414 | 305.1256 | 305.636
1462 | [8 empty] | 4.21662 | 5.511223 | 6.012709 | 5.246851 | 0.4663867 | 304.0916 | 305.3187 | 305.794
1463 | [8 empty] | 4.215397 | 5.601726 | 5.914994 | 5.244039 | 0.4661368 | 304.0904 | 305.4045 | 305.7014
1464 | [8 empty] | 4.283073 | 5.577966 | 5.831027 | 5.230688 | 0.4649501 | 304.1546 | 305.382 | 305.6218
1465 | [8 empty] | 4.269679 | 5.558423 | 5.77961 | 5.202571 | 0.4624507 | 304.1419 | 305.3634 | 305.5731
1466 | [8 empty] | 4.327343 | 5.602628 | 5.590844 | 5.173605 | 0.459876 | 304.1965 | 305.4053 | 305.3942
1467 | [8 empty] | 4.433396 | 5.550728 | 5.40855 | 5.130891 | 0.4560792 | 304.2971 | 305.3561 | 305.2214
1468 | [8 empty] | 4.322481 | 5.542969 | 5.402433 | 5.089294 | 0.4523817 | 304.1919 | 305.3488 | 305.2156
1469 | [8 empty] | 4.34988 | 5.487656 | 5.406296 | 5.081277 | 0.4516691 | 304.2179 | 305.2964 | 305.2192
1470 | [8 empty] | 4.479759 | 5.534662 | 5.269689 | 5.094703 | 0.4528625 | 304.341 | 305.3409 | 305.0898
1471 | [8 empty] | 4.573159 | 5.655945 | 5.180634 | 5.136579 | 0.4565848 | 304.4295 | 305.4559 | 305.0053
1472 | [8 empty] | 4.554743 | 5.727774 | 5.244447 | 5.175655 | 0.4600582 | 304.4121 | 305.524 | 305.0658
1473 | [8 empty] | 4.416848 | 5.77082 | 5.342709 | 5.176792 | 0.4601593 | 304.2814 | 305.5648 | 305.159
1474 | [8 empty] | 4.303131 | 5.696608 | 5.379863 | 5.126534 | 0.4556919 | 304.1736 | 305.4944 | 305.1942
1475 | [8 empty] | 4.405193 | 5.795128 | 5.368337 | 5.189553 | 0.4612936 | 304.2703 | 305.5878 | 305.1833
1476 | [8 empty] | 4.300845 | 5.728353 | 5.29683 | 5.108676 | 0.4541045 | 304.1714 | 305.5245 | 305.1155
1477 | [8 empty] | 4.354902 | 5.745578 | 5.42072 | 5.173734 | 0.4598874 | 304.2227 | 305.5408 | 305.2329
1478 | [8 empty] | 4.691544 | 5.955303 | 5.861838 | 5.502895 | 0.4891462 | 304.5417 | 305.7396 | 305.651
1479 | [8 empty] | 4.950916 | 6.024815 | 6.048157 | 5.674629 | 0.5044115 | 304.7876 | 305.8055 | 305.8276
1480 | [8 empty] | 4.746052 | 5.920693 | 6.127423 | 5.598056 | 0.497605 | 304.5934 | 305.7068 | 305.9028
1481 | [8 empty] | 4.494021 | 5.851761 | 6.322789 | 5.55619 | 0.4938836 | 304.3545 | 305.6415 | 306.088
1482 | [8 empty] | 4.520873 | 5.822173 | 6.215029 | 5.519358 | 0.4906096 | 304.38 | 305.6134 | 305.9858
1483 | [8 empty] | 4.504324 | 5.762481 | 5.949379 | 5.405395 | 0.4804795 | 304.3643 | 305.5569 | 305.734
1484 | [8 empty] | 4.406545 | 5.946256 | 5.684116 | 5.345639 | 0.4751679 | 304.2716 | 305.731 | 305.4826
1485 | [8 empty] | 4.329983 | 6.083927 | 5.547637 | 5.320515 | 0.4729347 | 304.199 | 305.8615 | 305.3532
1486 | [8 empty] | 4.447402 | 6.10392 | 5.486722 | 5.346015 | 0.4752013 | 304.3103 | 305.8805 | 305.2955
1487 | [8 empty] | 4.353325 | 6.135279 | 5.417372 | 5.301992 | 0.4712882 | 304.2212 | 305.9102 | 305.2297
1488 | [8 empty] | 4.177406 | 6.096837 | 5.300468 | 5.19157 | 0.4614729 | 304.0544 | 305.8738 | 305.1189
1489 | [8 empty] | 4.225023 | 6.005755 | 5.313765 | 5.181514 | 0.4605791 | 304.0995 | 305.7874 | 305.1315
1490 | [8 empty] | 4.170773 | 5.992168 | 5.266888 | 5.143276 | 0.4571801 | 304.0481 | 305.7746 | 305.0871
1491 | [8 empty] | 4.057057 | 6.042973 | 5.18057 | 5.093533 | 0.4527585 | 303.9403 | 305.8227 | 305.0053
1492 | [8 empty] | 4.086065 | 6.085762 | 5.38846 | 5.186762 | 0.4610455 | 303.9678 | 305.8633 | 305.2023
1493 | [8 empty] | 4.302069 | 6.111197 | 5.638752 | 5.350672 | 0.4756153 | 304.1726 | 305.8874 | 305.4396
1494 | [8 empty] | 4.302713 | 5.932766 | 5.50517 | 5.246883 | 0.4663896 | 304.1732 | 305.7183 | 305.313
1495 | [8 empty] | 4.300008 | 6.019728 | 5.33788 | 5.219205 | 0.4639293 | 304.1706 | 305.8007 | 305.1544
1496 | [8 empty] | 4.310536 | 6.137372 | 5.310481 | 5.252796 | 0.4669152 | 304.1806 | 305.9122 | 305.1284
1497 | [8 empty] | 4.462147 | 6.142523 | 5.437301 | 5.347324 | 0.4753177 | 304.3243 | 305.9171 | 305.2486
1498 | [8 empty] | 4.443474 | 6.11931 | 5.62465 | 5.395811 | 0.4796277 | 304.3066 | 305.8951 | 305.4262
1499 | [8 empty] | 4.353132 | 6.205209 | 5.664895 | 5.407745 | 0.4806885 | 304.221 | 305.9765 | 305.4644
1500 | [8 empty] | 4.408831 | 6.273883 | 5.721142 | 5.467952 | 0.4860402 | 304.2738 | 306.0416 | 305.5177
1501 | [8 empty] | 4.394729 | 6.2753 | 5.880254 | 5.516761 | 0.4903788 | 304.2604 | 306.0429 | 305.6685
1502 | [8 empty] | 4.235584 | 6.284926 | 5.914092 | 5.478201 | 0.4869512 | 304.1096 | 306.0521 | 305.7006
1503 | [8 empty] | 4.191121 | 6.284862 | 5.567599 | 5.347861 | 0.4753654 | 304.0674 | 306.052 | 305.3721
1504 | [8 empty] | 4.322352 | 6.289112 | 5.384178 | 5.331881 | 0.4739449 | 304.1918 | 306.056 | 305.1983
1505 | [8 empty] | 4.422997 | 5.95746 | 5.300243 | 5.2269 | 0.4646133 | 304.2872 | 305.7417 | 305.1187
1506 | [8 empty] | 4.35722 | 5.99806 | 5.351273 | 5.235518 | 0.4653794 | 304.2249 | 305.7802 | 305.1671
1507 | [8 empty] | 4.217329 | 5.986598 | 5.543097 | 5.249008 | 0.4665785 | 304.0923 | 305.7693 | 305.3489
1508 | [8 empty] | 4.273221 | 5.946127 | 5.424584 | 5.214644 | 0.4635239 | 304.1452 | 305.7309 | 305.2366
1509 | [8 empty] | 4.316138 | 5.921208 | 5.393064 | 5.210137 | 0.4631233 | 304.1859 | 305.7073 | 305.2067
1510 | [8 empty] | 4.36894 | 5.806397 | 5.764091 | 5.313142 | 0.4722793 | 304.236 | 305.5985 | 305.5584
1511 | [8 empty] | 4.314593 | 5.849024 | 6.000861 | 5.388159 | 0.4789475 | 304.1844 | 305.6389 | 305.7828
1512 | [8 empty] | 4.338096 | 5.913835 | 5.962258 | 5.40473 | 0.4804204 | 304.2067 | 305.7003 | 305.7462
1513 | [8 empty] | 4.253388 | 6.00495 | 5.969083 | 5.40914 | 0.4808125 | 304.1264 | 305.7867 | 305.7527
1514 | [8 empty] | 4.197142 | 6.086212 | 6.001698 | 5.428351 | 0.4825201 | 304.0731 | 305.8637 | 305.7836
1515 | [8 empty] | 4.726606 | 6.037661 | 5.857427 | 5.540565 | 0.4924946 | 304.575 | 305.8177 | 305.6469
1516 | [8 empty] | 5.041386 | 5.923043 | 5.723975 | 5.562801 | 0.4944712 | 304.8734 | 305.709 | 305.5204
1517 | [8 empty] | 4.894637 | 6.033089 | 5.823718 | 5.583815 | 0.4963391 | 304.7343 | 305.8134 | 305.6149
1518 | [8 empty] | 4.702426 | 6.058298 | 5.694644 | 5.485123 | 0.4875665 | 304.5521 | 305.8372 | 305.4926
1519 | [8 empty] | 4.578472 | 5.971112 | 5.54783 | 5.365804 | 0.4769604 | 304.4346 | 305.7546 | 305.3534
1520 | [8 empty] | 4.498078 | 6.08544 | 5.656266 | 5.413261 | 0.4811788 | 304.3584 | 305.863 | 305.4562
1521 | [8 empty] | 4.392057 | 6.054789 | 5.790202 | 5.412349 | 0.4810977 | 304.2579 | 305.8339 | 305.5831
1522 | [8 empty] | 4.403293 | 5.95305 | 5.669692 | 5.342012 | 0.4748455 | 304.2685 | 305.7375 | 305.4689
1523 | [8 empty] | 4.430145 | 6.024171 | 5.465666 | 5.30666 | 0.4717031 | 304.294 | 305.8049 | 305.2755
1524 | [8 empty] | 4.33082 | 6.086792 | 5.393676 | 5.270429 | 0.4684826 | 304.1998 | 305.8643 | 305.2073
1525 | [8 empty] | 4.16926 | 5.975973 | 5.357197 | 5.167477 | 0.4593313 | 304.0467 | 305.7592 | 305.1727
1526 | [8 empty] | 4.19022 | 5.887885 | 5.427256 | 5.168453 | 0.4594181 | 304.0666 | 305.6757 | 305.2391
1527 | [8 empty] | 4.306866 | 5.889978 | 5.390263 | 5.195702 | 0.4618402 | 304.1771 | 305.6777 | 305.204
1528 | [8 empty] | 4.356416 | 5.931929 | 5.505074 | 5.264473 | 0.4679531 | 304.2241 | 305.7175 | 305.3129
1529 | [8 empty] | 4.304773 | 6.019856 | 5.580606 | 5.301745 | 0.4712662 | 304.1751 | 305.8008 | 305.3845
1530 | [8 empty] | 4.358734 | 6.023945 | 5.663543 | 5.348741 | 0.4754436 | 304.2263 | 305.8046875 | 305.4631
1531 | [8 empty] | 4.488709 | 5.91245 | 5.661064 | 5.354074 | 0.4759177 | 304.3495 | 305.699 | 305.4607
1532 | [8 empty] | 4.473158 | 5.894839 | 5.615249 | 5.327749 | 0.4735777 | 304.3347 | 305.6823 | 305.4173
1533 | [8 empty] | 4.35413 | 5.892489 | 5.693775 | 5.313464 | 0.472308 | 304.2219 | 305.6801 | 305.4917
1534 | [8 empty] | 4.286872 | 5.861806 | 5.879482 | 5.34272 | 0.4749084 | 304.1582 | 305.651 | 305.6678
1535 | [8 empty] | 4.293086 | 5.796094 | 5.925586 | 5.338255 | 0.4745116 | 304.1640625 | 305.5887 | 305.7115
1536 | [8 empty] | 4.245983 | 5.738238 | 5.73856 | 5.240927 | 0.4658602 | 304.1194 | 305.5339 | 305.5342
1537 | [8 empty] | 4.430692 | 5.662352 | 5.651952 | 5.248332 | 0.4665184 | 304.2945 | 305.4619 | 305.4521
1538 | [8 empty] | 4.524479 | 5.772333 | 5.661386 | 5.319399 | 0.4728355 | 304.3834 | 305.5662 | 305.461
1539 | [8 empty] | 4.415817 | 5.703498 | 5.57114 | 5.230152 | 0.4649024 | 304.2804 | 305.5009 | 305.3755
1540 | [8 empty] | 4.350009 | 5.717149 | 5.541906 | 5.203021 | 0.4624908 | 304.218 | 305.5139 | 305.3478
1541 | [8 empty] | 4.448786 | 5.817633 | 5.757716 | 5.341378 | 0.4747892 | 304.3116 | 305.6091 | 305.5523
1542 | [8 empty] | 4.506932 | 5.954917 | 6.186342 | 5.549397 | 0.4932797 | 304.3668 | 305.7393 | 305.9586
1543 | [8 empty] | 4.530467 | 5.980964 | 6.104242 | 5.538558 | 0.4923162 | 304.3891 | 305.7639 | 305.8808
1544 | [8 empty] | 4.506835 | 5.911967 | 6.06551 | 5.494771 | 0.4884241 | 304.3667 | 305.6985 | 305.8441
1545 | [8 empty] | 4.400009 | 5.960358 | 6.030449 | 5.463605 | 0.4856538 | 304.2654 | 305.7444 | 305.8109
1546 | [8 empty] | 4.32438 | 6.010262 | 5.879707 | 5.404783 | 0.4804252 | 304.1937 | 305.7917 | 305.668
1547 | [8 empty] | 4.212113 | 5.940686 | 5.632119 | 5.26164 | 0.4677013 | 304.0873 | 305.7258 | 305.4333
1548 | [8 empty] | 4.315398 | 6.086341 | 5.548249 | 5.316663 | 0.4725922 | 304.1852 | 305.8638 | 305.3538
1549 | [8 empty] | 4.350878 | 6.054306 | 5.460611 | 5.288598 | 0.4700976 | 304.2188 | 305.8335 | 305.2707
1550 | [8 empty] | 4.390962 | 5.933088 | 5.451918 | 5.258656 | 0.4674361 | 304.2568 | 305.7186 | 305.2625
1551 | [8 empty] | 4.296853 | 6.006141 | 5.542196 | 5.28173 | 0.4694871 | 304.1676 | 305.7878 | 305.3481
1552 | [8 empty] | 4.224315 | 6.142878 | 5.843519 | 5.40357 | 0.4803174 | 304.0989 | 305.9174 | 305.6337
1553 | [8 empty] | 4.318521 | 6.122497 | 5.901794 | 5.447604 | 0.4842315 | 304.1882 | 305.8981 | 305.6889
1554 | [8 empty] | 4.345469 | 6.258429 | 5.842199 | 5.482032 | 0.4872918 | 304.2137 | 306.0269 | 305.6324
1555 | [8 empty] | 4.361374 | 6.281095 | 5.713447 | 5.451972 | 0.4846197 | 304.2288 | 306.0484 | 305.5104
1556 | [8 empty] | 4.290542 | 6.212453 | 5.606266 | 5.369754 | 0.4773115 | 304.1617 | 305.9834 | 305.4088
1557 | [8 empty] | 4.285616 | 6.219762 | 5.481893 | 5.32909 | 0.4736969 | 304.157 | 305.9903 | 305.2909
1558 | [8 empty] | 4.325862 | 6.021402 | 5.542518 | 5.296594 | 0.4708083 | 304.1951 | 305.8023 | 305.3484
1559 | [8 empty] | 4.439095 | 6.075362 | 5.861742 | 5.458733 | 0.4852207 | 304.3025 | 305.8534 | 305.6509
1560 | [8 empty] | 4.376248 | 6.202827 | 5.667599 | 5.415558 | 0.4813829 | 304.2429 | 305.9742 | 305.4669
1561 | [8 empty] | 4.407446 | 6.096193 | 5.481023 | 5.328221 | 0.4736196 | 304.2725 | 305.8732 | 305.2901
1562 | [8 empty] | 4.272706 | 6.213805 | 5.42658 | 5.304364 | 0.471499 | 304.1447 | 305.9846 | 305.2385
1563 | [8 empty] | 4.306093 | 6.304695 | 5.572557 | 5.394448 | 0.4795065 | 304.1764 | 306.0708 | 305.3768
1564 | [8 empty] | 4.350395 | 6.291591 | 5.695964 | 5.445983 | 0.4840874 | 304.2184 | 306.0584 | 305.4938
1565 | [8 empty] | 4.381239 | 6.225847 | 5.810389 | 5.472491 | 0.4864437 | 304.2476 | 305.9961 | 305.6023
1566 | [8 empty] | 4.316299 | 6.210071 | 5.818341 | 5.448237 | 0.4842877 | 304.1861 | 305.9811 | 305.6098
1567 | [8 empty] | 4.368908 | 6.110488 | 5.544095 | 5.341164 | 0.4747701 | 304.2359 | 305.8867 | 305.3499
1568 | [8 empty] | 4.446886 | 6.088434 | 5.456039 | 5.330453 | 0.4738181 | 304.3098 | 305.8658 | 305.2664
1569 | [8 empty] | 4.585233 | 6.142427 | 5.545319 | 5.424326 | 0.4821623 | 304.441 | 305.917 | 305.351
1570 | [8 empty] | 4.809543 | 5.979128 | 5.504913 | 5.431195 | 0.4827729 | 304.6536 | 305.7622 | 305.3127
1571 | [8 empty] | 4.617944 | 6.105466 | 5.449021 | 5.39081 | 0.4791831 | 304.472 | 305.882 | 305.2597
1572 | [8 empty] | 4.669039 | 6.142362 | 5.543484 | 5.451628 | 0.4845892 | 304.5204 | 305.9169 | 305.3493
1573 | [8 empty] | 4.548014 | 6.047803 | 5.550953 | 5.382257 | 0.4784228 | 304.4057 | 305.8273 | 305.3564
1574 | [8 empty] | 4.339899 | 6.386505 | 5.592325 | 5.439576 | 0.4835179 | 304.2084 | 306.1483 | 305.3956
1575 | [8 empty] | 4.323125 | 6.561362 | 5.984054 | 5.622847 | 0.4998086 | 304.1925 | 306.3141 | 305.7669
1576 | [8 empty] | 4.376989 | 6.632225 | 6.115704 | 5.708306 | 0.507405 | 304.2436 | 306.3813 | 305.8917
1577 | [8 empty] | 4.471903 | 6.569218 | 6.239852 | 5.760324 | 0.5120288 | 304.3336 | 306.3215 | 306.0093
1578 | [8 empty] | 4.436712 | 6.564517 | 6.17488 | 5.72537 | 0.5089218 | 304.3002 | 306.3171 | 305.9478
1579 | [8 empty] | 4.339513 | 6.655503 | 5.952663 | 5.649226 | 0.5021534 | 304.2081 | 306.4033 | 305.7371
1580 | [8 empty] | 4.365913 | 6.493525 | 5.816764 | 5.558734 | 0.4941097 | 304.2331 | 306.2498 | 305.6083
1581 | [8 empty] | 4.565432 | 6.412036 | 5.816055 | 5.597841 | 0.4975859 | 304.4222 | 306.1725 | 305.6076
1582 | [8 empty] | 4.681853 | 6.412197 | 5.852566 | 5.648872 | 0.502122 | 304.5326 | 306.1727 | 305.6422
1583 | [8 empty] | 4.600107 | 6.492559 | 5.771078 | 5.621248 | 0.4996665 | 304.4551 | 306.2489 | 305.565
1584 | [8 empty] | 4.538581 | 6.531323 | 5.711225 | 5.59371 | 0.4972186 | 304.3968 | 306.2856 | 305.5083
1585 | [8 empty] | 4.44225 | 6.500704 | 5.804529 | 5.582495 | 0.4962217 | 304.3055 | 306.2566 | 305.5967
1586 | [8 empty] | 4.098074 | 6.485733 | 6.045484 | 5.543097 | 0.4927198 | 303.9792 | 306.2424 | 305.8251
1587 | [8 empty] | 4.788841 | 6.440498 | 5.959135 | 5.729491 | 0.5092881 | 304.634 | 306.1995 | 305.7433
1588 | [8 empty] | 5.583471 | 6.314804 | 5.855624 | 5.917967 | 0.5260415 | 305.3872 | 306.0804 | 305.6451
1589 | [8 empty] | 5.88077 | 6.336183 | 5.837562 | 6.018171 | 0.5349486 | 305.669 | 306.1006 | 305.628
1590 | [8 empty] | 6.054789 | 6.495199 | 5.749538 | 6.099842 | 0.5422082 | 305.8339 | 306.2514 | 305.5446
1591 | [8 empty] | 6.187791 | 6.255274 | 5.707651 | 6.050239 | 0.537799 | 305.96 | 306.024 | 305.5049
1592 | [8 empty] | 6.067313 | 6.219858 | 6.026006 | 6.104392 | 0.5426127 | 305.8458 | 305.9904 | 305.8066
1593 | [8 empty] | 6.302441 | 6.209942 | 6.157366 | 6.22325 | 0.5531777 | 306.0687 | 305.981 | 305.9312
1594 | [8 empty] | 6.330419 | 6.003114 | 6.020694 | 6.118076 | 0.543829 | 306.0952 | 305.7849 | 305.8016
1595 | [8 empty] | 6.377072 | 6.096322 | 5.945097 | 6.139497 | 0.5457331 | 306.1394 | 305.8733 | 305.7299
1596 | [8 empty] | 6.313839 | 6.212035 | 6.078357 | 6.20141 | 0.5512364 | 306.0795 | 305.983 | 305.8563
1597 | [8 empty] | 6.273239 | 6.330774 | 6.180322 | 6.261445 | 0.5565729 | 306.041 | 306.0955 | 305.9529
1598 | [8 empty] | 6.300477 | 6.47015 | 6.320471 | 6.363699 | 0.5656622 | 306.0668 | 306.2276 | 306.0858
1599 | [8 empty] | 6.398031 | 6.573274 | 6.299028 | 6.423445 | 0.5709729 | 306.1593 | 306.3254 | 306.0654
1600 | [8 empty] | 6.541754 | 6.647905 | 6.337857 | 6.509172 | 0.5785931 | 306.2955 | 306.3961 | 306.1022
1601 | [8 empty] | 6.542302 | 6.488083 | 6.395906 | 6.47543 | 0.5755938 | 306.296 | 306.2446 | 306.1573
1602 | [8 empty] | 6.54565 | 6.297451 | 6.25595 | 6.36635 | 0.5658978 | 306.2992 | 306.0639 | 306.0246
1603 | [8 empty] | 6.603603 | 6.359203 | 6.2517 | 6.404835 | 0.5693187 | 306.3541 | 306.1225 | 306.0206
1604 | [8 empty] | 6.689341 | 6.196098 | 6.254211 | 6.379883 | 0.5671007 | 306.4354 | 305.9679 | 306.0229
1605 | [8 empty] | 6.720281 | 6.095614 | 6.527395 | 6.447763 | 0.5731345 | 306.4647 | 305.8726 | 306.2819
1606 | [8 empty] | 6.753121 | 6.145228 | 6.513357 | 6.470569 | 0.5751617 | 306.4958 | 305.9196 | 306.2686
1607 | [8 empty] | 6.8679 | 6.147417 | 6.303182 | 6.4395 | 0.5724 | 306.6046 | 305.9217 | 306.0694
1608 | [8 empty] | 6.55518 | 5.983475 | 6.187469 | 6.242041 | 0.5548481 | 306.3082 | 305.7663 | 305.9597
1609 | [8 empty] | 6.770636 | 5.843261 | 6.215093 | 6.27633 | 0.557896 | 306.5125 | 305.6334 | 305.9859
1610 | [8 empty] | 6.881616 | 5.884569 | 6.447742 | 6.404642 | 0.5693015 | 306.6176 | 305.6726 | 306.2064
1611 | [8 empty] | 6.682419 | 6.043585 | 6.54491 | 6.423638 | 0.57099 | 306.4288 | 305.8233 | 306.2985
1612 | [8 empty] | 6.605985 | 5.993617 | 6.433833 | 6.344478 | 0.5639536 | 306.3564 | 305.7759 | 306.1932
1613 | [8 empty] | 6.70502 | 6.056045 | 6.286279 | 6.349115 | 0.5643657 | 306.4503 | 305.8351 | 306.0533
1614 | [8 empty] | 6.835511 | 6.185344 | 6.145035 | 6.38863 | 0.5678782 | 306.5739 | 305.9577 | 305.9195
1615 | [8 empty] | 5.887048 | 6.12752 | 6.279872 | 6.098146 | 0.5420575 | 305.6749 | 305.9029 | 306.0473
1616 | [8 empty] | 5.371492 | 6.195647 | 6.427877 | 5.998339 | 0.5331857 | 305.1862 | 305.9674 | 306.1876
1617 | [8 empty] | 5.069429 | 6.310715 | 6.281353 | 5.887166 | 0.5233036 | 304.8999 | 306.0765 | 306.0487
1618 | [8 empty] | 4.925094 | 5.963835 | 6.276008 | 5.721646 | 0.5085907 | 304.7631 | 305.7477 | 306.0436
1619 | [8 empty] | 4.793251 | 5.777002 | 6.497807 | 5.689353 | 0.5057203 | 304.6382 | 305.5706 | 306.2538
1620 | [8 empty] | 4.662439 | 5.916153 | 6.524916 | 5.701169 | 0.5067706 | 304.5142 | 305.7025 | 306.2795
1621 | [8 empty] | 4.743476 | 6.212518 | 6.467736 | 5.80791 | 0.5162587 | 304.591 | 305.9834 | 306.2253
1622 | [8 empty] | 4.624802 | 6.364966 | 6.449577 | 5.813115 | 0.5167213 | 304.4785 | 306.1279 | 306.2081
1623 | [8 empty] | 4.569553 | 6.489919 | 6.434316 | 5.831263 | 0.5183345 | 304.4261 | 306.2464 | 306.1937
1624 | [8 empty] | 4.525799 | 6.556114 | 6.532868 | 5.871594 | 0.5219194 | 304.3846 | 306.3091 | 306.2871
1625 | [8 empty] | 4.752041 | 6.733385 | 6.47073 | 5.985385 | 0.5320342 | 304.5991 | 306.4771 | 306.2282
1626 | [8 empty] | 4.933401 | 6.60972 | 6.40476 | 5.982627 | 0.5317891 | 304.771 | 306.3599 | 306.1656
1627 | [8 empty] | 4.877187 | 6.723404 | 6.527298 | 6.04263 | 0.5371226 | 304.7177 | 306.4677 | 306.2818
1628 | [8 empty] | 4.757739 | 6.628458 | 6.570892 | 5.985696 | 0.5320619 | 304.6045 | 306.3777 | 306.3231
1629 | [8 empty] | 4.737906 | 6.388115 | 6.492398 | 5.872806 | 0.5220272 | 304.5857 | 306.1499 | 306.2487
1630 | [8 empty] | 4.868944 | 6.131577 | 6.369248 | 5.789923 | 0.5146598 | 304.7099 | 305.9067 | 306.132
1631 | [8 empty] | 5.209579 | 6.049767 | 6.342203 | 5.867183 | 0.5215274 | 305.0328 | 305.8292 | 306.1064
1632 | [8 empty] | 5.330571 | 5.981865 | 6.631807 | 5.981414 | 0.5316813 | 305.1475 | 305.7648 | 306.3809
1633 | [8 empty] | 5.156133 | 5.880351 | 6.607982 | 5.881489 | 0.522799 | 304.9821 | 305.6686 | 306.3583
1634 | [8 empty] | 4.85143 | 5.816699 | 6.600351 | 5.75616 | 0.5116587 | 304.6933 | 305.6082 | 306.351
1635 | [8 empty] | 4.832981 | 5.863867 | 6.650126 | 5.782325 | 0.5139844 | 304.6758 | 305.653 | 306.3982
1636 | [8 empty] | 4.915661 | 5.804465 | 6.548354 | 5.75616 | 0.5116587 | 304.7542 | 305.5966 | 306.3018
1637 | [8 empty] | 4.834205 | 5.768792 | 6.503312 | 5.702103 | 0.5068536 | 304.677 | 305.5628 | 306.2591
1638 | [8 empty] | 5.279283 | 5.919791 | 6.651994 | 5.950356 | 0.5289205 | 305.0988 | 305.706 | 306.4
1639 | [8 empty] | 5.369207 | 5.808522 | 6.79195 | 5.989893 | 0.5324349 | 305.1841 | 305.6005 | 306.5327
1640 | [8 empty] | 5.191581 | 5.759519 | 6.688826 | 5.879975 | 0.5226645 | 305.0157 | 305.554 | 306.4349
1641 | [8 empty] | 5.017046 | 5.792488 | 6.787088 | 5.865541 | 0.5213814 | 304.8503 | 305.5853 | 306.528
1642 | [8 empty] | 4.830277 | 5.775199 | 6.806245 | 5.803907 | 0.5159028 | 304.6732 | 305.5689 | 306.5462
1643 | [8 empty] | 4.775125 | 5.799185 | 6.62717 | 5.733827 | 0.5096735 | 304.621 | 305.5916 | 306.3765
1644 | [8 empty] | 4.80349 | 6.047996 | 6.543396 | 5.798294 | 0.5154039 | 304.6479 | 305.8275 | 306.2971
1645 | [8 empty] | 4.604872 | 6.172047 | 6.641015 | 5.805978 | 0.5160869 | 304.4596 | 305.9451 | 306.3896
1646 | [8 empty] | 4.532303 | 6.105144 | 6.675464 | 5.77097 | 0.5129751 | 304.3908 | 305.8817 | 306.4222
1647 | [8 empty] | 4.628633 | 6.249607 | 6.862556 | 5.913599 | 0.5256532 | 304.4821 | 306.0186 | 306.5996
1648 | [8 empty] | 4.59589 | 6.342976 | 6.770475 | 5.903114 | 0.5247212 | 304.4511 | 306.1071 | 306.5123
1649 | [8 empty] | 4.51717 | 6.298352 | 6.710912 | 5.842145 | 0.5193018 | 304.3765 | 306.0648 | 306.4558
1650 | [8 empty] | 4.37422 | 6.164223 | 6.642367 | 5.726937 | 0.509061 | 304.241 | 305.9377 | 306.3909
1651 | [8 empty] | 4.398431 | 6.017892 | 6.492398 | 5.636241 | 0.5009992 | 304.2639 | 305.799 | 306.2487
1652 | [8 empty] | 4.494182 | 5.977744 | 6.518992 | 5.663639 | 0.5034346 | 304.3547 | 305.7609 | 306.2739
1653 | [8 empty] | 4.458638 | 5.873042 | 6.55064 | 5.62744 | 0.5002169 | 304.321 | 305.6617 | 306.3039
1654 | [8 empty] | 4.39225 | 5.740781 | 6.616449 | 5.58316 | 0.4962809 | 304.2581 | 305.5363 | 306.3663
1655 | [8 empty] | 4.402842 | 5.704239 | 6.668575 | 5.591885 | 0.4970565 | 304.2681 | 305.5016 | 306.4157
1656 | [8 empty] | 4.398979 | 5.896996 | 6.814326 | 5.703434 | 0.5069719 | 304.2644 | 305.6844 | 306.5539
1657 | [8 empty] | 4.406094 | 5.847092 | 6.716289 | 5.656492 | 0.5027993 | 304.2712 | 305.6371 | 306.4609375
1658 | [8 empty] | 4.159247 | 5.773396 | 6.742271 | 5.558305 | 0.4940715 | 304.0372 | 305.5672 | 306.4856
1659 | [8 empty] | 5.243256 | 6.128035 | 6.606951 | 5.992747 | 0.5326887 | 305.0647 | 305.9034 | 306.3573
1660 | [8 empty] | 5.701502 | 6.099767 | 6.566062 | 6.122444 | 0.5442172 | 305.4991 | 305.8766 | 306.3185
1661 | [8 empty] | 6.090688 | 5.848348 | 6.592366 | 6.177134 | 0.5490786 | 305.868 | 305.6382 | 306.3435
1662 | [8 empty] | 6.363742 | 5.620529 | 6.51339 | 6.165887 | 0.5480788 | 306.1268 | 305.4223 | 306.2686
1663 | [8 empty] | 6.617061 | 5.585339 | 6.611362 | 6.271254 | 0.5574448 | 306.3669 | 305.3889 | 306.3615
1664 | [8 empty] | 6.399351 | 5.549987 | 6.743012 | 6.230783 | 0.5538474 | 306.1605 | 305.3554 | 306.4863
1665 | [8 empty] | 6.470118 | 5.589202 | 6.690403 | 6.249908 | 0.5555474 | 306.2276 | 305.3926 | 306.4364
1666 | [8 empty] | 6.532224 | 5.772237 | 6.648935 | 6.317799 | 0.5615821 | 306.2865 | 305.5661 | 306.3971
1667 | [8 empty] | 6.573145 | 5.902759 | 6.744074 | 6.40666 | 0.5694809 | 306.3253 | 305.6898 | 306.4873
1668 | [8 empty] | 6.515257 | 5.909134 | 6.702863 | 6.375751 | 0.5667335 | 306.2704 | 305.6959 | 306.4482
1669 | [8 empty] | 6.675786 | 5.927293 | 6.525849 | 6.37631 | 0.5667831 | 306.4225 | 305.7131 | 306.2804
1670 | [8 empty] | 6.736798 | 5.937435 | 6.450189 | 6.374807 | 0.5666495 | 306.4804 | 305.7227 | 306.2087
1671 | [8 empty] | 6.594652 | 5.876809 | 6.50988 | 6.327114 | 0.5624101 | 306.3456 | 305.6652 | 306.2653
1672 | [8 empty] | 6.529455 | 6.044164 | 6.578715 | 6.384112 | 0.5674766 | 306.2838 | 305.8239 | 306.3305
1673 | [8 empty] | 6.586764 | 6.163708 | 6.539211 | 6.429895 | 0.5715462 | 306.3382 | 305.9372 | 306.2931
1674 | [8 empty] | 6.660783 | 6.126683 | 6.475559 | 6.421008 | 0.5707563 | 306.4083 | 305.9021 | 306.2328
1675 | [8 empty] | 6.604054 | 5.913867 | 6.563165 | 6.360362 | 0.5653655 | 306.3546 | 305.7003 | 306.3158
1676 | [8 empty] | 6.493396 | 5.748444 | 6.688826 | 6.310222 | 0.5609086 | 306.2497 | 305.5435 | 306.4349
1677 | [8 empty] | 6.528393 | 5.712545 | 6.574659 | 6.271866 | 0.5574992 | 306.2828 | 305.5095 | 306.3267
1678 | [8 empty] | 6.850321 | 5.713511 | 6.507401 | 6.357078 | 0.5650736 | 306.588 | 305.5104 | 306.2629
1679 | [8 empty] | 6.809497 | 5.594225 | 6.578265 | 6.327329 | 0.5624292 | 306.5493 | 305.3974 | 306.3301
1680 | [8 empty] | 7.084161 | 5.41515 | 6.646263 | 6.381858 | 0.5672763 | 306.8096 | 305.2276 | 306.3946
1681 | [8 empty] | 6.516352 | 5.514894 | 6.667673 | 6.232973 | 0.554042 | 306.2714 | 305.3222 | 306.4149
1682 | [8 empty] | 6.241719 | 5.606878 | 6.596971 | 6.148523 | 0.5465353 | 306.0111 | 305.4094 | 306.3478
1683 | [8 empty] | 6.147449 | 5.464732 | 6.547099 | 6.053093 | 0.5380528 | 305.9218 | 305.2746 | 306.3006
1684 | [8 empty] | 6.273626 | 5.481345 | 6.729586 | 6.161519 | 0.5476906 | 306.0414 | 305.2904 | 306.4735
1685 | [8 empty] | 6.138499 | 5.399857 | 6.714679 | 6.084345 | 0.5408307 | 305.9133 | 305.2131 | 306.4594
1686 | [8 empty] | 6.266478 | 5.33817 | 6.628619 | 6.077756 | 0.5402449 | 306.0346 | 305.1547 | 306.3778
1687 | [8 empty] | 6.279035 | 5.438879 | 6.539726 | 6.08588 | 0.5409671 | 306.0465 | 305.2501 | 306.2936
1688 | [8 empty] | 6.369763 | 5.376451 | 6.298706 | 6.014973 | 0.5346643 | 306.1325 | 305.1909 | 306.0651
1689 | [8 empty] | 6.446744 | 5.320011 | 6.341527 | 6.036094 | 0.5365417 | 306.2054 | 305.1375 | 306.1057
1690 | [8 empty] | 6.460234 | 5.621108 | 6.532289 | 6.204544 | 0.551515 | 306.2182 | 305.4229 | 306.2865
1691 | [8 empty] | 6.783289 | 5.685919 | 6.45563 | 6.308279 | 0.5607359 | 306.5244 | 305.4843 | 306.2139
1692 | [8 empty] | 6.031479 | 5.595126 | 6.399416 | 6.008674 | 0.5341043 | 305.8118 | 305.3982 | 306.1606
1693 | [8 empty] | 5.311576 | 5.589814 | 6.53744 | 5.812943 | 0.5167061 | 305.1295 | 305.3932 | 306.2914
1694 | [8 empty] | 4.718653 | 5.689911 | 6.752059 | 5.720208 | 0.5084629 | 304.5674 | 305.4881 | 306.4948
1695 | [8 empty] | 4.400943 | 5.72903 | 6.747294 | 5.625755 | 0.5000671 | 304.2663 | 305.5251 | 306.4903
1696 | [8 empty] | 4.864727 | 5.604688 | 6.628845 | 5.69942 | 0.5066151 | 304.7059 | 305.4073 | 306.3781
1697 | [8 empty] | 5.259804 | 5.537173 | 6.600255 | 5.799077 | 0.5154735 | 305.0804 | 305.3433 | 306.351
1698 | [8 empty] | 5.598088 | 5.515055 | 6.662779 | 5.925307 | 0.526694 | 305.401 | 305.3223 | 306.4102
1699 | [8 empty] | 5.76657 | 5.484018 | 6.62717 | 5.959253 | 0.5297114 | 305.5607 | 305.2929 | 306.3765
1700 | [8 empty] | 5.926842 | 5.476806 | 6.548451 | 5.984033 | 0.531914 | 305.7126 | 305.2861 | 306.3018
1701 | [8 empty] | 6.067861 | 5.396477 | 6.611298 | 6.025212 | 0.5355744 | 305.8463 | 305.2099 | 306.3614
1702 | [8 empty] | 5.913931 | 5.515763 | 6.848711 | 6.092802 | 0.5415824 | 305.7004 | 305.323 | 306.5865
1703 | [8 empty] | 5.67729 | 5.544224 | 6.637022 | 5.952846 | 0.5291418 | 305.4761 | 305.35 | 306.3858
1704 | [8 empty] | 5.072101 | 5.443901 | 6.616771 | 5.710925 | 0.5076377 | 304.9025 | 305.2549 | 306.3666
1705 | [8 empty] | 4.6711 | 5.330861 | 6.680133 | 5.560698 | 0.4942843 | 304.5224 | 305.1477 | 306.4267
1706 | [8 empty] | 4.423416 | 5.298504 | 6.723726 | 5.481882 | 0.4872784 | 304.2876 | 305.1171 | 306.468
1707 | [8 empty] | 4.491124 | 5.278575 | 6.654827 | 5.474842 | 0.4866526 | 304.3518 | 305.0982 | 306.4027
1708 | [8 empty] | 4.31865 | 5.143834 | 6.637473 | 5.366652 | 0.4770358 | 304.1883 | 304.9705 | 306.3862
1709 | [8 empty] | 4.201359 | 5.14377 | 6.74108 | 5.36207 | 0.4766284 | 304.0771 | 304.9704 | 306.4844
1710 | [8 empty] | 4.211823 | 5.162572 | 6.646488 | 5.340294 | 0.4746928 | 304.087 | 304.9882 | 306.3948
1711 | [8 empty] | 4.313208 | 5.249534 | 6.58377 | 5.382171 | 0.4784152 | 304.1831 | 305.0706 | 306.3353
1712 | [8 empty] | 4.343698 | 5.22104 | 6.843174 | 5.469304 | 0.4861604 | 304.212 | 305.0436 | 306.5812
1713 | [8 empty] | 4.557415 | 5.3477 | 6.741112 | 5.548742 | 0.4932215 | 304.4146 | 305.1637 | 306.4845
1714 | [8 empty] | 4.878925 | 5.485241 | 6.410684 | 5.591617 | 0.4970326 | 304.7194 | 305.2941 | 306.1713
1715 | [8 empty] | 4.998727 | 5.578674 | 6.321533 | 5.632978 | 0.5007092 | 304.8329 | 305.3826 | 306.0868
1716 | [8 empty] | 4.869621 | 5.72259 | 6.347548 | 5.646586 | 0.5019188 | 304.7105 | 305.519 | 306.1114
1717 | [8 empty] | 4.877187 | 5.700375 | 6.267991 | 5.615184 | 0.4991275 | 304.7177 | 305.498 | 306.036
1718 | [8 empty] | 5.109771 | 5.683762 | 6.213902 | 5.669145 | 0.503924 | 304.9382 | 305.4822 | 305.9847
1719 | [8 empty] | 4.997213 | 5.737497 | 6.296807 | 5.677172 | 0.5046376 | 304.8315 | 305.5332 | 306.0633
1720 | [8 empty] | 4.74074 | 5.74384 | 6.460652 | 5.648411 | 0.5020809 | 304.5884 | 305.5392 | 306.2186
1721 | [8 empty] | 4.563243 | 5.833602 | 6.524207 | 5.640351 | 0.5013645 | 304.4201 | 305.6243 | 306.2789
1722 | [8 empty] | 4.487292 | 5.811129 | 6.58992 | 5.629447 | 0.5003953 | 304.3481 | 305.603 | 306.3412
1723 | [8 empty] | 4.520036 | 5.903629 | 6.594137 | 5.672601 | 0.5042312 | 304.3792 | 305.6906 | 306.3452
1724 | [8 empty] | 4.589032 | 5.780801 | 6.528683 | 5.632838 | 0.5006968 | 304.4446 | 305.5742 | 306.2831
1725 | [8 empty] | 4.508381 | 5.586916 | 6.375236 | 5.490178 | 0.4880158 | 304.3681 | 305.3904 | 306.1377
1726 | [8 empty] | 4.442508 | 5.487237 | 6.368024 | 5.43259 | 0.4828969 | 304.3057 | 305.296 | 306.1308
1727 | [8 empty] | 4.445405 | 5.542518 | 6.514903 | 5.500942 | 0.4889726 | 304.3084 | 305.3484 | 306.2701
1728 | [8 empty] | 4.427311 | 5.494675 | 6.590209 | 5.504065 | 0.4892502 | 304.2913 | 305.303 | 306.3414
1729 | [8 empty] | 4.422417 | 5.46573 | 6.578973 | 5.48904 | 0.4879147 | 304.2867 | 305.2756 | 306.3308
1730 | [8 empty] | 4.418651 | 5.377449 | 6.502314 | 5.432804 | 0.482916 | 304.2831 | 305.1919 | 306.2581
1731 | [8 empty] | 4.255384 | 5.488718 | 6.418894 | 5.387666 | 0.4789036 | 304.1283 | 305.2974 | 306.179
1732 | [8 empty] | 4.176729 | 5.47922 | 6.415514 | 5.357154 | 0.4761915 | 304.0538 | 305.2884 | 306.1758
1733 | [8 empty] | 4.280562 | 5.466954 | 6.424368 | 5.390628 | 0.4791669 | 304.1522 | 305.2767 | 306.1842
1734 | [8 empty] | 4.37657 | 5.554334 | 6.473949 | 5.468285 | 0.4860697 | 304.2432 | 305.3596 | 306.2312
1735 | [8 empty] | 4.377987 | 5.668984 | 6.457562 | 5.501511 | 0.4890232 | 304.2445 | 305.4682 | 306.2157
1736 | [8 empty] | 4.541543 | 5.605365 | 6.372789 | 5.506566 | 0.4894725 | 304.3996 | 305.4079 | 306.1353
1737 | [8 empty] | 4.530725 | 5.824169 | 6.501026 | 5.61864 | 0.4994347 | 304.3893 | 305.6153 | 306.2569
1738 | [8 empty] | 4.613855 | 6.124944 | 6.725883 | 5.821561 | 0.5174721 | 304.4681 | 305.9004 | 306.47
1739 | [8 empty] | 4.579888 | 6.354888 | 6.722245 | 5.885674 | 0.523171 | 304.4359 | 306.1184 | 306.4666
1740 | [8 empty] | 4.586328 | 6.317026 | 6.58435 | 5.829234 | 0.5181542 | 304.442 | 306.0825 | 306.3359
1741 | [8 empty] | 4.645375 | 6.062452 | 6.636797 | 5.781541 | 0.5139148 | 304.498 | 305.8412 | 306.3856
1742 | [8 empty] | 4.521549 | 5.73856 | 6.595522 | 5.618543 | 0.4994261 | 304.3806 | 305.5342 | 306.3465
1743 | [8 empty] | 4.354613 | 5.672815 | 6.589533 | 5.538987 | 0.4923544 | 304.2224 | 305.4719 | 306.3408
1744 | [8 empty] | 4.38053 | 5.558004 | 6.740307 | 5.559614 | 0.4941879 | 304.2469 | 305.363 | 306.4837
1745 | [8 empty] | 4.46849 | 5.609196 | 6.768833 | 5.615506 | 0.4991561 | 304.3303 | 305.4116 | 306.5107
1746 | [8 empty] | 4.706 | 5.623008 | 6.699869 | 5.676292 | 0.5045593 | 304.5555 | 305.4247 | 306.4454
1747 | [8 empty] | 4.587776 | 5.616279 | 6.729972 | 5.644676 | 0.501749 | 304.4434 | 305.4183 | 306.4739
1748 | [8 empty] | 4.466977 | 5.71393 | 6.611588 | 5.597498 | 0.4975554 | 304.3289 | 305.5108 | 306.3617
1749 | [8 empty] | 4.482849 | 5.781573 | 6.544749 | 5.603057 | 0.4980495 | 304.3439 | 305.575 | 306.2983
1750 | [8 empty] | 4.494569 | 5.909488 | 6.592109 | 5.665389 | 0.5035901 | 304.355 | 305.6962 | 306.3432
1751 | [8 empty] | 4.465335 | 5.960777 | 6.54111 | 5.655741 | 0.5027325 | 304.3273 | 305.7448 | 306.2949
1752 | [8 empty] | 4.383879 | 6.066122 | 6.415063 | 5.621688 | 0.4997056 | 304.2501 | 305.8447 | 306.1754
1753 | [8 empty] | 4.354709 | 5.984731 | 6.311198 | 5.550213 | 0.4933522 | 304.2225 | 305.7675 | 306.077
1754 | [8 empty] | 4.275925 | 5.828773 | 6.332512 | 5.47907 | 0.4870285 | 304.1478 | 305.6197 | 306.0972
1755 | [8 empty] | 4.242796 | 5.78357 | 6.311392 | 5.445919 | 0.4840817 | 304.1164 | 305.5768 | 306.0771
1756 | [8 empty] | 4.486359 | 5.899347 | 6.467961 | 5.617889 | 0.4993679 | 304.3473 | 305.6866 | 306.2256
1757 | [8 empty] | 4.472321 | 5.88679 | 6.522952 | 5.627354 | 0.5002093 | 304.334 | 305.6747 | 306.2777
1758 | [8 empty] | 4.410666 | 5.934859 | 6.453795 | 5.599773 | 0.4977576 | 304.2755 | 305.7202 | 306.2121
1759 | [8 empty] | 4.367716 | 5.820209 | 6.557369 | 5.581765 | 0.4961569 | 304.2348 | 305.6116 | 306.3103
1760 | [8 empty] | 4.367008 | 5.744967 | 6.715259 | 5.609078 | 0.4985847 | 304.2341 | 305.5403 | 306.46
1761 | [8 empty] | 4.321096 | 5.857749 | 6.612103 | 5.596983 | 0.4975096 | 304.1906 | 305.6472 | 306.3622
1762 | [8 empty] | 4.396725 | 5.810807 | 6.531806 | 5.579779 | 0.4959804 | 304.2623 | 305.6027 | 306.2861
1763 | [8 empty] | 4.279209 | 5.75836 | 6.637248 | 5.558272 | 0.4940687 | 304.1509 | 305.5529 | 306.386
1764 | [8 empty] | 4.261212 | 5.804143 | 6.660332 | 5.575229 | 0.4955759 | 304.1339 | 305.5963 | 306.4079
1765 | [8 empty] | 4.196369 | 5.809101 | 6.583996 | 5.529822 | 0.4915397 | 304.0724 | 305.601 | 306.3355
1766 | [8 empty] | 4.157283 | 5.827356 | 6.511683 | 5.498774 | 0.4887799 | 304.0353 | 305.6183 | 306.267
1767 | [8 empty] | 4.228855 | 5.764799 | 6.612231 | 5.535295 | 0.4920262 | 304.1032 | 305.5591 | 306.3623
1768 | [8 empty] | 3.568546 | 5.775102 | 6.676785 | 5.340144 | 0.4746795 | 303.4773 | 305.5688 | 306.4235
1769 | [8 empty] | 4.743766 | 5.699119 | 6.518638 | 5.653841 | 0.5025636 | 304.5912 | 305.4968 | 306.2736
1770 | [8 empty] | 5.499987 | 5.65163 | 6.551027 | 5.900881 | 0.5245228 | 305.308 | 305.4518 | 306.3043
1771 | [8 empty] | 5.937209 | 5.543967 | 6.639566 | 6.040247 | 0.5369109 | 305.7225 | 305.3497 | 306.3882
1772 | [8 empty] | 6.28248 | 5.639653 | 6.708852 | 6.210328 | 0.5520292 | 306.0497 | 305.4404 | 306.4539
1773 | [8 empty] | 6.406949 | 5.517373 | 6.709528 | 6.211283 | 0.5521141 | 306.1677 | 305.3245 | 306.4545
1774 | [8 empty] | 6.525495 | 5.534759 | 6.76571 | 6.275321 | 0.5578063 | 306.2801 | 305.341 | 306.5078
1775 | [8 empty] | 6.519153 | 5.479768 | 6.870927 | 6.289949 | 0.5591066 | 306.2741 | 305.2889 | 306.6075
1776 | [8 empty] | 6.565515 | 5.376515 | 6.92405 | 6.288693 | 0.558995 | 306.318 | 305.191 | 306.6579
1777 | [8 empty] | 6.598226 | 5.746737 | 6.889761 | 6.411575 | 0.5699178 | 306.349 | 305.5419 | 306.6254
1778 | [8 empty] | 6.676495 | 5.8063 | 6.82772 | 6.436838 | 0.5721634 | 306.4232 | 305.5984 | 306.5666
1779 | [8 empty] | 6.775723 | 5.814446 | 6.898358 | 6.496175 | 0.5774378 | 306.5173 | 305.6061 | 306.6335
1780 | [8 empty] | 6.640757 | 5.863995 | 6.841693 | 6.448815 | 0.573228 | 306.3893 | 305.6531 | 306.5798
1781 | [8 empty] | 6.540853 | 5.786821 | 6.860688 | 6.396121 | 0.5685441 | 306.2946 | 305.5799 | 306.5978
1782 | [8 empty] | 6.598516 | 5.562801 | 6.859658 | 6.340325 | 0.5635845 | 306.3493 | 305.3676 | 306.5968
1783 | [8 empty] | 6.669154 | 5.414539 | 6.881841 | 6.321845 | 0.5619417 | 306.4163 | 305.2271 | 306.6179
1784 | [8 empty] | 6.564968 | 5.341776 | 6.819735 | 6.242159 | 0.5548586 | 306.3175 | 305.1581 | 306.559
1785 | [8 empty] | 6.66909 | 5.447797 | 6.807887 | 6.308258 | 0.560734 | 306.4162 | 305.2586 | 306.5478
1786 | [8 empty] | 6.715098 | 5.602918 | 7.03445 | 6.450822 | 0.5734064 | 306.4598 | 305.4056 | 306.7625
1787 | [8 empty] | 6.750578 | 5.473908 | 6.997843 | 6.407443 | 0.5695505 | 306.4934 | 305.2833 | 306.7278
1788 | [8 empty] | 6.687924 | 5.265567 | 6.842369 | 6.265287 | 0.5569144 | 306.4341 | 305.0858 | 306.5804
1789 | [8 empty] | 6.5782 | 5.294286 | 6.795556 | 6.222681 | 0.5531272 | 306.33 | 305.1131 | 306.5361
1790 | [8 empty] | 6.757371 | 5.336914 | 7.004476 | 6.366254 | 0.5658892 | 306.4999 | 305.1535 | 306.7341
1791 | [8 empty] | 6.808466 | 5.328801 | 6.890598 | 6.342622 | 0.5637886 | 306.5483 | 305.1458 | 306.6262
1792 | [8 empty] | 6.787346 | 5.411544 | 6.78535 | 6.32808 | 0.562496 | 306.5283 | 305.2242 | 306.5264
1793 | [8 empty] | 6.777043 | 5.46998 | 6.832002 | 6.359675 | 0.5653044 | 306.5185 | 305.2796 | 306.5706
1794 | [8 empty] | 6.815131 | 5.30842 | 6.875466 | 6.333006 | 0.5629339 | 306.5546 | 305.1265 | 306.6118
1795 | [8 empty] | 6.934997 | 5.386753 | 6.727171 | 6.349641 | 0.5644125 | 306.6682 | 305.2007 | 306.4713
1796 | [8 empty] | 6.937798 | 5.463251 | 6.820443 | 6.407164 | 0.5695257 | 306.6709 | 305.2732 | 306.5597
1797 | [8 empty] | 6.86584 | 5.505106 | 6.97331 | 6.448085 | 0.5731631 | 306.6027 | 305.3129 | 306.7046
1798 | [8 empty] | 6.851609 | 5.594096 | 7.168386 | 6.53803 | 0.5811582 | 306.5892 | 305.3972 | 306.8895
1799 | [8 empty] | 6.905473 | 5.60427 | 7.097877 | 6.535873 | 0.5809665 | 306.6403 | 305.4069 | 306.8226
1800 | [8 empty] | 6.89253 | 5.366502 | 7.052126 | 6.437053 | 0.5721825 | 306.628 | 305.1815 | 306.7793
1801 | [8 empty] | 6.988861 | 5.200789 | 7.17959 | 6.456413 | 0.5739034 | 306.7193 | 305.0244 | 306.9001
1802 | [8 empty] | 6.785543 | 5.240068 | 7.075597 | 6.367069 | 0.5659617 | 306.5266 | 305.0617 | 306.8015
1803 | [8 empty] | 6.684801 | 5.320751 | 7.087091 | 6.364215 | 0.565708 | 306.4311 | 305.1382 | 306.8124
1804 | [8 empty] | 6.780552 | 5.543967 | 7.123633 | 6.482717 | 0.5762416 | 306.5219 | 305.3497 | 306.847
1805 | [8 empty] | 7.031424 | 5.454751 | 7.159049 | 6.548408 | 0.5820807 | 306.7596 | 305.2652 | 306.8806
1806 | [8 empty] | 8.582179 | 5.346025 | 7.22592 | 7.051375 | 0.6267889 | 308.2296 | 305.1621 | 306.944
1807 | [8 empty] | 6.896523 | 5.21634 | 7.319321 | 6.477394 | 0.5757684 | 306.6318 | 305.0392 | 307.0325
1808 | [8 empty] | 6.604794 | 5.081374 | 7.374698 | 6.353622 | 0.5647664 | 306.3553 | 304.9113 | 307.085
1809 | [8 empty] | 6.584221 | 5.061734 | 7.260273 | 6.302076 | 0.5601846 | 306.3358 | 304.8926 | 306.9765625
1810 | [8 empty] | 6.568219 | 4.92532 | 6.96745 | 6.153663 | 0.5469923 | 306.3206 | 304.7633 | 306.699
1811 | [8 empty] | 6.566803 | 5.087137 | 6.982744 | 6.212228 | 0.552198 | 306.3192 | 304.9167 | 306.7135
1812 | [8 empty] | 6.499706 | 5.221845 | 7.016195 | 6.245916 | 0.5551925 | 306.2556 | 305.0444 | 306.7452
1813 | [8 empty] | 6.497646 | 5.38524 | 6.766998 | 6.216628 | 0.5525891 | 306.2537 | 305.1993 | 306.509
1814 | [8 empty] | 6.307882 | 5.792198 | 6.72144 | 6.27384 | 0.5576747 | 306.0738 | 305.585 | 306.4658
1815 | [8 empty] | 6.210328 | 5.976521 | 6.825498 | 6.337449 | 0.5633288 | 305.9814 | 305.7597 | 306.5645
1816 | [8 empty] | 6.277489 | 5.99323 | 6.892337 | 6.387685 | 0.5677943 | 306.045 | 305.7756 | 306.6278
1817 | [8 empty] | 6.003726 | 5.749345 | 6.89047 | 6.214514 | 0.5524012 | 305.7855 | 305.5444 | 306.626
1818 | [8 empty] | 5.946449 | 5.839945 | 6.948745 | 6.245046 | 0.5551152 | 305.7312 | 305.6303 | 306.6813
1819 | [8 empty] | 4.344117 | 5.815186 | 7.08429 | 5.747864 | 0.5109213 | 304.2124 | 305.6068 | 306.8098
1820 | [8 empty] | 5.338041 | 5.630928 | 6.896329 | 5.955099 | 0.5293422 | 305.1545 | 305.4322 | 306.6316
1821 | [8 empty] | 6.308816 | 5.513413 | 6.806985 | 6.209738 | 0.5519767 | 306.0747 | 305.3208 | 306.5469
1822 | [8 empty] | 6.616835 | 5.37674 | 6.895621 | 6.296399 | 0.5596799 | 306.3667 | 305.1912 | 306.6309
1823 | [8 empty] | 6.615644 | 5.286334 | 6.993465 | 6.298481 | 0.559865 | 306.3655 | 305.1055 | 306.7237
1824 | [8 empty] | 6.585283 | 5.262927 | 7.298716 | 6.382309 | 0.5673163 | 306.3368 | 305.0833 | 307.013
1825 | [8 empty] | 6.604537 | 5.112475 | 7.240473 | 6.319162 | 0.5617033 | 306.355 | 304.9407 | 306.9578
1826 | [8 empty] | 6.554118 | 5.198181 | 7.191631 | 6.314643 | 0.5613016 | 306.3072 | 305.022 | 306.9115
1827 | [8 empty] | 6.645683 | 5.236913 | 7.153898 | 6.345498 | 0.5640443 | 306.394 | 305.0587 | 306.8757
1828 | [8 empty] | 6.738923 | 5.134401 | 7.244852 | 6.372725 | 0.5664645 | 306.4824 | 304.9615 | 306.9619
1829 | [8 empty] | 6.618542 | 4.968849 | 7.099808 | 6.229066 | 0.5536948 | 306.3683 | 304.8046 | 306.8245
1830 | [8 empty] | 6.56632 | 4.888584 | 7.050452 | 6.168452 | 0.5483068 | 306.3188 | 304.7285 | 306.7777
1831 | [8 empty] | 6.632579 | 4.893413 | 7.020606 | 6.1822 | 0.5495289 | 306.3816 | 304.7331 | 306.7494
1832 | [8 empty] | 6.666385 | 4.754391 | 7.013362 | 6.144713 | 0.5461967 | 306.4136 | 304.6013 | 306.7425
1833 | [8 empty] | 6.614743 | 4.704745 | 7.08078 | 6.133423 | 0.5451931 | 306.3647 | 304.5543 | 306.8064
1834 | [8 empty] | 6.612135 | 4.586295 | 7.062847 | 6.087092 | 0.5410749 | 306.3622 | 304.442 | 306.7894
1835 | [8 empty] | 6.578812 | 4.406674 | 7.005667 | 5.997051 | 0.5330712 | 306.3306 | 304.2717 | 306.7352
1836 | [8 empty] | 6.59681 | 4.424671 | 7.008178 | 6.009886 | 0.5342121 | 306.3477 | 304.2888 | 306.7376
1837 | [8 empty] | 6.634382 | 4.526829 | 7.116132 | 6.092448 | 0.5415509 | 306.3833 | 304.3856 | 306.8399
1838 | [8 empty] | 6.626913 | 4.467556 | 7.113975 | 6.069481 | 0.5395094 | 306.3762 | 304.3294 | 306.8379
1839 | [8 empty] | 6.7745 | 4.555516 | 7.016646 | 6.115554 | 0.5436048 | 306.5161 | 304.4128 | 306.7456
1840 | [8 empty] | 6.770636 | 4.688099 | 7.099486 | 6.186074 | 0.5498732 | 306.5125 | 304.5385 | 306.8242
1841 | [8 empty] | 6.770346 | 4.929666 | 7.128817 | 6.276276 | 0.5578912 | 306.5122 | 304.7675 | 306.852
1842 | [8 empty] | 6.738311 | 5.2269 | 7.045783 | 6.336998 | 0.5632887 | 306.4818 | 305.0492 | 306.7733
1843 | [8 empty] | 6.766322 | 5.673813 | 6.924211 | 6.454782 | 0.5737584 | 306.5084 | 305.4728 | 306.658
1844 | [8 empty] | 6.899066 | 5.816828 | 6.968674 | 6.561523 | 0.5832465 | 306.6342 | 305.6084 | 306.7002
1845 | [8 empty] | 6.904636 | 5.723717 | 7.02492 | 6.551091 | 0.5823192 | 306.6395 | 305.5201 | 306.7535
1846 | [8 empty] | 7.108083 | 5.530348 | 7.038185 | 6.558872 | 0.5830108 | 306.8323 | 305.3368 | 306.7661
1847 | [8 empty] | 6.805504 | 5.453109 | 6.928364 | 6.395659 | 0.5685031 | 306.5455 | 305.2636 | 306.662
1848 | [8 empty] | 6.843882 | 5.206391 | 7.043691 | 6.364655 | 0.5657471 | 306.5819 | 305.0298 | 306.7713
1849 | [8 empty] | 6.81687 | 5.23379 | 7.135514 | 6.395391 | 0.5684792 | 306.5563 | 305.0557 | 306.8583
1850 | [8 empty] | 7.6146875 | 5.341647 | 7.033066 | 6.663133 | 0.5922785 | 307.3125 | 305.158 | 306.7612
1851 | [8 empty] | 6.716386 | 5.201594 | 6.944398 | 6.287459 | 0.5588853 | 306.461 | 305.0252 | 306.6772
1852 | [8 empty] | 6.441625 | 5.069107 | 6.91188 | 6.140871 | 0.5458552 | 306.2006 | 304.8996 | 306.6463
1853 | [8 empty] | 6.480872 | 5.068689 | 6.956729 | 6.168763 | 0.5483345 | 306.2378 | 304.8992 | 306.6888
1854 | [8 empty] | 6.606629 | 4.892448 | 7.132326 | 6.210468 | 0.5520416 | 306.357 | 304.7322 | 306.8553
1855 | [8 empty] | 6.612875 | 4.773644 | 7.030941 | 6.139153 | 0.5457025 | 306.3629 | 304.6196 | 306.7592
1856 | [8 empty] | 6.573661 | 4.780824 | 6.885705 | 6.080063 | 0.54045 | 306.3257 | 304.6264 | 306.6215
1857 | [8 empty] | 6.076135 | 5.146571 | 6.758305 | 5.99367 | 0.5327707 | 305.8542 | 304.9731 | 306.5008
1858 | [8 empty] | 6.649321 | 5.48772 | 6.789696 | 6.308913 | 0.5607922 | 306.3975 | 305.2964 | 306.5305
1859 | [8 empty] | 6.776142 | 5.490392 | 6.944913 | 6.403816 | 0.5692281 | 306.5177 | 305.299 | 306.6776
1860 | [8 empty] | 6.782581 | 5.219881 | 6.960979 | 6.321147 | 0.5618797 | 306.5238 | 305.0425 | 306.6929
1861 | [8 empty] | 6.770185 | 5.016499 | 6.7858 | 6.190828 | 0.5502958 | 306.512 | 304.8498 | 306.5268
1862 | [8 empty] | 6.827108 | 5.030247 | 6.816032 | 6.224462 | 0.5532855 | 306.566 | 304.8628 | 306.5555
1863 | [8 empty] | 6.650963 | 5.144865 | 6.981649 | 6.259159 | 0.5563697 | 306.399 | 304.9714 | 306.7125
1864 | [8 empty] | 6.530293 | 5.199437 | 6.985448 | 6.238392 | 0.5545238 | 306.2846 | 305.0232 | 306.7161
1865 | [8 empty] | 6.550512 | 5.494353 | 6.877269 | 6.307378 | 0.5606558 | 306.3038 | 305.3027 | 306.6135
1866 | [8 empty] | 6.703958 | 5.717793 | 6.829748 | 6.417166 | 0.5704148 | 306.4492 | 305.5145 | 306.5685
1867 | [8 empty] | 6.808402 | 5.60662 | 6.715355 | 6.376793 | 0.566826 | 306.5482 | 305.4091 | 306.4601
1868 | [8 empty] | 6.731904 | 5.284724 | 6.603764 | 6.206797 | 0.5517153 | 306.4757 | 305.104 | 306.3543
1869 | [8 empty] | 6.722084 | 5.087008 | 6.567479 | 6.125524 | 0.544491 | 306.4664 | 304.9166 | 306.3199
1870 | [8 empty] | 6.77714 | 5.105038 | 6.712812 | 6.19833 | 0.5509627 | 306.5186 | 304.9337 | 306.4576
1871 | [8 empty] | 6.755504 | 5.149147 | 7.012171 | 6.305607 | 0.5604984 | 306.4981 | 304.9755 | 306.7414
1872 | [8 empty] | 6.666289 | 5.046023 | 6.893979 | 6.202097 | 0.5512975 | 306.4135 | 304.8777 | 306.6294
1873 | [8 empty] | 6.651575 | 4.857064 | 6.802832 | 6.103824 | 0.5425621 | 306.3996 | 304.6986 | 306.543
1874 | [8 empty] | 6.562875 | 4.768847 | 6.885769 | 6.072497 | 0.5397775 | 306.3155 | 304.615 | 306.6216
1875 | [8 empty] | 6.449126 | 4.812955 | 6.819928 | 6.027337 | 0.5357633 | 306.2077 | 304.6568 | 306.5592
1876 | [8 empty] | 6.586861 | 4.919138 | 6.688568 | 6.064856 | 0.5390983 | 306.3383 | 304.7575 | 306.4347
1877 | [8 empty] | 6.760687 | 5.314827 | 6.627106 | 6.234207 | 0.5541517 | 306.503 | 305.1325 | 306.3764
1878 | [8 empty] | 6.793656 | 5.403592 | 6.663455 | 6.286901 | 0.5588357 | 306.5343 | 305.2167 | 306.4109
1879 | [8 empty] | 7.148424 | 5.22632 | 6.500962 | 6.291902 | 0.5592802 | 306.8705 | 305.0486 | 306.2568
1880 | [8 empty] | 6.818351 | 4.988875 | 6.380388 | 6.062538 | 0.5388922 | 306.5577 | 304.8236 | 306.1425
1881 | [8 empty] | 6.823019 | 4.907419 | 6.518992 | 6.083143 | 0.5407238 | 306.5621 | 304.7464 | 306.2739
1882 | [8 empty] | 6.748421 | 4.720971 | 6.550157 | 6.006517 | 0.5339126 | 306.4914 | 304.5696 | 306.3035
1883 | [8 empty] | 6.752477 | 4.666367 | 6.452442 | 5.957096 | 0.5295196 | 306.4952 | 304.5179 | 306.2108
1884 | [8 empty] | 6.828975 | 4.793251 | 6.77627 | 6.132832 | 0.5451407 | 306.5677 | 304.6382 | 306.5178
1885 | [8 empty] | 6.853187 | 4.990967 | 6.944527 | 6.262894 | 0.5567017 | 306.5907 | 304.8256 | 306.6773
1886 | [8 empty] | 6.69417 | 5.092385 | 6.710687 | 6.165747 | 0.5480664 | 306.44 | 304.9217 | 306.4556
1887 | [8 empty] | 6.645587 | 5.052172 | 6.671472 | 6.123077 | 0.5442735 | 306.3939 | 304.8836 | 306.4185
1888 | [8 empty] | 6.681743 | 5.003009 | 6.735349 | 6.140034 | 0.5457808 | 306.4282 | 304.837 | 306.479
1889 | [8 empty] | 6.70457 | 4.835621 | 6.677493 | 6.072561 | 0.5397832 | 306.4498 | 304.6783 | 306.4242
1890 | [8 empty] | 6.665806 | 4.886362 | 6.569829 | 6.040666 | 0.5369481 | 306.4131 | 304.7264 | 306.3221
1891 | [8 empty] | 6.591819 | 4.95729 | 6.489114 | 6.012741 | 0.5344659 | 306.343 | 304.7936 | 306.2456
1892 | [8 empty] | 6.590853 | 5.174163 | 6.531516 | 6.098844 | 0.5421195 | 306.342 | 304.9992 | 306.2858
1893 | [8 empty] | 6.650641 | 5.300275 | 6.59124 | 6.180719 | 0.5493972 | 306.3987 | 305.1187 | 306.3424
1894 | [8 empty] | 6.663874 | 5.299116 | 6.572727 | 6.178572 | 0.5492064 | 306.4113 | 305.1176 | 306.3249
1895 | [8 empty] | 6.650513 | 5.168561 | 6.531838 | 6.11697 | 0.5437307 | 306.3986 | 304.9939 | 306.2861
1896 | [8 empty] | 6.700062 | 5.096828 | 6.648935 | 6.148608 | 0.546543 | 306.4456 | 304.9259 | 306.3971
1897 | [8 empty] | 6.736444 | 5.106068 | 6.847263 | 6.229925 | 0.5537711 | 306.48 | 304.9347 | 306.5851
1898 | [8 empty] | 6.729876 | 5.010832 | 6.769252 | 6.169987 | 0.5484433 | 306.4738 | 304.8444 | 306.5111
1899 | [8 empty] | 6.793785 | 4.85056 | 6.676591 | 6.106979 | 0.5428426 | 306.5344 | 304.6925 | 306.4233
1900 | [8 empty] | 6.700094 | 5.026254 | 6.694299 | 6.140216 | 0.545797 | 306.4456 | 304.859 | 306.4401
1901 | [8 empty] | 6.595296 | 5.122778 | 6.689405 | 6.135827 | 0.5454068 | 306.3463 | 304.9505 | 306.4355
1902 | [8 empty] | 6.614711 | 5.062282 | 6.661298 | 6.112763 | 0.5433568 | 306.3647 | 304.8932 | 306.4088
1903 | [8 empty] | 6.714486 | 4.87944 | 6.717319 | 6.103749 | 0.5425554 | 306.4592 | 304.7198 | 306.4619
1904 | [8 empty] | 6.71191 | 4.907258 | 6.716257 | 6.111808 | 0.5432719 | 306.4568 | 304.7462 | 306.4609
1905 | [8 empty] | 6.632966 | 4.843864 | 6.617737 | 6.031522 | 0.5361353 | 306.382 | 304.6861 | 306.3675
1906 | [8 empty] | 6.551445 | 4.97107 | 6.57086 | 6.031125 | 0.5361 | 306.3046875 | 304.8067 | 306.3231
1907 | [8 empty] | 6.515225 | 4.968269 | 6.612714 | 6.032069 | 0.536184 | 306.2704 | 304.804 | 306.3628
1908 | [8 empty] | 6.463872 | 4.848275 | 6.49375 | 5.935299 | 0.5275821 | 306.2217 | 304.6903 | 306.25
1909 | [8 empty] | 6.379679 | 5.028572 | 6.350478 | 5.919576 | 0.5261846 | 306.1419 | 304.8612 | 306.1142
1910 | [8 empty] | 6.504954 | 5.177286 | 6.311166 | 5.997802 | 0.533138 | 306.2606 | 305.0022 | 306.0769
1911 | [8 empty] | 6.619218 | 5.131117 | 6.300381 | 6.016905 | 0.534836 | 306.3689 | 304.9584 | 306.0667
1912 | [8 empty] | 6.506918 | 5.207228 | 6.266221 | 5.993456 | 0.5327516 | 306.2625 | 305.0305 | 306.0343
1913 | [8 empty] | 6.705825 | 5.203687 | 6.194649 | 6.03472 | 0.5364196 | 306.451 | 305.0272 | 305.9665
1914 | [8 empty] | 6.738762 | 5.066821 | 6.167862 | 5.991148 | 0.5325465 | 306.4822 | 304.8975 | 305.9411
1915 | [8 empty] | 6.702058 | 4.919106 | 6.252473 | 5.957879 | 0.5295892 | 306.4474 | 304.7574 | 306.0213
1916 | [8 empty] | 6.639276 | 4.821294 | 6.104242 | 5.854938 | 0.5204389 | 306.3879 | 304.6647 | 305.8808
1917 | [8 empty] | 6.523435 | 4.764887 | 6.013932 | 5.767418 | 0.5126594 | 306.2781 | 304.6113 | 305.7952
1918 | [8 empty] | 6.491818 | 4.793606 | 6.083411 | 5.789612 | 0.5146322 | 306.2482 | 304.6385 | 305.8611
1919 | [8 empty] | 6.532353 | 4.890323 | 6.278938 | 5.900538 | 0.5244923 | 306.2866 | 304.7302 | 306.0464
1920 | [8 empty] | 6.558367 | 4.944187 | 6.45988 | 5.987478 | 0.5322203 | 306.3112 | 304.7812 | 306.2179
1921 | [8 empty] | 6.619282 | 5.01637 | 6.338597 | 5.991417 | 0.5325704 | 306.369 | 304.8496 | 306.1029
1922 | [8 empty] | 6.610107 | 5.196153 | 6.173367 | 5.993209 | 0.5327297 | 306.3603 | 305.0201 | 305.9463
1923 | [8 empty] | 6.969189 | 5.181922 | 6.416093 | 6.189068 | 0.5501394 | 306.7007 | 305.0066 | 306.1764
1924 | [8 empty] | 6.309299 | 5.158709 | 6.523885 | 5.997298 | 0.5330931 | 306.0752 | 304.9846 | 306.2786
1925 | [8 empty] | 6.341237 | 5.035108 | 6.410362 | 5.928903 | 0.5270136 | 306.1054 | 304.8674 | 306.171
1926 | [8 empty] | 6.395777 | 5.009126 | 6.391238 | 5.932047 | 0.5272931 | 306.1571 | 304.8428 | 306.1528
1927 | [8 empty] | 6.379035 | 4.920168 | 6.31371 | 5.870971 | 0.5218641 | 306.1413 | 304.7585 | 306.0793
1928 | [8 empty] | 6.363614 | 4.775576 | 6.160199 | 5.766463 | 0.5125745 | 306.1266 | 304.6214 | 305.9338
1929 | [8 empty] | 6.289756 | 4.675833 | 6.131673 | 5.699087 | 0.5065855 | 306.0566 | 304.5269 | 305.9068
1930 | [8 empty] | 6.283027 | 4.525413 | 6.190141 | 5.666194 | 0.5036617 | 306.0503 | 304.3843 | 305.9622
1931 | [8 empty] | 6.205434 | 4.767623 | 6.162131 | 5.71173 | 0.5077093 | 305.9767 | 304.6139 | 305.9357
1932 | [8 empty] | 6.289337 | 5.291678 | 6.166413 | 5.91581 | 0.5258497 | 306.0562 | 305.1106 | 305.9397
1933 | [8 empty] | 6.469249 | 5.435949 | 6.32369 | 6.076296 | 0.5401152 | 306.2268 | 305.2473 | 306.0888
1934 | [8 empty] | 6.494748 | 5.414313 | 6.513551 | 6.140871 | 0.5458552 | 306.2509 | 305.2268 | 306.2688
1935 | [8 empty] | 6.512746 | 5.383115 | 6.698034 | 6.197965 | 0.5509302 | 306.268 | 305.1973 | 306.4436
1936 | [8 empty] | 6.50064 | 5.26663 | 6.629682 | 6.132317 | 0.5450949 | 306.2565 | 305.0869 | 306.3788
1937 | [8 empty] | 6.630229 | 5.067755 | 6.615065 | 6.10435 | 0.5426089 | 306.3794 | 304.8983 | 306.365
1938 | [8 empty] | 6.72276 | 4.904585 | 6.694492 | 6.107279 | 0.5428693 | 306.4671 | 304.7437 | 306.4403
1939 | [8 empty] | 6.699837 | 4.869427 | 6.392332 | 5.987199 | 0.5321955 | 306.4453 | 304.7104 | 306.1539
1940 | [8 empty] | 6.687796 | 5.028862 | 6.310909 | 6.009189 | 0.5341501 | 306.4339 | 304.8615 | 306.0767
1941 | [8 empty] | 6.783965 | 5.022713 | 6.467414 | 6.091364 | 0.5414546 | 306.5251 | 304.8557 | 306.225
1942 | [8 empty] | 6.796715 | 4.95758 | 6.632451 | 6.128915 | 0.5447925 | 306.5372 | 304.7939 | 306.3815
1943 | [8 empty] | 6.768253 | 4.709574 | 6.595039 | 6.024289 | 0.5354923 | 306.5102 | 304.5588 | 306.346
1944 | [8 empty] | 6.844816 | 4.670971 | 6.715033 | 6.07694 | 0.5401724 | 306.5828 | 304.5222 | 306.4597
1945 | [8 empty] | 6.716708 | 4.740675 | 6.736251 | 6.064545 | 0.5390706 | 306.4613 | 304.5883 | 306.4799
1946 | [8 empty] | 6.571439 | 4.66524 | 6.826496 | 6.021058 | 0.5352052 | 306.3236 | 304.5168 | 306.5654
1947 | [8 empty] | 6.780359 | 4.62448 | 6.770443 | 6.058427 | 0.5385269 | 306.5217 | 304.4782 | 306.5123
1948 | [8 empty] | 6.90631 | 4.719909 | 6.657724 | 6.094648 | 0.5417465 | 306.6411 | 304.5686 | 306.4054
1949 | [8 empty] | 6.768189 | 4.727121 | 6.743141 | 6.079483 | 0.5403985 | 306.5101 | 304.5755 | 306.4864
1950 | [8 empty] | 6.746264 | 4.728022 | 6.669412 | 6.047899 | 0.537591 | 306.4893 | 304.5763 | 306.4165
1951 | [8 empty] | 6.868963 | 4.764211 | 6.623082 | 6.085418 | 0.5409261 | 306.6057 | 304.6106 | 306.3726
1952 | [8 empty] | 7.334099 | 4.722807 | 6.718124 | 6.258343 | 0.5562972 | 307.0465 | 304.5714 | 306.4627
1953 | [8 empty] | 7.782043 | 5.003846 | 6.732162 | 6.506017 | 0.5783126 | 307.4711 | 304.8378 | 306.476
1954 | [8 empty] | 7.682364 | 5.433309 | 6.74636 | 6.620678 | 0.5885047 | 307.3766 | 305.2448 | 306.4894
1955 | [8 empty] | 7.804709 | 5.59709 | 6.731453 | 6.711084 | 0.5965408 | 307.4926 | 305.4001 | 306.4753
1956 | [8 empty] | 7.651777 | 5.565602 | 6.738955 | 6.652112 | 0.5912988 | 307.3477 | 305.3702 | 306.4824
1957 | [8 empty] | 7.175694 | 5.485563 | 6.700642 | 6.453966 | 0.5736859 | 306.8964 | 305.2944 | 306.4461
1958 | [8 empty] | 6.877527 | 5.391969 | 6.502346 | 6.257281 | 0.5562027 | 306.6138 | 305.2057 | 306.2581
1959 | [8 empty] | 6.812394 | 5.110769 | 6.54491 | 6.156024 | 0.5472022 | 306.552 | 304.9391 | 306.2985
1960 | [8 empty] | 6.726109 | 4.966788 | 6.618091 | 6.103663 | 0.5425478 | 306.4702 | 304.8026 | 306.3679
1961 | [8 empty] | 6.521632 | 4.948565 | 6.617222 | 6.02914 | 0.5359235 | 306.2764 | 304.7854 | 306.367
1962 | [8 empty] | 6.414644 | 4.838905 | 6.556919 | 5.936823 | 0.5277176 | 306.175 | 304.6814 | 306.3099
1963 | [8 empty] | 6.418154 | 4.710347 | 6.568799 | 5.8991 | 0.5243644 | 306.1783 | 304.5596 | 306.3211
1964 | [8 empty] | 6.413228 | 4.781242 | 6.50914 | 5.901203 | 0.5245514 | 306.1737 | 304.6268 | 306.2646
1965 | [8 empty] | 6.387793 | 4.919975 | 6.375623 | 5.894464 | 0.5239523 | 306.1496 | 304.7583 | 306.138
1966 | [8 empty] | 6.388887 | 4.963762 | 6.277972 | 5.876874 | 0.5223888 | 306.1506 | 304.7998 | 306.0455
1967 | [8 empty] | 6.405984 | 4.887908 | 6.226362 | 5.840084 | 0.5191186 | 306.1668 | 304.7279 | 305.9966
1968 | [8 empty] | 6.36033 | 4.770811 | 6.353794 | 5.828311 | 0.5180721 | 306.1235 | 304.6169 | 306.1173
1969 | [8 empty] | 6.36033 | 4.672194 | 6.346872 | 5.793132 | 0.5149451 | 306.1235 | 304.5234 | 306.1108
1970 | [8 empty] | 6.532675 | 4.779922 | 6.290013 | 5.867537 | 0.5215588 | 306.2869 | 304.6255 | 306.0569
1971 | [8 empty] | 6.394071 | 4.786619 | 6.493814 | 5.891502 | 0.523689 | 306.1555 | 304.6319 | 306.2501
1972 | [8 empty] | 6.251153 | 4.753361 | 6.831969 | 5.945494 | 0.5284884 | 306.0201 | 304.6003 | 306.5706
1973 | [8 empty] | 6.263677 | 4.773902 | 6.797777 | 5.945119 | 0.528455 | 306.0319 | 304.6198 | 306.5382
1974 | [8 empty] | 6.325783 | 4.839324 | 6.57556 | 5.913556 | 0.5256494 | 306.0908 | 304.6818 | 306.3275
1975 | [8 empty] | 6.324656 | 4.79367 | 6.351283 | 5.823203 | 0.517618 | 306.0897 | 304.6385 | 306.115
1976 | [8 empty] | 6.343362 | 4.890516 | 6.174687 | 5.802855 | 0.5158093 | 306.1075 | 304.7303 | 305.9476
1977 | [8 empty] | 6.376492 | 4.915596 | 6.169407 | 5.820499 | 0.5173776 | 306.1389 | 304.7541 | 305.9426
1978 | [8 empty] | 6.591401 | 4.905551 | 6.397065 | 5.964672 | 0.5301931 | 306.3426 | 304.7446 | 306.1584
1979 | [8 empty] | 6.566577 | 4.99145 | 6.38203 | 5.980019 | 0.5315573 | 306.319 | 304.826 | 306.1441
1980 | [8 empty] | 6.422146 | 5.230313 | 6.64916 | 6.10054 | 0.5422702 | 306.1821 | 305.0524 | 306.3973
1981 | [8 empty] | 6.470247 | 5.358582 | 6.800353 | 6.209727 | 0.5519758 | 306.2277 | 305.174 | 306.5406
1982 | [8 empty] | 6.529971 | 5.452981 | 7.058565 | 6.347172 | 0.5641931 | 306.2843 | 305.2635 | 306.7854
1983 | [8 empty] | 6.509011 | 5.625133 | 6.954862 | 6.363002 | 0.5656002 | 306.2645 | 305.4267 | 306.6871
1984 | [8 empty] | 6.381837 | 5.560676 | 6.708691 | 6.217068 | 0.5526283 | 306.1439 | 305.3656 | 306.4537
1985 | [8 empty] | 6.335345 | 5.410965 | 6.52688 | 6.091063 | 0.5414279 | 306.0999 | 305.2237 | 306.2814
1986 | [8 empty] | 6.443299 | 5.344319 | 6.535766 | 6.107795 | 0.5429151 | 306.2022 | 305.1605 | 306.2898
1987 | [8 empty] | 6.487375 | 5.253043 | 6.421245 | 6.053888 | 0.5381233 | 306.244 | 305.074 | 306.1813
1988 | [8 empty] | 6.382802 | 5.132598 | 6.435475 | 5.983625 | 0.5318778 | 306.1448 | 304.9598 | 306.1948
1989 | [8 empty] | 6.399416 | 5.033756 | 6.492623 | 5.975265 | 0.5311347 | 306.1606 | 304.8661 | 306.2489
1990 | [8 empty] | 6.471148 | 4.98881 | 6.57791 | 6.012623 | 0.5344554 | 306.2286 | 304.8235 | 306.3298
1991 | [8 empty] | 6.372661 | 4.905101 | 6.614517 | 5.964093 | 0.5301416 | 306.1352 | 304.7442 | 306.3645
1992 | [8 empty] | 6.399866 | 4.988166 | 6.615709 | 6.001247 | 0.5334442 | 306.161 | 304.8229 | 306.3656
1993 | [8 empty] | 6.463936 | 4.960993 | 6.661363 | 6.028764 | 0.5358901 | 306.2217 | 304.7971 | 306.4089
1994 | [8 empty] | 6.301507 | 4.902074 | 6.747197 | 5.983593 | 0.5318749 | 306.0678 | 304.7413 | 306.4902
1995 | [8 empty] | 6.33116 | 4.989261 | 6.596005 | 5.972142 | 0.5308571 | 306.0959 | 304.8239 | 306.3469
1996 | [8 empty] | 6.44771 | 5.118174 | 6.452475 | 6.006119 | 0.5338773 | 306.2064 | 304.9461 | 306.2109
1997 | [8 empty] | 6.426299 | 5.041934 | 6.414322 | 5.960852 | 0.5298535 | 306.1861 | 304.8739 | 306.1747
1998 | [8 empty] | 6.309267 | 5.011702 | 6.476847 | 5.932605 | 0.5273427 | 306.0751 | 304.8452 | 306.234
1999 | [8 empty] | 6.572212 | 5.200531 | 6.442977 | 6.071907 | 0.539725 | 306.3244 | 305.0242 | 306.2019
2000 | [8 empty] | 6.886799 | 5.317596 | 6.45167 | 6.218688 | 0.5527723 | 306.6226 | 305.1352 | 306.2101
2001 | [8 empty] | 6.369795 | 5.485788 | 6.354856 | 6.070147 | 0.5395686 | 306.1325 | 305.2946 | 306.1183
2002 | [8 empty] | 5.616762 | 5.629769 | 6.193007 | 5.813179 | 0.516727 | 305.4187 | 305.4311 | 305.9649
2003 | [8 empty] | 5.201047 | 5.454848 | 6.213902 | 5.623266 | 0.4998458 | 305.0247 | 305.2653 | 305.9847
2004 | [8 empty] | 5.180795 | 5.262477 | 6.407465 | 5.616912 | 0.4992811 | 305.0055 | 305.0829 | 306.1682
2005 | [8 empty] | 5.091741 | 5.311543 | 6.418798 | 5.607361 | 0.4984321 | 304.9211 | 305.1294 | 306.179
2006 | [8 empty] | 4.884817 | 5.243964 | 6.323497 | 5.484093 | 0.4874749 | 304.7249 | 305.0654 | 306.0886
2007 | [8 empty] | 4.685491 | 5.182341 | 6.30946 | 5.392431 | 0.4793272 | 304.536 | 305.007 | 306.0753
2008 | [8 empty] | 4.752459 | 5.249212 | 6.417606 | 5.473092 | 0.4864971 | 304.5995 | 305.0703 | 306.1778
2009 | [8 empty] | 5.04496 | 5.242129 | 6.61104 | 5.63271 | 0.5006853 | 304.8767 | 305.0636 | 306.3612
2010 | [8 empty] | 4.989003 | 5.20491 | 6.504439 | 5.566118 | 0.494766 | 304.8237 | 305.0284 | 306.2601
2011 | [8 empty] | 4.912473 | 5.177093 | 6.66616 | 5.585242 | 0.496466 | 304.7512 | 305.002 | 306.4134
2012 | [8 empty] | 4.787939 | 5.199662 | 6.807114 | 5.598238 | 0.4976212 | 304.6331 | 305.0234 | 306.547
2013 | [8 empty] | 4.702781 | 5.286591 | 6.542302 | 5.510558 | 0.4898274 | 304.5524 | 305.1058 | 306.296
2014 | [8 empty] | 4.479726 | 5.393225 | 6.350961 | 5.407971 | 0.4807085 | 304.341 | 305.2068 | 306.1147
2015 | [8 empty] | 4.575284 | 5.454204 | 6.486731 | 5.505407 | 0.4893695 | 304.4315 | 305.2646 | 306.2433
2016 | [8 empty] | 4.656322 | 5.401499 | 6.66265 | 5.57349 | 0.4954214 | 304.5084 | 305.2147 | 306.4101
2017 | [8 empty] | 4.400717 | 5.666473 | 6.469957 | 5.512382 | 0.4899895 | 304.2661 | 305.4659 | 306.2274
2018 | [8 empty] | 4.451297 | 5.829256 | 6.189755 | 5.490103 | 0.4880091 | 304.314 | 305.6201 | 305.9619
2019 | [8 empty] | 4.522644 | 5.775875 | 6.022464 | 5.440328 | 0.4835847 | 304.3817 | 305.5695 | 305.8033
2020 | [8 empty] | 4.473545 | 5.65823 | 5.897962 | 5.343246 | 0.4749552 | 304.3351 | 305.458 | 305.6853
2021 | [8 empty] | 4.437034 | 5.556427 | 5.853338 | 5.282266 | 0.4695348 | 304.3005 | 305.3615 | 305.643
2022 | [8 empty] | 4.514305 | 5.46924 | 5.76232 | 5.248622 | 0.4665441 | 304.3737 | 305.2789 | 305.5567
2023 | [8 empty] | 4.505709 | 5.591585 | 5.720401 | 5.272565 | 0.4686724 | 304.3656 | 305.3949 | 305.517
2024 | [8 empty] | 4.515754 | 5.508487 | 5.608455 | 5.210899 | 0.463191 | 304.3751 | 305.3161 | 305.4109
2025 | [8 empty] | 4.466107 | 5.390488 | 5.465215 | 5.10727 | 0.4539796 | 304.3281 | 305.2043 | 305.2751
2026 | [8 empty] | 4.542283 | 5.503239 | 5.515602 | 5.187041 | 0.4610703 | 304.4003 | 305.3111 | 305.3228
2027 | [8 empty] | 4.87812 | 5.652371 | 5.567148 | 5.36588 | 0.4769671 | 304.7186 | 305.4525 | 305.3717
2028 | [8 empty] | 4.786362 | 5.656041 | 5.452852 | 5.298418 | 0.4709705 | 304.6316 | 305.456 | 305.2634
2029 | [8 empty] | 4.560249 | 5.668565 | 5.448988 | 5.225934 | 0.4645275 | 304.4173 | 305.4678 | 305.2597
2030 | [8 empty] | 4.436519 | 5.563638 | 5.507424 | 5.169194 | 0.4594839 | 304.3 | 305.3684 | 305.3151
2031 | [8 empty] | 4.54106 | 5.305491 | 5.681798 | 5.176116 | 0.4600992 | 304.3991 | 305.1237 | 305.4804
2032 | [8 empty] | 4.54795 | 5.111638 | 5.768051 | 5.142546 | 0.4571152 | 304.4056 | 304.9399 | 305.5621
2033 | [8 empty] | 4.451362 | 5.108805 | 5.75762 | 5.105929 | 0.4538603 | 304.3141 | 304.9373 | 305.5522
2034 | [8 empty] | 4.394246 | 5.187267 | 5.792842 | 5.124785 | 0.4555364 | 304.2599 | 305.0116 | 305.5856
2035 | [8 empty] | 4.536681 | 5.1901 | 5.851922 | 5.192901 | 0.4615912 | 304.395 | 305.0143 | 305.6416
2036 | [8 empty] | 4.838133 | 5.160963 | 5.703015 | 5.234037 | 0.4652477 | 304.6807 | 304.9867 | 305.5005
2037 | [8 empty] | 4.794958 | 5.187685 | 5.547476 | 5.176706 | 0.4601517 | 304.6398 | 305.012 | 305.3531
2038 | [8 empty] | 4.830889 | 5.461416 | 5.519079 | 5.270461 | 0.4684854 | 304.6738 | 305.2715 | 305.3261
2039 | [8 empty] | 4.788583 | 5.708038 | 5.683504 | 5.393375 | 0.4794111 | 304.6337 | 305.5052 | 305.482
2040 | [8 empty] | 4.541478 | 5.633955 | 5.777549 | 5.317661 | 0.4726809 | 304.3995 | 305.435 | 305.5711
2041 | [8 empty] | 4.531465 | 5.463219 | 5.754625 | 5.24977 | 0.4666462 | 304.39 | 305.2732 | 305.5494
2042 | [8 empty] | 4.622162 | 5.437237 | 5.720272 | 5.25989 | 0.4675458 | 304.476 | 305.2486 | 305.5168
2043 | [8 empty] | 4.570133 | 5.367436 | 5.807588 | 5.248386 | 0.4665232 | 304.4267 | 305.1824 | 305.5996
2044 | [8 empty] | 4.621099 | 5.278864 | 5.873751 | 5.257905 | 0.4673693 | 304.475 | 305.0984 | 305.6623
2045 | [8 empty] | 4.618942 | 5.18511 | 5.845579 | 5.216544 | 0.4636928 | 304.4729 | 305.0096 | 305.6356
2046 | [8 empty] | 4.638067 | 5.424519 | 5.807813 | 5.290133 | 0.470234 | 304.4911 | 305.2365 | 305.5998
2047 | [8 empty] | 4.672452 | 5.661192 | 5.832411 | 5.388685 | 0.4789942 | 304.5237 | 305.4608 | 305.6231
2048 | [8 empty] | 4.620552 | 5.626292 | 5.816957 | 5.3546 | 0.4759645 | 304.4745 | 305.4278 | 305.6085
2049 | [8 empty] | 4.71949 | 5.495995 | 5.885535 | 5.367006 | 0.4770672 | 304.5682 | 305.3043 | 305.6735
2050 | [8 empty] | 4.826961 | 5.260641 | 6.145872 | 5.411158 | 0.4809918 | 304.6701 | 305.0812 | 305.9203
2051 | [8 empty] | 4.650398 | 5.313185 | 6.188596 | 5.38406 | 0.4785831 | 304.5027 | 305.131 | 305.9608
2052 | [8 empty] | 4.528278 | 5.427997 | 6.002084 | 5.319453 | 0.4728403 | 304.387 | 305.2398 | 305.784
2053 | [8 empty] | 4.676992 | 5.580767 | 5.914801 | 5.390853 | 0.4791869 | 304.528 | 305.3846 | 305.7012
2054 | [8 empty] | 5.104845 | 5.906108 | 5.979547 | 5.6635 | 0.5034222 | 304.9335 | 305.693 | 305.7626
2055 | [8 empty] | 5.48698 | 5.985793 | 5.835341 | 5.769371 | 0.512833 | 305.2957 | 305.7685 | 305.6259
2056 | [8 empty] | 5.732829 | 5.823171 | 5.704593 | 5.753531 | 0.511425 | 305.5287 | 305.6144 | 305.502
2057 | [8 empty] | 6.001988 | 5.764864 | 5.963964 | 5.910272 | 0.5253575 | 305.7839 | 305.5591 | 305.7478
2058 | [8 empty] | 6.204919 | 5.66702 | 6.366737 | 6.079559 | 0.5404052 | 305.9762 | 305.4664 | 306.1296
2059 | [8 empty] | 6.277876 | 5.601308 | 6.215512 | 6.031565 | 0.5361391 | 306.0454 | 305.4041 | 305.9863
2060 | [8 empty] | 6.022078 | 5.665314 | 5.869404 | 5.852265 | 0.5202014 | 305.8029 | 305.4648 | 305.6582
2061 | [8 empty] | 5.849797 | 5.685822 | 5.78035 | 5.77199 | 0.5130658 | 305.6396 | 305.4842 | 305.5738
2062 | [8 empty] | 6.00965 | 5.592872 | 5.7827 | 5.795074 | 0.5151177 | 305.7911 | 305.3961 | 305.576
2063 | [8 empty] | 5.843358 | 5.389426 | 5.766763 | 5.666516 | 0.5036903 | 305.6335 | 305.2032 | 305.5609
2064 | [8 empty] | 5.868696 | 5.447314 | 5.691392 | 5.669134 | 0.503923 | 305.6575 | 305.2581 | 305.4895
2065 | [8 empty] | 5.793132 | 5.429671 | 5.886822 | 5.703208 | 0.5069519 | 305.5859 | 305.2414 | 305.6747
2066 | [8 empty] | 5.649538 | 5.467694 | 6.097224 | 5.738152 | 0.5100579 | 305.4498 | 305.2774 | 305.8741
2067 | [8 empty] | 5.752533 | 5.456104 | 5.983571 | 5.730736 | 0.5093987 | 305.5474 | 305.2664 | 305.7664
2068 | [8 empty] | 5.903049 | 5.560773 | 5.693807 | 5.71921 | 0.5083742 | 305.6901 | 305.3657 | 305.4918
2069 | [8 empty] | 5.745192 | 5.618146 | 5.46763 | 5.610323 | 0.4986954 | 305.5405 | 305.42 | 305.2774
2070 | [8 empty] | 5.713028 | 5.513058 | 5.408196 | 5.544761 | 0.4928676 | 305.51 | 305.3204 | 305.221
2071 | [8 empty] | 5.720948 | 5.442549 | 5.281762 | 5.481753 | 0.4872669 | 305.5175 | 305.2536 | 305.1012
2072 | [8 empty] | 5.748057 | 5.438879 | 5.239456 | 5.475464 | 0.4867079 | 305.5432 | 305.2501 | 305.0611
2073 | [8 empty] | 5.669467 | 5.52848 | 5.163667 | 5.453871 | 0.4847886 | 305.4687 | 305.3351 | 304.9893
2074 | [8 empty] | 5.625004 | 5.538687 | 5.342645 | 5.502112 | 0.4890766 | 305.4265 | 305.3447 | 305.1589
2075 | [8 empty] | 5.861742 | 5.4496 | 5.308742 | 5.540028 | 0.4924469 | 305.6509 | 305.2603 | 305.1268
2076 | [8 empty] | 5.951408 | 5.485402 | 5.272103 | 5.569638 | 0.4950789 | 305.7359 | 305.2942 | 305.092
2077 | [8 empty] | 5.835502 | 5.633665 | 5.332986 | 5.600718 | 0.4978416 | 305.6261 | 305.4348 | 305.1497
2078 | [8 empty] | 5.780286 | 5.719789 | 5.187074 | 5.562383 | 0.494434 | 305.5737 | 305.5164 | 305.0114
2079 | [8 empty] | 6.045195 | 5.790878 | 5.157518 | 5.66453 | 0.5035138 | 305.8248 | 305.5838 | 304.9834
2080 | [8 empty] | 6.316446 | 5.791651 | 5.235432 | 5.781176 | 0.5138823 | 306.0819 | 305.5845 | 305.0573
2081 | [8 empty] | 6.443363 | 5.658456 | 5.351563 | 5.817794 | 0.5171372 | 306.2022 | 305.4583 | 305.1674
2082 | [8 empty] | 6.438469 | 5.503689 | 5.406651 | 5.782936 | 0.5140388 | 306.1976 | 305.3116 | 305.2196
2083 | [8 empty] | 6.567543 | 5.486271 | 5.303462 | 5.785759 | 0.5142897 | 306.3199 | 305.295 | 305.1218
2084 | [8 empty] | 6.608497 | 5.578159 | 5.363959 | 5.850205 | 0.5200182 | 306.3588 | 305.3821 | 305.1791
2085 | [8 empty] | 6.493492 | 5.77185 | 5.427417 | 5.897587 | 0.5242299 | 306.2498 | 305.5657 | 305.2393
2086 | [8 empty] | 6.405307 | 6.001633 | 5.298794 | 5.901912 | 0.5246144 | 306.1662 | 305.7835 | 305.1173
2087 | [8 empty] | 6.446937 | 5.868052 | 5.202495 | 5.839161 | 0.5190366 | 306.2056 | 305.6569 | 305.0261
2088 | [8 empty] | 6.313613 | 5.596961 | 5.259804 | 5.72346 | 0.508752 | 306.0793 | 305.4 | 305.0804
2089 | [8 empty] | 6.314032 | 5.565409 | 5.343836 | 5.741092 | 0.5103193 | 306.0797 | 305.3701 | 305.16
2090 | [8 empty] | 6.326556 | 5.493322 | 5.321878 | 5.713919 | 0.5079039 | 306.0915 | 305.3017 | 305.1392
2091 | [8 empty] | 6.197321 | 5.333469 | 5.206971 | 5.579254 | 0.4959336 | 305.969 | 305.1502 | 305.0303
2092 | [8 empty] | 6.190463 | 5.283243 | 5.101915 | 5.525207 | 0.4911295 | 305.9625 | 305.1026 | 304.9307
2093 | [8 empty] | 6.318797 | 5.315858 | 5.178059 | 5.604238 | 0.4981545 | 306.0842 | 305.1335 | 305.0029
2094 | [8 empty] | 6.3102 | 5.547927 | 5.288749 | 5.715625 | 0.5080556 | 306.076 | 305.3535 | 305.1078
2095 | [8 empty] | 6.309717 | 5.47452 | 5.288942 | 5.69106 | 0.505872 | 306.0756 | 305.2839 | 305.108
2096 | [8 empty] | 6.408398 | 5.277899 | 5.272457 | 5.652918 | 0.5024816 | 306.1691 | 305.0975 | 305.0924
2097 | [8 empty] | 6.461812 | 5.139842 | 5.37996 | 5.660538 | 0.5031589 | 306.2197 | 304.9667 | 305.1943
2098 | [8 empty] | 6.214385 | 5.276997 | 5.368402 | 5.619928 | 0.4995491 | 305.9852 | 305.0967 | 305.1833
2099 | [8 empty] | 6.127037 | 5.327416 | 5.400308 | 5.618254 | 0.4994003 | 305.9024 | 305.1445 | 305.2136
2100 | [8 empty] | 6.280161 | 5.197441 | 5.507134 | 5.661579 | 0.5032515 | 306.0475 | 305.0213 | 305.3148
2101 | [8 empty] | 6.35418 | 5.337139 | 5.43553 | 5.70895 | 0.5074622 | 306.1177 | 305.1537 | 305.2469
2102 | [8 empty] | 6.235441 | 5.384403 | 5.295993 | 5.638612 | 0.50121 | 306.0052 | 305.1985 | 305.1147
2103 | [8 empty] | 6.203889 | 5.358292 | 5.312091 | 5.624757 | 0.4999784 | 305.9753 | 305.1737 | 305.1299
2104 | [8 empty] | 6.37427 | 5.371653 | 5.512382 | 5.752769 | 0.5113572 | 306.1367 | 305.1864 | 305.3198
2105 | [8 empty] | 6.447259 | 5.334048 | 5.593001 | 5.791436 | 0.5147943 | 306.2059 | 305.1508 | 305.3962
2106 | [8 empty] | 6.38731 | 5.426065 | 5.578803 | 5.797392 | 0.5153238 | 306.1491 | 305.238 | 305.3828
2107 | [8 empty] | 6.366415 | 5.478383 | 5.629093 | 5.82463 | 0.5177449 | 306.1293 | 305.2876 | 305.4304
2108 | [8 empty] | 6.357947 | 5.525551 | 5.673878 | 5.852458 | 0.5202185 | 306.1213 | 305.3323 | 305.4729
2109 | [8 empty] | 6.238725 | 5.478416 | 5.576517 | 5.764553 | 0.5124047 | 306.0083 | 305.2876 | 305.3806
2110 | [8 empty] | 6.213355 | 5.550438 | 5.346444 | 5.703412 | 0.50697 | 305.9842 | 305.3559 | 305.1625
2111 | [8 empty] | 6.473434 | 5.583632 | 5.306167 | 5.787744 | 0.5144662 | 306.2307 | 305.3873 | 305.1243
2112 | [8 empty] | 6.32105 | 5.657136 | 5.377256 | 5.785147 | 0.5142353 | 306.0863 | 305.457 | 305.1917
2113 | [8 empty] | 6.209684 | 5.655623 | 5.47188 | 5.779062 | 0.5136944 | 305.9807 | 305.4556 | 305.2814
2114 | [8 empty] | 6.281836 | 5.780511 | 5.432536 | 5.831628 | 0.5183669 | 306.0491 | 305.5739 | 305.2441
2115 | [8 empty] | 6.290529 | 5.667245 | 5.302142 | 5.753305 | 0.5114049 | 306.0574 | 305.4666 | 305.1205
2116 | [8 empty] | 6.245422 | 5.536111 | 5.294608 | 5.692047 | 0.5059597 | 306.0146 | 305.3423 | 305.1134
2117 | [8 empty] | 6.206497 | 5.500373 | 5.424648 | 5.710506 | 0.5076005 | 305.9777 | 305.3084 | 305.2366
2118 | [8 empty] | 6.211198 | 5.321492 | 5.404751 | 5.645813 | 0.5018501 | 305.9822 | 305.1389 | 305.2178
2119 | [8 empty] | 6.263902 | 5.454848 | 5.213249 | 5.644 | 0.5016889 | 306.0321 | 305.2653 | 305.0363
2120 | [8 empty] | 6.271147 | 5.609067 | 5.135463 | 5.671892 | 0.5041682 | 306.039 | 305.4114 | 304.9625
2121 | [8 empty] | 6.320535 | 5.435466 | 5.421042 | 5.725681 | 0.5089494 | 306.0858 | 305.2469 | 305.2332
2122 | [8 empty] | 6.271694 | 5.398763 | 5.545222 | 5.73856 | 0.5100942 | 306.0395 | 305.2121 | 305.3509
2123 | [8 empty] | 6.271147 | 5.511255 | 5.480508 | 5.754303 | 0.5114936 | 306.039 | 305.3187 | 305.2896
2124 | [8 empty] | 6.162163 | 5.625616 | 5.753402 | 5.84706 | 0.5197387 | 305.9357 | 305.4271 | 305.5482
2125 | [8 empty] | 6.08808 | 5.578159 | 5.759229 | 5.808489 | 0.5163102 | 305.8655 | 305.3821 | 305.5538
2126 | [8 empty] | 6.046611 | 5.645932 | 5.782282 | 5.824942 | 0.5177726 | 305.8262 | 305.4464 | 305.5756
2127 | [8 empty] | 5.874105 | 5.621945 | 5.759809 | 5.751953125 | 0.5112847 | 305.6627 | 305.4236 | 305.5543
2128 | [8 empty] | 5.804916 | 5.617277 | 5.578932 | 5.667041 | 0.503737 | 305.5971 | 305.4192 | 305.3829
2129 | [8 empty] | 5.93927 | 5.56557 | 5.31428 | 5.606373 | 0.4983443 | 305.7244 | 305.3702 | 305.132
2130 | [8 empty] | 5.988369 | 5.577805 | 5.193963 | 5.586712 | 0.4965966 | 305.771 | 305.3818 | 305.018
2131 | [8 empty] | 5.876906 | 5.557553 | 5.203204 | 5.545888 | 0.4929678 | 305.6653 | 305.3626 | 305.0267
2132 | [8 empty] | 5.777613 | 5.655365 | 5.216726 | 5.549901 | 0.4933246 | 305.5712 | 305.4553 | 305.0396
2133 | [8 empty] | 5.860003 | 5.722107 | 5.174163 | 5.585424 | 0.4964822 | 305.6493 | 305.5186 | 304.9992
2134 | [8 empty] | 5.784793 | 5.809552 | 5.155521 | 5.583289 | 0.4962923 | 305.578 | 305.6015 | 304.9815
2135 | [8 empty] | 5.879063 | 5.82243 | 5.572138 | 5.757877 | 0.5118113 | 305.6674 | 305.6137 | 305.3764
2136 | [8 empty] | 5.872044 | 5.964125 | 6.015124 | 5.950431 | 0.5289272 | 305.6607 | 305.748 | 305.7963
2137 | [8 empty] | 5.598249 | 5.880448 | 5.856429 | 5.778375 | 0.5136334 | 305.4012 | 305.6687 | 305.6459
2138 | [8 empty] | 5.548828 | 5.812965 | 5.659132 | 5.673642 | 0.5043237 | 305.3543 | 305.6047 | 305.4589
2139 | [8 empty] | 5.616794 | 6.022368 | 5.549408 | 5.729523 | 0.509291 | 305.4188 | 305.8032 | 305.3549
2140 | [8 empty] | 5.490714 | 6.046708 | 5.499279 | 5.6789 | 0.5047911 | 305.2993 | 305.8263 | 305.3074
2141 | [8 empty] | 5.44828 | 5.958813 | 5.419239 | 5.608777 | 0.498558 | 305.259 | 305.743 | 305.2315
2142 | [8 empty] | 5.429349 | 5.855721 | 5.280184 | 5.521751 | 0.4908223 | 305.2411 | 305.6452 | 305.0997
2143 | [8 empty] | 5.388943 | 5.707458 | 5.189875 | 5.428758 | 0.4825563 | 305.2028 | 305.5047 | 305.0141
2144 | [8 empty] | 5.63389 | 5.768534 | 5.160093 | 5.520839 | 0.4907413 | 305.435 | 305.5626 | 304.9859
2145 | [8 empty] | 5.795643 | 6.046289 | 5.099951 | 5.647295 | 0.5019817 | 305.5883 | 305.8259 | 304.9289
2146 | [8 empty] | 6.01229 | 6.257206 | 5.049757 | 5.773084 | 0.5131631 | 305.7936 | 306.0258 | 304.8813
2147 | [8 empty] | 6.224012 | 6.058266 | 5.036557 | 5.772945 | 0.5131507 | 305.9943 | 305.8372 | 304.8688
2148 | [8 empty] | 6.197675 | 5.948542 | 5.007516 | 5.717911 | 0.5082588 | 305.9694 | 305.7332 | 304.8412
2149 | [8 empty] | 5.976682 | 5.865637 | 4.980278 | 5.607532 | 0.4984473 | 305.7599 | 305.6546 | 304.8154
2150 | [8 empty] | 5.938078 | 5.898123 | 5.024999 | 5.6204 | 0.4995911 | 305.7233 | 305.6854 | 304.8578
2151 | [8 empty] | 5.810775 | 5.966218 | 5.149694 | 5.642229 | 0.5015315 | 305.6026 | 305.75 | 304.976
2152 | [8 empty] | 5.594514 | 6.017796 | 5.024483 | 5.545598 | 0.492942 | 305.3976 | 305.7989 | 304.8573
2153 | [8 empty] | 5.626485 | 6.076972 | 4.970684 | 5.558047 | 0.4940486 | 305.4279 | 305.8549 | 304.8063
2154 | [8 empty] | 5.738012 | 5.996192 | 5.062636 | 5.598947 | 0.4976842 | 305.5337 | 305.7784 | 304.8935
2155 | [8 empty] | 5.661225 | 5.813351 | 5.14274 | 5.539105 | 0.4923649 | 305.4609 | 305.6051 | 304.9694
2156 | [8 empty] | 5.499504 | 5.739847 | 5.125257 | 5.454869 | 0.4848773 | 305.3076 | 305.5354 | 304.9529
2157 | [8 empty] | 5.483728 | 5.858941 | 5.11357 | 5.485413 | 0.4875922 | 305.2926 | 305.6483 | 304.9418
2158 | [8 empty] | 5.554398 | 5.879385 | 5.090035 | 5.507939 | 0.4895946 | 305.3596 | 305.6677 | 304.9195
2159 | [8 empty] | 5.544385 | 5.893101 | 5.17793 | 5.538472 | 0.4923086 | 305.3501 | 305.6807 | 305.0028
2160 | [8 empty] | 5.762578 | 5.949798 | 5.065083 | 5.592486 | 0.4971099 | 305.5569 | 305.7344 | 304.8958
2161 | [8 empty] | 5.730446 | 6.031222 | 4.935397 | 5.565688 | 0.4947278 | 305.5265 | 305.8116 | 304.7729
2162 | [8 empty] | 5.574714 | 5.895129 | 5.022487 | 5.497443 | 0.4886616 | 305.3789 | 305.6826 | 304.8554
2163 | [8 empty] | 5.578255 | 5.79516 | 4.912956 | 5.428791 | 0.4825592 | 305.3822 | 305.5878 | 304.7516
2164 | [8 empty] | 5.858522 | 5.803853 | 4.929988 | 5.530788 | 0.4916256 | 305.6479 | 305.5961 | 304.7678
2165 | [8 empty] | 6.073173 | 5.861613 | 4.94277 | 5.625852 | 0.5000757 | 305.8513 | 305.6508 | 304.7799
2166 | [8 empty] | 6.012966 | 5.991041 | 4.853522 | 5.619177 | 0.4994824 | 305.7943 | 305.7735 | 304.6953
2167 | [8 empty] | 5.80395 | 5.974557 | 4.853426 | 5.543977 | 0.492798 | 305.5962 | 305.7579 | 304.6952
2168 | [8 empty] | 5.743518 | 5.95247 | 4.895603 | 5.53053 | 0.4916027 | 305.5389 | 305.7369 | 304.7352
2169 | [8 empty] | 5.530959 | 6.002921 | 4.911025 | 5.481635 | 0.4872565 | 305.3374 | 305.7848 | 304.7498
2170 | [8 empty] | 5.318305 | 6.020404 | 4.795892 | 5.3782 | 0.4780622 | 305.1358 | 305.8013 | 304.6407
2171 | [8 empty] | 5.340938 | 5.888142 | 4.745795 | 5.324958 | 0.4733296 | 305.1573 | 305.676 | 304.5932
2172 | [8 empty] | 5.412542 | 5.966958 | 4.70043 | 5.359977 | 0.4764424 | 305.2252 | 305.7507 | 304.5502
2173 | [8 empty] | 5.381409 | 6.090173 | 4.71025 | 5.393944 | 0.4794617 | 305.1956 | 305.8675 | 304.5595
2174 | [8 empty] | 5.213185 | 6.187405 | 4.831372 | 5.410654 | 0.480947 | 305.0362 | 305.9596 | 304.6743
2175 | [8 empty] | 5.254428 | 6.227167 | 4.932499 | 5.471365 | 0.4863435 | 305.0753 | 305.9973 | 304.7701
2176 | [8 empty] | 5.420978 | 6.013836 | 4.979055 | 5.471289 | 0.4863368 | 305.2332 | 305.7951 | 304.8143
2177 | [8 empty] | 5.533052 | 5.845901 | 4.969042 | 5.449332 | 0.484385 | 305.3394 | 305.6359 | 304.8048
2178 | [8 empty] | 5.369657 | 5.791361 | 4.995507 | 5.385508 | 0.4787119 | 305.1845 | 305.5842 | 304.8299
2179 | [8 empty] | 5.303494 | 5.838947 | 5.043222 | 5.395221 | 0.4795752 | 305.1218 | 305.6293 | 304.8751
2180 | [8 empty] | 5.307422 | 6.03354 | 4.942158 | 5.427707 | 0.4824628 | 305.1255 | 305.8138 | 304.7793
2181 | [8 empty] | 5.319657 | 6.062709 | 4.932016 | 5.438128 | 0.4833891 | 305.1371 | 305.8414 | 304.7697
2182 | [8 empty] | 5.259225 | 5.905689 | 4.967336 | 5.377417 | 0.4779926 | 305.0798 | 305.6926 | 304.8032
2183 | [8 empty] | 5.321685 | 5.934698 | 5.007838 | 5.421407 | 0.4819029 | 305.139 | 305.7201 | 304.8416
2184 | [8 empty] | 5.162701 | 5.834375 | 4.949048 | 5.315375 | 0.4724778 | 304.9883 | 305.625 | 304.7858
2185 | [8 empty] | 5.193126 | 5.740652 | 4.873709 | 5.269163 | 0.46837 | 305.0172 | 305.5362 | 304.7144
2186 | [8 empty] | 5.252979 | 5.75939 | 4.988231 | 5.333533 | 0.4740919 | 305.0739 | 305.5539 | 304.823
2187 | [8 empty] | 5.227158 | 5.678385 | 5.11885 | 5.341464 | 0.4747968 | 305.0494 | 305.4771 | 304.9468
2188 | [8 empty] | 5.251949 | 5.570593 | 4.95172 | 5.258087 | 0.4673855 | 305.0729 | 305.375 | 304.7884
2189 | [8 empty] | 5.296122 | 5.484114 | 4.917399 | 5.232545 | 0.4651151 | 305.1148 | 305.293 | 304.7558
2190 | [8 empty] | 5.362767 | 5.623394 | 4.865982 | 5.284048 | 0.4696932 | 305.178 | 305.425 | 304.7071
2191 | [8 empty] | 5.39374 | 5.856526 | 4.963311 | 5.404526 | 0.4804023 | 305.2073 | 305.646 | 304.7993
2192 | [8 empty] | 5.41544 | 5.876391 | 4.981759 | 5.42453 | 0.4821805 | 305.2279 | 305.6648 | 304.8168
2193 | [8 empty] | 5.584695 | 5.774909 | 4.912989 | 5.424197 | 0.4821509 | 305.3883 | 305.5686 | 304.7516
2194 | [8 empty] | 5.584727 | 5.642293 | 4.870168 | 5.365729 | 0.4769537 | 305.3884 | 305.4429 | 304.7111
2195 | [8 empty] | 5.346669 | 5.522299 | 4.95626 | 5.275076 | 0.4688956 | 305.1627 | 305.3292 | 304.7927
2196 | [8 empty] | 5.142321 | 5.559968 | 4.99467 | 5.23232 | 0.4650951 | 304.969 | 305.3649 | 304.8291
2197 | [8 empty] | 5.156874 | 5.670594 | 5.016306 | 5.281258 | 0.4694451 | 304.9828 | 305.4698 | 304.8496
2198 | [8 empty] | 5.269109 | 5.767794 | 5.025385 | 5.354096 | 0.4759196 | 305.0892 | 305.5619 | 304.8582
2199 | [8 empty] | 5.510805 | 5.720659 | 5.056293 | 5.429252 | 0.4826002 | 305.3183 | 305.5172 | 304.8875
2200 | [8 empty] | 5.406554 | 5.60237 | 5.324068 | 5.444331 | 0.4839405 | 305.2195 | 305.4051 | 305.1413
2201 | [8 empty] | 5.321524 | 5.524488 | 5.660452 | 5.502155 | 0.4890804 | 305.1389 | 305.3313 | 305.4601
2202 | [8 empty] | 5.316212 | 5.43289 | 6.046128 | 5.59841 | 0.4976365 | 305.1339 | 305.2444 | 305.8257
2203 | [8 empty] | 5.202914 | 5.553593 | 6.06799 | 5.608166 | 0.4985036 | 305.0265 | 305.3589 | 305.8464
2204 | [8 empty] | 5.162283 | 5.730575 | 5.893487 | 5.595448 | 0.4973732 | 304.9879 | 305.5266 | 305.681
2205 | [8 empty] | 5.433888 | 5.700311 | 5.713318 | 5.615839 | 0.4991857 | 305.2454 | 305.4979 | 305.5103
2206 | [8 empty] | 5.228349 | 5.639331 | 5.585886 | 5.484522 | 0.4875131 | 305.0506 | 305.4401 | 305.3895
2207 | [8 empty] | 5.124356 | 5.584051 | 5.425453 | 5.377953 | 0.4780403 | 304.952 | 305.3877 | 305.2374
2208 | [8 empty] | 5.228574 | 5.517341 | 5.267564 | 5.337826 | 0.4744734 | 305.0508 | 305.3245 | 305.0877
2209 | [8 empty] | 5.174066 | 5.453303 | 5.1816 | 5.269656 | 0.4684139 | 304.9991 | 305.2638 | 305.0063
2210 | [8 empty] | 5.152012 | 5.321267 | 5.202785 | 5.225355 | 0.464476 | 304.9782 | 305.1386 | 305.0263
2211 | [8 empty] | 5.254782 | 5.340649 | 4.999918 | 5.198449 | 0.4620844 | 305.0756 | 305.157 | 304.834
2212 | [8 empty] | 5.270397 | 5.524649 | 4.853651 | 5.216232 | 0.4636651 | 305.0904 | 305.3314 | 304.6954
2213 | [8 empty] | 5.296604 | 5.759004 | 4.813921 | 5.289843 | 0.4702083 | 305.1153 | 305.5536 | 304.6577
2214 | [8 empty] | 5.406618 | 5.610934 | 4.832402 | 5.283318 | 0.4696283 | 305.2195 | 305.4132 | 304.6753
2215 | [8 empty] | 5.440972 | 5.65295 | 4.884914 | 5.326278 | 0.473447 | 305.2521 | 305.453 | 304.725
2216 | [8 empty] | 5.47349 | 5.598442 | 4.879505 | 5.317146 | 0.4726352 | 305.2829 | 305.4014 | 304.7199
2217 | [8 empty] | 5.222006 | 5.586626 | 4.729697 | 5.179443 | 0.4603949 | 305.0446 | 305.3902 | 304.5779
2218 | [8 empty] | 5.086751 | 5.674683 | 4.742414 | 5.167949 | 0.4593733 | 304.9164 | 305.4736 | 304.59
2219 | [8 empty] | 5.28437 | 5.625294 | 4.838262 | 5.249308 | 0.4666052 | 305.1037 | 305.4268 | 304.6808
2220 | [8 empty] | 5.481152 | 5.530959 | 4.792543 | 5.268218 | 0.4682861 | 305.2902 | 305.3374 | 304.6375
2221 | [8 empty] | 5.369625 | 5.520206 | 4.74763 | 5.212487 | 0.4633322 | 305.1845 | 305.3272 | 304.5949
2222 | [8 empty] | 5.199372 | 5.544289 | 4.813406 | 5.185689 | 0.4609501 | 305.0231 | 305.35 | 304.6573
2223 | [8 empty] | 5.287074 | 5.498023 | 4.77139 | 5.185496 | 0.460933 | 305.1062 | 305.3062 | 304.6174
2224 | [8 empty] | 5.564862 | 5.592969 | 4.789581 | 5.315804 | 0.4725159 | 305.3695 | 305.3962 | 304.6347
2225 | [8 empty] | 5.423038 | 5.683021 | 4.943124 | 5.349728 | 0.4755314 | 305.2351 | 305.4815 | 304.7802
2226 | [8 empty] | 5.194865 | 5.493515 | 5.052591 | 5.24699 | 0.4663991 | 305.0188 | 305.3019 | 304.884
2227 | [8 empty] | 5.19699 | 5.396831 | 4.948533 | 5.180785 | 0.4605142 | 305.0208 | 305.2103 | 304.7853
2228 | [8 empty] | 5.127446 | 5.352883 | 4.946537 | 5.142289 | 0.4570923 | 304.9549 | 305.1686 | 304.7834
2229 | [8 empty] | 5.073196 | 5.312767 | 4.947149 | 5.111037 | 0.4543144 | 304.9035 | 305.1306 | 304.784
2230 | [8 empty] | 5.226707 | 5.394899 | 4.999596 | 5.207067 | 0.4628504 | 305.049 | 305.2084 | 304.8337
2231 | [8 empty] | 5.186236 | 5.513992 | 4.924837 | 5.208355 | 0.4629649 | 305.0107 | 305.3213 | 304.7629
2232 | [8 empty] | 5.117884 | 5.572492 | 4.937232 | 5.209203 | 0.4630403 | 304.9459 | 305.3768 | 304.7746
2233 | [8 empty] | 5.221813 | 5.516246 | 4.929892 | 5.22265 | 0.4642356 | 305.0444 | 305.3235 | 304.7677
2234 | [8 empty] | 5.350018 | 5.534372 | 4.960446 | 5.281612 | 0.4694766 | 305.1659 | 305.3406 | 304.7966
2235 | [8 empty] | 5.373038 | 5.46177 | 4.936492 | 5.2571 | 0.4672978 | 305.1877 | 305.2718 | 304.7739
2236 | [8 empty] | 5.422362 | 5.681508 | 4.885493 | 5.329788 | 0.4737589 | 305.2345 | 305.4801 | 304.7256
2237 | [8 empty] | 5.375614 | 5.723749 | 4.921295 | 5.340219 | 0.4746862 | 305.1902 | 305.5201 | 304.7595
2238 | [8 empty] | 5.318047 | 5.559099 | 4.992996 | 5.290047 | 0.4702264 | 305.1356 | 305.3641 | 304.8275
2239 | [8 empty] | 5.17001 | 5.55736 | 4.970716 | 5.232695 | 0.4651285 | 304.9953 | 305.3624 | 304.8064
2240 | [8 empty] | 5.052269 | 5.627226 | 4.948984 | 5.209493 | 0.463066 | 304.8837 | 305.4286 | 304.7858
2241 | [8 empty] | 5.446574 | 5.699667 | 4.874353 | 5.340198 | 0.4746843 | 305.2574 | 305.4973 | 304.715
2242 | [8 empty] | 5.650085 | 5.659357 | 4.906517 | 5.40532 | 0.4804729 | 305.4503 | 305.4591 | 304.7455
2243 | [8 empty] | 5.599312 | 5.778257 | 4.915307 | 5.430959 | 0.4827519 | 305.4022 | 305.5718 | 304.7538
2244 | [8 empty] | 5.77272 | 5.743518 | 4.822614 | 5.446284 | 0.4841141 | 305.5666 | 305.5389 | 304.666
2245 | [8 empty] | 5.845676 | 5.896739 | 4.815499 | 5.519305 | 0.4906048 | 305.6357 | 305.6841 | 304.6592
2246 | [8 empty] | 5.76129 | 6.003855 | 4.830535 | 5.531893 | 0.4917238 | 305.5557 | 305.7856 | 304.6735
2247 | [8 empty] | 5.62993 | 5.810711 | 4.864823 | 5.435155 | 0.4831249 | 305.4312 | 305.6026 | 304.706
2248 | [8 empty] | 5.461448 | 5.625551 | 4.840998 | 5.309333 | 0.4719407 | 305.2715 | 305.4271 | 304.6834
2249 | [8 empty] | 5.40327 | 5.628127 | 4.873806 | 5.301734 | 0.4712653 | 305.2164 | 305.4295 | 304.7145
2250 | [8 empty] | 5.39799 | 5.79252 | 4.841835 | 5.344115 | 0.4750325 | 305.2114 | 305.5853 | 304.6842
2251 | [8 empty] | 5.282825 | 5.570754 | 4.746052 | 5.199877 | 0.4622113 | 305.1022 | 305.3751 | 304.5934
2252 | [8 empty] | 5.411641 | 5.639042 | 4.835879 | 5.295521 | 0.4707129 | 305.2243 | 305.4398 | 304.6786
2253 | [8 empty] | 5.407391 | 5.616504 | 5.034432 | 5.352776 | 0.4758023 | 305.2203 | 305.4185 | 304.8668
2254 | [8 empty] | 5.239456 | 5.639267 | 4.995443 | 5.291389 | 0.4703457 | 305.0611 | 305.4401 | 304.8298
2255 | [8 empty] | 5.264086 | 5.532344 | 4.830921 | 5.209117 | 0.4630326 | 305.0844 | 305.3387 | 304.6739
2256 | [8 empty] | 5.217724 | 5.405041 | 4.80774 | 5.143502 | 0.4572001 | 305.0405 | 305.218 | 304.6519
2257 | [8 empty] | 5.164633 | 5.410128 | 4.686103 | 5.086955 | 0.4521737 | 304.9902 | 305.2229 | 304.5366
2258 | [8 empty] | 5.164858 | 5.544063 | 4.742511 | 5.150477 | 0.4578202 | 304.9904 | 305.3498 | 304.5901
2259 | [8 empty] | 5.191774 | 5.528674 | 4.718492 | 5.146313 | 0.4574501 | 305.0159 | 305.3352 | 304.5673
2260 | [8 empty] | 5.195444 | 5.459806 | 4.693959 | 5.116403 | 0.4547914 | 305.0194 | 305.27 | 304.544
2261 | [8 empty] | 5.238201 | 5.585113 | 4.847341 | 5.223552 | 0.4643157 | 305.0599 | 305.3887 | 304.6894
2262 | [8 empty] | 5.267145 | 5.596961 | 4.832917 | 5.232341 | 0.465097 | 305.0873 | 305.4 | 304.6758
2263 | [8 empty] | 5.49783 | 5.394448 | 4.70864 | 5.200306 | 0.4622494 | 305.306 | 305.208 | 304.558
2264 | [8 empty] | 5.573297 | 5.190036 | 4.732337 | 5.165223 | 0.4591309 | 305.3775 | 305.0143 | 304.5804
2265 | [8 empty] | 5.353366 | 5.209096 | 4.900046 | 5.154169 | 0.4581484 | 305.1691 | 305.0323 | 304.7394
2266 | [8 empty] | 5.193963 | 5.366792 | 5.610645 | 5.390467 | 0.4791526 | 305.018 | 305.1818 | 305.4129
2267 | [8 empty] | 5.253397 | 5.436174 | 5.970725 | 5.553432 | 0.4936384 | 305.0743 | 305.2476 | 305.7542
2268 | [8 empty] | 5.341615 | 5.409967 | 6.129677 | 5.627086 | 0.5001854 | 305.1579 | 305.2227 | 305.9049
2269 | [8 empty] | 5.210287 | 5.54123 | 6.245422 | 5.665646 | 0.503613 | 305.0334 | 305.3471 | 306.0146
2270 | [8 empty] | 5.049951 | 5.443064 | 6.252956 | 5.58199 | 0.4961769 | 304.8815 | 305.2541 | 306.0218
2271 | [8 empty] | 5.146571 | 5.462124 | 6.147385 | 5.58536 | 0.4964764 | 304.9731 | 305.2722 | 305.9217
2272 | [8 empty] | 5.387848 | 5.561546 | 5.9903 | 5.646565 | 0.5019169 | 305.2018 | 305.3664 | 305.7728
2273 | [8 empty] | 5.562737 | 5.619949 | 5.86435 | 5.682345 | 0.5050974 | 305.3675 | 305.4218 | 305.6534
2274 | [8 empty] | 5.723653 | 5.512382 | 5.660323 | 5.632119 | 0.5006328 | 305.5201 | 305.3198 | 305.46
2275 | [8 empty] | 6.03193 | 5.320333 | 5.42204 | 5.591434 | 0.4970164 | 305.8123 | 305.1378 | 305.2342
2276 | [8 empty] | 6.194327 | 5.249598 | 5.404654 | 5.616193 | 0.4992172 | 305.9662 | 305.0707 | 305.2177
2277 | [8 empty] | 6.186117 | 5.167048 | 5.283018 | 5.545394 | 0.4929239 | 305.9584 | 304.9925 | 305.1024
2278 | [8 empty] | 6.079999 | 5.077446 | 5.087588 | 5.415011 | 0.4813343 | 305.8578 | 304.9075 | 304.9171
2279 | [8 empty] | 5.784568 | 5.19377 | 5.044864 | 5.341067 | 0.4747615 | 305.5778 | 305.0178 | 304.8766
2280 | [8 empty] | 5.667825 | 5.337365 | 5.109256 | 5.371482 | 0.477465 | 305.4671 | 305.1539 | 304.9377
2281 | [8 empty] | 5.631958 | 5.217145 | 5.100563 | 5.316555 | 0.4725827 | 305.4331 | 305.0399 | 304.9294
2282 | [8 empty] | 5.659357 | 5.149726 | 4.97033 | 5.259804 | 0.4675382 | 305.4591 | 304.976 | 304.806
2283 | [8 empty] | 5.806493 | 5.274325 | 4.853941 | 5.311586 | 0.472141 | 305.5986 | 305.0941 | 304.6957
2284 | [8 empty] | 5.69429 | 5.201884 | 4.82593 | 5.240701 | 0.4658401 | 305.4922 | 305.0255 | 304.6691
2285 | [8 empty] | 5.549891 | 5.143834 | 4.786716 | 5.160147 | 0.4586797 | 305.3553 | 304.9705 | 304.632
2286 | [8 empty] | 5.494385 | 5.194318 | 4.676895 | 5.121866 | 0.455277 | 305.3027 | 305.0183 | 304.5279
2287 | [8 empty] | 5.266533 | 5.385594 | 4.796632 | 5.149587 | 0.457741 | 305.0868 | 305.1996 | 304.6414
2288 | [8 empty] | 5.477095 | 5.425743 | 4.938552 | 5.280464 | 0.4693745 | 305.2863 | 305.2377 | 304.7759
2289 | [8 empty] | 5.684406 | 5.32175 | 4.909801 | 5.305319 | 0.4715839 | 305.4828 | 305.1391 | 304.7486
2290 | [8 empty] | 5.611804 | 5.204556 | 4.873291 | 5.229884 | 0.4648785 | 305.414 | 305.028 | 304.714
2291 | [8 empty] | 5.399503 | 5.051721 | 4.842318 | 5.097848 | 0.453142 | 305.2128 | 304.8831 | 304.6847
2292 | [8 empty] | 5.481442 | 5.123454 | 4.79631 | 5.133735 | 0.456332 | 305.2905 | 304.9511 | 304.6411
2293 | [8 empty] | 5.773879 | 5.205135 | 4.870844 | 5.283286 | 0.4696254 | 305.5677 | 305.0286 | 304.7117
2294 | [8 empty] | 5.787787 | 5.151111 | 4.827766 | 5.255555 | 0.4671604 | 305.5808 | 304.9774 | 304.6709
2295 | [8 empty] | 5.649602 | 5.319013 | 4.715273 | 5.227962 | 0.4647078 | 305.4499 | 305.1365 | 304.5642
2296 | [8 empty] | 5.579801 | 5.444352 | 4.649013 | 5.224389 | 0.4643901 | 305.3837 | 305.2553 | 304.5014
2297 | [8 empty] | 5.686917 | 5.317596 | 4.694281 | 5.232931 | 0.4651495 | 305.4852 | 305.1352 | 304.5443
2298 | [8 empty] | 5.67787 | 5.037362 | 4.719233 | 5.144822 | 0.4573175 | 305.4767 | 304.8695 | 304.568
2299 | [8 empty] | 5.692101 | 4.938423 | 4.743122 | 5.124549 | 0.4555154 | 305.4901 | 304.7758 | 304.5906
2300 | [8 empty] | 5.791844 | 4.874675 | 4.812891 | 5.159803 | 0.4586492 | 305.5847 | 304.7153 | 304.6568
2301 | [8 empty] | 5.636691 | 4.908481 | 4.679213 | 5.074795 | 0.4510929 | 305.4376 | 304.7474 | 304.5301
2302 | [8 empty] | 5.709036 | 4.84293 | 4.684976 | 5.078981 | 0.4514649 | 305.5062 | 304.6852 | 304.5355
2303 | [8 empty] | 5.842263 | 4.792189 | 4.842093 | 5.158848 | 0.4585643 | 305.6325 | 304.6371 | 304.6844
2304 | [8 empty] | 5.839301 | 4.922583 | 4.949595 | 5.23716 | 0.4655253 | 305.6297 | 304.7607 | 304.7863
2305 | [8 empty] | 5.904852 | 4.916949 | 4.840161 | 5.220654 | 0.4640581 | 305.6918 | 304.7554 | 304.6826
2306 | [8 empty] | 6.070082 | 4.870071 | 4.830374 | 5.256842 | 0.4672749 | 305.8484 | 304.711 | 304.6733
2307 | [8 empty] | 6.112484 | 5.131696 | 4.870007 | 5.371396 | 0.4774574 | 305.8886 | 304.959 | 304.7109
2308 | [8 empty] | 6.123592 | 5.034142 | 4.965822 | 5.374519 | 0.477735 | 305.8991 | 304.8665 | 304.8017
2309 | [8 empty] | 6.018536 | 5.026995 | 4.93852 | 5.328017 | 0.4736015 | 305.7996 | 304.8597 | 304.7758
2310 | [8 empty] | 6.117249 | 4.969654 | 4.922841 | 5.336581 | 0.4743628 | 305.8931 | 304.8054 | 304.761
2311 | [8 empty] | 6.227907 | 4.997278 | 5.045218 | 5.423468 | 0.482086 | 305.998 | 304.8315 | 304.877
2312 | [8 empty] | 6.239562 | 4.844636 | 5.046023 | 5.37674 | 0.4779325 | 306.0091 | 304.6869 | 304.8777
2313 | [8 empty] | 6.207044 | 4.767108 | 4.841674 | 5.271942 | 0.4686171 | 305.9782 | 304.6134 | 304.6841
2314 | [8 empty] | 6.182157 | 4.784848 | 4.825415 | 5.26414 | 0.4679236 | 305.9547 | 304.6302 | 304.6686
2315 | [8 empty] | 6.227135 | 4.874289 | 4.8636 | 5.321674 | 0.4730377 | 305.9973 | 304.715 | 304.7048
2316 | [8 empty] | 6.167733 | 4.764436 | 4.966563 | 5.299577 | 0.4710735 | 305.941 | 304.6108 | 304.8024
2317 | [8 empty] | 6.300123 | 4.865177 | 5.006776 | 5.390692 | 0.4791726 | 306.0665 | 304.7063 | 304.8405
2318 | [8 empty] | 6.460363 | 4.94541 | 5.003427 | 5.469733 | 0.4861985 | 306.2184 | 304.7824 | 304.8374
2319 | [8 empty] | 6.492333 | 4.871456 | 4.981566 | 5.448452 | 0.4843068 | 306.2487 | 304.7123 | 304.8167
2320 | [8 empty] | 6.390787 | 4.770457 | 5.009738 | 5.390327 | 0.4791402 | 306.1524 | 304.6165 | 304.8434
2321 | [8 empty] | 6.434252 | 4.837038 | 5.117723 | 5.463004 | 0.4856004 | 306.1936 | 304.6797 | 304.9457
2322 | [8 empty] | 6.428489 | 4.604872 | 5.018914 | 5.350758 | 0.475623 | 306.1881 | 304.4596 | 304.8521
2323 | [8 empty] | 6.236826 | 4.565883 | 4.920426 | 5.241045 | 0.4658707 | 306.0065 | 304.4226 | 304.7587
2324 | [8 empty] | 6.213709 | 4.553198 | 4.920297 | 5.229068 | 0.464806 | 305.9846 | 304.4106 | 304.7586
2325 | [8 empty] | 6.21857 | 4.539032 | 4.889228 | 5.21561 | 0.4636098 | 305.9892 | 304.3972 | 304.7291
2326 | [8 empty] | 6.111229 | 4.623546 | 4.909061 | 5.214612 | 0.4635211 | 305.8874 | 304.4773 | 304.7479
2327 | [8 empty] | 6.151409 | 4.584428 | 5.047278 | 5.261039 | 0.4676479 | 305.9255 | 304.4402 | 304.8789
2328 | [8 empty] | 6.199092 | 4.585233 | 5.008997 | 5.264441 | 0.4679503 | 305.9707 | 304.441 | 304.8427
2329 | [8 empty] | 6.115801 | 4.766658 | 4.945313 | 5.275924 | 0.468971 | 305.8918 | 304.6129 | 304.7823
2330 | [8 empty] | 6.111261 | 4.801912 | 5.064085 | 5.325753 | 0.4734002 | 305.8875 | 304.6464 | 304.8949
2331 | [8 empty] | 6.119503 | 4.767591 | 5.582248 | 5.489781 | 0.4879805 | 305.8953 | 304.6138 | 305.386
2332 | [8 empty] | 6.238822 | 4.636296 | 5.521848 | 5.465655 | 0.485836 | 306.0084 | 304.4894 | 305.3288
2333 | [8 empty] | 6.119471 | 4.592606 | 5.397346 | 5.369808 | 0.4773162 | 305.8952 | 304.448 | 305.2108
2334 | [8 empty] | 6.149864 | 4.662632 | 5.174936 | 5.329144 | 0.4737017 | 305.924 | 304.5143 | 304.9999
2335 | [8 empty] | 6.250444 | 4.692156 | 5.094928 | 5.345843 | 0.475186 | 306.0194 | 304.5423 | 304.9241
2336 | [8 empty] | 6.416834 | 4.552908 | 5.111381 | 5.360374 | 0.4764777 | 306.1771 | 304.4103 | 304.9397
2337 | [8 empty] | 6.358655 | 4.77593 | 4.926704 | 5.353763 | 0.4758901 | 306.1219 | 304.6217 | 304.7646
2338 | [8 empty] | 6.176361 | 4.971875 | 4.995314 | 5.381183 | 0.4783274 | 305.9492 | 304.8075 | 304.8297
2339 | [8 empty] | 6.229453 | 5.187299 | 5.073679 | 5.49681 | 0.4886054 | 305.9995 | 305.0117 | 304.904
2340 | [8 empty] | 6.372049 | 5.169784 | 4.961025 | 5.500953 | 0.4889736 | 306.1346 | 304.9951 | 304.7972
2341 | [8 empty] | 6.393298 | 4.918719 | 4.930696 | 5.414238 | 0.4812656 | 306.1548 | 304.7571 | 304.7684
2342 | [8 empty] | 6.459912 | 4.710508 | 4.888133 | 5.352851 | 0.475809 | 306.2179 | 304.5597 | 304.7281
2343 | [8 empty] | 6.484188 | 4.5569 | 5.004812 | 5.348633 | 0.4754341 | 306.2409 | 304.4141 | 304.8387
2344 | [8 empty] | 6.48847 | 4.378566 | 5.064857 | 5.310631 | 0.4720561 | 306.245 | 304.2451 | 304.8956
2345 | [8 empty] | 6.348514 | 4.569811 | 4.9976 | 5.305308 | 0.4715829 | 306.1123 | 304.4264 | 304.8318
2346 | [8 empty] | 6.324173 | 4.48755 | 4.94644 | 5.252721 | 0.4669086 | 306.0893 | 304.3484 | 304.7834
2347 | [8 empty] | 6.473048 | 4.512985 | 4.932982 | 5.306338 | 0.4716745 | 306.2304 | 304.3725 | 304.7706
2348 | [8 empty] | 6.406982 | 4.57918 | 4.966917 | 5.317693 | 0.4726838 | 306.1678 | 304.4352 | 304.8028
2349 | [8 empty] | 6.394747 | 4.569264 | 4.937297 | 5.300436 | 0.4711498 | 306.1562 | 304.4258 | 304.7747
2350 | [8 empty] | 6.342429 | 4.573192 | 4.874933 | 5.263518 | 0.4678682 | 306.1066 | 304.4296 | 304.7156
2351 | [8 empty] | 6.578007 | 4.941514 | 4.878539 | 5.46602 | 0.4858684 | 306.3299 | 304.7787 | 304.719
2352 | [8 empty] | 6.440788 | 5.186687 | 4.805228 | 5.477568 | 0.4868949 | 306.1998 | 305.0111 | 304.6495
2353 | [8 empty] | 6.221339 | 5.332342 | 4.832981 | 5.462221 | 0.4855307 | 305.9918 | 305.1491 | 304.6758
2354 | [8 empty] | 6.093746 | 5.16679 | 5.033048 | 5.431195 | 0.4827729 | 305.8708 | 304.9922 | 304.8654
2355 | [8 empty] | 5.925039 | 4.921231 | 5.052816 | 5.299695 | 0.471084 | 305.7109375 | 304.7595 | 304.8842
2356 | [8 empty] | 6.008266 | 4.588517 | 4.968398 | 5.188394 | 0.4611905 | 305.7898 | 304.4441 | 304.8042
2357 | [8 empty] | 6.186278 | 4.446371 | 4.983723 | 5.205457 | 0.4627073 | 305.9586 | 304.3094 | 304.8187
2358 | [8 empty] | 6.21197 | 4.378244 | 4.994606 | 5.19494 | 0.4617725 | 305.9829 | 304.2448 | 304.829
2359 | [8 empty] | 6.01918 | 4.2606 | 5.029764 | 5.103181 | 0.4536161 | 305.8002 | 304.1333 | 304.8623
2360 | [8 empty] | 5.909456 | 4.082427 | 4.977992 | 4.989959 | 0.4435519 | 305.6962 | 303.9644 | 304.8133
2361 | [8 empty] | 5.90453 | 4.051068 | 4.922068 | 4.959222 | 0.4408197 | 305.6915 | 303.9347 | 304.7603
2362 | [8 empty] | 5.771206 | 4.224508 | 4.92899 | 4.974902 | 0.4422135 | 305.5651 | 304.0991 | 304.7668
2363 | [8 empty] | 5.664026 | 4.138609 | 4.903877 | 4.902171 | 0.4357485 | 305.4635 | 304.0176 | 304.743
2364 | [8 empty] | 5.703369 | 4.027791 | 4.830341 | 4.853834 | 0.4314519 | 305.5008 | 303.9126 | 304.6733
2365 | [8 empty] | 5.834375 | 4.152904 | 4.781822 | 4.923034 | 0.437603 | 305.625 | 304.0312 | 304.6273
2366 | [8 empty] | 5.826519 | 4.074797 | 4.873999 | 4.925105 | 0.4377871 | 305.6176 | 303.9572 | 304.7147
2367 | [8 empty] | 5.939688 | 4.386615 | 4.925448 | 5.083917 | 0.4519038 | 305.7248 | 304.2527 | 304.7635
2368 | [8 empty] | 6.102987 | 4.713148 | 4.865306 | 5.227147 | 0.4646353 | 305.8796 | 304.5622 | 304.7065
2369 | [8 empty] | 5.986823 | 5.259257 | 4.815596 | 5.353892 | 0.4759015 | 305.7695 | 305.0799 | 304.6593
2370 | [8 empty] | 6.029386 | 5.507456 | 4.735009 | 5.423951 | 0.4821289 | 305.8098 | 305.3151 | 304.5829
2371 | [8 empty] | 6.160907 | 5.511771 | 4.911057 | 5.527912 | 0.4913699 | 305.9345 | 305.3192 | 304.7498
2372 | [8 empty] | 6.120211 | 5.258388 | 4.902654 | 5.427084 | 0.4824075 | 305.8959 | 305.079 | 304.7419
2373 | [8 empty] | 6.117604 | 5.148535 | 4.794636 | 5.353591 | 0.4758748 | 305.8935 | 304.9749 | 304.6395
2374 | [8 empty] | 6.105788 | 5.044026 | 4.745537 | 5.29845 | 0.4709734 | 305.8823 | 304.8759 | 304.5929
2375 | [8 empty] | 5.99513 | 4.818944 | 4.860412 | 5.224829 | 0.4644292 | 305.7774 | 304.6625 | 304.7018
2376 | [8 empty] | 5.985278 | 4.638131 | 4.853651 | 5.15902 | 0.4585796 | 305.768 | 304.4911 | 304.6954
2377 | [8 empty] | 5.958974 | 4.348109 | 4.883851 | 5.063645 | 0.4501017 | 305.7431 | 304.2162 | 304.724
2378 | [8 empty] | 5.959135 | 4.177051 | 4.942931 | 5.026372 | 0.4467887 | 305.7433 | 304.0541 | 304.78
2379 | [8 empty] | 5.905882 | 4.006895 | 4.840708 | 4.917829 | 0.4371403 | 305.6928 | 303.8928 | 304.6831
2380 | [8 empty] | 5.879836 | 4.122318 | 4.825995 | 4.942716 | 0.4393526 | 305.6681 | 304.0022 | 304.6692
2381 | [8 empty] | 5.94323 | 4.26485 | 4.858835 | 5.022305 | 0.4464271 | 305.7282 | 304.1373 | 304.7003
2382 | [8 empty] | 6.045871 | 4.14492 | 4.896955 | 5.029249 | 0.4470443 | 305.8255 | 304.0236 | 304.7365
2383 | [8 empty] | 6.050475 | 4.037643 | 4.84161 | 4.976576 | 0.4423623 | 305.8298 | 303.9219 | 304.684
2384 | [8 empty] | 5.821529 | 4.115557 | 4.829665 | 4.92225 | 0.4375334 | 305.6128 | 303.9958 | 304.6727
2385 | [8 empty] | 5.9016 | 4.195403 | 4.860928 | 4.985977 | 0.443198 | 305.6887 | 304.0715 | 304.7023
2386 | [8 empty] | 6.243973 | 4.057894 | 5.055327 | 5.119065 | 0.455028 | 306.0132 | 303.9411 | 304.8866
2387 | [8 empty] | 6.329196 | 3.925053 | 5.005906 | 5.086718 | 0.4521528 | 306.094 | 303.8152 | 304.8397
2388 | [8 empty] | 6.105916 | 3.986902 | 4.947599 | 5.013472 | 0.445642 | 305.8824 | 303.8738 | 304.7845
2389 | [8 empty] | 5.961388 | 4.055511 | 5.018785 | 5.011895 | 0.4455018 | 305.7454 | 303.9389 | 304.8519
2390 | [8 empty] | 5.970049 | 4.031268 | 5.031277 | 5.010865 | 0.4454102 | 305.7536 | 303.9159 | 304.8638
2391 | [8 empty] | 6.051891 | 3.98835 | 4.898372 | 4.979538 | 0.4426256 | 305.8312 | 303.8752 | 304.7378
2392 | [8 empty] | 6.214803 | 3.870577 | 4.772099 | 4.952493 | 0.4402216 | 305.9856 | 303.7636 | 304.6181
2393 | [8 empty] | 6.263259 | 3.781587 | 4.827315 | 4.957387 | 0.4406566 | 306.0315 | 303.6792 | 304.6704
2394 | [8 empty] | 6.265673 | 3.825535 | 4.9438 | 5.011669 | 0.4454817 | 306.0338 | 303.7209 | 304.7809
2395 | [8 empty] | 6.31738 | 3.956573 | 4.989647 | 5.087867 | 0.4522548 | 306.0828 | 303.8451 | 304.8243
2396 | [8 empty] | 6.46487 | 3.958762 | 4.909576 | 5.111069 | 0.4543173 | 306.2226 | 303.8472 | 304.7484
2397 | [8 empty] | 6.460717 | 3.824762 | 4.865532 | 5.050337 | 0.4489188 | 306.2187 | 303.7202 | 304.7067
2398 | [8 empty] | 6.689888 | 3.727176 | 4.908127 | 5.108397 | 0.4540797 | 306.4359 | 303.6277 | 304.747
2399 | [8 empty] | 6.731164 | 3.704091 | 4.969493 | 5.134916 | 0.456437 | 306.475 | 303.6058 | 304.8052
2400 | [8 empty] | 6.627235 | 3.579879 | 4.903845 | 5.036986 | 0.4477321 | 306.3765 | 303.488 | 304.743
2401 | [8 empty] | 6.806631 | 3.595237 | 4.896794 | 5.099554 | 0.4532937 | 306.5466 | 303.5026 | 304.7363
2402 | [8 empty] | 6.546358 | 3.557599 | 4.933497 | 5.012485 | 0.4455542 | 306.2999 | 303.4669 | 304.7711
2403 | [8 empty] | 6.382963 | 3.601772 | 4.923034 | 4.969257 | 0.4417117 | 306.145 | 303.5088 | 304.7612
2404 | [8 empty] | 6.153373 | 3.685128 | 4.979795 | 4.939432 | 0.4390606 | 305.9274 | 303.5878 | 304.815
2405 | [8 empty] | 5.973204 | 3.601386 | 5.302013 | 4.958868 | 0.4407883 | 305.7566 | 303.5084 | 305.1204
2406 | [8 empty] | 5.919179 | 3.511688 | 5.383437 | 4.938102 | 0.4389424 | 305.7054 | 303.4234 | 305.1976
2407 | [8 empty] | 6.009393 | 3.621734 | 5.278639 | 4.969922 | 0.4417708 | 305.7909 | 303.5277 | 305.0982
2408 | [8 empty] | 5.985793 | 3.681876 | 5.171877 | 4.946515 | 0.4396903 | 305.7685 | 303.5847 | 304.997
2409 | [8 empty] | 6.094422 | 3.597812 | 5.20285 | 4.965028 | 0.4413358 | 305.8715 | 303.505 | 305.0264
2410 | [8 empty] | 6.207302 | 3.516389 | 5.115534 | 4.946408 | 0.4396807 | 305.9785 | 303.4279 | 304.9436
2411 | [8 empty] | 6.306691 | 3.50834 | 5.04628 | 4.95377 | 0.4403351 | 306.0727 | 303.4202 | 304.878
2412 | [8 empty] | 6.253439 | 3.505313 | 4.934141 | 4.897631 | 0.435345 | 306.0222 | 303.4174 | 304.7717
2413 | [8 empty] | 6.112291 | 3.648328 | 4.940323 | 4.900314 | 0.4355835 | 305.8884 | 303.5529 | 304.7776
2414 | [8 empty] | 6.03032 | 3.698328 | 4.903587 | 4.877412 | 0.4335477 | 305.8107 | 303.6003 | 304.7427
2415 | [8 empty] | 5.946449 | 3.682069 | 4.821004 | 4.816508 | 0.428134 | 305.7312 | 303.5849 | 304.6645
2416 | [8 empty] | 6.026746 | 3.694561 | 4.926704 | 4.882671 | 0.4340152 | 305.8073 | 303.5967 | 304.7646
2417 | [8 empty] | 6.15215 | 3.685031 | 5.039068 | 4.95875 | 0.4407778 | 305.9262 | 303.5877 | 304.8712
2418 | [8 empty] | 6.115607 | 3.747073 | 4.946086 | 4.936256 | 0.4387783 | 305.8916 | 303.6465 | 304.783
2419 | [8 empty] | 6.164384 | 3.738187 | 5.011605 | 4.971392 | 0.4419015 | 305.9378 | 303.6381 | 304.8451
2420 | [8 empty] | 6.233316 | 3.71111 | 4.92503 | 4.956485 | 0.4405765 | 306.0031 | 303.6124 | 304.7631
2421 | [8 empty] | 6.359911 | 3.547812 | 5.034851 | 4.980858 | 0.4427429 | 306.1231 | 303.4576 | 304.8672
2422 | [8 empty] | 6.400478 | 3.559241 | 5.09789 | 5.019203 | 0.4461514 | 306.1616 | 303.4685 | 304.9269
2423 | [8 empty] | 6.3555 | 3.444624 | 5.048985 | 4.949703 | 0.4399736 | 306.119 | 303.3598 | 304.8806
2424 | [8 empty] | 6.49932 | 3.443819 | 4.938745 | 4.960628 | 0.4409447 | 306.2553 | 303.3591 | 304.7761
2425 | [8 empty] | 6.477362 | 3.418094 | 4.944863 | 4.946773 | 0.4397132 | 306.2345 | 303.3347 | 304.7819
2426 | [8 empty] | 6.520602 | 3.70261 | 5.036686 | 5.086633 | 0.4521451 | 306.2755 | 303.6044 | 304.8689
2427 | [8 empty] | 6.505888 | 4.022832 | 4.995539 | 5.174753 | 0.4599781 | 306.2615 | 303.9079 | 304.8299
2428 | [8 empty] | 6.502379 | 3.908987 | 4.947245 | 5.119537 | 0.45507 | 306.2582 | 303.8 | 304.7841
2429 | [8 empty] | 6.571568 | 3.639893 | 4.890548 | 5.034003 | 0.4474669 | 306.3238 | 303.5449 | 304.7304
2430 | [8 empty] | 6.691337 | 3.582841 | 4.890484 | 5.054887 | 0.4493233 | 306.4373 | 303.4908 | 304.7303
2431 | [8 empty] | 6.891597 | 3.61948 | 4.853168 | 5.121415 | 0.4552369 | 306.6271 | 303.5256 | 304.6949
2432 | [8 empty] | 7.038121 | 3.540471 | 5.008707 | 5.195766 | 0.4618459 | 306.766 | 303.4507 | 304.8424
2433 | [8 empty] | 6.887797 | 3.458307 | 5.045025 | 5.130376 | 0.4560334 | 306.6235 | 303.3728 | 304.8768
2434 | [8 empty] | 6.641176 | 3.489344 | 4.963601 | 5.031373 | 0.4472332 | 306.3897 | 303.4022 | 304.7996
2435 | [8 empty] | 6.606919 | 3.50454 | 4.950272 | 5.020577 | 0.4462735 | 306.3573 | 303.4166 | 304.787
2436 | [8 empty] | 6.534381 | 3.574792 | 5.015726 | 5.041633 | 0.4481452 | 306.2885 | 303.4832 | 304.849
2437 | [8 empty] | 6.468701 | 3.701419 | 4.964792 | 5.044971 | 0.4484419 | 306.2263 | 303.6032 | 304.8008
2438 | [8 empty] | 6.484413 | 3.66082 | 4.985687 | 5.04364 | 0.4483236 | 306.2411 | 303.5648 | 304.8206
2439 | [8 empty] | 6.341817 | 3.636544 | 5.055392 | 5.011251 | 0.4454445 | 306.106 | 303.5417 | 304.8866
2440 | [8 empty] | 6.21622 | 3.647587 | 5.152205 | 5.005338 | 0.4449189 | 305.9869 | 303.5522 | 304.9784
2441 | [8 empty] | 6.313291 | 3.73104 | 5.105424 | 5.049918 | 0.4488816 | 306.0789 | 303.6313 | 304.9341
2442 | [8 empty] | 6.416834 | 3.794176 | 4.936781 | 5.049264 | 0.4488234 | 306.1771 | 303.6912 | 304.7742
2443 | [8 empty] | 6.34919 | 3.82634 | 4.987555 | 5.054361 | 0.4492766 | 306.113 | 303.7216 | 304.8223
2444 | [8 empty] | 6.389531 | 3.766423 | 5.070975 | 5.075643 | 0.4511683 | 306.1512 | 303.6649 | 304.9014
2445 | [8 empty] | 6.625303 | 3.714684 | 5.078412 | 5.139466 | 0.4568414 | 306.3747 | 303.6158 | 304.9084
2446 | [8 empty] | 6.722632 | 3.687768 | 5.135399 | 5.181933 | 0.4606163 | 306.4669 | 303.5903 | 304.9625
2447 | [8 empty] | 6.549546 | 3.69894 | 5.04232 | 5.096935 | 0.4530609 | 306.3029 | 303.6009 | 304.8742
2448 | [8 empty] | 6.357722 | 3.823249 | 5.106583 | 5.095851 | 0.4529646 | 306.1211 | 303.7187 | 304.9352
2449 | [8 empty] | 6.409879 | 3.90229 | 5.1533 | 5.155157 | 0.4582361 | 306.1705 | 303.7936 | 304.9794
2450 | [8 empty] | 6.300896 | 4.024281 | 5.099854 | 5.141677 | 0.457038 | 306.0672 | 303.9093 | 304.9288
2451 | [8 empty] | 6.110231 | 3.948363 | 4.952107 | 5.003567 | 0.4447615 | 305.8865 | 303.8373 | 304.7887
2452 | [8 empty] | 6.009843 | 3.838735 | 4.941675 | 4.930085 | 0.4382297 | 305.7913 | 303.7334 | 304.7788
2453 | [8 empty] | 6.014286 | 3.954963 | 4.945185 | 4.971478 | 0.4419092 | 305.7955 | 303.8436 | 304.7822
2454 | [8 empty] | 6.038659 | 4.08027 | 4.919009 | 5.012646 | 0.4455685 | 305.8186 | 303.9623 | 304.7574
2455 | [8 empty] | 6.074236 | 4.028112 | 4.967142 | 5.023163 | 0.4465034 | 305.8524 | 303.9129 | 304.803
2456 | [8 empty] | 5.89764 | 3.906444 | 5.014792 | 4.939625 | 0.4390778 | 305.685 | 303.7976 | 304.8481
2457 | [8 empty] | 5.814574 | 3.933038 | 4.925706 | 4.891106 | 0.434765 | 305.6062 | 303.8228 | 304.7637
2458 | [8 empty] | 5.834955 | 3.93381 | 4.8551 | 4.874622 | 0.4332997 | 305.6255 | 303.8235 | 304.6968
2459 | [8 empty] | 5.75543 | 3.981042 | 5.005069 | 4.913847 | 0.4367864 | 305.5502 | 303.8683 | 304.8389
2460 | [8 empty] | 5.753531 | 4.070579 | 5.063634 | 4.962581 | 0.4411183 | 305.5484 | 303.9532 | 304.8944
2461 | [8 empty] | 5.714219 | 4.019226 | 4.971811 | 4.901752 | 0.4357113 | 305.5111 | 303.9045 | 304.8074
2462 | [8 empty] | 5.630316 | 4.065363 | 4.99306 | 4.896247 | 0.4352219 | 305.4316 | 303.9482 | 304.8275
2463 | [8 empty] | 5.699699 | 3.98732 | 5.049081 | 4.912033 | 0.4366252 | 305.4973 | 303.8742 | 304.8806
2464 | [8 empty] | 5.774523 | 4.003933 | 5.076158 | 4.951538 | 0.4401367 | 305.5683 | 303.89 | 304.9063
2465 | [8 empty] | 5.798702 | 4.033103 | 4.959769 | 4.930525 | 0.4382689 | 305.5912 | 303.9176 | 304.796
2466 | [8 empty] | 5.814252 | 4.073316 | 5.018624 | 4.968731 | 0.4416649 | 305.6059 | 303.9557 | 304.8518
2467 | [8 empty] | 5.801374 | 3.981171 | 5.22059 | 5.001045 | 0.4445373 | 305.5937 | 303.8684 | 305.0432
2468 | [8 empty] | 5.855818 | 3.872187 | 5.107646 | 4.945217 | 0.4395748 | 305.6453 | 303.7651 | 304.9362
2469 | [8 empty] | 5.830479 | 3.889283 | 4.936234 | 4.885332 | 0.4342517 | 305.6213 | 303.7813 | 304.7737
2470 | [8 empty] | 5.946997 | 3.937448 | 4.907 | 4.930482 | 0.438265 | 305.7318 | 303.827 | 304.746
2471 | [8 empty] | 6.308687 | 4.005414 | 4.973582 | 5.095894 | 0.4529684 | 306.0746 | 303.8914 | 304.8091
2472 | [8 empty] | 6.513712 | 4.109923 | 5.37629 | 5.333308 | 0.4740718 | 306.2689 | 303.9904 | 305.1908
2473 | [8 empty] | 6.613069 | 4.181881 | 5.456071 | 5.417007 | 0.4815117 | 306.3631 | 304.0587 | 305.2664
2474 | [8 empty] | 6.581645 | 4.128178 | 5.282986 | 5.330936 | 0.473861 | 306.3333 | 304.0078 | 305.1024
2475 | [8 empty] | 6.539307 | 3.996915 | 5.189939 | 5.242054 | 0.4659603 | 306.2932 | 303.8833 | 305.0142
2476 | [8 empty] | 6.505405 | 4.042214 | 5.166726 | 5.238115 | 0.4656102 | 306.261 | 303.9263 | 304.9922
2477 | [8 empty] | 6.35476 | 4.204321 | 5.088586 | 5.215889 | 0.4636346 | 306.1183 | 304.0799 | 304.9181
2478 | [8 empty] | 6.160263 | 4.152132 | 4.985108 | 5.099168 | 0.4532593 | 305.9339 | 304.0305 | 304.82
2479 | [8 empty] | 6.095034 | 4.050424 | 4.937908 | 5.027789 | 0.4469146 | 305.8721 | 303.9341 | 304.7753
2480 | [8 empty] | 6.072143 | 3.989831 | 4.899048 | 4.987007 | 0.4432895 | 305.8504 | 303.8766 | 304.7384
2481 | [8 empty] | 6.001183 | 3.92354 | 4.835203 | 4.919975 | 0.4373311 | 305.7831 | 303.8138 | 304.6779
2482 | [8 empty] | 5.889913 | 3.894595 | 4.989358 | 4.924622 | 0.4377442 | 305.6776 | 303.7863 | 304.824
2483 | [8 empty] | 5.859745 | 3.937094 | 5.050176 | 4.949005 | 0.4399116 | 305.649 | 303.8266 | 304.8817
2484 | [8 empty] | 5.855882 | 3.878626 | 4.905487 | 4.879998 | 0.4337776 | 305.6454 | 303.7712 | 304.7445
2485 | [8 empty] | 5.92446 | 3.899618 | 4.922132 | 4.915403 | 0.4369247 | 305.7104 | 303.7911 | 304.7603
2486 | [8 empty] | 6.110553 | 3.979786 | 5.011637 | 5.033992 | 0.447466 | 305.8868 | 303.8671 | 304.8452
2487 | [8 empty] | 6.093618 | 4.00374 | 4.979055 | 5.025471 | 0.4467085 | 305.8707 | 303.8898 | 304.8143
2488 | [8 empty] | 6.117024 | 4.08056 | 4.909705 | 5.035763 | 0.4476234 | 305.8929 | 303.9626 | 304.7485
2489 | [8 empty] | 6.362326 | 4.172544 | 4.875255 | 5.136708 | 0.4565963 | 306.1254 | 304.0498 | 304.7159
2490 | [8 empty] | 6.36767 | 4.045305 | 4.860477 | 5.091151 | 0.4525467 | 306.1305 | 303.9292 | 304.7019
2491 | [8 empty] | 6.20801 | 3.916972 | 4.902139 | 5.00904 | 0.445248 | 305.9792 | 303.8076 | 304.7414
2492 | [8 empty] | 6.091171 | 3.920256 | 4.820103 | 4.943843 | 0.4394527 | 305.8684 | 303.8107 | 304.6636
2493 | [8 empty] | 6.072465 | 3.860596 | 4.803039 | 4.912033 | 0.4366252 | 305.8507 | 303.7541 | 304.6474
2494 | [8 empty] | 6.077745 | 4.045337 | 4.965694 | 5.029592 | 0.4470748 | 305.8557 | 303.9292 | 304.8016
2495 | [8 empty] | 6.262454 | 4.00242 | 5.005552 | 5.090142 | 0.4524571 | 306.0308 | 303.8885 | 304.8394
2496 | [8 empty] | 6.210682 | 4.076889 | 5.026383 | 5.104652 | 0.4537468 | 305.9817 | 303.9591 | 304.8591
2497 | [8 empty] | 6.222563 | 4.021319 | 5.00127 | 5.081717 | 0.4517082 | 305.993 | 303.9065 | 304.8353
2498 | [8 empty] | 6.203181 | 3.943791 | 4.992835 | 5.046602 | 0.4485869 | 305.9746 | 303.833 | 304.8273
2499 | [8 empty] | 5.991814 | 4.109955 | 5.061509 | 5.054426 | 0.4492823 | 305.7742 | 303.9905 | 304.8924
2500 | [8 empty] | 5.853725 | 4.280658 | 5.085398 | 5.07326 | 0.4509565 | 305.6433 | 304.1523 | 304.9151
2501 | [8 empty] | 5.851503 | 4.174701 | 5.008579 | 5.011594 | 0.4454751 | 305.6412 | 304.0518 | 304.8423
2502 | [8 empty] | 5.920049 | 4.060888 | 4.932081 | 4.971006 | 0.4418671875 | 305.7062 | 303.944 | 304.7697
2503 | [8 empty] | 6.208815 | 4.073638 | 4.946054 | 5.076169 | 0.451215 | 305.9799 | 303.9561 | 304.783
2504 | [8 empty] | 6.297644 | 4.091893 | 4.938134 | 5.109223 | 0.4541532 | 306.0641 | 303.9734 | 304.7755
2505 | [8 empty] | 6.460298 | 3.96884 | 4.895732 | 5.10829 | 0.4540702 | 306.2183 | 303.8567 | 304.7353
2506 | [8 empty] | 6.537794 | 3.993309 | 4.929248 | 5.15345 | 0.4580845 | 306.2917 | 303.8799 | 304.7671
2507 | [8 empty] | 6.461715 | 3.931557 | 4.811088 | 5.06812 | 0.4504995 | 306.2196 | 303.8214 | 304.6551
2508 | [8 empty] | 6.238081 | 3.847074 | 4.793638 | 4.959598 | 0.4408531 | 306.0077 | 303.7413 | 304.6385
2509 | [8 empty] | 6.009393 | 3.938607 | 4.949531 | 4.965844 | 0.4414083 | 305.7909 | 303.8281 | 304.7863
2510 | [8 empty] | 5.877904 | 3.965008 | 5.012635 | 4.951849 | 0.4401644 | 305.6663 | 303.8531 | 304.8461
2511 | [8 empty] | 5.977132 | 3.925085 | 4.945442 | 4.94922 | 0.4399307 | 305.7603 | 303.8152 | 304.7824
2512 | [8 empty] | 6.068408 | 3.893211 | 5.041966 | 5.001195 | 0.4445507 | 305.8468 | 303.785 | 304.8739
2513 | [8 empty] | 6.152021 | 3.867519 | 5.410611 | 5.143383 | 0.4571896 | 305.9261 | 303.7607 | 305.2233
2514 | [8 empty] | 6.099992 | 3.956187 | 5.67465 | 5.24361 | 0.4660986 | 305.8768 | 303.8447 | 305.4736
2515 | [8 empty] | 6.204147 | 4.096014 | 5.689879 | 5.330013 | 0.473779 | 305.9755 | 303.9773 | 305.488
2516 | [8 empty] | 6.202376 | 4.113915 | 5.525518 | 5.280603 | 0.4693869 | 305.9738 | 303.9942 | 305.3322
2517 | [8 empty] | 6.179967 | 4.099491 | 5.483663 | 5.254374 | 0.4670555 | 305.9526 | 303.9806 | 305.2926
2518 | [8 empty] | 6.158815 | 4.033167 | 5.258806 | 5.150263 | 0.4578011 | 305.9325 | 303.9177 | 305.0794
2519 | [8 empty] | 6.340271 | 3.945787 | 4.983788 | 5.089949 | 0.4524399 | 306.1045 | 303.8349 | 304.8188
2520 | [8 empty] | 6.353955 | 3.867615 | 4.924805 | 5.048792 | 0.4487815 | 306.1175 | 303.7608 | 304.7628
2521 | [8 empty] | 6.280644 | 3.815812 | 4.971199 | 5.022552 | 0.446449 | 306.048 | 303.7117 | 304.8068
2522 | [8 empty] | 6.183316 | 3.946592 | 4.979248 | 5.036385 | 0.4476787 | 305.9557 | 303.8356 | 304.8145
2523 | [8 empty] | 6.144133 | 3.960726 | 4.925609 | 5.01015625 | 0.4453472 | 305.9186 | 303.849 | 304.7636
2524 | [8 empty] | 6.369216 | 3.858568 | 4.808319 | 5.012034 | 0.4455142 | 306.132 | 303.7522 | 304.6524
2525 | [8 empty] | 6.405372 | 3.850358 | 4.79264 | 5.016123 | 0.4458776 | 306.1662 | 303.7444 | 304.6376
2526 | [8 empty] | 6.445102 | 3.955027 | 4.782337 | 5.060822 | 0.4498509 | 306.2039 | 303.8436 | 304.6278
2527 | [8 empty] | 6.273626 | 3.859051 | 4.774546 | 4.969074 | 0.4416955 | 306.0414 | 303.7527 | 304.6204
2528 | [8 empty] | 6.13647 | 4.02647 | 4.836201 | 4.999714 | 0.444419 | 305.9113 | 303.9113 | 304.6789
2529 | [8 empty] | 6.255274 | 4.09801 | 4.899112 | 5.084132 | 0.4519228 | 306.024 | 303.9792 | 304.7385
2530 | [8 empty] | 6.352152 | 4.018776 | 4.970072 | 5.113667 | 0.4545481 | 306.1158 | 303.9041 | 304.8058
2531 | [8 empty] | 6.247386 | 4.067327 | 4.971167 | 5.095293 | 0.452915 | 306.0165 | 303.9501 | 304.8068
2532 | [8 empty] | 6.059425 | 4.287001 | 4.924579 | 5.090335 | 0.4524742 | 305.8383 | 304.1583 | 304.7626
2533 | [8 empty] | 6.166123 | 4.290092 | 4.936299 | 5.130838 | 0.4560745 | 305.9395 | 304.1612 | 304.7737
2534 | [8 empty] | 6.231223 | 4.349783 | 4.852814 | 5.144607 | 0.4572984 | 306.0012 | 304.2178 | 304.6946
2535 | [8 empty] | 6.111422 | 4.342893 | 4.792962 | 5.082426 | 0.4517712 | 305.8876 | 304.2113 | 304.6379
2536 | [8 empty] | 6.112291 | 4.345662 | 4.884753 | 5.114235 | 0.4545987 | 305.8884 | 304.2139 | 304.7249
2537 | [8 empty] | 6.244681 | 4.326505 | 4.943349 | 5.171512 | 0.45969 | 306.0139 | 304.1957 | 304.7804
2538 | [8 empty] | 6.389403 | 4.372836 | 4.863793 | 5.208677 | 0.4629935 | 306.1511 | 304.2397 | 304.705
2539 | [8 empty] | 6.457368 | 4.293665 | 4.875577 | 5.20887 | 0.4630107 | 306.2155 | 304.1646 | 304.7162
2540 | [8 empty] | 6.584253 | 4.231688 | 4.968237 | 5.261393 | 0.4676794 | 306.3358 | 304.1059 | 304.804
2541 | [8 empty] | 6.634479 | 4.047816 | 5.063119 | 5.248471 | 0.4665308 | 306.3834 | 303.9316 | 304.894
2542 | [8 empty] | 6.60122 | 3.981943 | 5.005906 | 5.196357 | 0.4618984 | 306.3519 | 303.8691 | 304.8397
2543 | [8 empty] | 6.503988 | 4.02016 | 4.94673 | 5.156959 | 0.4583964 | 306.2597 | 303.9054 | 304.7836
2544 | [8 empty] | 6.478038 | 4.097656 | 5.01695 | 5.197548 | 0.4620043 | 306.2351 | 303.9788 | 304.8502
2545 | [8 empty] | 6.599482 | 4.236517 | 4.995475 | 5.277158 | 0.4690807 | 306.3502 | 304.1104 | 304.8298
2546 | [8 empty] | 6.686379 | 4.16398 | 4.842608 | 5.230989 | 0.4649768 | 306.4326 | 304.0417 | 304.6849
2547 | [8 empty] | 6.616868 | 4.045402 | 4.813921 | 5.15873 | 0.4585538 | 306.3667 | 303.9293 | 304.6577
2548 | [8 empty] | 6.620313 | 4.123059 | 4.858288 | 5.200553 | 0.4622714 | 306.37 | 304.0029 | 304.6998
2549 | [8 empty] | 6.77289 | 4.106317 | 4.924354 | 5.267853 | 0.4682536 | 306.5146 | 303.987 | 304.7624
2550 | [8 empty] | 6.718897 | 4.171449 | 4.957805 | 5.282717 | 0.4695749 | 306.4634 | 304.0488 | 304.7941
2551 | [8 empty] | 6.492333 | 4.126149 | 4.83897 | 5.152484 | 0.4579986 | 306.2487 | 304.0058 | 304.6815
2552 | [8 empty] | 6.498837 | 4.189382 | 4.862731 | 5.18365 | 0.4607689 | 306.2548 | 304.0658 | 304.704
2553 | [8 empty] | 6.584833 | 4.218037 | 4.915275 | 5.239381 | 0.4657228 | 306.3363 | 304.0929 | 304.7538
2554 | [8 empty] | 6.67511 | 4.289641 | 4.946408 | 5.30372 | 0.4714418 | 306.4219 | 304.1608 | 304.7833
2555 | [8 empty] | 6.645329 | 4.381335 | 4.892544 | 5.306403 | 0.4716802 | 306.3937 | 304.2477 | 304.7323
2556 | [8 empty] | 6.429905 | 4.339738 | 4.897438 | 5.22236 | 0.4642098 | 306.1895 | 304.2083 | 304.7369
2557 | [8 empty] | 6.290754 | 4.42612 | 4.806452 | 5.174442 | 0.4599504 | 306.0576 | 304.2902 | 304.6507
2558 | [8 empty] | 6.415514 | 4.416622 | 4.767849 | 5.199995 | 0.4622218 | 306.1758 | 304.2812 | 304.6141
2559 | [8 empty] | 6.57746 | 4.469842 | 4.926157 | 5.324486 | 0.4732877 | 306.3293 | 304.3316 | 304.7641
2560 | [8 empty] | 6.61632 | 4.542637 | 5.005166 | 5.388041 | 0.478937 | 306.3662 | 304.4006 | 304.839
2561 | [8 empty] | 6.519475 | 4.501266 | 4.875931 | 5.29889 | 0.4710125 | 306.2744 | 304.3614 | 304.7165
2562 | [8 empty] | 6.471406 | 4.356061 | 4.888648 | 5.238705 | 0.4656627 | 306.2288 | 304.2238 | 304.7286
2563 | [8 empty] | 6.404825 | 4.295758 | 4.970491 | 5.223691 | 0.4643281 | 306.1657 | 304.1666 | 304.8062
2564 | [8 empty] | 6.492237 | 4.266685 | 4.950143 | 5.236355 | 0.4654538 | 306.2486 | 304.139 | 304.7869
2565 | [8 empty] | 6.399705 | 4.314368 | 4.930986 | 5.21502 | 0.4635573 | 306.1609 | 304.1842 | 304.7687
2566 | [8 empty] | 6.545231 | 4.437421 | 4.921617 | 5.301423 | 0.4712376 | 306.2988 | 304.3009 | 304.7598
2567 | [8 empty] | 6.482546 | 4.478567 | 4.968108 | 5.30974 | 0.4719769 | 306.2394 | 304.3399 | 304.8039
2568 | [8 empty] | 6.274173 | 4.536134 | 4.980761 | 5.263689 | 0.4678835 | 306.0419 | 304.3944 | 304.8159
2569 | [8 empty] | 6.272434 | 4.435553 | 4.876317 | 5.194768 | 0.4617572 | 306.0402 | 304.2991 | 304.7169
2570 | [8 empty] | 6.353085 | 4.432881 | 4.991289 | 5.259085 | 0.4674743 | 306.1167 | 304.2966 | 304.8259
2571 | [8 empty] | 6.181867 | 4.507576 | 5.125482 | 5.271642 | 0.4685904 | 305.9544 | 304.3674 | 304.9531
2572 | [8 empty] | 5.988272 | 4.465142 | 5.044574 | 5.165996 | 0.4591996 | 305.7709 | 304.3271 | 304.8764
2573 | [8 empty] | 5.992297 | 4.37026 | 4.962088 | 5.108215 | 0.4540635 | 305.7747 | 304.2372 | 304.7982
2574 | [8 empty] | 6.28293 | 4.357897 | 4.912538 | 5.184455 | 0.4608404 | 306.0502 | 304.2255 | 304.7512
2575 | [8 empty] | 6.286568 | 4.37979 | 4.874514 | 5.180291 | 0.4604703 | 306.0536 | 304.2462 | 304.7152
2576 | [8 empty] | 6.177005 | 4.32232 | 4.979795 | 5.159707 | 0.4586406 | 305.9498 | 304.1918 | 304.815
2577 | [8 empty] | 6.118022 | 4.345726 | 5.008064 | 5.157271 | 0.4584241 | 305.8939 | 304.214 | 304.8418
2578 | [8 empty] | 5.989206 | 4.327664 | 4.914502 | 5.077124 | 0.4512999 | 305.7718 | 304.1968 | 304.7531
2579 | [8 empty] | 6.041138 | 4.328469 | 4.862763 | 5.077457 | 0.4513295 | 305.821 | 304.1976 | 304.704
2580 | [8 empty] | 6.185215 | 4.357027 | 4.875126 | 5.139123 | 0.4568109 | 305.9576 | 304.2247 | 304.7158
2581 | [8 empty] | 6.251153 | 4.327664 | 4.865113 | 5.147977 | 0.4575979 | 306.0201 | 304.1968 | 304.7063
2582 | [8 empty] | 6.251346 | 4.3512 | 4.815306 | 5.139284 | 0.4568252 | 306.0202 | 304.2191 | 304.6591
2583 | [8 empty] | 6.348224 | 4.4635 | 4.802556 | 5.20476 | 0.4626453 | 306.1121 | 304.3256 | 304.647
2584 | [8 empty] | 6.344232 | 4.425701 | 4.749175 | 5.173036 | 0.4598254 | 306.1083 | 304.2898 | 304.5964
2585 | [8 empty] | 6.10157 | 4.433042 | 4.757707 | 5.09744 | 0.4531058 | 305.8783 | 304.2967 | 304.6045
2586 | [8 empty] | 6.038176 | 4.540867 | 4.928765 | 5.169269 | 0.4594906 | 305.8182 | 304.3989 | 304.7666
2587 | [8 empty] | 6.141461 | 4.548851 | 5.016789 | 5.2357 | 0.4653956 | 305.9161 | 304.4065 | 304.85
2588 | [8 empty] | 6.013224 | 4.65307 | 4.886781 | 5.184358 | 0.4608319 | 305.7945 | 304.5053 | 304.7268
2589 | [8 empty] | 5.910969 | 4.678762 | 4.878442 | 5.156058 | 0.4583163 | 305.6976 | 304.5296 | 304.7189
2590 | [8 empty] | 5.902405 | 4.630275 | 4.910928 | 5.147869 | 0.4575884 | 305.6895 | 304.4837 | 304.7497
2591 | [8 empty] | 6.029547 | 4.531498 | 4.970072 | 5.177039 | 0.4601813 | 305.81 | 304.39 | 304.8058
2592 | [8 empty] | 6.07665 | 4.517557 | 4.899016 | 5.164408 | 0.4590584 | 305.8546 | 304.3768 | 304.7384
2593 | [8 empty] | 6.043907 | 4.689934 | 4.864598 | 5.19948 | 0.462176 | 305.8236 | 304.5402 | 304.7058
2594 | [8 empty] | 5.975426 | 4.79177 | 4.816561 | 5.194586 | 0.461741 | 305.7587 | 304.6367 | 304.6602
2595 | [8 empty] | 6.15875 | 4.75497 | 4.998791 | 5.304171 | 0.4714818 | 305.9325 | 304.6019 | 304.833
2596 | [8 empty] | 6.173528 | 4.748563 | 4.780631 | 5.234241 | 0.4652658 | 305.9465 | 304.5958 | 304.6262
2597 | [8 empty] | 6.069471 | 4.804939 | 4.815435 | 5.229948 | 0.4648843 | 305.8478 | 304.6492 | 304.6592
2598 | [8 empty] | 6.226169 | 4.805325 | 4.931051 | 5.320848 | 0.4729643 | 305.9964 | 304.6496 | 304.7688
2599 | [8 empty] | 6.380999 | 4.75159 | 4.960735 | 5.364442 | 0.4768392 | 306.1431 | 304.5987 | 304.7969
2600 | [8 empty] | 6.334605 | 4.733431 | 4.993028 | 5.353688 | 0.4758834 | 306.0992 | 304.5815 | 304.8275
2601 | [8 empty] | 6.157623 | 4.697565 | 4.946151 | 5.267113 | 0.4681878 | 305.9314 | 304.5475 | 304.7831
2602 | [8 empty] | 5.886822 | 4.63987 | 4.876768 | 5.134487 | 0.4563988 | 305.6747 | 304.4928 | 304.7173
2603 | [8 empty] | 5.889495 | 4.720521 | 4.99892 | 5.202978 | 0.462487 | 305.6772 | 304.5692 | 304.8331
2604 | [8 empty] | 5.939914 | 4.664178 | 5.07487 | 5.22632 | 0.4645618 | 305.725 | 304.5158 | 304.9051
2605 | [8 empty] | 5.954756 | 4.699754 | 4.93089 | 5.195133 | 0.4617896 | 305.7391 | 304.5495 | 304.7686
2606 | [8 empty] | 5.905786 | 4.747243 | 4.819362 | 5.157464 | 0.4584412 | 305.6927 | 304.5945 | 304.6629
2607 | [8 empty] | 6.053501 | 4.70687 | 4.896021 | 5.218797 | 0.4638931 | 305.8327 | 304.5563 | 304.7356
2608 | [8 empty] | 6.097674 | 4.771809 | 4.922293 | 5.263925 | 0.4679045 | 305.8746 | 304.6178 | 304.7605
2609 | [8 empty] | 6.021595 | 4.901237 | 4.898855 | 5.273896 | 0.4687907 | 305.8025 | 304.7405 | 304.7383
2610 | [8 empty] | 6.023398 | 4.974451 | 4.932467 | 5.310105 | 0.4720094 | 305.8042 | 304.8099 | 304.7701
2611 | [8 empty] | 6.10714 | 5.049757 | 4.878603 | 5.345167 | 0.4751259 | 305.8835 | 304.8813 | 304.7191
2612 | [8 empty] | 6.209298 | 4.882531 | 4.861829 | 5.317886 | 0.472701 | 305.9804 | 304.7228 | 304.7032
2613 | [8 empty] | 6.110005 | 4.76083 | 4.997632 | 5.289489 | 0.4701768 | 305.8863 | 304.6074 | 304.8319
2614 | [8 empty] | 5.934376 | 4.699851 | 5.097021 | 5.243749 | 0.466111 | 305.7198 | 304.5496 | 304.9261
2615 | [8 empty] | 5.815798 | 4.729278 | 5.058676 | 5.201251 | 0.4623334 | 305.6074 | 304.5775 | 304.8897
2616 | [8 empty] | 6.074332 | 4.812955 | 4.948726 | 5.278671 | 0.4692152 | 305.8524 | 304.6568 | 304.7855
2617 | [8 empty] | 6.311166 | 4.779987 | 5.068399 | 5.386517 | 0.4788015 | 306.0769 | 304.6256 | 304.899
2618 | [8 empty] | 6.271018 | 4.698595 | 5.155811 | 5.375141 | 0.4777903 | 306.0389 | 304.5484 | 304.9818
2619 | [8 empty] | 6.178744 | 4.645761 | 5.11328 | 5.312595 | 0.4722307 | 305.9514 | 304.4984 | 304.9415
2620 | [8 empty] | 6.154532 | 4.66128 | 5.078863 | 5.298225 | 0.4709533 | 305.9285 | 304.5131 | 304.9089
2621 | [8 empty] | 6.076586 | 4.629019 | 5.107742 | 5.271116 | 0.4685436 | 305.8546 | 304.4825 | 304.9362
2622 | [8 empty] | 5.948735 | 4.623965 | 5.118657 | 5.230452 | 0.4649291 | 305.7334 | 304.4777 | 304.9466
2623 | [8 empty] | 5.89983 | 4.694474 | 4.904972 | 5.166425 | 0.4592378 | 305.687 | 304.5445 | 304.744
2624 | [8 empty] | 5.87095 | 4.685234 | 4.919621 | 5.158601 | 0.4585424 | 305.6597 | 304.5358 | 304.7579
2625 | [8 empty] | 5.879031 | 4.687906 | 4.952976 | 5.173304 | 0.4598493 | 305.6673 | 304.5383 | 304.7896
2626 | [8 empty] | 5.965767 | 4.618395 | 5.046248 | 5.210137 | 0.4631233 | 305.7495 | 304.4724 | 304.878
2627 | [8 empty] | 5.909166 | 4.653746 | 5.097021 | 5.219978 | 0.463998 | 305.6959 | 304.5059 | 304.9261
2628 | [8 empty] | 5.929128 | 4.693122 | 5.031277 | 5.217842 | 0.4638082 | 305.7148 | 304.5432 | 304.8638
2629 | [8 empty] | 6.051312 | 4.688003 | 5.058869 | 5.266061 | 0.4680943 | 305.8306 | 304.5384 | 304.8899
2630 | [8 empty] | 6.13338 | 4.731725 | 5.135914 | 5.333673 | 0.4741043 | 305.9084 | 304.5798 | 304.963
2631 | [8 empty] | 5.99162 | 4.809124 | 5.174388 | 5.325044 | 0.4733373 | 305.774 | 304.6532 | 304.9994
2632 | [8 empty] | 6.062774 | 4.783174 | 5.143641 | 5.329863 | 0.4737656 | 305.8415 | 304.6286 | 304.9703
2633 | [8 empty] | 6.230741 | 4.691576 | 5.098502 | 5.340273 | 0.4746909 | 306.0007 | 304.5418 | 304.9275
2634 | [8 empty] | 6.300928 | 4.660926 | 5.055166 | 5.339007 | 0.4745784 | 306.0672 | 304.5127 | 304.8864
2635 | [8 empty] | 6.065993 | 4.604808 | 4.984432 | 5.218411 | 0.4638588 | 305.8445 | 304.4595 | 304.8194
2636 | [8 empty] | 5.916668 | 4.550686 | 5.029345 | 5.165567 | 0.4591615 | 305.703 | 304.4082 | 304.8619
2637 | [8 empty] | 5.81979 | 4.507318 | 5.082372 | 5.136494 | 0.4565772 | 305.6112 | 304.3671 | 304.9122
2638 | [8 empty] | 6.067925 | 4.590706 | 4.915951 | 5.191527 | 0.4614691 | 305.8464 | 304.4462 | 304.7545
2639 | [8 empty] | 6.27105 | 4.516816 | 4.907225 | 5.231697 | 0.4650398 | 306.0389 | 304.3761 | 304.7462
2640 | [8 empty] | 6.177456 | 4.336454 | 5.011927 | 5.175279 | 0.4600248 | 305.9502 | 304.2052 | 304.8454
2641 | [8 empty] | 6.096097 | 4.415721 | 5.121555 | 5.211124 | 0.463211 | 305.8731 | 304.2803 | 304.9493
2642 | [8 empty] | 6.062613 | 4.598787 | 5.053557 | 5.238319 | 0.4656283 | 305.8413 | 304.4538 | 304.8849
2643 | [8 empty] | 5.865959 | 4.602908 | 5.028411 | 5.16576 | 0.4591786 | 305.6549 | 304.4577 | 304.8611
2644 | [8 empty] | 5.756428 | 4.564627 | 5.092353 | 5.137803 | 0.4566936 | 305.5511 | 304.4214 | 304.9217
2645 | [8 empty] | 5.957493 | 4.617719 | 5.152656 | 5.242622 | 0.4660109 | 305.7417 | 304.4718 | 304.9788
2646 | [8 empty] | 5.968343 | 4.685845 | 5.206166 | 5.286785 | 0.4699364 | 305.752 | 304.5363 | 305.0295
2647 | [8 empty] | 5.851053 | 4.631048 | 5.149147 | 5.210416 | 0.4631481 | 305.6408 | 304.4844 | 304.9755
2648 | [8 empty] | 5.797704 | 4.654004 | 5.237686 | 5.229798 | 0.4648709 | 305.5902 | 304.5062 | 305.0594
2649 | [8 empty] | 5.774748 | 4.58607 | 5.323134 | 5.227984 | 0.4647097 | 305.5685 | 304.4418 | 305.1404
2650 | [8 empty] | 6.014512 | 4.555999 | 5.185625 | 5.252045 | 0.4668485 | 305.7957 | 304.4133 | 305.0101
2651 | [8 empty] | 6.422758 | 4.579534 | 5.144188 | 5.38216 | 0.4784142 | 306.1827 | 304.4356 | 304.9708
2652 | [8 empty] | 6.445714 | 4.638099 | 5.121297 | 5.401703 | 0.4801514 | 306.2045 | 304.4911 | 304.9491
2653 | [8 empty] | 6.329164 | 4.63739 | 5.214344 | 5.393633 | 0.479434 | 306.094 | 304.4904 | 305.0373
2654 | [8 empty] | 6.243683 | 4.570262 | 5.284241 | 5.366062 | 0.4769833 | 306.013 | 304.4268 | 305.1035
2655 | [8 empty] | 6.128872 | 4.35912 | 5.241131 | 5.243041 | 0.4660481 | 305.9041 | 304.2267 | 305.0627
2656 | [8 empty] | 6.125427 | 4.325894 | 5.191195 | 5.214172 | 0.4634819 | 305.9009 | 304.1952 | 305.0154
2657 | [8 empty] | 6.062033 | 4.334232 | 5.169366 | 5.188544 | 0.4612039 | 305.8408 | 304.2031 | 304.9947
2658 | [8 empty] | 6.257528 | 4.344567 | 5.214794 | 5.272296 | 0.4686486 | 306.0261 | 304.2129 | 305.0377
2659 | [8 empty] | 6.297547 | 4.482656 | 5.171684 | 5.317296 | 0.4726485 | 306.064 | 304.34375 | 304.9969
2660 | [8 empty] | 6.147997 | 4.559766 | 5.158161 | 5.288641 | 0.4701014 | 305.9223 | 304.4168 | 304.984
2661 | [8 empty] | 5.970114 | 4.584331 | 5.190744 | 5.248396 | 0.4665241 | 305.7537 | 304.4401 | 305.0149
2662 | [8 empty] | 5.886726 | 4.458831 | 5.157904 | 5.16782 | 0.4593618 | 305.6746 | 304.3212 | 304.9838
2663 | [8 empty] | 5.880319 | 4.387549 | 5.256424 | 5.174764 | 0.459979 | 305.6685 | 304.2536 | 305.0772
2664 | [8 empty] | 5.837627 | 4.527827 | 5.402787 | 5.25608 | 0.4672071 | 305.6281 | 304.3866 | 305.2159
2665 | [8 empty] | 5.856011 | 4.585007 | 5.327867 | 5.256295 | 0.4672262 | 305.6455 | 304.4408 | 305.1449
2666 | [8 empty] | 5.921691 | 4.572032 | 5.285368 | 5.259697 | 0.4675286 | 305.7078 | 304.4285 | 305.1046
2667 | [8 empty] | 5.898799 | 4.451587 | 5.310513 | 5.2203 | 0.4640267 | 305.6861 | 304.3143 | 305.1284
2668 | [8 empty] | 5.861903 | 4.473223 | 5.330249 | 5.221792 | 0.4641593 | 305.6511 | 304.3348 | 305.1472
2669 | [8 empty] | 5.914286 | 4.40896 | 5.23965 | 5.187632 | 0.4611228 | 305.7007 | 304.2739 | 305.0613
2670 | [8 empty] | 5.968214 | 4.373544 | 5.286624 | 5.209461 | 0.4630632 | 305.7519 | 304.2403 | 305.1058
2671 | [8 empty] | 5.894163 | 4.379983 | 5.573909 | 5.282685 | 0.469572 | 305.6817 | 304.2464 | 305.3781
2672 | [8 empty] | 5.925039 | 4.352069 | 5.658939 | 5.312016 | 0.4721792 | 305.7109375 | 304.22 | 305.4587
2673 | [8 empty] | 5.954434 | 4.402102 | 5.376064 | 5.2442 | 0.4661511 | 305.7388 | 304.2674 | 305.1906
2674 | [8 empty] | 5.903242 | 4.450009 | 5.239296 | 5.197516 | 0.4620014 | 305.6903 | 304.3128 | 305.0609
2675 | [8 empty] | 6.05128 | 4.439385 | 5.209965 | 5.233543 | 0.4652038 | 305.8306 | 304.3027 | 305.0331
2676 | [8 empty] | 6.206722 | 4.428985 | 5.247892 | 5.294533 | 0.4706252 | 305.9779 | 304.2929 | 305.0691
2677 | [8 empty] | 6.114964 | 4.468426 | 5.203654 | 5.262348 | 0.4677643 | 305.891 | 304.3303 | 305.0272
2678 | [8 empty] | 5.979289 | 4.421645 | 5.127285 | 5.176073 | 0.4600954 | 305.7624 | 304.2859 | 304.9548
2679 | [8 empty] | 5.929772 | 4.603971 | 5.050594 | 5.194779 | 0.4617581 | 305.7154 | 304.4587 | 304.8821
2680 | [8 empty] | 5.865315 | 4.748628 | 5.153429 | 5.255791 | 0.4671814 | 305.6543 | 304.5959 | 304.9796
2681 | [8 empty] | 5.82858 | 4.851076 | 5.260255 | 5.313303 | 0.4722936 | 305.6195 | 304.693 | 305.0808
2682 | [8 empty] | 5.789333 | 4.854714 | 5.194285 | 5.279444 | 0.4692839 | 305.5823 | 304.6964 | 305.0183
2683 | [8 empty] | 5.855946 | 4.695311 | 5.133467 | 5.228242 | 0.4647326 | 305.6454 | 304.5453 | 304.9606
2684 | [8 empty] | 5.853532 | 4.660604 | 5.099822 | 5.204653 | 0.4626358 | 305.6432 | 304.5124 | 304.9287
2685 | [8 empty] | 5.798766 | 4.603198 | 5.13395 | 5.178638 | 0.4603234 | 305.5912 | 304.458 | 304.9611
2686 | [8 empty] | 5.650503 | 4.678601 | 5.144027 | 5.157711 | 0.4584632 | 305.4507 | 304.5295 | 304.9706
2687 | [8 empty] | 5.690684 | 4.853748 | 5.191517 | 5.245316 | 0.4662503 | 305.4888 | 304.6955 | 305.0157
2688 | [8 empty] | 5.695288 | 4.801461 | 5.126416 | 5.207722 | 0.4629086 | 305.4932 | 304.6459 | 304.9539
2689 | [8 empty] | 5.628835 | 4.750914 | 5.050755 | 5.143502 | 0.4572001 | 305.4302 | 304.598 | 304.8822
2690 | [8 empty] | 5.579576 | 4.762408 | 5.071393 | 5.137792 | 0.4566926 | 305.3835 | 304.6089 | 304.9018
2691 | [8 empty] | 5.669692 | 4.806291 | 5.219913 | 5.231966 | 0.4650636 | 305.4689 | 304.6505 | 305.0426
2692 | [8 empty] | 5.659937 | 4.788937 | 5.215728 | 5.221534 | 0.4641364 | 305.4597 | 304.6341 | 305.0386
2693 | [8 empty] | 5.661031 | 4.812537 | 5.113087 | 5.195552 | 0.4618268 | 305.4607 | 304.6564 | 304.9413
2694 | [8 empty] | 5.931704 | 4.806774 | 5.145058 | 5.294512 | 0.4706233 | 305.7173 | 304.651 | 304.9716
2695 | [8 empty] | 6.291301 | 4.837199 | 5.194994 | 5.441165 | 0.4836591 | 306.0581 | 304.6798 | 305.019
2696 | [8 empty] | 6.541819 | 4.866401 | 5.279669 | 5.56263 | 0.494456 | 306.2956 | 304.7075 | 305.0992
2697 | [8 empty] | 6.528651 | 4.875416 | 5.206456 | 5.536841 | 0.4921636 | 306.2831 | 304.716 | 305.0298
2698 | [8 empty] | 6.176039 | 4.855937 | 5.246733 | 5.426236 | 0.4823321 | 305.9489 | 304.6976 | 305.068
2699 | [8 empty] | 6.000507 | 4.877187 | 5.320462 | 5.399385 | 0.4799453 | 305.7825 | 304.7177 | 305.1379
2700 | [8 empty] | 6.056978 | 4.882563 | 5.163087 | 5.367543 | 0.4771149 | 305.836 | 304.7228 | 304.9887
2701 | [8 empty] | 6.074397 | 4.905262 | 5.060865 | 5.346841 | 0.4752748 | 305.8525 | 304.7443 | 304.8918
2702 | [8 empty] | 5.872141 | 4.989583 | 4.963182 | 5.274969 | 0.4688861 | 305.6608 | 304.8242 | 304.7992
2703 | [8 empty] | 5.745289 | 5.046312 | 4.98192 | 5.25784 | 0.4673636 | 305.5406 | 304.878 | 304.817
2704 | [8 empty] | 5.825521 | 5.039744 | 5.105392 | 5.323553 | 0.4732047 | 305.6166 | 304.8718 | 304.934
2705 | [8 empty] | 6.044229 | 4.909737 | 5.030118 | 5.328028 | 0.4736025 | 305.8239 | 304.7486 | 304.8627
2706 | [8 empty] | 6.125749 | 4.754681 | 4.914953 | 5.265127 | 0.4680113 | 305.9012 | 304.6016 | 304.7535
2707 | [8 empty] | 6.102954 | 4.652136 | 4.956904 | 5.237332 | 0.4655406 | 305.8796 | 304.5044 | 304.7933
2708 | [8 empty] | 6.048092 | 4.632851 | 5.105811 | 5.262251 | 0.4677557 | 305.8276 | 304.4861 | 304.9344
2709 | [8 empty] | 6.189819 | 4.73121 | 5.141709 | 5.354246 | 0.475933 | 305.9619 | 304.5793 | 304.9684
2710 | [8 empty] | 6.205338 | 4.769362 | 5.145798 | 5.373499 | 0.4776444 | 305.9766 | 304.6155 | 304.9723
2711 | [8 empty] | 6.009296 | 4.777991 | 5.188072 | 5.325119 | 0.4733439 | 305.7908 | 304.6237 | 305.0124
2712 | [8 empty] | 5.978549 | 4.767269 | 5.114407 | 5.286742 | 0.4699326 | 305.7617 | 304.6135 | 304.9426
2713 | [8 empty] | 5.980835 | 4.891836 | 5.154523 | 5.342398 | 0.4748798 | 305.7638 | 304.7316 | 304.9806
2714 | [8 empty] | 5.9233 | 4.89615 | 5.295188 | 5.371546 | 0.4774708 | 305.7093 | 304.7357 | 305.1139
2715 | [8 empty] | 5.88122 | 4.830631 | 5.315117 | 5.342323 | 0.4748731 | 305.6694 | 304.6736 | 305.1328125
2716 | [8 empty] | 5.926649 | 4.802138 | 5.284949 | 5.337912 | 0.4744811 | 305.7125 | 304.6466 | 305.1042
2717 | [8 empty] | 5.963996 | 4.811378 | 5.286237 | 5.35387 | 0.4758996 | 305.7479 | 304.6553 | 305.1054
2718 | [8 empty] | 6.02636 | 4.824514 | 5.317242 | 5.389372 | 0.4790553 | 305.807 | 304.6678 | 305.1348
2719 | [8 empty] | 6.01493 | 4.843027 | 5.321878 | 5.393278 | 0.4794025 | 305.7961 | 304.6853 | 305.1392
2720 | [8 empty] | 6.148544 | 4.753618 | 5.241581 | 5.381248 | 0.4783331 | 305.9228 | 304.6006 | 305.0631
2721 | [8 empty] | 6.086502 | 4.7645 | 5.223584 | 5.358195 | 0.476284 | 305.864 | 304.6109 | 305.0461
2722 | [8 empty] | 6.061904 | 4.724481 | 5.250468 | 5.345618 | 0.475166 | 305.8407 | 304.573 | 305.0715
2723 | [8 empty] | 6.110585 | 4.739194 | 5.173294 | 5.341024 | 0.4747577 | 305.8868 | 304.5869 | 304.9984
2724 | [8 empty] | 6.196226 | 4.727636 | 5.109835 | 5.344566 | 0.4750725 | 305.968 | 304.576 | 304.9382
2725 | [8 empty] | 6.107333 | 4.75423 | 5.07809 | 5.313218 | 0.472286 | 305.8837 | 304.6012 | 304.9081
2726 | [8 empty] | 6.066251 | 4.666914 | 5.124645 | 5.285937 | 0.4698611 | 305.8448 | 304.5184 | 304.9523
2727 | [8 empty] | 6.070791 | 4.663115 | 5.168722 | 5.300876 | 0.471189 | 305.8491 | 304.5148 | 304.994
2728 | [8 empty] | 6.053405 | 4.629663 | 5.109159 | 5.264076 | 0.4679178 | 305.8326 | 304.4831 | 304.9376
2729 | [8 empty] | 6.165415 | 4.690965 | 5.02854 | 5.294973 | 0.4706643 | 305.9388 | 304.5412 | 304.8612
2730 | [8 empty] | 6.075878 | 4.738905 | 5.088747 | 5.301176 | 0.4712157 | 305.8539 | 304.5866 | 304.9182
2731 | [8 empty] | 6.007912 | 4.824417 | 5.166468 | 5.332932 | 0.4740384 | 305.7895 | 304.6677 | 304.9919
2732 | [8 empty] | 5.942715 | 4.771906 | 5.156648 | 5.290423 | 0.4702598 | 305.7277 | 304.6179 | 304.9826
2733 | [8 empty] | 5.966733 | 4.634815 | 5.089004 | 5.230184 | 0.4649052 | 305.7505 | 304.488 | 304.9185
2734 | [8 empty] | 5.961099 | 4.631853 | 5.08366 | 5.225537 | 0.4644922 | 305.7451 | 304.4852 | 304.9134
2735 | [8 empty] | 5.846609 | 4.700173 | 5.10858 | 5.218454 | 0.4638626 | 305.6366 | 304.5499 | 304.937
2736 | [8 empty] | 5.774072 | 4.690739 | 5.073357 | 5.179389 | 0.4603902 | 305.5678 | 304.541 | 304.9037
2737 | [8 empty] | 5.872527 | 4.655291 | 5.198954 | 5.242258 | 0.4659784 | 305.6612 | 304.5074 | 305.0227
2738 | [8 empty] | 5.995903 | 4.630436 | 5.196153 | 5.274164 | 0.4688146 | 305.7781 | 304.4838 | 305.0201
2739 | [8 empty] | 6.069084 | 4.598465 | 5.088103 | 5.251884 | 0.4668341 | 305.8475 | 304.4535 | 304.9176
2740 | [8 empty] | 6.12356 | 4.565722 | 5.130183 | 5.273155 | 0.4687249 | 305.8991 | 304.4225 | 304.9575
2741 | [8 empty] | 6.124043 | 4.555741 | 5.246733 | 5.308839 | 0.4718968 | 305.8996 | 304.413 | 305.068
2742 | [8 empty] | 6.138885 | 4.471162 | 5.242129 | 5.284059 | 0.4696941 | 305.9136 | 304.3329 | 305.0636
2743 | [8 empty] | 6.009682 | 4.5588 | 5.188394 | 5.252292 | 0.4668704 | 305.7912 | 304.4159 | 305.0127
2744 | [8 empty] | 5.779771 | 4.596437 | 5.213732 | 5.196646 | 0.4619241 | 305.5732 | 304.4516 | 305.0367
2745 | [8 empty] | 5.802758 | 4.639097 | 5.192289 | 5.211382 | 0.4632339 | 305.595 | 304.492 | 305.0164
2746 | [8 empty] | 5.888979 | 4.719555 | 5.205973 | 5.271502 | 0.468578 | 305.6768 | 304.5683 | 305.0294
2747 | [8 empty] | 5.819822 | 4.770521 | 5.156938 | 5.249094 | 0.4665861 | 305.6112 | 304.6166 | 304.9829
2748 | [8 empty] | 5.718984 | 4.621775 | 5.188072 | 5.176277 | 0.4601135 | 305.515625 | 304.4756 | 305.0124
2749 | [8 empty] | 5.793647 | 4.569714 | 5.340455 | 5.234606 | 0.4652983 | 305.5864 | 304.4263 | 305.1568
2750 | [8 empty] | 5.854208 | 4.524415 | 5.302078 | 5.2269 | 0.4646133 | 305.6438 | 304.3833 | 305.1205
2751 | [8 empty] | 5.896385 | 4.592316 | 5.265149 | 5.251283 | 0.4667807 | 305.6838 | 304.4477 | 305.0854
2752 | [8 empty] | 6.104017 | 4.712858 | 5.194318 | 5.337064 | 0.4744057 | 305.8806 | 304.562 | 305.0183
2753 | [8 empty] | 6.26181 | 4.802943 | 5.211253 | 5.425335 | 0.482252 | 306.0302 | 304.6473 | 305.0344
2754 | [8 empty] | 6.386022 | 4.842254 | 5.286559 | 5.504945 | 0.4893285 | 306.1479 | 304.6846 | 305.1057
2755 | [8 empty] | 6.221887 | 4.79235 | 5.276546 | 5.430261 | 0.4826899 | 305.9923 | 304.6373 | 305.0963
2756 | [8 empty] | 6.060745 | 4.814308 | 5.194285 | 5.356446 | 0.4761285 | 305.8396 | 304.6581 | 305.0183
2757 | [8 empty] | 6.027422 | 4.920844 | 5.145251 | 5.364506 | 0.476845 | 305.808 | 304.7591 | 304.9718
2758 | [8 empty] | 6.046837 | 4.878732 | 5.175547 | 5.367039 | 0.4770701 | 305.8264 | 304.7192 | 305.0005
2759 | [8 empty] | 5.968214 | 4.845441 | 5.18086 | 5.331505 | 0.4739116 | 305.7519 | 304.6876 | 305.0056
2760 | [8 empty] | 5.739558 | 4.838551 | 5.117755 | 5.231955 | 0.4650626 | 305.5351 | 304.6811 | 304.9457
2761 | [8 empty] | 5.641553 | 4.855776 | 5.142257 | 5.213195 | 0.4633951 | 305.4422 | 304.6974 | 304.969
2762 | [8 empty] | 5.663156 | 4.739935 | 5.054007 | 5.152366 | 0.4579881 | 305.4627 | 304.5876 | 304.8853
2763 | [8 empty] | 5.749603 | 4.744378 | 4.955842 | 5.149941 | 0.4577725 | 305.5446 | 304.5918 | 304.7923
2764 | [8 empty] | 5.700794 | 4.698112 | 5.060253 | 5.153053 | 0.4580492 | 305.4984 | 304.548 | 304.8912
2765 | [8 empty] | 5.781895 | 4.72828 | 5.029313 | 5.179829 | 0.4604293 | 305.5753 | 304.5766 | 304.8619
2766 | [8 empty] | 5.889301 | 4.764661 | 4.947825 | 5.200596 | 0.4622752 | 305.6771 | 304.6111 | 304.7847
2767 | [8 empty] | 6.039045 | 4.693412 | 4.958288 | 5.230248 | 0.464911 | 305.819 | 304.5435 | 304.7946
2768 | [8 empty] | 5.992232 | 4.727894 | 5.032339 | 5.250822 | 0.4667397 | 305.7746 | 304.5762 | 304.8648
2769 | [8 empty] | 5.747864 | 4.927895 | 5.11035 | 5.262037 | 0.4677366 | 305.543 | 304.7658 | 304.9387
2770 | [8 empty] | 5.690652 | 4.856903 | 5.124678 | 5.224078 | 0.4643624 | 305.4888 | 304.6985 | 304.9523
2771 | [8 empty] | 5.894807 | 4.820715 | 5.122746 | 5.279423 | 0.469282 | 305.6823 | 304.6642 | 304.9505
2772 | [8 empty] | 6.064062 | 4.853716 | 5.237782 | 5.385187 | 0.4786832 | 305.8427 | 304.6955 | 305.0595
2773 | [8 empty] | 6.149735 | 4.882177 | 5.21209 | 5.414667 | 0.4813038 | 305.9239 | 304.7224 | 305.0352
2774 | [8 empty] | 6.141332 | 5.02062 | 5.02957 | 5.397174 | 0.4797488 | 305.916 | 304.8537 | 304.8622
2775 | [8 empty] | 6.081351 | 5.037137 | 5.051496 | 5.389994 | 0.4791106 | 305.8591 | 304.8693 | 304.8829
2776 | [8 empty] | 6.097964 | 5.060189 | 5.061863 | 5.406672 | 0.4805931 | 305.8748 | 304.8912 | 304.8928
2777 | [8 empty] | 6.042716 | 5.024548 | 5.103557 | 5.390273 | 0.4791354 | 305.8225 | 304.8574 | 304.9323
2778 | [8 empty] | 6.100347 | 5.037137 | 5.157775 | 5.431753 | 0.4828225 | 305.8771 | 304.8693 | 304.9837
2779 | [8 empty] | 6.00437 | 5.151561 | 5.054973 | 5.403635 | 0.4803231 | 305.7861 | 304.9778 | 304.8862
2780 | [8 empty] | 6.024847 | 5.156745 | 5.041161 | 5.407584 | 0.4806742 | 305.8055 | 304.9827 | 304.8731
2781 | [8 empty] | 6.047738 | 5.064922 | 5.107453 | 5.406704 | 0.4805959 | 305.8272 | 304.8957 | 304.936
2782 | [8 empty] | 6.041718 | 5.010446 | 5.178799 | 5.410321 | 0.4809174 | 305.8215 | 304.844 | 305.0036
2783 | [8 empty] | 6.124655 | 5.012796 | 5.120556 | 5.419336 | 0.4817187 | 305.9001 | 304.8463 | 304.9484
2784 | [8 empty] | 6.168699 | 4.892866 | 5.055746 | 5.372437 | 0.4775499 | 305.9419 | 304.7326 | 304.887
2785 | [8 empty] | 6.09571 | 4.815435 | 5.075901 | 5.329015 | 0.4736902 | 305.8727 | 304.6592 | 304.9061
2786 | [8 empty] | 6.112259 | 4.676251 | 5.056036 | 5.281515 | 0.469468 | 305.8884 | 304.5273 | 304.8872
2787 | [8 empty] | 6.196967 | 4.602393 | 5.131825 | 5.310395 | 0.4720351 | 305.9687 | 304.4572 | 304.9591
2788 | [8 empty] | 6.206207 | 4.657577 | 5.195927 | 5.353237 | 0.4758433 | 305.9774 | 304.5096 | 305.0198
2789 | [8 empty] | 6.050797 | 4.695987 | 5.076802 | 5.274529 | 0.468847 | 305.8301 | 304.546 | 304.9069
2790 | [8 empty] | 6.055047 | 4.70996 | 5.029989 | 5.264999 | 0.4679999 | 305.8342 | 304.5592 | 304.8625
2791 | [8 empty] | 5.965155 | 4.818622 | 5.106487 | 5.296755 | 0.4708226 | 305.749 | 304.6622 | 304.9351
2792 | [8 empty] | 5.928774 | 4.843316 | 5.113828 | 5.295306 | 0.4706939 | 305.7145 | 304.6856 | 304.942
2793 | [8 empty] | 6.174462 | 4.850979 | 5.084626 | 5.370022 | 0.4773353 | 305.9474 | 304.6929 | 304.9143
2794 | [8 empty] | 6.443943 | 4.961476 | 5.16621 | 5.523876 | 0.4910112 | 306.2028 | 304.7976 | 304.9917
2795 | [8 empty] | 6.397645 | 5.068238 | 5.037974 | 5.501285 | 0.4890032 | 306.1589 | 304.8988 | 304.8701
2796 | [8 empty] | 6.381579 | 5.052687 | 5.030633 | 5.4883 | 0.4878489 | 306.1437 | 304.8841 | 304.8632
2797 | [8 empty] | 6.284057 | 5.012539 | 4.973968 | 5.423521 | 0.4820908 | 306.0512 | 304.846 | 304.8094
2798 | [8 empty] | 6.102729 | 4.887264 | 4.99892 | 5.329638 | 0.4737456 | 305.8794 | 304.7273 | 304.8331
2799 | [8 empty] | 6.142362 | 4.809478 | 5.048759 | 5.333533 | 0.4740919 | 305.9169 | 304.6535 | 304.8803
2800 | [8 empty] | 6.157977 | 4.846021 | 5.175837 | 5.393278 | 0.4794025 | 305.9317 | 304.6882 | 305.0008
2801 | [8 empty] | 6.102858 | 4.905262 | 5.195412 | 5.401177 | 0.4801046 | 305.8795 | 304.7443 | 305.0193
2802 | [8 empty] | 5.993134 | 4.827122 | 5.173455 | 5.331237 | 0.4738877 | 305.7755 | 304.6703 | 304.9985
2803 | [8 empty] | 6.027938 | 4.700913 | 5.141806 | 5.290219 | 0.4702417 | 305.8085 | 304.5506 | 304.9685
2804 | [8 empty] | 6.157881 | 4.615014 | 5.112797 | 5.295231 | 0.4706872 | 305.9316 | 304.4692 | 304.941
2805 | [8 empty] | 6.2064 | 4.633302 | 5.237686 | 5.359129 | 0.476367 | 305.9776 | 304.4865 | 305.0594
2806 | [8 empty] | 6.17517 | 4.540706 | 5.210094 | 5.308657 | 0.4718806 | 305.948 | 304.3988 | 305.0333
2807 | [8 empty] | 6.149027 | 4.498947 | 5.214118 | 5.287364 | 0.4699879 | 305.9232 | 304.3592 | 305.0371
2808 | [8 empty] | 6.348288 | 4.60513 | 5.123358 | 5.358925 | 0.4763489 | 306.1121 | 304.4598 | 304.951
2809 | [8 empty] | 6.393266 | 4.64721 | 5.147022 | 5.395833 | 0.4796296 | 306.1548 | 304.4997 | 304.9735
2810 | [8 empty] | 6.252441 | 4.757997 | 5.148277 | 5.386238 | 0.4787767 | 306.0213 | 304.6047 | 304.9747
2811 | [8 empty] | 6.122852 | 4.861539 | 5.096087 | 5.360159 | 0.4764586 | 305.8984375 | 304.7029 | 304.9252
2812 | [8 empty] | 6.113096 | 4.884109 | 5.007967 | 5.335057 | 0.4742273 | 305.8892 | 304.7243 | 304.8417
2813 | [8 empty] | 6.056914 | 4.959061 | 4.967303 | 5.32776 | 0.4735786 | 305.8359375 | 304.7953 | 304.8031
2814 | [8 empty] | 6.108782 | 4.972744 | 5.04731 | 5.376279 | 0.4778915 | 305.8851 | 304.8083 | 304.879
2815 | [8 empty] | 6.065639 | 4.965017 | 5.154942 | 5.395199 | 0.4795733 | 305.8442 | 304.801 | 304.981
2816 | [8 empty] | 5.984892 | 5.019751 | 5.108161 | 5.370934 | 0.4774164 | 305.7677 | 304.8528 | 304.9366
2817 | [8 empty] | 6.098061 | 5.135238 | 5.133016 | 5.455438 | 0.4849278 | 305.8749 | 304.9623 | 304.9602
2818 | [8 empty] | 6.208751 | 5.140679 | 5.139745 | 5.496392 | 0.4885681 | 305.9799 | 304.9675 | 304.9666
2819 | [8 empty] | 6.224494 | 5.153912 | 5.178413 | 5.51894 | 0.4905724 | 305.9948 | 304.98 | 305.0032
2820 | [8 empty] | 6.186246 | 5.078251 | 5.204234 | 5.489577 | 0.4879624 | 305.9585 | 304.9083 | 305.0277
2821 | [8 empty] | 6.209169 | 5.02619 | 5.210802 | 5.482054 | 0.4872937 | 305.9803 | 304.8589 | 305.0339
2822 | [8 empty] | 6.224173 | 4.980826 | 5.258999 | 5.487999 | 0.4878222 | 305.9945 | 304.8159 | 305.0796
2823 | [8 empty] | 6.235151 | 5.065791 | 5.29918 | 5.533374 | 0.4918555 | 306.0049 | 304.8965 | 305.1177
2824 | [8 empty] | 6.233155 | 5.106616 | 5.128284 | 5.489351 | 0.4879424 | 306.003 | 304.9352 | 304.9557
2825 | [8 empty] | 6.436022 | 5.073711 | 5.077736 | 5.529156 | 0.4914806 | 306.1953 | 304.904 | 304.9078
2826 | [8 empty] | 6.332255 | 5.036364 | 5.074162 | 5.480927 | 0.4871935 | 306.0969 | 304.8686 | 304.9044
2827 | [8 empty] | 6.260457 | 5.085141 | 5.161928 | 5.502509 | 0.4891119 | 306.0289 | 304.9148 | 304.9876
2828 | [8 empty] | 6.13045 | 5.062185 | 5.214666 | 5.4691 | 0.4861422 | 305.9056 | 304.8931 | 305.0376
2829 | [8 empty] | 6.099155 | 4.88984 | 5.214762 | 5.401252 | 0.4801113 | 305.876 | 304.7297 | 305.0377
2830 | [8 empty] | 6.454181 | 4.830406 | 5.101625 | 5.462071 | 0.4855174 | 306.2125 | 304.6734 | 304.9305
2831 | [8 empty] | 6.328456 | 4.870941 | 5.050466 | 5.416621 | 0.4814774 | 306.0933 | 304.7118 | 304.882
2832 | [8 empty] | 6.167346 | 4.913085 | 5.00655 | 5.362327 | 0.4766513 | 305.9406 | 304.7517 | 304.8403
2833 | [8 empty] | 6.123817 | 5.03469 | 4.923002 | 5.360503 | 0.4764891 | 305.8994 | 304.867 | 304.7611
2834 | [8 empty] | 5.986083 | 4.955616 | 4.839131 | 5.260277 | 0.4675801 | 305.7688 | 304.7921 | 304.6816
2835 | [8 empty] | 5.930416 | 5.090872 | 4.837521 | 5.28627 | 0.469890625 | 305.716 | 304.9203 | 304.6801
2836 | [8 empty] | 6.0677 | 5.11592 | 4.77857 | 5.32073 | 0.4729538 | 305.8462 | 304.944 | 304.6242
2837 | [8 empty] | 6.055723 | 5.090518 | 4.893446 | 5.346562 | 0.47525 | 305.8348 | 304.9199 | 304.7331
2838 | [8 empty] | 6.06506 | 5.092449 | 5.059964 | 5.405824 | 0.4805177 | 305.8437 | 304.9218 | 304.891
2839 | [8 empty] | 6.055562 | 5.136558 | 4.995056 | 5.395725 | 0.47962 | 305.8347 | 304.9636 | 304.8294
2840 | [8 empty] | 5.953178 | 5.026640625 | 4.986428 | 5.322082 | 0.473074 | 305.7376 | 304.859375 | 304.8213
2841 | [8 empty] | 5.994228 | 5.001785 | 5.010897 | 5.335637 | 0.4742788 | 305.7765 | 304.8358 | 304.8445
2842 | [8 empty] | 6.142266 | 4.910799 | 5.072069 | 5.375045 | 0.4777818 | 305.9168 | 304.7496 | 304.9024
2843 | [8 empty] | 6.22237 | 4.936299 | 5.031051 | 5.396573 | 0.4796954 | 305.9928 | 304.7737 | 304.8636
2844 | [8 empty] | 6.280065 | 5.055842 | 5.056132 | 5.464013 | 0.4856901 | 306.0475 | 304.8871 | 304.8873
2845 | [8 empty] | 6.384155 | 5.114149 | 5.072069 | 5.523458 | 0.490974 | 306.1461 | 304.9423 | 304.9024
2846 | [8 empty] | 6.415256 | 5.101754 | 5.076351 | 5.53112 | 0.4916552 | 306.1756 | 304.9306 | 304.9065
2847 | [8 empty] | 6.592914 | 5.085624 | 5.030214 | 5.569584 | 0.4950741 | 306.344 | 304.9153 | 304.8628
2848 | [8 empty] | 6.473692 | 5.114085 | 5.014889 | 5.534222 | 0.4919308 | 306.231 | 304.9423 | 304.8482
2849 | [8 empty] | 6.352152 | 5.164955 | 5.102269 | 5.539792 | 0.4924259 | 306.1158 | 304.9905 | 304.9311
2850 | [8 empty] | 6.272628 | 5.097021 | 5.180763 | 5.516804 | 0.4903826 | 306.0404 | 304.9261 | 305.0055
2851 | [8 empty] | 6.116219 | 4.976576 | 5.172424 | 5.42174 | 0.4819324 | 305.8922 | 304.8119 | 304.9976
2852 | [8 empty] | 6.054081 | 4.925416 | 5.160222 | 5.379906 | 0.4782139 | 305.8333 | 304.7634 | 304.986
2853 | [8 empty] | 5.989785 | 4.894991 | 5.135141 | 5.339973 | 0.4746642 | 305.7723 | 304.7346 | 304.9622
2854 | [8 empty] | 6.009876 | 4.799691 | 5.261285 | 5.356951 | 0.4761734 | 305.7914 | 304.6443 | 305.0818
2855 | [8 empty] | 6.097803 | 4.799272 | 5.378415 | 5.425163 | 0.4822367 | 305.8747 | 304.6439 | 305.1928
2856 | [8 empty] | 5.985857 | 4.664178 | 5.29287 | 5.314302 | 0.4723824 | 305.7686 | 304.5158 | 305.1117
2857 | [8 empty] | 5.889012 | 4.680372 | 5.229154 | 5.266179 | 0.4681048 | 305.6768 | 304.5312 | 305.0513
2858 | [8 empty] | 6.143618 | 4.766658 | 5.272844 | 5.394373 | 0.4794998 | 305.9181 | 304.6129 | 305.0927
2859 | [8 empty] | 6.039786 | 4.731145 | 5.276063 | 5.348998 | 0.4754665 | 305.8197 | 304.5793 | 305.0958
2860 | [8 empty] | 5.939624 | 4.746342 | 5.320462 | 5.335476 | 0.4742645 | 305.7248 | 304.5937 | 305.1379
2861 | [8 empty] | 5.985181 | 4.780405 | 5.347442 | 5.37101 | 0.4774231 | 305.7679 | 304.626 | 305.1635
2862 | [8 empty] | 5.87829 | 4.677378 | 5.234756 | 5.263475 | 0.4678644 | 305.6666 | 304.5283 | 305.0566
2863 | [8 empty] | 5.920725 | 4.636231 | 5.203815 | 5.253591 | 0.4669858 | 305.7068 | 304.4893 | 305.0273
2864 | [8 empty] | 6.044422 | 4.708962 | 5.268787 | 5.340724 | 0.474731 | 305.8241 | 304.5583 | 305.0889
2865 | [8 empty] | 6.010874 | 4.720424 | 5.395479 | 5.375592 | 0.4778304 | 305.7923 | 304.5691 | 305.209
2866 | [8 empty] | 5.975651 | 4.867013 | 5.254943 | 5.365869 | 0.4769661 | 305.7589 | 304.7081 | 305.0758
2867 | [8 empty] | 5.964157 | 4.827894 | 5.249083 | 5.347045 | 0.4752929 | 305.748 | 304.671 | 305.0702
2868 | [8 empty] | 5.984022 | 4.824449 | 5.308066 | 5.372179 | 0.477527 | 305.7668 | 304.6677 | 305.1261
2869 | [8 empty] | 5.859778 | 4.846633 | 5.343257 | 5.349889 | 0.4755457 | 305.6491 | 304.6888 | 305.1595
2870 | [8 empty] | 5.861677 | 4.916595 | 5.392806 | 5.390359 | 0.4791431 | 305.6509 | 304.7551 | 305.2065
2871 | [8 empty] | 5.868889 | 4.982725 | 5.421429 | 5.424348 | 0.4821642 | 305.6577 | 304.8177 | 305.2336
2872 | [8 empty] | 5.980416 | 4.964921 | 5.497604 | 5.48098 | 0.4871983 | 305.7634 | 304.8009 | 305.3058
2873 | [8 empty] | 6.074718 | 4.893607 | 5.536207 | 5.501511 | 0.4890232 | 305.8528 | 304.7333 | 305.3424
2874 | [8 empty] | 5.993037 | 4.94145 | 5.40591 | 5.446799 | 0.4841599 | 305.7754 | 304.7786 | 305.2189
2875 | [8 empty] | 5.936823 | 4.897599 | 5.355813 | 5.396745 | 0.4797107 | 305.7221 | 304.7371 | 305.1714
2876 | [8 empty] | 5.878451 | 4.826574 | 5.297957 | 5.334327 | 0.4741624 | 305.6668 | 304.6697 | 305.1165
2877 | [8 empty] | 5.984634 | 4.78604 | 5.34213 | 5.370934 | 0.4774164 | 305.7674 | 304.6313 | 305.1584
2878 | [8 empty] | 5.95643 | 4.720778 | 5.402851 | 5.36002 | 0.4764462 | 305.7407 | 304.5695 | 305.216
2879 | [8 empty] | 5.924653 | 4.778828 | 5.325034 | 5.342838 | 0.4749189 | 305.7106 | 304.6245 | 305.1422
2880 | [8 empty] | 5.90585 | 4.877283 | 5.308678 | 5.363937 | 0.4767944 | 305.6927 | 304.7178 | 305.1267
2881 | [8 empty] | 5.915702 | 4.840129 | 5.352787 | 5.369539 | 0.4772924 | 305.7021 | 304.6826 | 305.1685
2882 | [8 empty] | 6.152601 | 4.803039 | 5.405524 | 5.453721 | 0.4847752 | 305.9266 | 304.6474 | 305.2185
2883 | [8 empty] | 6.21593 | 4.884334 | 5.351306 | 5.483857 | 0.4874539 | 305.9867 | 304.7245 | 305.1671
2884 | [8 empty] | 6.144391 | 4.870683 | 5.325227 | 5.446767 | 0.4841571 | 305.9189 | 304.7115 | 305.1424
2885 | [8 empty] | 6.08354 | 4.956357 | 5.313314 | 5.45107 | 0.4845396 | 305.8612 | 304.7928 | 305.1311
2886 | [8 empty] | 5.963707 | 5.105843 | 5.287396 | 5.452315 | 0.4846502 | 305.7476 | 304.9344 | 305.1065
2887 | [8 empty] | 5.779481 | 5.188458 | 5.36544 | 5.444459 | 0.4839519 | 305.573 | 305.0128 | 305.1805
2888 | [8 empty] | 5.945645 | 5.163957 | 5.442259 | 5.517287 | 0.4904255 | 305.7305 | 304.9895 | 305.2533
2889 | [8 empty] | 6.127971 | 5.044413 | 5.328865 | 5.500416 | 0.4889259 | 305.9033 | 304.8762 | 305.1458
2890 | [8 empty] | 6.030932 | 4.980826 | 5.315729 | 5.442495 | 0.4837774 | 305.8113 | 304.8159 | 305.1334
2891 | [8 empty] | 5.923365 | 4.902171 | 5.421235 | 5.41559 | 0.4813858 | 305.7094 | 304.7414 | 305.2334
2892 | [8 empty] | 5.916121 | 4.969332 | 5.438621 | 5.441358 | 0.4836763 | 305.7025 | 304.8051 | 305.2499
2893 | [8 empty] | 5.912708 | 4.950916 | 5.368112 | 5.410578 | 0.4809403 | 305.6992 | 304.7876 | 305.183
2894 | [8 empty] | 5.817601 | 4.820039 | 5.380701 | 5.339447 | 0.4746175 | 305.6091 | 304.6635 | 305.195
2895 | [8 empty] | 5.766248 | 4.713759 | 5.374133 | 5.284713 | 0.4697523 | 305.5604 | 304.5628 | 305.1888
2896 | [8 empty] | 5.82903 | 4.696857 | 5.24229 | 5.256059 | 0.4672052 | 305.6199 | 304.5468 | 305.0638
2897 | [8 empty] | 5.775488 | 4.660024 | 5.126191 | 5.187234 | 0.4610875 | 305.5692 | 304.5119 | 304.9537
2898 | [8 empty] | 5.661643 | 4.572226 | 5.184176 | 5.139348 | 0.456831 | 305.4613 | 304.4286 | 305.0087
2899 | [8 empty] | 5.621559 | 4.566495 | 5.318208 | 5.168754 | 0.4594448 | 305.4233 | 304.4232 | 305.1357
2900 | [8 empty] | 5.648861 | 4.568459 | 5.323456 | 5.180259 | 0.4604674 | 305.4492 | 304.4251 | 305.1407
2901 | [8 empty] | 5.788399 | 4.54473 | 5.275935 | 5.203021 | 0.4624908 | 305.5814 | 304.4026 | 305.0957
2902 | [8 empty] | 5.857427 | 4.704197 | 5.275613 | 5.279079 | 0.4692515 | 305.6469 | 304.5537 | 305.0954
2903 | [8 empty] | 5.804722 | 4.729954 | 5.307873 | 5.28085 | 0.4694089 | 305.5969 | 304.5782 | 305.1259
2904 | [8 empty] | 5.834021 | 4.649206 | 5.435015 | 5.306081 | 0.4716516 | 305.6247 | 304.5016 | 305.2465
2905 | [8 empty] | 5.799571 | 4.648434 | 5.473651 | 5.307218 | 0.4717527 | 305.592 | 304.5009 | 305.2831
2906 | [8 empty] | 5.758296 | 4.56804 | 5.417984 | 5.248106 | 0.4664984 | 305.5529 | 304.4247 | 305.2303
2907 | [8 empty] | 5.816538 | 4.592541 | 5.342291 | 5.250457 | 0.4667073 | 305.6081 | 304.4479 | 305.1586
2908 | [8 empty] | 5.890235 | 4.647532 | 5.389909 | 5.309225 | 0.4719311 | 305.6779 | 304.5 | 305.2037
2909 | [8 empty] | 5.94484 | 4.692993 | 5.303591 | 5.313808 | 0.4723385 | 305.7297 | 304.5431 | 305.1219
2910 | [8 empty] | 5.763222 | 4.573192 | 5.2656 | 5.200671 | 0.4622819 | 305.5576 | 304.4296 | 305.0859
2911 | [8 empty] | 5.893519 | 4.500911 | 5.289103 | 5.227844 | 0.4646973 | 305.6811 | 304.3611 | 305.1082
2912 | [8 empty] | 5.848026 | 4.437743 | 5.230281 | 5.172016 | 0.4597348 | 305.6379 | 304.3012 | 305.0524
2913 | [8 empty] | 5.885663 | 4.430434 | 5.190873 | 5.16899 | 0.4594658 | 305.6736 | 304.2943 | 305.015
2914 | [8 empty] | 5.905303 | 4.391992 | 5.293031 | 5.196775 | 0.4619356 | 305.6922 | 304.2578125 | 305.1119
2915 | [8 empty] | 5.805077 | 4.437195 | 5.378769 | 5.207014 | 0.4628457 | 305.5972 | 304.3007 | 305.1931
2916 | [8 empty] | 5.864092 | 4.428824 | 5.33788 | 5.210265 | 0.4631347 | 305.6532 | 304.2927 | 305.1544
2917 | [8 empty] | 5.985439 | 4.359249 | 5.391679 | 5.245456 | 0.4662627 | 305.7682 | 304.2268 | 305.2054
2918 | [8 empty] | 5.99249 | 4.496823 | 5.494578 | 5.327963 | 0.4735967 | 305.7749 | 304.3572 | 305.3029
2919 | [8 empty] | 5.868438 | 4.557126 | 5.485595 | 5.30372 | 0.4714418 | 305.6573 | 304.4143 | 305.2944
2920 | [8 empty] | 5.805141 | 4.510216 | 5.464732 | 5.26003 | 0.4675582 | 305.5973 | 304.3699 | 305.2746
2921 | [8 empty] | 5.883828125 | 4.412533 | 5.369593 | 5.221985 | 0.4641764 | 305.671875 | 304.2773 | 305.1844
2922 | [8 empty] | 5.840235 | 4.444214 | 5.437849 | 5.240766 | 0.4658458 | 305.6306 | 304.3073 | 305.2491
2923 | [8 empty] | 5.881285 | 4.472354 | 5.410707 | 5.254782 | 0.4670917 | 305.6695 | 304.334 | 305.2234
2924 | [8 empty] | 5.929933 | 4.493152 | 5.279283 | 5.234123 | 0.4652553 | 305.7156 | 304.3537 | 305.0988
2925 | [8 empty] | 5.956591 | 4.628826 | 5.204459 | 5.263292 | 0.4678482 | 305.7408 | 304.4823 | 305.0279
2926 | [8 empty] | 5.831252 | 4.574286 | 5.25842 | 5.221319 | 0.4641173 | 305.622 | 304.4306 | 305.0791
2927 | [8 empty] | 5.730317 | 4.527859 | 5.3524 | 5.203526 | 0.4625356 | 305.5264 | 304.3866 | 305.1682
2928 | [8 empty] | 5.781348 | 4.560667 | 5.410031 | 5.250682 | 0.4667273 | 305.5747 | 304.4177 | 305.2228
2929 | [8 empty] | 5.973043 | 4.577409 | 5.324969 | 5.291807 | 0.4703829 | 305.7564 | 304.4336 | 305.1422
2930 | [8 empty] | 6.026199 | 4.617139 | 5.309805 | 5.317714 | 0.4726857 | 305.8068 | 304.4712 | 305.1278
2931 | [8 empty] | 5.947769 | 4.675221 | 5.309129 | 5.310706 | 0.4720628 | 305.7325 | 304.5263 | 305.1271
2932 | [8 empty] | 5.916411 | 4.505837 | 5.331634 | 5.251294 | 0.4667817 | 305.7028 | 304.3657 | 305.1485
2933 | [8 empty] | 5.85585 | 4.375733 | 5.234112 | 5.155232 | 0.4582428 | 305.6454 | 304.2424 | 305.056
2934 | [8 empty] | 5.769468 | 4.356416 | 5.215148 | 5.113677 | 0.4545491 | 305.5635 | 304.2241 | 305.0381
2935 | [8 empty] | 5.841587 | 4.612889 | 5.182437 | 5.212304 | 0.463316 | 305.6318 | 304.4672 | 305.007
2936 | [8 empty] | 5.883345 | 4.664918 | 5.13292 | 5.227061 | 0.4646276 | 305.6714 | 304.5165 | 304.9601
2937 | [8 empty] | 5.883281 | 4.712021 | 5.260448 | 5.28525 | 0.4698 | 305.6714 | 304.5612 | 305.081
2938 | [8 empty] | 5.929096 | 4.779729 | 5.341647 | 5.350157 | 0.4755695 | 305.7148 | 304.6253 | 305.158
2939 | [8 empty] | 6.036309 | 4.745634 | 5.207679 | 5.329874 | 0.4737666 | 305.8164 | 304.593 | 305.031
2940 | [8 empty] | 6.055626 | 4.715691 | 5.124227 | 5.298515 | 0.4709791 | 305.8347 | 304.5646 | 304.9519
2941 | [8 empty] | 6.097835 | 4.753554 | 5.111638 | 5.321009 | 0.4729786 | 305.8747 | 304.6005 | 304.9399
2942 | [8 empty] | 6.127617 | 4.781403 | 5.124517 | 5.344512 | 0.4750677 | 305.903 | 304.6269 | 304.9521
2943 | [8 empty] | 6.124075 | 4.660797 | 5.029538 | 5.27147 | 0.4685751 | 305.8996 | 304.5126 | 304.8621
2944 | [8 empty] | 5.962644 | 4.588195 | 5.017722 | 5.18952 | 0.4612907 | 305.7466 | 304.4438 | 304.8509
2945 | [8 empty] | 5.902502 | 4.629341 | 5.081535 | 5.204459 | 0.4626186 | 305.6896 | 304.4828 | 304.9114
2946 | [8 empty] | 5.947705 | 4.677635 | 5.091644 | 5.238995 | 0.4656884 | 305.7324 | 304.5286 | 304.921
2947 | [8 empty] | 6.025974 | 4.64428 | 4.938327 | 5.20286 | 0.4624765 | 305.8066 | 304.4969 | 304.7757
2948 | [8 empty] | 6.18998 | 4.656515 | 4.976222 | 5.274239 | 0.4688212 | 305.9621 | 304.5085 | 304.8116
2949 | [8 empty] | 6.159233 | 4.553133 | 5.012024 | 5.241463 | 0.4659079 | 305.9329 | 304.4106 | 304.8455
2950 | [8 empty] | 6.159716 | 4.570294 | 5.08659 | 5.2722 | 0.46864 | 305.9334 | 304.4268 | 304.9162
2951 | [8 empty] | 6.117056 | 4.586682 | 5.086944 | 5.263561 | 0.4678721 | 305.8929 | 304.4424 | 304.9165
2952 | [8 empty] | 6.01522 | 4.618363 | 5.060446 | 5.231343 | 0.4650083 | 305.7964 | 304.4724 | 304.8914
2953 | [8 empty] | 6.276523 | 4.679277 | 5.099178 | 5.35166 | 0.4757031 | 306.0441 | 304.5301 | 304.9281
2954 | [8 empty] | 6.339853 | 4.519971 | 5.179411 | 5.346412 | 0.4752366 | 306.1041 | 304.3791 | 305.0042
2955 | [8 empty] | 6.327683 | 4.342603 | 5.206906 | 5.292398 | 0.4704353 | 306.0926 | 304.211 | 305.0302
2956 | [8 empty] | 6.169214 | 4.381561 | 5.137459 | 5.229411 | 0.4648366 | 305.9424 | 304.2479 | 304.9644
2957 | [8 empty] | 6.063611 | 4.484041 | 5.121297 | 5.222983 | 0.4642651 | 305.8423 | 304.3451 | 304.9491
2958 | [8 empty] | 6.034248 | 4.553842 | 5.166951 | 5.25168 | 0.466816 | 305.8145 | 304.4112 | 304.9924
2959 | [8 empty] | 6.042587 | 4.602619 | 5.169237 | 5.271481 | 0.4685761 | 305.8224 | 304.4575 | 304.9945
2960 | [8 empty] | 6.168828 | 4.608382 | 5.21473 | 5.330646 | 0.4738352 | 305.942 | 304.4629 | 305.0377
2961 | [8 empty] | 5.998188 | 4.567847 | 5.230313 | 5.265449 | 0.4680399 | 305.7803 | 304.4245 | 305.0524
2962 | [8 empty] | 5.967828 | 4.519263 | 5.089262 | 5.192118 | 0.4615216 | 305.7515 | 304.3784 | 304.9187
2963 | [8 empty] | 6.049026 | 4.606869 | 5.076577 | 5.244157 | 0.4661473 | 305.8285 | 304.4615 | 304.9067
2964 | [8 empty] | 6.15669 | 4.700817 | 5.153718 | 5.337075 | 0.4744067 | 305.9305 | 304.5505 | 304.9798
2965 | [8 empty] | 5.923204 | 4.662278 | 5.19039 | 5.258624 | 0.4674332 | 305.7092 | 304.514 | 305.0146
2966 | [8 empty] | 5.841941 | 4.563758 | 5.144188 | 5.183296 | 0.4607374 | 305.6322 | 304.4206 | 304.9708
2967 | [8 empty] | 5.82111 | 4.577667 | 5.172296 | 5.190358 | 0.4613651 | 305.6124 | 304.4338 | 304.9974
2968 | [8 empty] | 5.90981 | 4.602265 | 5.214923 | 5.242333 | 0.4659851 | 305.6965 | 304.4571 | 305.0378
2969 | [8 empty] | 5.907299 | 4.572741 | 5.250274 | 5.243438 | 0.4660834 | 305.6941 | 304.4291 | 305.0714
2970 | [8 empty] | 5.809165 | 4.588613 | 5.197505 | 5.198428 | 0.4620825 | 305.6011 | 304.4442 | 305.0213
2971 | [8 empty] | 5.797189 | 4.542058 | 5.244254 | 5.1945 | 0.4617333 | 305.5898 | 304.4001 | 305.0656
2972 | [8 empty] | 5.846867 | 4.575542 | 5.350758 | 5.257722 | 0.4673531 | 305.6368 | 304.4318 | 305.1666
2973 | [8 empty] | 5.793454 | 4.500332 | 5.335529 | 5.209772 | 0.4630908 | 305.5862 | 304.3605 | 305.1522
2974 | [8 empty] | 5.684953 | 4.486391 | 5.298697 | 5.15668 | 0.4583716 | 305.4834 | 304.3473 | 305.1172
2975 | [8 empty] | 5.681766 | 4.516269 | 5.330925 | 5.17632 | 0.4601173 | 305.4803 | 304.3756 | 305.1478
2976 | [8 empty] | 5.642841 | 4.60381 | 5.410482 | 5.219044 | 0.463915 | 305.4435 | 304.4586 | 305.2232
2977 | [8 empty] | 5.655719 | 4.46028 | 5.553625 | 5.223208 | 0.4642852 | 305.4557 | 304.3225 | 305.3589
2978 | [8 empty] | 5.785534 | 4.450492 | 5.537045 | 5.25769 | 0.4673502 | 305.5787 | 304.3133 | 305.3432
2979 | [8 empty] | 5.767278 | 4.535039 | 5.430282 | 5.2442 | 0.4661511 | 305.5614 | 304.3934 | 305.242
2980 | [8 empty] | 5.608552 | 4.552876 | 5.382825 | 5.181418 | 0.4605705 | 305.4109 | 304.4103 | 305.197
2981 | [8 empty] | 5.781863 | 4.648595 | 5.457939 | 5.296132 | 0.4707673 | 305.5752 | 304.501 | 305.2682
2982 | [8 empty] | 5.900345 | 4.57889 | 5.424423 | 5.301219 | 0.4712195 | 305.6875 | 304.435 | 305.2364
2983 | [8 empty] | 5.846288 | 4.512212 | 5.394319 | 5.25094 | 0.4667502 | 305.6363 | 304.3718 | 305.2079
2984 | [8 empty] | 5.833377 | 4.483429 | 5.527128 | 5.281311 | 0.4694499 | 305.6241 | 304.3445 | 305.3338
2985 | [8 empty] | 5.831767 | 4.553101 | 5.514346 | 5.299738 | 0.4710878 | 305.6225 | 304.4105 | 305.3217
2986 | [8 empty] | 5.663897 | 4.701879 | 5.428125 | 5.264634 | 0.4679674 | 305.4634 | 304.5515 | 305.2399
2987 | [8 empty] | 5.557006 | 4.710765 | 5.447797 | 5.238523 | 0.4656465 | 305.3621 | 304.56 | 305.2586
2988 | [8 empty] | 5.565248 | 4.610217 | 5.637206 | 5.270891 | 0.4685236 | 305.3699 | 304.4647 | 305.4381
2989 | [8 empty] | 5.514668 | 4.587068 | 5.611095 | 5.237611 | 0.4655654 | 305.322 | 304.4427 | 305.4134
2990 | [8 empty] | 5.46074 | 4.605066 | 5.470238 | 5.178681 | 0.4603272 | 305.2708 | 304.4598 | 305.2798
2991 | [8 empty] | 5.485209 | 4.555162 | 5.418917 | 5.153096 | 0.458053 | 305.294 | 304.4125 | 305.2312
2992 | [8 empty] | 5.625294 | 4.515915 | 5.397764 | 5.179658 | 0.460414 | 305.4268 | 304.3753 | 305.2112
2993 | [8 empty] | 5.523361 | 4.518233 | 5.29023 | 5.110608 | 0.4542763 | 305.3302 | 304.3775 | 305.1092
2994 | [8 empty] | 5.497476 | 4.537325 | 5.239167 | 5.091322 | 0.452562 | 305.3057 | 304.3956 | 305.0608
2995 | [8 empty] | 5.417372 | 4.621421 | 5.317307 | 5.1187 | 0.4549955 | 305.2297 | 304.4753 | 305.1349
2996 | [8 empty] | 5.413895 | 4.603842 | 5.302657 | 5.106798 | 0.4539376 | 305.2264 | 304.4586 | 305.121
2997 | [8 empty] | 5.417211 | 4.552522 | 5.157775 | 5.042503 | 0.4482224 | 305.2296 | 304.41 | 304.9837
2998 | [8 empty] | 5.337236 | 4.529083 | 5.177157 | 5.014492 | 0.4457326 | 305.1538 | 304.3878 | 305.002
2999 | [8 empty] | 5.294512 | 4.466912 | 5.181214 | 4.980879 | 0.4427448 | 305.1133 | 304.3288 | 305.0059
3000 | [8 empty] | 5.304235 | 4.438387 | 5.215438 | 4.98602 | 0.4432018 | 305.1225 | 304.3018 | 305.0383
3001 | [8 empty] | 5.417726 | 4.774256 | 5.170879 | 5.120954 | 0.4551959 | 305.2301 | 304.6201 | 304.9961
3002 | [8 empty] | 5.179797 | 5.081052 | 5.054007 | 5.104952 | 0.4537735 | 305.0045 | 304.9109 | 304.8853
3003 | [8 empty] | 5.136655 | 5.26048 | 5.073067 | 5.156734 | 0.4583764 | 304.9637 | 305.081 | 304.9034
3004 | [8 empty] | 5.108837 | 5.061316 | 5.119365 | 5.096506 | 0.4530228 | 304.9373 | 304.8922 | 304.9473
3005 | [8 empty] | 5.036332 | 4.834108 | 5.12677 | 4.99907 | 0.4443618 | 304.8686 | 304.6769 | 304.9543
3006 | [8 empty] | 4.992062 | 4.63034 | 5.076738 | 4.899713 | 0.4355301 | 304.8266 | 304.4837 | 304.9069
3007 | [8 empty] | 4.973839 | 4.508188 | 4.981824 | 4.821284 | 0.4285585 | 304.8093 | 304.368 | 304.8169
3008 | [8 empty] | 4.812279 | 4.602715 | 5.034786 | 4.816594 | 0.4281417 | 304.6562 | 304.4576 | 304.8671
3009 | [8 empty] | 4.865177 | 4.59824 | 5.027574 | 4.830331 | 0.4293627 | 304.7063 | 304.4533 | 304.8603
3010 | [8 empty] | 5.041966 | 4.513049 | 5.105135 | 4.886717 | 0.4343748 | 304.8739 | 304.3726 | 304.9338
3011 | [8 empty] | 5.143062 | 4.518394 | 5.131793 | 4.931083 | 0.4383185 | 304.9697 | 304.3776 | 304.959
3012 | [8 empty] | 5.17735 | 4.608672 | 4.963762 | 4.916595 | 0.4370306 | 305.0022 | 304.4632 | 304.7998
3013 | [8 empty] | 5.172746 | 4.615433 | 4.921682 | 4.903287 | 0.4358477 | 304.9979 | 304.4696 | 304.7599
3014 | [8 empty] | 5.293578 | 4.585845 | 4.967303 | 4.948909 | 0.439903 | 305.1124 | 304.4416 | 304.8031
3015 | [8 empty] | 5.511835 | 4.61524 | 5.110286 | 5.07912 | 0.4514773 | 305.3193 | 304.4694 | 304.9387
3016 | [8 empty] | 5.565635 | 4.606836 | 5.108161 | 5.093544 | 0.4527595 | 305.3703 | 304.4615 | 304.9366
3017 | [8 empty] | 5.561481 | 4.621936 | 5.143931 | 5.109116 | 0.4541437 | 305.3663 | 304.4758 | 304.9706
3018 | [8 empty] | 5.573973 | 4.648466 | 5.132823 | 5.118421 | 0.4549707 | 305.3782 | 304.5009 | 304.96
3019 | [8 empty] | 5.619305 | 4.624383 | 5.21283 | 5.152173 | 0.4579709 | 305.4211 | 304.4781 | 305.0359
3020 | [8 empty] | 5.629898 | 4.705228 | 5.150789 | 5.161971 | 0.4588419 | 305.4312 | 304.5547 | 304.9771
3021 | [8 empty] | 5.813287 | 4.696148 | 5.051271 | 5.186902 | 0.4610579 | 305.605 | 304.5461 | 304.8827
3022 | [8 empty] | 5.935954 | 4.639258 | 5.120138 | 5.231783 | 0.4650474 | 305.7213 | 304.4921875 | 304.948
3023 | [8 empty] | 5.861999 | 4.763052 | 5.181568 | 5.268873 | 0.4683443 | 305.6512 | 304.6095 | 305.0062
3024 | [8 empty] | 5.63447 | 4.918011 | 5.043769 | 5.19875 | 0.4621111 | 305.4355 | 304.7564 | 304.8756
3025 | [8 empty] | 5.485402 | 4.825287 | 5.013762 | 5.10815 | 0.4540578 | 305.2942 | 304.6685 | 304.8472
3026 | [8 empty] | 5.434339 | 4.737713 | 4.944605 | 5.038886 | 0.447901 | 305.2458 | 304.5855 | 304.7816
3027 | [8 empty] | 5.387945 | 4.579599 | 4.998276 | 4.988606 | 0.4434317 | 305.2018 | 304.4356 | 304.8325
3028 | [8 empty] | 5.342194 | 4.555387 | 5.117755 | 5.005112 | 0.4448989 | 305.1585 | 304.4127 | 304.9457
3029 | [8 empty] | 5.346412 | 4.499624 | 5.043769 | 4.963268 | 0.4411794 | 305.1625 | 304.3598 | 304.8756
3030 | [8 empty] | 5.355394 | 4.616012 | 4.961379 | 4.977595 | 0.4424529 | 305.171 | 304.4702 | 304.7975
3031 | [8 empty] | 5.605268 | 4.749046 | 4.922197 | 5.09217 | 0.4526374 | 305.4078 | 304.5963 | 304.7604
3032 | [8 empty] | 5.893165 | 4.682046 | 4.947245 | 5.174152 | 0.4599246 | 305.6807 | 304.5327 | 304.7841
3033 | [8 empty] | 5.82594 | 4.638389 | 4.90671 | 5.12368 | 0.4554382 | 305.617 | 304.4914 | 304.7457
3034 | [8 empty] | 5.715765 | 4.711313 | 4.846697 | 5.091258 | 0.4525563 | 305.5126 | 304.5605 | 304.6888
3035 | [8 empty] | 5.677323 | 4.759607 | 4.839485 | 5.092138 | 0.4526345 | 305.4761 | 304.6063 | 304.682
3036 | [8 empty] | 5.683376 | 4.643443 | 4.804713 | 5.043844 | 0.4483417 | 305.4819 | 304.4962 | 304.649
3037 | [8 empty] | 5.533761 | 4.61656 | 4.907322 | 5.019214 | 0.4461524 | 305.3401 | 304.4707 | 304.7463
3038 | [8 empty] | 5.515505 | 4.478986 | 5.10507 | 5.033187 | 0.4473944 | 305.3228 | 304.3403 | 304.9337
3039 | [8 empty] | 5.579318 | 4.439514 | 5.07574 | 5.031524 | 0.4472466 | 305.3832 | 304.3029 | 304.9059
3040 | [8 empty] | 5.561449 | 4.542348 | 5.097569 | 5.067122 | 0.4504108 | 305.3663 | 304.4003 | 304.9266
3041 | [8 empty] | 5.361705 | 4.625768 | 5.189907 | 5.059126 | 0.4497001 | 305.177 | 304.4794 | 305.0141
3042 | [8 empty] | 5.307841 | 4.747404 | 5.317725 | 5.124323 | 0.4554954 | 305.1259 | 304.5947 | 305.1353
3043 | [8 empty] | 5.376418 | 4.821391 | 5.312284 | 5.170031 | 0.4595583 | 305.1909 | 304.6648 | 305.1301
3044 | [8 empty] | 5.503432 | 4.797759 | 5.308002 | 5.203064 | 0.4624946 | 305.3113 | 304.6424 | 305.1261
3045 | [8 empty] | 5.627322 | 4.862473 | 5.298311 | 5.262702 | 0.4677957 | 305.4287 | 304.7038 | 305.1169
3046 | [8 empty] | 5.737883 | 5.03865 | 5.377159 | 5.384564 | 0.4786279 | 305.5335 | 304.8708 | 305.1916
3047 | [8 empty] | 5.853113 | 5.019815 | 5.22397 | 5.365633 | 0.4769451 | 305.6428 | 304.8529 | 305.0464
3048 | [8 empty] | 6.146644 | 5.024548 | 5.162766 | 5.444653 | 0.4839691 | 305.921 | 304.8574 | 304.9884
3049 | [8 empty] | 6.058846 | 4.879505 | 5.192515 | 5.376955 | 0.4779516 | 305.8378 | 304.7199 | 305.0166
3050 | [8 empty] | 5.801374 | 4.819234 | 5.237106 | 5.285905 | 0.4698582 | 305.5937 | 304.6628 | 305.0589
3051 | [8 empty] | 5.649119 | 4.728859 | 5.274454 | 5.217477 | 0.4637758 | 305.4494 | 304.5771 | 305.0943
3052 | [8 empty] | 5.53492 | 4.768525 | 5.232019 | 5.178488 | 0.46031 | 305.3412 | 304.6147 | 305.054
3053 | [8 empty] | 5.384049 | 4.889743 | 5.121168 | 5.131653 | 0.456147 | 305.1982 | 304.7296 | 304.949
3054 | [8 empty] | 5.310352 | 4.771294 | 5.177865 | 5.086504 | 0.4521337 | 305.1283 | 304.6173 | 305.0027
3055 | [8 empty] | 5.339973 | 4.673997 | 5.282664 | 5.098878 | 0.4532336 | 305.1564 | 304.5251 | 305.1021
3056 | [8 empty] | 5.317886 | 4.618105 | 5.27323 | 5.06974 | 0.4506436 | 305.1354 | 304.4721 | 305.0931
3057 | [8 empty] | 5.409387 | 4.599303 | 5.159063 | 5.055918 | 0.4494149 | 305.2222 | 304.4543 | 304.9849
3058 | [8 empty] | 5.395414 | 4.573031 | 5.099597 | 5.022681 | 0.4464605 | 305.2089 | 304.4294 | 304.9285
3059 | [8 empty] | 5.243352 | 4.528986 | 5.158709 | 4.977016 | 0.4424014 | 305.0648 | 304.3877 | 304.9846
3060 | [8 empty] | 5.251788 | 4.482463 | 5.153557 | 4.962603 | 0.4411202 | 305.0728 | 304.3436 | 304.9797
3061 | [8 empty] | 5.243545 | 4.423448 | 5.190937 | 4.952643 | 0.440235 | 305.065 | 304.2876 | 305.0151
3062 | [8 empty] | 5.140518 | 4.437904 | 5.209804 | 4.929409 | 0.4381697 | 304.9673 | 304.3013 | 305.033
3063 | [8 empty] | 5.0127 | 4.489611 | 5.098567 | 4.866959 | 0.4326186 | 304.8462 | 304.3503 | 304.9276
3064 | [8 empty] | 4.954264 | 4.549624 | 5.118754 | 4.874214 | 0.4332635 | 304.7908 | 304.4072 | 304.9467
3065 | [8 empty] | 5.050627 | 4.658189 | 5.250242 | 4.986353 | 0.4432313 | 304.8821 | 304.5101 | 305.0713
3066 | [8 empty] | 5.088682 | 4.614402 | 5.24332 | 4.982135 | 0.4428564 | 304.9182 | 304.4686 | 305.0648
3067 | [8 empty] | 5.064149 | 4.663888 | 5.189875 | 4.972637 | 0.4420122 | 304.8949 | 304.5155 | 305.0141
3068 | [8 empty] | 5.019686 | 4.840065 | 5.217273 | 5.025675 | 0.4467266 | 304.8528 | 304.6825 | 305.0401
3069 | [8 empty] | 4.981051 | 4.909898 | 5.15784 | 5.016263 | 0.44589 | 304.8162 | 304.7487 | 304.9837
3070 | [8 empty] | 5.022809 | 4.900818 | 5.201562 | 5.04173 | 0.4481538 | 304.8557 | 304.7401 | 305.0252
3071 | [8 empty] | 4.993801 | 4.850142 | 5.170589 | 5.004844 | 0.444875 | 304.8282 | 304.6921 | 304.9958
3072 | [8 empty] | 5.034335 | 4.763019 | 5.186075 | 4.994477 | 0.4439535 | 304.8667 | 304.6095 | 305.0105
3073 | [8 empty] | 5.402465 | 4.601105 | 5.252464 | 5.085345 | 0.4520306 | 305.2156 | 304.456 | 305.0734
3074 | [8 empty] | 5.774973 | 4.542605 | 5.130473 | 5.14935 | 0.45772 | 305.5687 | 304.4006 | 304.9578
3075 | [8 empty] | 6.058588 | 4.64119 | 5.090518 | 5.263432 | 0.4678606 | 305.8375 | 304.494 | 304.9199
3076 | [8 empty] | 6.109555 | 4.631531 | 5.107485 | 5.282857 | 0.4695873 | 305.8858 | 304.4849 | 304.936
3077 | [8 empty] | 5.894131 | 4.543378 | 5.18688 | 5.20813 | 0.4629449 | 305.6816 | 304.4013 | 305.0113
3078 | [8 empty] | 5.646704 | 4.515915 | 5.262444 | 5.141688 | 0.4570389 | 305.4471 | 304.3753 | 305.0829
3079 | [8 empty] | 5.595319 | 4.548111 | 5.183918 | 5.109116 | 0.4541437 | 305.3984 | 304.4058 | 305.0085
3080 | [8 empty] | 5.442549 | 4.485007 | 5.053009 | 4.993522 | 0.4438686 | 305.2536 | 304.346 | 304.8844
3081 | [8 empty] | 5.190873 | 4.425283 | 5.048824 | 4.888326 | 0.4345179 | 305.015 | 304.2894 | 304.8804
3082 | [8 empty] | 5.112668 | 4.358251 | 5.09979 | 4.856903 | 0.4317247 | 304.9409 | 304.2258 | 304.9287
3083 | [8 empty] | 5.154427 | 4.27145 | 5.077478 | 4.834452 | 0.429729 | 304.9805 | 304.1436 | 304.9076
3084 | [8 empty] | 5.05082 | 4.308798 | 4.970748 | 4.776789 | 0.4246034 | 304.8823 | 304.179 | 304.8064
3085 | [8 empty] | 5.073389 | 4.429726 | 4.946923 | 4.816679 | 0.4281493 | 304.9037 | 304.2936 | 304.7838
3086 | [8 empty] | 5.254234 | 4.448367 | 4.901269 | 4.867957 | 0.4327073 | 305.0751 | 304.3112 | 304.7405
3087 | [8 empty] | 5.314216 | 4.559412 | 4.951881 | 4.941836 | 0.4392743 | 305.132 | 304.4165 | 304.7885
3088 | [8 empty] | 5.169752 | 4.576862 | 5.126835 | 4.957816 | 0.4406948 | 304.995 | 304.433 | 304.9543
3089 | [8 empty] | 5.028411 | 4.584879 | 5.133403 | 4.915564 | 0.436939 | 304.8611 | 304.4406 | 304.9606
3090 | [8 empty] | 4.987522 | 4.623128 | 5.09612 | 4.902257 | 0.4357561 | 304.8223 | 304.4769 | 304.9252
3091 | [8 empty] | 4.99042 | 4.613082 | 5.175483 | 4.926328 | 0.4378959 | 304.825 | 304.4674 | 305.0005
3092 | [8 empty] | 4.998501 | 4.550526 | 5.29493 | 4.947986 | 0.4398209 | 304.8327 | 304.4081 | 305.1137
3093 | [8 empty] | 4.935011 | 4.588581 | 5.319914 | 4.947835 | 0.4398076 | 304.7725 | 304.4442 | 305.1374
3094 | [8 empty] | 4.977413 | 4.477601 | 5.279122 | 4.911379 | 0.436567 | 304.8127 | 304.339 | 305.0987
3095 | [8 empty] | 5.131922 | 4.48037 | 5.307133 | 4.973142 | 0.442057 | 304.9592 | 304.3416 | 305.1252
3096 | [8 empty] | 5.189842 | 4.545439 | 5.414088 | 5.04979 | 0.4488702 | 305.0141 | 304.4033 | 305.2266
3097 | [8 empty] | 5.1599 | 4.661473 | 5.291936 | 5.03777 | 0.4478018 | 304.9857 | 304.5132 | 305.1108
3098 | [8 empty] | 5.182952 | 4.764114 | 5.21576 | 5.054276 | 0.4492689 | 305.0075 | 304.6105 | 305.0386
3099 | [8 empty] | 5.229025 | 4.670005 | 5.259901 | 5.052977 | 0.4491535 | 305.0512 | 304.5213 | 305.0805
3100 | [8 empty] | 5.173583 | 4.590288 | 5.294898 | 5.01959 | 0.4461858 | 304.9987 | 304.4458 | 305.1136
3101 | [8 empty] | 5.148889 | 4.598755 | 5.399922 | 5.049189 | 0.4488168 | 304.9753 | 304.4538 | 305.2132
3102 | [8 empty] | 5.414603 | 4.628504 | 5.321428 | 5.121512 | 0.4552455 | 305.2271 | 304.482 | 305.1388
3103 | [8 empty] | 5.449793 | 4.515174 | 5.275967 | 5.080311 | 0.4515832 | 305.2605 | 304.3746 | 305.0957
3104 | [8 empty] | 5.692197 | 4.458155 | 5.283179 | 5.14451 | 0.4572898 | 305.4902 | 304.3205 | 305.1025
3105 | [8 empty] | 5.629061 | 4.387034 | 5.345317 | 5.120471 | 0.4551529 | 305.4304 | 304.2531 | 305.1614
3106 | [8 empty] | 5.360127 | 4.454453 | 5.312348 | 5.042309 | 0.4482053 | 305.1755 | 304.317 | 305.1302
3107 | [8 empty] | 5.171491 | 4.527344 | 5.273616 | 4.990817 | 0.4436282 | 304.9967 | 304.3861 | 305.0935
3108 | [8 empty] | 5.126062 | 4.472354 | 5.27674 | 4.958385 | 0.4407453 | 304.9536 | 304.334 | 305.0964
3109 | [8 empty] | 5.087781 | 4.387839 | 5.216629 | 4.897416 | 0.4353259 | 304.9173 | 304.2539 | 305.0395
3110 | [8 empty] | 5.086364 | 4.332043 | 5.204331 | 4.874246 | 0.4332663 | 304.916 | 304.201 | 305.0278
3111 | [8 empty] | 5.113151 | 4.365334 | 5.355684 | 4.944723 | 0.4395309 | 304.9414 | 304.2325 | 305.1713
3112 | [8 empty] | 5.279734 | 4.398753 | 5.301015 | 4.993167 | 0.4438371 | 305.0993 | 304.2642 | 305.1194
3113 | [8 empty] | 5.344738 | 4.383653 | 5.28437 | 5.004254 | 0.4448225 | 305.1609 | 304.2499 | 305.1037
3114 | [8 empty] | 5.264247 | 4.278211 | 5.292612 | 4.945024 | 0.4395577 | 305.0846 | 304.15 | 305.1115
3115 | [8 empty] | 5.189971 | 4.15973 | 5.364796 | 4.904832 | 0.4359851 | 305.0142 | 304.0377 | 305.1799
3116 | [8 empty] | 5.094156 | 4.131655 | 5.347667 | 4.857826 | 0.4318068 | 304.9234 | 304.011 | 305.1637
3117 | [8 empty] | 5.193191 | 4.073187 | 5.296122 | 4.854166 | 0.4314815 | 305.0172 | 303.9556 | 305.1148
3118 | [8 empty] | 5.277899 | 4.036065 | 5.287268 | 4.867077 | 0.4326291 | 305.0975 | 303.9204 | 305.1064
3119 | [8 empty] | 5.080472 | 4.086806 | 5.245284 | 4.804187 | 0.4270389 | 304.9104 | 303.9685 | 305.0666
3120 | [8 empty] | 4.873935 | 4.196981 | 5.163506 | 4.744807 | 0.4217606 | 304.7146 | 304.073 | 304.9891
3121 | [8 empty] | 4.762343 | 4.157347 | 5.132179 | 4.683957 | 0.4163517 | 304.6089 | 304.0354 | 304.9594
3122 | [8 empty] | 4.692188 | 4.002935 | 5.178703 | 4.624609 | 0.4110763 | 304.5424 | 303.889 | 305.0035
3123 | [8 empty] | 5.011766 | 4.095306 | 5.27616 | 4.794411 | 0.4261698 | 304.8453 | 303.9766 | 305.0959
3124 | [8 empty] | 5.225709 | 4.249718 | 5.208999 | 4.894809 | 0.4350941 | 305.0481 | 304.123 | 305.0322
3125 | [8 empty] | 5.224968 | 4.151713 | 5.16151 | 4.846064 | 0.4307612 | 305.0474 | 304.0301 | 304.9872
3126 | [8 empty] | 5.132083 | 4.064752 | 5.10961 | 4.768815 | 0.4238946 | 304.9593 | 303.9476 | 304.938
3127 | [8 empty] | 5.153429 | 4.142473 | 5.190518 | 4.828807 | 0.4292273 | 304.9796 | 304.0213 | 305.0147
3128 | [8 empty] | 5.02326 | 4.21324 | 5.320591 | 4.852363 | 0.4313212 | 304.8562 | 304.0884 | 305.138
3129 | [8 empty] | 5.251594 | 4.260214 | 5.301917 | 4.937908 | 0.4389252 | 305.0726 | 304.1329 | 305.1203
3130 | [8 empty] | 5.633665 | 4.377794 | 5.16225 | 5.057903 | 0.4495914 | 305.4348 | 304.2444 | 304.9879
3131 | [8 empty] | 5.987499 | 4.33288 | 5.149951 | 5.156777 | 0.4583802 | 305.7701 | 304.2018 | 304.9763
3132 | [8 empty] | 5.956945 | 4.282171 | 5.228413 | 5.155843 | 0.4582972 | 305.7412 | 304.1537 | 305.0506
3133 | [8 empty] | 5.829127 | 4.30825 | 5.205457 | 5.114278 | 0.4546025 | 305.62 | 304.1784 | 305.0289
3134 | [8 empty] | 5.795933 | 4.317652 | 5.176449 | 5.096678 | 0.453038 | 305.5886 | 304.1873 | 305.0014
3135 | [8 empty] | 5.604012 | 4.300652 | 5.139391 | 5.014685 | 0.4457498 | 305.4066 | 304.1712 | 304.9662
3136 | [8 empty] | 5.34155 | 4.337871 | 5.029538 | 4.902986 | 0.435821 | 305.1579 | 304.2065 | 304.8621
3137 | [8 empty] | 5.260802 | 4.198397 | 5.03514 | 4.831447 | 0.4294619 | 305.0813 | 304.0743 | 304.8674
3138 | [8 empty] | 5.203204 | 4.143728 | 5.18643 | 4.844454 | 0.4306181 | 305.0267 | 304.0225 | 305.0108
3139 | [8 empty] | 5.324679 | 4.140734 | 5.186108 | 4.88384 | 0.4341191 | 305.1419 | 304.0197 | 305.0105
3140 | [8 empty] | 5.332149 | 4.152196 | 5.157807 | 4.880717 | 0.4338415 | 305.149 | 304.0305 | 304.9837
3141 | [8 empty] | 5.384403 | 4.263369 | 5.159095 | 4.935622 | 0.438722 | 305.1985 | 304.1359 | 304.9849
3142 | [8 empty] | 5.666827 | 4.328695 | 5.236076 | 5.077199 | 0.4513066 | 305.4662 | 304.1978 | 305.0579
3143 | [8 empty] | 5.800376 | 4.421452 | 5.319109 | 5.180312 | 0.4604722 | 305.5928 | 304.2857 | 305.1366
3144 | [8 empty] | 5.581765 | 4.355321 | 5.263668 | 5.066918 | 0.4503927 | 305.3856 | 304.2231 | 305.084
3145 | [8 empty] | 5.350758 | 4.302262 | 5.248278 | 4.967099 | 0.4415199 | 305.1666 | 304.1728 | 305.0695
3146 | [8 empty] | 5.232212 | 4.400782 | 5.273456 | 4.968817 | 0.4416726 | 305.0542 | 304.2661 | 305.0933
3147 | [8 empty] | 5.11753 | 4.506642 | 5.249308 | 4.957827 | 0.4406957 | 304.9455 | 304.3665 | 305.0704
3148 | [8 empty] | 5.056422 | 4.458992 | 5.121651 | 4.879022 | 0.4336908 | 304.8876 | 304.3213 | 304.9494
3149 | [8 empty] | 5.050208 | 4.378599 | 5.010897 | 4.813235 | 0.4278431 | 304.8817 | 304.2451 | 304.8445
3150 | [8 empty] | 4.820457 | 4.401426 | 5.048276 | 4.75672 | 0.4228195 | 304.6639 | 304.2668 | 304.8799
3151 | [8 empty] | 4.788873 | 4.321386 | 5.14055 | 4.75027 | 0.4222462 | 304.634 | 304.1909 | 304.9673
3152 | [8 empty] | 4.916756 | 4.29138 | 5.110189 | 4.772775 | 0.4242466 | 304.7552 | 304.1624 | 304.9386
3153 | [8 empty] | 4.890677 | 4.264689 | 5.010285 | 4.721884 | 0.419723 | 304.7305 | 304.1371 | 304.8439
3154 | [8 empty] | 4.944669 | 4.202937 | 4.996698 | 4.714768 | 0.4190905 | 304.7817 | 304.0786 | 304.831
3155 | [8 empty] | 5.027124 | 4.274509 | 5.119397 | 4.80701 | 0.4272898 | 304.8598 | 304.1465 | 304.9473
3156 | [8 empty] | 4.976028 | 4.372803 | 5.101593 | 4.816808 | 0.4281607 | 304.8114 | 304.2396 | 304.9304
3157 | [8 empty] | 4.857128 | 4.356544 | 5.076931 | 4.763535 | 0.4234253 | 304.6987 | 304.2242 | 304.907
3158 | [8 empty] | 4.733045 | 4.394986 | 5.078283 | 4.735438 | 0.4209278 | 304.5811 | 304.2607 | 304.9083
3159 | [8 empty] | 4.642832 | 4.408573 | 5.078605 | 4.710003 | 0.418667 | 304.4956 | 304.2735 | 304.9086
3160 | [8 empty] | 4.627957 | 4.356448 | 5.149855 | 4.71142 | 0.4187929 | 304.4815 | 304.2241 | 304.9762
3161 | [8 empty] | 4.564144 | 4.406996 | 5.271105 | 4.747415 | 0.4219924 | 304.421 | 304.272 | 305.0911
3162 | [8 empty] | 4.529791 | 4.450042 | 5.246314 | 4.742049 | 0.4215155 | 304.3884 | 304.3128 | 305.0676
3163 | [8 empty] | 4.49019 | 4.563726 | 5.20594 | 4.753285 | 0.4225143 | 304.3509 | 304.4206 | 305.0293
3164 | [8 empty] | 4.537551 | 4.668943 | 5.158194 | 4.788229 | 0.4256203 | 304.3958 | 304.5203 | 304.9841
3165 | [8 empty] | 4.628826 | 4.598884 | 5.279283 | 4.835664 | 0.4298368 | 304.4823 | 304.4539 | 305.0988
3166 | [8 empty] | 4.541092 | 4.583365 | 5.310513 | 4.811657 | 0.4277028 | 304.3991 | 304.4392 | 305.1284
3167 | [8 empty] | 4.435811 | 4.502843 | 5.296637 | 4.745097 | 0.4217864 | 304.2993 | 304.3629 | 305.1153
3168 | [8 empty] | 4.52332 | 4.569714 | 5.299727 | 4.797587 | 0.4264522 | 304.3823 | 304.4263 | 305.1182
3169 | [8 empty] | 4.671486 | 4.739935 | 5.307004 | 4.906142 | 0.4361015 | 304.5227 | 304.5876 | 305.1251
3170 | [8 empty] | 4.738454 | 4.724899 | 5.255136 | 4.906163 | 0.4361034 | 304.5862 | 304.5734 | 305.076
3171 | [8 empty] | 4.773193 | 4.652716 | 5.201175 | 4.875695 | 0.4333951 | 304.6191 | 304.5049 | 305.0248
3172 | [8 empty] | 4.813696 | 4.647114 | 5.284306 | 4.915038 | 0.4368923 | 304.6575 | 304.4996 | 305.1036
3173 | [8 empty] | 4.791899 | 4.751139 | 5.351692 | 4.96491 | 0.4413253 | 304.6369 | 304.5982 | 305.1675
3174 | [8 empty] | 4.956163 | 4.723708 | 5.41515 | 5.031674 | 0.4472599 | 304.7926 | 304.5722 | 305.2276
3175 | [8 empty] | 5.033337 | 4.636714 | 5.410868 | 5.026973 | 0.4468421 | 304.8657 | 304.4898 | 305.2236
3176 | [8 empty] | 4.912441 | 4.541833 | 5.325871 | 4.926715 | 0.4379302 | 304.7511 | 304.3998 | 305.143
3177 | [8 empty] | 4.973356 | 4.553327 | 5.320623 | 4.949102 | 0.4399202 | 304.8089 | 304.4107 | 305.138
3178 | [8 empty] | 5.025224 | 4.653521 | 5.357809 | 5.012185 | 0.4455275 | 304.858 | 304.5057 | 305.1733
3179 | [8 empty] | 4.771873 | 4.720295 | 5.356135 | 4.949435 | 0.4399497 | 304.6179 | 304.569 | 305.1717
3180 | [8 empty] | 4.584846 | 4.707417 | 5.333952 | 4.875405 | 0.4333693 | 304.4406 | 304.5568 | 305.1507
3181 | [8 empty] | 4.5503 | 4.720971 | 5.310674 | 4.860649 | 0.4320576 | 304.4079 | 304.5696 | 305.1286
3182 | [8 empty] | 4.601814 | 4.685556 | 5.389426 | 4.892265 | 0.434868 | 304.4567 | 304.5361 | 305.2032
3183 | [8 empty] | 4.558607 | 4.702298 | 5.415247 | 4.89205 | 0.4348489 | 304.4157 | 304.5519 | 305.2277
3184 | [8 empty] | 4.747082 | 4.845055 | 5.459677 | 5.017272 | 0.4459797 | 304.5944 | 304.6873 | 305.2698
3185 | [8 empty] | 5.060994 | 4.906807 | 5.453496 | 5.140432 | 0.4569273 | 304.8919 | 304.7458 | 305.264
3186 | [8 empty] | 5.023679 | 4.983369 | 5.345285 | 5.117444 | 0.4548839 | 304.8566 | 304.8184 | 305.1614
3187 | [8 empty] | 5.008385 | 4.970941 | 5.350662 | 5.109996 | 0.4542219 | 304.8421 | 304.8066 | 305.1665
3188 | [8 empty] | 4.886266 | 4.905841 | 5.444771 | 5.078959 | 0.451463 | 304.7263 | 304.7449 | 305.2557
3189 | [8 empty] | 4.617719 | 4.83707 | 5.440714 | 4.965168 | 0.4413482 | 304.4718 | 304.6796875 | 305.2519
3190 | [8 empty] | 4.521646 | 4.844991 | 5.372587 | 4.913074 | 0.4367177 | 304.3807 | 304.6872 | 305.1873
3191 | [8 empty] | 4.56511 | 4.948114 | 5.39374 | 4.968988 | 0.4416878 | 304.4219 | 304.7849 | 305.2073
3192 | [8 empty] | 4.486327 | 4.937168 | 5.297377 | 4.906957 | 0.436174 | 304.3472 | 304.7746 | 305.116
3193 | [8 empty] | 4.382172 | 4.890226 | 5.265181 | 4.84586 | 0.4307431 | 304.2485 | 304.7301 | 305.0855
3194 | [8 empty] | 4.459475 | 4.831114 | 5.191066 | 4.827218 | 0.4290861 | 304.3218 | 304.674 | 305.0152
3195 | [8 empty] | 4.463145 | 4.882499 | 5.247119 | 4.864255 | 0.4323782 | 304.3253 | 304.7227 | 305.0684
3196 | [8 empty] | 4.410956 | 4.831436 | 5.361415 | 4.867936 | 0.4327054 | 304.2758 | 304.6743 | 305.1767
3197 | [8 empty] | 4.532785 | 4.802427 | 5.364699 | 4.899971 | 0.4355529 | 304.3913 | 304.6469 | 305.1798
3198 | [8 empty] | 4.710057 | 4.823967 | 5.324325 | 4.952783 | 0.4402474 | 304.5593 | 304.6673 | 305.1415
3199 | [8 empty] | 4.729085 | 4.821713 | 5.224518 | 4.925105 | 0.4377871 | 304.5773 | 304.6651 | 305.0469
3200 | [8 empty] | 4.717816 | 4.867141 | 5.247666 | 4.944208 | 0.4394852 | 304.5667 | 304.7082 | 305.0689
3201 | [8 empty] | 4.711184 | 4.96212 | 5.365762 | 5.013022 | 0.4456019 | 304.5604 | 304.7982 | 305.1808
3202 | [8 empty] | 4.589129 | 4.943704 | 5.431635 | 4.988156 | 0.4433916 | 304.4447 | 304.7808 | 305.2433
3203 | [8 empty] | 4.529244 | 4.997052 | 5.361576 | 4.962624 | 0.4411221 | 304.3879 | 304.8313 | 305.1768
3204 | [8 empty] | 4.453293 | 5.023807 | 5.349342 | 4.942147 | 0.439302 | 304.3159 | 304.8567 | 305.1653
3205 | [8 empty] | 4.631209 | 4.959898 | 5.358517 | 4.983208 | 0.4429518 | 304.4846 | 304.7961 | 305.174
3206 | [8 empty] | 4.643508 | 4.96447 | 5.341904 | 4.983294 | 0.4429595 | 304.4962 | 304.8004 | 305.1582
3207 | [8 empty] | 4.580307 | 5.04554 | 5.287364 | 4.97107 | 0.4418729 | 304.4363 | 304.8773 | 305.1065
3208 | [8 empty] | 4.517718 | 5.061219 | 5.264859 | 4.947932 | 0.4398162 | 304.377 | 304.8922 | 305.0852
3209 | [8 empty] | 4.532335 | 5.056068 | 5.12941 | 4.905938 | 0.4360833 | 304.3908 | 304.8873 | 304.9568
3210 | [8 empty] | 4.63504 | 5.016789 | 5.189392 | 4.947073 | 0.4397399 | 304.4882 | 304.85 | 305.0136
3211 | [8 empty] | 4.588935 | 5.006486 | 5.374454 | 4.989959 | 0.4435519 | 304.4445 | 304.8403 | 305.1891
3212 | [8 empty] | 4.443892 | 4.959608 | 5.349599 | 4.9177 | 0.4371289 | 304.307 | 304.7958 | 305.1655
3213 | [8 empty] | 4.500428 | 5.030247 | 5.275613 | 4.935429 | 0.4387048 | 304.3606 | 304.8628 | 305.0954
3214 | [8 empty] | 4.635201 | 5.010768 | 5.3439 | 4.996623 | 0.4441443 | 304.4883 | 304.8443 | 305.1601
3215 | [8 empty] | 4.519843 | 4.897792 | 5.512737 | 4.97679 | 0.4423814 | 304.379 | 304.7372 | 305.3201
3216 | [8 empty] | 4.568877 | 4.845538 | 5.5402 | 4.984872 | 0.4430997 | 304.4255 | 304.6877 | 305.3462
3217 | [8 empty] | 4.785589 | 4.963569 | 5.501371 | 5.08351 | 0.4518675 | 304.6309 | 304.7996 | 305.3094
3218 | [8 empty] | 4.817495 | 4.951495 | 5.475035 | 5.081342 | 0.4516748 | 304.6611 | 304.7881 | 305.2844
3219 | [8 empty] | 4.940935 | 4.786651 | 5.484468 | 5.070685 | 0.4507275 | 304.7781 | 304.6319 | 305.2933
3220 | [8 empty] | 4.832144 | 4.722581 | 5.289135 | 4.947953 | 0.4398181 | 304.675 | 304.5712 | 305.1082
3221 | [8 empty] | 4.892319 | 4.799819 | 5.237557 | 4.976565 | 0.4423613 | 304.7321 | 304.6444 | 305.0593
3222 | [8 empty] | 4.885686 | 4.868912 | 5.158355 | 4.970984 | 0.4418653 | 304.7258 | 304.7099 | 304.9842
3223 | [8 empty] | 4.84615 | 4.941385 | 5.200499 | 4.996011 | 0.4440899 | 304.6883 | 304.7786 | 305.0242
3224 | [8 empty] | 4.84747 | 4.877798 | 5.274389 | 4.999886 | 0.4444343 | 304.6895 | 304.7183 | 305.0942
3225 | [8 empty] | 4.689162 | 4.959737 | 5.195412 | 4.948104 | 0.4398314 | 304.5395 | 304.796 | 305.0193
3226 | [8 empty] | 4.68195 | 4.975127 | 5.075289 | 4.910789 | 0.4365145 | 304.5327 | 304.8105 | 304.9055
3227 | [8 empty] | 4.756806 | 4.976061 | 5.0948 | 4.942555 | 0.4393382 | 304.6036 | 304.8114 | 304.924
3228 | [8 empty] | 4.825029 | 4.962088 | 5.143351 | 4.976823 | 0.4423842 | 304.6683 | 304.7982 | 304.97
3229 | [8 empty] | 4.915049 | 4.982532 | 5.093576 | 4.997052 | 0.4441824 | 304.7536 | 304.8176 | 304.9228
3230 | [8 empty] | 4.82197 | 4.796954 | 5.091322 | 4.903416 | 0.4358592 | 304.6654 | 304.6417 | 304.9207
3231 | [8 empty] | 4.803973 | 4.67638 | 5.164021 | 4.881458 | 0.4339074 | 304.6483 | 304.5274 | 304.9896
3232 | [8 empty] | 4.754745 | 4.682948 | 5.159256 | 4.86565 | 0.4325022 | 304.6017 | 304.5336 | 304.9851
3233 | [8 empty] | 4.717559 | 4.750238 | 5.245863 | 4.904553 | 0.4359603 | 304.5664 | 304.5974 | 305.0672
3234 | [8 empty] | 4.672001 | 4.866626 | 5.457488 | 4.998705 | 0.4443294 | 304.5232 | 304.7077 | 305.2678
3235 | [8 empty] | 4.497724 | 4.970974 | 5.486239 | 4.984979 | 0.4431092 | 304.358 | 304.8066 | 305.295
3236 | [8 empty] | 4.463596 | 5.018334 | 5.431248 | 4.97106 | 0.441872 | 304.3257 | 304.8515 | 305.2429
3237 | [8 empty] | 4.678795 | 4.918816 | 5.465247 | 5.020953 | 0.4463069 | 304.5297 | 304.7572 | 305.2751
3238 | [8 empty] | 4.627249 | 4.918752 | 5.499697 | 5.015232 | 0.4457984 | 304.4808 | 304.7571 | 305.3078
3239 | [8 empty] | 4.518458 | 5.027832 | 5.440778 | 4.995689 | 0.4440613 | 304.3777 | 304.8605 | 305.2519
3240 | [8 empty] | 4.508606 | 5.035945 | 5.392774 | 4.979109 | 0.4425874 | 304.3683 | 304.8682 | 305.2064
3241 | [8 empty] | 4.599946 | 4.938971 | 5.391776 | 4.976898 | 0.4423909 | 304.4549 | 304.7763 | 305.2055
3242 | [8 empty] | 4.552747 | 4.901945 | 5.460708 | 4.9718 | 0.4419378 | 304.4102 | 304.7412 | 305.2708
3243 | [8 empty] | 4.525413 | 4.953073 | 5.305426 | 4.92797 | 0.4380418 | 304.3843 | 304.7896 | 305.1236
3244 | [8 empty] | 4.501652 | 4.877283 | 5.160158 | 4.846364 | 0.4307879 | 304.3618 | 304.7178 | 304.9859
3245 | [8 empty] | 4.470357 | 4.902847 | 5.201304 | 4.858169 | 0.4318373 | 304.3321 | 304.742 | 305.0249
3246 | [8 empty] | 4.505387 | 4.870232 | 5.284692 | 4.88677 | 0.4343796 | 304.3653 | 304.7111 | 305.104
3247 | [8 empty] | 4.664017 | 4.938262 | 5.355233 | 4.985838 | 0.4431856 | 304.5157 | 304.7756 | 305.1708
3248 | [8 empty] | 4.572548 | 4.99789 | 5.370301 | 4.980246 | 0.4426885 | 304.429 | 304.8321 | 305.1851
3249 | [8 empty] | 4.497016 | 5.011959 | 5.36618 | 4.958385 | 0.4407453 | 304.3574 | 304.8455 | 305.1812
3250 | [8 empty] | 4.570648 | 5.036396 | 5.413283 | 5.006776 | 0.4450467 | 304.4272 | 304.8686 | 305.2259
3251 | [8 empty] | 4.553198 | 5.112926 | 5.517437 | 5.061187 | 0.4498833 | 304.4106 | 304.9412 | 305.3246
3252 | [8 empty] | 4.589772 | 5.042996 | 5.510483 | 5.04775 | 0.4486889 | 304.4453 | 304.8749 | 305.318
3253 | [8 empty] | 4.573546 | 4.929151 | 5.472781 | 4.991826 | 0.4437179 | 304.4299 | 304.767 | 305.2823
3254 | [8 empty] | 4.553874 | 4.89087 | 5.46528 | 4.970008 | 0.4417785 | 304.4113 | 304.7307 | 305.2751
3255 | [8 empty] | 4.572837 | 4.847566 | 5.498345 | 4.972916 | 0.442037 | 304.4292 | 304.6896 | 305.3065
3256 | [8 empty] | 4.553842 | 4.918913 | 5.529672 | 5.000809 | 0.4445163 | 304.4112 | 304.7573 | 305.3362
3257 | [8 empty] | 4.639 | 5.015952 | 5.653369 | 5.102774 | 0.4535799 | 304.4919 | 304.8492 | 305.4534
3258 | [8 empty] | 4.456771 | 5.071908 | 5.57597 | 5.034883 | 0.4475451 | 304.3192 | 304.9023 | 305.3801
3259 | [8 empty] | 4.289931 | 4.976705 | 5.495866 | 4.920834 | 0.4374074 | 304.1611 | 304.812 | 305.3041
3260 | [8 empty] | 4.40442 | 4.915049 | 5.510129 | 4.943199 | 0.4393955 | 304.2696 | 304.7536 | 305.3177
3261 | [8 empty] | 4.43243 | 5.027542 | 5.555074 | 5.005016 | 0.4448903 | 304.2961 | 304.8602 | 305.3603
3262 | [8 empty] | 4.343763 | 5.083789 | 5.510483 | 4.979345 | 0.4426084 | 304.2121 | 304.9135 | 305.318
3263 | [8 empty] | 4.237741 | 5.008579 | 5.496799 | 4.914373 | 0.4368332 | 304.1116 | 304.8423 | 305.305
3264 | [8 empty] | 4.368296 | 4.913439 | 5.437398 | 4.906378 | 0.4361225 | 304.2354 | 304.7521 | 305.2487
3265 | [8 empty] | 4.40207 | 4.838358 | 5.588333 | 4.94292 | 0.4393707 | 304.2674 | 304.6809 | 305.3918
3266 | [8 empty] | 4.291283 | 4.800721 | 5.665475 | 4.919159 | 0.4372586 | 304.1624 | 304.6452 | 305.4649
3267 | [8 empty] | 4.280529 | 4.795441 | 5.651534 | 4.909168 | 0.4363705 | 304.1522 | 304.6402 | 305.4517
3268 | [8 empty] | 4.24418 | 4.819105 | 5.79912 | 4.954135 | 0.4403676 | 304.1177 | 304.6627 | 305.5916
3269 | [8 empty] | 4.237387 | 4.869105 | 5.921047 | 5.00918 | 0.4452604 | 304.1113 | 304.7101 | 305.7072
3270 | [8 empty] | 4.442154 | 4.92136 | 5.828515 | 5.06401 | 0.4501342 | 304.3054 | 304.7596 | 305.6194
3271 | [8 empty] | 4.474865 | 4.882531 | 5.691199 | 5.016198 | 0.4458843 | 304.3364 | 304.7228 | 305.4893
3272 | [8 empty] | 4.377182 | 4.864984 | 5.676003 | 4.972723 | 0.4420198 | 304.2438 | 304.7061 | 305.4749
3273 | [8 empty] | 4.767559 | 4.909415 | 5.745192 | 5.140722 | 0.4569531 | 304.6138 | 304.7483 | 305.5405
3274 | [8 empty] | 5.127962 | 4.828184 | 5.768856 | 5.241667 | 0.465926 | 304.9554 | 304.6713 | 305.5629
3275 | [8 empty] | 5.168239 | 4.789807 | 5.699699 | 5.219248 | 0.4639332 | 304.9936 | 304.6349 | 305.4973
3276 | [8 empty] | 4.978443 | 4.868139 | 5.67684 | 5.174474 | 0.4599533 | 304.8137 | 304.7091 | 305.4757
3277 | [8 empty] | 4.844057 | 4.884109 | 5.671044 | 5.13307 | 0.4562729 | 304.6863 | 304.7243 | 305.4702
3278 | [8 empty] | 4.830695 | 4.974805 | 5.6657 | 5.157067 | 0.4584059 | 304.6736 | 304.8102 | 305.4651
3279 | [8 empty] | 4.783271 | 4.842962 | 5.65295 | 5.093061 | 0.4527165 | 304.6287 | 304.6853 | 305.453
3280 | [8 empty] | 4.714146 | 4.743959 | 5.694709 | 5.050938 | 0.4489723 | 304.5632 | 304.5914 | 305.4926
3281 | [8 empty] | 4.678376 | 4.698788 | 5.57114 | 4.982768 | 0.4429127 | 304.5293 | 304.5486 | 305.3755
3282 | [8 empty] | 4.56144 | 4.740482 | 5.499536 | 4.933819 | 0.4385617 | 304.4184 | 304.5881 | 305.3076
3283 | [8 empty] | 4.569135 | 4.964406 | 5.597959 | 5.043833 | 0.4483407 | 304.4257 | 304.8004 | 305.4009
3284 | [8 empty] | 4.801172 | 5.062797 | 5.754915 | 5.206295 | 0.4627817 | 304.6457 | 304.8936 | 305.5497
3285 | [8 empty] | 4.75394 | 5.033273 | 5.732281 | 5.173165 | 0.4598369 | 304.6009 | 304.8657 | 305.5282
3286 | [8 empty] | 4.625446 | 5.001656 | 5.72082 | 5.115974 | 0.4547532 | 304.4791 | 304.8357 | 305.5174
3287 | [8 empty] | 4.648208 | 5.042513 | 5.815186 | 5.168636 | 0.4594343 | 304.5007 | 304.8744 | 305.6068
3288 | [8 empty] | 5.047343 | 4.97796 | 5.841587 | 5.288963 | 0.4701301 | 304.879 | 304.8132 | 305.6318
3289 | [8 empty] | 5.424552 | 4.938584 | 5.827871 | 5.397002 | 0.4797336 | 305.2365 | 304.7759 | 305.6188
3290 | [8 empty] | 5.531281 | 4.853265 | 5.791071 | 5.391873 | 0.4792776 | 305.3377 | 304.695 | 305.584
3291 | [8 empty] | 5.469272 | 4.800721 | 5.835953 | 5.368648 | 0.4772132 | 305.2789 | 304.6452 | 305.6265
3292 | [8 empty] | 5.243127 | 4.828538 | 5.808779 | 5.293481 | 0.4705317 | 305.0646 | 304.6716 | 305.6007
3293 | [8 empty] | 5.025932 | 4.931276 | 5.633021 | 5.196743 | 0.4619327 | 304.8587 | 304.769 | 305.4341
3294 | [8 empty] | 4.985655 | 4.971746 | 5.593516 | 5.183639 | 0.4607679 | 304.8205 | 304.8073 | 305.3967
3295 | [8 empty] | 4.696696 | 4.983852 | 5.614122 | 5.098223 | 0.4531754 | 304.5466 | 304.8188 | 305.4162
3296 | [8 empty] | 4.473577 | 4.841674 | 5.650761 | 4.988671 | 0.4434374 | 304.3351 | 304.6841 | 305.451
3297 | [8 empty] | 4.323093 | 4.799626 | 5.599923 | 4.907547 | 0.4362264 | 304.1925 | 304.6442 | 305.4028
3298 | [8 empty] | 4.33816 | 4.993897 | 5.457263 | 4.929773 | 0.4382021 | 304.2068 | 304.8283 | 305.2675
3299 | [8 empty] | 4.312693 | 5.122005 | 5.48054 | 4.971746 | 0.441933 | 304.1826 | 304.9498 | 305.2896
3300 | [8 empty] | 4.289319 | 5.181407 | 5.56264 | 5.011122 | 0.4454331 | 304.1605 | 305.0061 | 305.3674
3301 | [8 empty] | 4.327664 | 5.142321 | 5.6506 | 5.040195 | 0.4480173 | 304.1968 | 304.969 | 305.4508
3302 | [8 empty] | 4.423544 | 5.057227 | 5.665764 | 5.048845 | 0.4487862 | 304.2877 | 304.8884 | 305.4652
3303 | [8 empty] | 4.321418 | 5.012668 | 5.636627 | 4.990238 | 0.4435767 | 304.1909 | 304.8461 | 305.4376
3304 | [8 empty] | 4.152904 | 4.943897 | 5.653465 | 4.916756 | 0.4370449 | 304.0312 | 304.7809 | 305.4535
3305 | [8 empty] | 4.121739 | 5.084175 | 5.675294 | 4.960403 | 0.4409247 | 304.0016 | 304.9139 | 305.4742
3306 | [8 empty] | 4.19888 | 5.179572 | 5.778032 | 5.052161 | 0.449081 | 304.0748 | 305.0043 | 305.5716
3307 | [8 empty] | 4.364143 | 5.108451 | 5.865412 | 5.112668 | 0.4544594 | 304.2314 | 304.9369 | 305.6544
3308 | [8 empty] | 4.441671 | 5.067884 | 5.796706 | 5.102087 | 0.4535188 | 304.3049 | 304.8985 | 305.5893
3309 | [8 empty] | 4.372063 | 5.122971 | 5.790846 | 5.095293 | 0.452915 | 304.2389 | 304.9507 | 305.5837
3310 | [8 empty] | 4.540577 | 5.113345 | 5.879128 | 5.177683 | 0.4602385 | 304.3987 | 304.9416 | 305.6674
3311 | [8 empty] | 4.95948 | 5.104104 | 5.831155 | 5.298246 | 0.4709552 | 304.7957 | 304.9328 | 305.6219
3312 | [8 empty] | 5.018044 | 5.155232 | 5.774329 | 5.315868 | 0.4725216 | 304.8512 | 304.9813 | 305.5681
3313 | [8 empty] | 4.744829 | 5.155199 | 5.756622 | 5.218883 | 0.4639007 | 304.5923 | 304.9812 | 305.5513
3314 | [8 empty] | 4.576154 | 5.17207 | 5.707909 | 5.152044 | 0.4579595 | 304.4324 | 304.9972 | 305.5051
3315 | [8 empty] | 4.598594 | 5.218368 | 5.698186 | 5.171716 | 0.4597081 | 304.4536 | 305.0411 | 305.4959
3316 | [8 empty] | 4.465657 | 5.144736 | 5.697832 | 5.102741 | 0.453577 | 304.3276 | 304.9713 | 305.4956
3317 | [8 empty] | 4.836845 | 5.235303 | 5.656846 | 5.242998 | 0.4660443 | 304.6795 | 305.0572 | 305.4567
3318 | [8 empty] | 5.100402 | 5.217789 | 5.811612 | 5.376601 | 0.4779201 | 304.9293 | 305.0406 | 305.6034
3319 | [8 empty] | 4.924966 | 5.205039 | 5.910036 | 5.34668 | 0.4752604 | 304.763 | 305.0285 | 305.6967
3320 | [8 empty] | 4.721841 | 5.262509 | 5.840782 | 5.275044 | 0.4688928 | 304.5705 | 305.0829 | 305.6311
3321 | [8 empty] | 4.630404 | 5.332889 | 5.811645 | 5.258313 | 0.4674056 | 304.4838 | 305.1497 | 305.6035
3322 | [8 empty] | 4.493539 | 5.36515 | 5.753692 | 5.204127 | 0.462589 | 304.3541 | 305.1802 | 305.5485
3323 | [8 empty] | 4.281109 | 5.32513 | 5.800795 | 5.135678 | 0.4565047 | 304.1527 | 305.1423 | 305.5932
3324 | [8 empty] | 4.447466 | 5.225258 | 5.833248 | 5.168657 | 0.4594362 | 304.3104 | 305.0476 | 305.6239
3325 | [8 empty] | 4.564853 | 5.135753 | 5.768244 | 5.156283 | 0.4583363 | 304.4217 | 304.9628 | 305.5623
3326 | [8 empty] | 4.51453 | 5.112411 | 5.651984 | 5.092975 | 0.4527089 | 304.374 | 304.9407 | 305.4521
3327 | [8 empty] | 4.254193 | 5.175708 | 5.61615 | 5.015351 | 0.4458089 | 304.1272 | 305.0007 | 305.4182
3328 | [8 empty] | 4.125892 | 5.183757 | 5.709809 | 5.006486 | 0.445021 | 304.0056 | 305.0083 | 305.5069
3329 | [8 empty] | 4.084295 | 5.044735 | 5.695578 | 4.941536 | 0.4392476 | 303.9662 | 304.8765 | 305.4934
3330 | [8 empty] | 4.131333 | 4.816336 | 5.706042 | 4.88457 | 0.434184 | 304.0107 | 304.66 | 305.5034
3331 | [8 empty] | 4.23758 | 4.806484 | 5.712899 | 4.918988 | 0.4372434 | 304.1115 | 304.6507 | 305.5099
3332 | [8 empty] | 4.21369 | 4.791803 | 5.603207 | 4.869567 | 0.4328504 | 304.0888 | 304.6368 | 305.4059
3333 | [8 empty] | 4.09566 | 4.797695 | 5.658907 | 4.850754 | 0.4311781 | 303.9769 | 304.6424 | 305.4587
3334 | [8 empty] | 4.163529 | 4.851816 | 5.83283 | 4.949392 | 0.4399459 | 304.0413 | 304.6937 | 305.6235
3335 | [8 empty] | 4.423061 | 4.878474 | 5.841877 | 5.047804 | 0.4486937 | 304.2873 | 304.7189 | 305.6321
3336 | [8 empty] | 4.417749 | 4.912667 | 5.76892 | 5.033112 | 0.4473877 | 304.2822 | 304.7513 | 305.563
3337 | [8 empty] | 4.315688 | 5.033595 | 5.770852 | 5.040045 | 0.448004 | 304.1855 | 304.866 | 305.5648
3338 | [8 empty] | 4.264496 | 4.970523 | 5.794742 | 5.00992 | 0.4453262 | 304.137 | 304.8062 | 305.5874
3339 | [8 empty] | 4.278984 | 5.014503 | 5.827517 | 5.040335 | 0.4480297 | 304.1507 | 304.8479 | 305.6185
3340 | [8 empty] | 4.252261 | 5.035913 | 5.862804 | 5.050326 | 0.4489179 | 304.1254 | 304.8682 | 305.6519
3341 | [8 empty] | 4.326988 | 5.057484 | 5.848091 | 5.077521 | 0.4513352 | 304.1962 | 304.8886 | 305.638
3342 | [8 empty] | 4.567235 | 5.030408 | 5.942908 | 5.180184 | 0.4604608 | 304.4239 | 304.8629 | 305.7279
3343 | [8 empty] | 4.756387 | 5.059352 | 5.94104 | 5.25226 | 0.4668675 | 304.6032 | 304.8904 | 305.7261
3344 | [8 empty] | 4.756258 | 4.961766 | 5.868181 | 5.195402 | 0.4618135 | 304.6031 | 304.7979 | 305.657
3345 | [8 empty] | 4.816497 | 4.902589 | 5.819822 | 5.179636 | 0.4604121 | 304.6602 | 304.7418 | 305.6112
3346 | [8 empty] | 5.377803 | 4.85481 | 5.797639 | 5.343418 | 0.4749704 | 305.1922 | 304.6965 | 305.5902
3347 | [8 empty] | 5.571945 | 4.83707 | 5.835373 | 5.414796 | 0.4813152 | 305.3763 | 304.6796875 | 305.6259
3348 | [8 empty] | 5.900023 | 4.878507 | 5.913899 | 5.564143 | 0.4945905 | 305.6872 | 304.719 | 305.7004
3349 | [8 empty] | 5.790331 | 5.051947 | 5.904337 | 5.582205 | 0.496196 | 305.5833 | 304.8834 | 305.6913
3350 | [8 empty] | 5.320558 | 5.094252 | 5.825103 | 5.413304 | 0.4811826 | 305.138 | 304.9235 | 305.6162
3351 | [8 empty] | 4.917367 | 4.99232 | 5.837756 | 5.249147 | 0.4665909 | 304.7558 | 304.8268 | 305.6282
3352 | [8 empty] | 4.685073 | 4.968688 | 5.852856 | 5.168872 | 0.4594553 | 304.5356 | 304.8044 | 305.6425
3353 | [8 empty] | 4.537132 | 5.00156 | 5.76892 | 5.102537 | 0.4535589 | 304.3954 | 304.8356 | 305.563
3354 | [8 empty] | 4.48594 | 4.970587 | 5.721238 | 5.059255 | 0.4497116 | 304.3469 | 304.8062 | 305.5178
3355 | [8 empty] | 4.377923 | 4.910542 | 5.738785 | 5.009083 | 0.4452518 | 304.2445 | 304.7493 | 305.5344
3356 | [8 empty] | 4.204708 | 4.939035 | 5.609067 | 4.917603 | 0.4371203 | 304.0803 | 304.7763 | 305.4114
3357 | [8 empty] | 4.237838 | 5.03205 | 5.679351 | 4.983079 | 0.4429404 | 304.1117 | 304.8645 | 305.4781
3358 | [8 empty] | 4.343312 | 4.998598 | 5.8346 | 5.058837 | 0.4496744 | 304.2117 | 304.8328 | 305.6252
3359 | [8 empty] | 4.228436 | 5.045025 | 5.853789 | 5.042417 | 0.4482148 | 304.1028 | 304.8768 | 305.6434
3360 | [8 empty] | 4.06179 | 4.950819 | 5.761032 | 4.924547 | 0.4377375 | 303.9448 | 304.7875 | 305.5555
3361 | [8 empty] | 4.092827 | 5.004747 | 5.779416 | 4.958997 | 0.4407997 | 303.9742 | 304.8386 | 305.5729
3362 | [8 empty] | 4.147077 | 5.099146 | 5.814349 | 5.020191 | 0.4462392 | 304.0257 | 304.9281 | 305.606
3363 | [8 empty] | 4.073895 | 5.125354 | 5.803048 | 5.000766 | 0.4445125 | 303.9563 | 304.9529 | 305.5953
3364 | [8 empty] | 4.064043 | 5.131149 | 5.810968 | 5.002054 | 0.444627 | 303.947 | 304.9584 | 305.6028
3365 | [8 empty] | 4.077308 | 5.213281 | 5.779964 | 5.023518 | 0.4465349 | 303.9595 | 305.0363 | 305.5734
3366 | [8 empty] | 4.045498 | 5.11254 | 5.801825 | 4.986621 | 0.4432552 | 303.9294 | 304.9408 | 305.5941
3367 | [8 empty] | 4.11047 | 4.978958 | 5.80140625 | 4.963612 | 0.4412099 | 303.991 | 304.8142 | 305.59375
3368 | [8 empty] | 4.244695 | 4.926092 | 5.735372 | 4.96872 | 0.441664 | 304.1182 | 304.7641 | 305.5312
3369 | [8 empty] | 4.183941 | 4.902654 | 5.687625 | 4.92474 | 0.4377547 | 304.0606 | 304.7419 | 305.4859
3370 | [8 empty] | 4.182235 | 4.973421 | 5.685211 | 4.946955 | 0.4397294 | 304.059 | 304.8089 | 305.4836
3371 | [8 empty] | 4.161565 | 5.045572 | 5.829739 | 5.012292 | 0.4455371 | 304.0394 | 304.8773 | 305.6206
3372 | [8 empty] | 4.23861 | 5.107678 | 5.830962 | 5.059084 | 0.4496963 | 304.1124 | 304.9362 | 305.6218
3373 | [8 empty] | 4.182589 | 5.022359 | 5.716537 | 4.973828 | 0.4421181 | 304.0593 | 304.8553 | 305.5133
3374 | [8 empty] | 4.208217 | 5.016982 | 5.678739 | 4.967979 | 0.4415982 | 304.0836 | 304.8502 | 305.4775
3375 | [8 empty] | 4.302874 | 5.158773 | 5.730897 | 5.064181 | 0.4501494 | 304.1733 | 304.9846 | 305.5269
3376 | [8 empty] | 4.337871 | 5.175064 | 5.743775 | 5.08557 | 0.4520507 | 304.2065 | 305.0001 | 305.5391
3377 | [8 empty] | 4.210052 | 5.101239 | 5.652822 | 4.988038 | 0.4433811 | 304.0854 | 304.9301 | 305.4529
3378 | [8 empty] | 4.17351 | 5.052945 | 5.653948 | 4.960134 | 0.4409008 | 304.0507 | 304.8843 | 305.454
3379 | [8 empty] | 3.992729 | 5.060768 | 5.711386 | 4.921628 | 0.437478 | 303.8794 | 304.8917 | 305.5084
3380 | [8 empty] | 4.083812 | 4.930761 | 5.652403 | 4.888992 | 0.434577 | 303.9657 | 304.7685 | 305.4525
3381 | [8 empty] | 4.296788 | 4.895828 | 5.678578 | 4.957065 | 0.440628 | 304.1676 | 304.7354 | 305.4773
3382 | [8 empty] | 4.15313 | 4.823451 | 5.834633 | 4.937071 | 0.4388508 | 304.0314 | 304.6668 | 305.6252
3383 | [8 empty] | 4.009664 | 4.855486 | 5.857427 | 4.907526 | 0.4362245 | 303.8954 | 304.6971 | 305.6469
3384 | [8 empty] | 4.043406 | 4.868848 | 5.816152 | 4.909468 | 0.4363972 | 303.9274 | 304.7098 | 305.6077
3385 | [8 empty] | 4.164881 | 4.869331 | 5.916507 | 4.983573 | 0.4429843 | 304.0425 | 304.7103 | 305.7029
3386 | [8 empty] | 4.074024 | 4.859511 | 5.99921875 | 4.977585 | 0.442452 | 303.9564 | 304.701 | 305.78125
3387 | [8 empty] | 3.983521 | 4.883883 | 5.967506 | 4.94497 | 0.4395529 | 303.8706 | 304.7241 | 305.7512
3388 | [8 empty] | 4.065363 | 4.847309 | 5.945806 | 4.952826 | 0.4402512 | 303.9482 | 304.6894 | 305.7306
3389 | [8 empty] | 4.134842 | 4.855615 | 5.962515 | 4.984324 | 0.443051 | 304.0141 | 304.6973 | 305.7465
3390 | [8 empty] | 4.184456 | 4.978958 | 6.036373 | 5.066596 | 0.4503641 | 304.0611 | 304.8142 | 305.8165
3391 | [8 empty] | 4.28069 | 4.998855 | 5.970918 | 5.083488 | 0.4518656 | 304.1523 | 304.833 | 305.7544
3392 | [8 empty] | 4.205513 | 5.095154 | 5.884247 | 5.061638 | 0.4499234 | 304.0811 | 304.9243 | 305.6723
3393 | [8 empty] | 4.243085 | 5.002268 | 5.86319 | 5.036181 | 0.4476606 | 304.1167 | 304.8363 | 305.6523
3394 | [8 empty] | 4.340607 | 4.930729 | 5.876584 | 5.049307 | 0.4488273 | 304.2091 | 304.7685 | 305.665
3395 | [8 empty] | 4.373479 | 4.887522 | 6.022142 | 5.094381 | 0.4528339 | 304.2403 | 304.7275 | 305.803
3396 | [8 empty] | 4.253388 | 4.863857 | 5.971112 | 5.029452 | 0.4470624 | 304.1264 | 304.7051 | 305.7546
3397 | [8 empty] | 4.187032 | 4.912989 | 5.923622 | 5.007881 | 0.445145 | 304.0635 | 304.7516 | 305.7096
3398 | [8 empty] | 4.208668 | 4.907869 | 5.898252 | 5.00493 | 0.4448826 | 304.084 | 304.7468 | 305.6855
3399 | [8 empty] | 4.221031 | 4.811474 | 5.987532 | 5.006679 | 0.4450381 | 304.0958 | 304.6554 | 305.7702
3400 | [8 empty] | 4.088963 | 4.777572 | 5.990751 | 4.952429 | 0.4402159 | 303.9706 | 304.6233 | 305.7732
3401 | [8 empty] | 4.069452 | 4.812859 | 5.937113 | 4.939808 | 0.439094 | 303.9521 | 304.6567 | 305.7224
3402 | [8 empty] | 4.120837 | 4.780437 | 5.854079 | 4.918451 | 0.4371957 | 304.0008 | 304.626 | 305.6437
3403 | [8 empty] | 4.287613 | 4.785557 | 5.818953 | 4.964041 | 0.4412481 | 304.1589 | 304.6309 | 305.6104
3404 | [8 empty] | 4.405289 | 4.830438 | 5.760968 | 4.998898 | 0.4443465 | 304.2704 | 304.6734 | 305.5554
3405 | [8 empty] | 4.313208 | 4.841803 | 5.915058 | 5.023357 | 0.4465206 | 304.1831 | 304.6842 | 305.7015
3406 | [8 empty] | 4.178822 | 4.929087 | 5.992007 | 5.033305 | 0.4474049 | 304.0558 | 304.7669 | 305.7744
3407 | [8 empty] | 4.282139 | 4.995282 | 5.935664 | 5.071028 | 0.4507581 | 304.1537 | 304.8297 | 305.721
3408 | [8 empty] | 4.36176 | 4.984238 | 5.943455 | 5.096485 | 0.4530209 | 304.2292 | 304.8192 | 305.7284
3409 | [8 empty] | 4.258797 | 5.038328 | 6.025555 | 5.10756 | 0.4540053 | 304.1316 | 304.8705 | 305.8062
3410 | [8 empty] | 4.104771 | 4.979473 | 6.100508 | 5.061584 | 0.4499186 | 303.9856 | 304.8147 | 305.8773
3411 | [8 empty] | 4.192151 | 4.961025 | 6.085794 | 5.079657 | 0.451525 | 304.0684 | 304.7972 | 305.8633
3412 | [8 empty] | 4.247368 | 5.075901 | 6.062162 | 5.128477 | 0.4558646 | 304.1207 | 304.9061 | 305.8409
3413 | [8 empty] | 4.178275 | 5.147794 | 6.018375 | 5.114815 | 0.4546502 | 304.0552 | 304.9742 | 305.7994
3414 | [8 empty] | 4.223027 | 5.170203 | 6.084635 | 5.159288 | 0.4586034 | 304.0977 | 304.9955 | 305.8622
3415 | [8 empty] | 4.173317 | 5.169559 | 5.973462 | 5.105446 | 0.4538174 | 304.0505 | 304.9948 | 305.7568
3416 | [8 empty] | 4.210503 | 5.010639 | 5.932154 | 5.051099 | 0.4489866 | 304.0858 | 304.8442 | 305.7177
3417 | [8 empty] | 4.374896 | 4.861829 | 5.971208 | 5.069311 | 0.4506054 | 304.2416 | 304.7032 | 305.7547
3418 | [8 empty] | 4.439192 | 4.756258 | 5.9922 | 5.06255 | 0.4500044 | 304.3026 | 304.6031 | 305.7746
3419 | [8 empty] | 4.373673 | 4.879988 | 6.093972 | 5.115877 | 0.4547447 | 304.2404 | 304.7204 | 305.8711
3420 | [8 empty] | 4.87519 | 4.995765 | 6.086309 | 5.319088 | 0.4728078 | 304.7158 | 304.8301 | 305.8638
3421 | [8 empty] | 5.505621 | 4.960091 | 6.073946 | 5.513219 | 0.490064 | 305.3134 | 304.7963 | 305.8521
3422 | [8 empty] | 5.784375 | 4.929151 | 6.117314 | 5.61028 | 0.4986915 | 305.5776 | 304.767 | 305.8932
3423 | [8 empty] | 5.875006 | 4.999532 | 6.155241 | 5.676593 | 0.504586 | 305.6635 | 304.8337 | 305.9291
3424 | [8 empty] | 5.792906 | 5.037169 | 6.032027 | 5.620701 | 0.4996178 | 305.5857 | 304.8694 | 305.8123
3425 | [8 empty] | 5.617374 | 4.985076 | 6.061422 | 5.554624 | 0.4937443 | 305.4193 | 304.82 | 305.8402
3426 | [8 empty] | 5.436496 | 4.980568 | 6.053533 | 5.490199 | 0.4880177 | 305.2479 | 304.8157 | 305.8327
3427 | [8 empty] | 5.313604 | 4.901817 | 6.094261 | 5.436561 | 0.4832498 | 305.1314 | 304.7411 | 305.8713
3428 | [8 empty] | 5.10932 | 4.945957 | 6.142717 | 5.399331 | 0.4799406 | 304.9377 | 304.7829 | 305.9173
3429 | [8 empty] | 5.047117 | 4.972422 | 6.298288 | 5.439276 | 0.4834912 | 304.8788 | 304.808 | 306.0647
3430 | [8 empty] | 4.990774 | 4.996827 | 6.281997 | 5.423199 | 0.4820622 | 304.8254 | 304.8311 | 306.0493
3431 | [8 empty] | 4.713502 | 5.085592 | 6.113547 | 5.304213 | 0.4714856 | 304.5626 | 304.9153 | 305.8896
3432 | [8 empty] | 4.61524 | 5.056132 | 6.111132 | 5.260835 | 0.4676297 | 304.4694 | 304.8873 | 305.8873
3433 | [8 empty] | 4.971135 | 4.976383 | 6.175235 | 5.374251 | 0.4777112 | 304.8068 | 304.8117 | 305.9481
3434 | [8 empty] | 4.991965 | 5.0797 | 6.175911 | 5.415859 | 0.4814097 | 304.8265 | 304.9097 | 305.9487
3435 | [8 empty] | 4.731982 | 5.207904 | 6.062516 | 5.334134 | 0.4741453 | 304.5801 | 305.0312 | 305.8412
3436 | [8 empty] | 4.55323 | 5.260609 | 6.120533 | 5.311458 | 0.4721296 | 304.4106 | 305.0811 | 305.8962
3437 | [8 empty] | 4.571743 | 5.229765 | 6.066798 | 5.289435 | 0.470172 | 304.4282 | 305.0519 | 305.8453
3438 | [8 empty] | 4.455676 | 5.071361 | 6.124655 | 5.21723 | 0.4637538 | 304.3182 | 304.9018 | 305.9001
3439 | [8 empty] | 4.473641 | 4.986299 | 5.995677 | 5.151873 | 0.4579442 | 304.3352 | 304.8211 | 305.7779
3440 | [8 empty] | 4.494247 | 4.871295 | 6.027358 | 5.130967 | 0.4560859 | 304.3547 | 304.7121 | 305.8079
3441 | [8 empty] | 4.328824 | 4.998533 | 6.099091 | 5.142149 | 0.4570799 | 304.1979 | 304.8327 | 305.8759
3442 | [8 empty] | 4.354709 | 5.147408 | 6.197321 | 5.233146 | 0.4651685 | 304.2225 | 304.9738 | 305.969
3443 | [8 empty] | 4.504389 | 5.130666 | 6.160102 | 5.265052 | 0.4680047 | 304.3643 | 304.958 | 305.9337
3444 | [8 empty] | 4.522096 | 5.087588 | 6.096644 | 5.235443 | 0.4653727 | 304.3811 | 304.9171 | 305.8736
3445 | [8 empty] | 4.491124 | 5.122971 | 6.099574 | 5.23789 | 0.4655902 | 304.3518 | 304.9507 | 305.8764
3446 | [8 empty] | 4.491349 | 5.161574 | 6.238403 | 5.297109 | 0.4708541 | 304.352 | 304.9873 | 306.008
3447 | [8 empty] | 4.528181 | 5.216597 | 6.265995 | 5.336925 | 0.4743933 | 304.3869 | 305.0394 | 306.0341
3448 | [8 empty] | 4.583044 | 5.124259 | 6.170341 | 5.292548 | 0.4704487 | 304.4389 | 304.9519 | 305.9435
3449 | [8 empty] | 4.532818 | 5.009319 | 6.15157 | 5.231236 | 0.4649987 | 304.3913 | 304.843 | 305.9257
3450 | [8 empty] | 4.548336 | 4.981792 | 6.133702 | 5.221276 | 0.4641135 | 304.406 | 304.8169 | 305.9087
3451 | [8 empty] | 4.609509 | 5.058965 | 6.142459 | 5.270311 | 0.4684721 | 304.464 | 304.89 | 305.917
3452 | [8 empty] | 4.61788 | 4.976093 | 6.222434 | 5.272135 | 0.4686343 | 304.4719 | 304.8115 | 305.9928
3453 | [8 empty] | 4.532142 | 5.001238 | 6.286053 | 5.273144 | 0.4687239 | 304.3907 | 304.8353 | 306.0531
3454 | [8 empty] | 4.296112 | 4.981148 | 6.131062 | 5.136107 | 0.4565429 | 304.1669 | 304.8163 | 305.9062
3455 | [8 empty] | 4.2625 | 4.955004 | 6.004145 | 5.073883 | 0.4510118 | 304.1351 | 304.7915 | 305.7859
3456 | [8 empty] | 4.366396 | 5.028444 | 6.118344 | 5.171061 | 0.4596499 | 304.2336 | 304.8611 | 305.8942
3457 | [8 empty] | 4.288611 | 5.120846 | 6.218635 | 5.209364 | 0.4630546 | 304.1598 | 304.9487 | 305.9892
3458 | [8 empty] | 4.158764 | 5.062088 | 6.168216 | 5.129689 | 0.4559724 | 304.0367 | 304.893 | 305.9414
3459 | [8 empty] | 4.18597 | 4.982629 | 6.156013 | 5.108204 | 0.4540626 | 304.0625 | 304.8177 | 305.9299
3460 | [8 empty] | 4.295629 | 4.898436 | 6.263645 | 5.15257 | 0.4580062 | 304.1665 | 304.7379 | 306.0319
3461 | [8 empty] | 4.258958 | 4.805164 | 6.228712 | 5.097611 | 0.453121 | 304.1317 | 304.6494 | 305.9988
3462 | [8 empty] | 4.633237 | 4.724738 | 6.229678 | 5.195885 | 0.4618564 | 304.4865 | 304.5732 | 305.9997
3463 | [8 empty] | 4.781854 | 4.832337 | 6.236954 | 5.283715 | 0.4696636 | 304.6273 | 304.6752 | 306.0066
3464 | [8 empty] | 4.648401 | 5.00552 | 6.214095 | 5.289339 | 0.4701635 | 304.5009 | 304.8394 | 305.9849
3465 | [8 empty] | 4.616688 | 4.985687 | 6.247482 | 5.283286 | 0.4696254 | 304.4708 | 304.8206 | 306.0166
3466 | [8 empty] | 4.576411 | 4.902976 | 6.206046 | 5.228478 | 0.4647536 | 304.4326 | 304.7422 | 305.9773
3467 | [8 empty] | 4.396757 | 4.9391 | 6.161358 | 5.165738 | 0.4591767 | 304.2623 | 304.7764 | 305.9349
3468 | [8 empty] | 4.391155 | 4.929988 | 6.077037 | 5.132727 | 0.4562424 | 304.257 | 304.7678 | 305.855
3469 | [8 empty] | 4.422095 | 4.868622 | 6.128293 | 5.13967 | 0.4568596 | 304.2863 | 304.7096 | 305.9036
3470 | [8 empty] | 4.434394 | 4.844701 | 6.202666 | 5.160587 | 0.4587188 | 304.298 | 304.6869 | 305.9741
3471 | [8 empty] | 4.420647 | 4.882531 | 6.148705 | 5.150628 | 0.4578336 | 304.285 | 304.7228 | 305.9229
3472 | [8 empty] | 4.430788 | 4.954489 | 6.129001 | 5.171426 | 0.4596823 | 304.2946 | 304.791 | 305.9043
3473 | [8 empty] | 4.530628 | 5.009158 | 6.108621 | 5.216136 | 0.4636565 | 304.3892 | 304.8428 | 305.8849
3474 | [8 empty] | 4.503841 | 4.937619 | 6.169922 | 5.203794 | 0.4625595 | 304.3638 | 304.775 | 305.9431
3475 | [8 empty] | 4.465786 | 4.968108 | 6.16065 | 5.198181 | 0.4620605 | 304.3278 | 304.8039 | 305.9343
3476 | [8 empty] | 4.335456 | 5.012861 | 6.196774 | 5.181697 | 0.4605953 | 304.2042 | 304.8463 | 305.9685
3477 | [8 empty] | 4.278566 | 5.007387 | 6.032348 | 5.1061 | 0.4538756 | 304.1503 | 304.8411 | 305.8127
3478 | [8 empty] | 4.41424 | 4.941836 | 5.831671 | 5.062582 | 0.4500073 | 304.2789 | 304.779 | 305.6224
3479 | [8 empty] | 4.467363 | 5.006164 | 5.767922 | 5.080483 | 0.4515985 | 304.3293 | 304.84 | 305.562
3480 | [8 empty] | 4.309731 | 4.891288 | 5.868954 | 5.023324 | 0.4465177 | 304.1798 | 304.7311 | 305.6578
3481 | [8 empty] | 4.267168 | 4.785685 | 5.866829 | 4.973227 | 0.4420647 | 304.1395 | 304.631 | 305.6558
3482 | [8 empty] | 4.421226 | 4.769555 | 5.736531 | 4.975771 | 0.4422907 | 304.2855 | 304.6157 | 305.5323
3483 | [8 empty] | 4.43668 | 4.853522 | 5.652274 | 4.980826 | 0.4427401 | 304.3002 | 304.6953 | 305.4524
3484 | [8 empty] | 4.30561 | 4.96447 | 5.663768 | 4.977949 | 0.4424844 | 304.1759 | 304.8004 | 305.4633
3485 | [8 empty] | 4.33082 | 4.989003 | 5.655848 | 4.99189 | 0.4437236 | 304.1998 | 304.8237 | 305.4558
3486 | [8 empty] | 4.3729 | 5.067787 | 5.674135 | 5.038274 | 0.4478466 | 304.2397 | 304.8984 | 305.4731
3487 | [8 empty] | 4.330659 | 5.03733 | 5.70514 | 5.024376 | 0.4466112 | 304.1997 | 304.8695 | 305.5025
3488 | [8 empty] | 4.383589 | 4.933208 | 5.83196 | 5.049586 | 0.4488521 | 304.2498 | 304.7708 | 305.6227
3489 | [8 empty] | 4.347755 | 4.991708 | 5.810325 | 5.049929 | 0.4488826 | 304.2159 | 304.8263 | 305.6022
3490 | [8 empty] | 4.192731 | 5.013183 | 5.59944 | 4.935118 | 0.4386772 | 304.0689 | 304.8466 | 305.4023
3491 | [8 empty] | 4.245854 | 4.97239 | 5.386689 | 4.868311 | 0.4327388 | 304.1193 | 304.808 | 305.2007
3492 | [8 empty] | 4.340639 | 4.940194 | 5.324068 | 4.8683 | 0.4327378 | 304.2091 | 304.7774 | 305.1413
3493 | [8 empty] | 4.29711 | 4.979345 | 5.357455 | 4.87797 | 0.4335973 | 304.1679 | 304.8145 | 305.1729
3494 | [8 empty] | 4.27145 | 4.917625 | 5.312477 | 4.833851 | 0.4296756 | 304.1436 | 304.756 | 305.1303
3495 | [8 empty] | 4.544054 | 4.924966 | 5.208098 | 4.892372 | 0.4348775 | 304.4019 | 304.763 | 305.0314
3496 | [8 empty] | 4.900303 | 4.90114 | 5.123422 | 4.974955 | 0.4422182 | 304.7396 | 304.7404 | 304.9511
3497 | [8 empty] | 5.300661 | 4.882274 | 5.211478 | 5.131471 | 0.4561308 | 305.1191 | 304.7225 | 305.0346
3498 | [8 empty] | 5.424358 | 4.953459 | 5.277673 | 5.218497 | 0.4638664 | 305.2364 | 304.79 | 305.0973
3499 | [8 empty] | 5.394674 | 4.928153 | 5.219205 | 5.180677 | 0.4605046 | 305.2082 | 304.766 | 305.0419
3500 | [8 empty] | 5.23511 | 4.938745 | 5.188651 | 5.120836 | 0.4551854 | 305.057 | 304.7761 | 305.0129
3501 | [8 empty] | 5.065662 | 5.071393 | 5.132791 | 5.089949 | 0.4524399 | 304.8964 | 304.9018 | 304.96
3502 | [8 empty] | 4.781758 | 5.006711 | 5.020942 | 4.93647 | 0.4387974 | 304.6273 | 304.8405 | 304.854
3503 | [8 empty] | 4.514369 | 4.883111 | 5.142128 | 4.846536 | 0.4308032 | 304.3738 | 304.7233 | 304.9688
3504 | [8 empty] | 4.554904 | 4.86727 | 5.23965 | 4.887275 | 0.4344244 | 304.4122 | 304.7083 | 305.0613
3505 | [8 empty] | 4.544118 | 4.928217 | 5.128638 | 4.866991 | 0.4326214 | 304.402 | 304.7661 | 304.9561
3506 | [8 empty] | 4.391091 | 5.008031 | 5.090518 | 4.82988 | 0.4293227 | 304.257 | 304.8417 | 304.9199
3507 | [8 empty] | 4.231463 | 5.049403 | 5.151175 | 4.81068 | 0.427616 | 304.1057 | 304.881 | 304.9774
3508 | [8 empty] | 4.345018 | 5.102301 | 5.144961 | 4.864094 | 0.4323639 | 304.2133 | 304.9311 | 304.9715
3509 | [8 empty] | 4.329371 | 5.091194 | 5.096474 | 4.839013 | 0.4301345 | 304.1985 | 304.9206 | 304.9256
3510 | [8 empty] | 4.234908 | 5.136494 | 5.093319 | 4.821573 | 0.4285843 | 304.1089 | 304.9635 | 304.9226
3511 | [8 empty] | 4.274509 | 5.203751 | 5.084626 | 4.854295 | 0.4314929 | 304.1465 | 305.0273 | 304.9143
3512 | [8 empty] | 4.220387 | 5.263539 | 5.144156 | 4.876028 | 0.4334247 | 304.0952 | 305.0839 | 304.9708
3513 | [8 empty] | 4.222448 | 5.206971 | 5.021682 | 4.817034 | 0.4281808 | 304.0971 | 305.0303 | 304.8547
3514 | [8 empty] | 4.337613 | 5.120653 | 4.982468 | 4.813578 | 0.4278736 | 304.2063 | 304.9485 | 304.8175
3515 | [8 empty] | 4.326827 | 5.123583 | 5.070266 | 4.840226 | 0.4302423 | 304.196 | 304.9513 | 304.9007
3516 | [8 empty] | 4.238127 | 5.066081 | 5.131922 | 4.812043 | 0.4277372 | 304.112 | 304.8968 | 304.9592
3517 | [8 empty] | 4.221933 | 5.009384 | 5.175515 | 4.802277 | 0.4268691 | 304.0966 | 304.843 | 305.0005
3518 | [8 empty] | 4.310601 | 4.969557 | 5.171297 | 4.817152 | 0.4281913 | 304.1807 | 304.8053 | 304.9965
3519 | [8 empty] | 4.339094 | 5.006808 | 5.133177 | 4.82636 | 0.4290098 | 304.2077 | 304.8406 | 304.9604
3520 | [8 empty] | 4.350813 | 5.052204 | 5.154105 | 4.852374 | 0.4313221 | 304.2188 | 304.8836 | 304.9802
3521 | [8 empty] | 4.41292 | 5.036364 | 5.169881 | 4.873055 | 0.4331604 | 304.2776 | 304.8686 | 304.9951
3522 | [8 empty] | 4.451394 | 5.088489 | 5.088489 | 4.876124 | 0.4334333 | 304.3141 | 304.918 | 304.918
3523 | [8 empty] | 4.348946 | 5.183274 | 5.017755 | 4.849992 | 0.4311104 | 304.217 | 305.0078 | 304.851
3524 | [8 empty] | 4.259634 | 5.123164 | 4.960413 | 4.781071 | 0.4249841 | 304.1324 | 304.9509 | 304.7966
3525 | [8 empty] | 4.110728 | 5.104587 | 4.983401 | 4.732905 | 0.4207027 | 303.9912 | 304.9333 | 304.8184
3526 | [8 empty] | 4.07631 | 5.252303 | 4.959351 | 4.762655 | 0.4233471 | 303.9586 | 305.0733 | 304.7956
3527 | [8 empty] | 4.25371 | 5.285271 | 5.058128 | 4.865703 | 0.432507 | 304.1267 | 305.1045 | 304.8892
3528 | [8 empty] | 4.243633 | 5.349213 | 5.14773 | 4.913525 | 0.4367578 | 304.1171875 | 305.1651 | 304.9742
3529 | [8 empty] | 4.070869 | 5.327191 | 5.054007 | 4.817356 | 0.4282094 | 303.9534 | 305.1443 | 304.8853
3530 | [8 empty] | 4.130335 | 5.170267 | 5.048792 | 4.783131 | 0.4251672 | 304.0098 | 304.9955 | 304.8804
3531 | [8 empty] | 4.331786 | 5.116757 | 5.094606 | 4.847716 | 0.4309081 | 304.2007 | 304.9448 | 304.9238
3532 | [8 empty] | 4.466462 | 5.009126 | 5.087427 | 4.854338 | 0.4314967 | 304.3284 | 304.8428 | 304.917
3533 | [8 empty] | 4.628054 | 5.115115 | 5.110318 | 4.951162 | 0.4401033 | 304.4816 | 304.9432 | 304.9387
3534 | [8 empty] | 4.771616 | 5.309418 | 5.043318 | 5.041451 | 0.448129 | 304.6176 | 305.1274 | 304.8752
3535 | [8 empty] | 4.863149 | 4.97239 | 4.984496 | 4.940012 | 0.4391122 | 304.7044 | 304.808 | 304.8194
3536 | [8 empty] | 5.117594 | 4.764565 | 4.990163 | 4.957441 | 0.4406614 | 304.9456 | 304.611 | 304.8248
3537 | [8 empty] | 5.339683 | 4.685073 | 4.962635 | 4.995797 | 0.4440708 | 305.1561 | 304.5356 | 304.7987
3538 | [8 empty] | 5.216275 | 4.540223 | 4.943865 | 4.900121 | 0.4355663 | 305.0391 | 304.3983 | 304.7809
3539 | [8 empty] | 5.111864 | 4.414884 | 5.048309 | 4.858352 | 0.4318535 | 304.9402 | 304.2795 | 304.8799
3540 | [8 empty] | 5.024226 | 4.379951 | 5.098148 | 4.834108 | 0.4296985 | 304.8571 | 304.2464 | 304.9272
3541 | [8 empty] | 4.895216 | 4.369874 | 5.143673 | 4.802921 | 0.4269263 | 304.7348 | 304.2368 | 304.9703
3542 | [8 empty] | 4.680759 | 4.374123 | 5.121072 | 4.725318 | 0.4200283 | 304.5315 | 304.2409 | 304.9489
3543 | [8 empty] | 4.624737 | 4.38082 | 5.123873 | 4.70981 | 0.4186498 | 304.4784 | 304.2472 | 304.9515
3544 | [8 empty] | 4.572515 | 4.335874 | 5.29493 | 4.73444 | 0.4208391 | 304.4289 | 304.2046 | 305.1137
3545 | [8 empty] | 4.456867 | 4.328373 | 5.399954 | 4.728398 | 0.420302 | 304.3193 | 304.1975 | 305.2132
3546 | [8 empty] | 4.32863 | 4.331496 | 5.60456 | 4.754895 | 0.4226574 | 304.1978 | 304.2005 | 305.4072
3547 | [8 empty] | 4.260922 | 4.364497 | 5.541037 | 4.722152 | 0.4197468 | 304.1336 | 304.2318 | 305.347
3548 | [8 empty] | 4.343988 | 4.458413 | 5.682506 | 4.828302 | 0.4291824 | 304.2123 | 304.3208 | 305.481
3549 | [8 empty] | 4.43433 | 4.467943 | 5.517244 | 4.806506 | 0.4272449 | 304.2979 | 304.3298 | 305.3244
3550 | [8 empty] | 4.541285 | 4.537905 | 5.367146 | 4.815445 | 0.4280396 | 304.3993 | 304.3961 | 305.1821
3551 | [8 empty] | 4.421645 | 4.566527 | 5.538171 | 4.842114 | 0.4304102 | 304.2859 | 304.4232 | 305.3442
3552 | [8 empty] | 4.33903 | 4.46849 | 5.49519 | 4.76757 | 0.423784 | 304.2076 | 304.3303 | 305.3035
3553 | [8 empty] | 4.39138 | 4.457318 | 5.291163 | 4.713287 | 0.4189589 | 304.2572 | 304.3197 | 305.1101
3554 | [8 empty] | 4.350781 | 4.394439 | 5.210738 | 4.651986 | 0.4135099 | 304.21875 | 304.2601 | 305.0339
3555 | [8 empty] | 4.282654 | 4.528858 | 5.534082 | 4.781865 | 0.4250547 | 304.1542 | 304.3875 | 305.3404
3556 | [8 empty] | 4.657513 | 4.641833 | 5.600889 | 4.966745 | 0.4414885 | 304.5095 | 304.4946 | 305.4037
3557 | [8 empty] | 4.699658 | 4.518555 | 5.448666 | 4.88896 | 0.4345742 | 304.5494 | 304.3778 | 305.2594
3558 | [8 empty] | 4.446178 | 4.440479 | 5.284499 | 4.723719 | 0.4198861 | 304.3092 | 304.3038 | 305.1038
3559 | [8 empty] | 4.219969 | 4.498336 | 5.203976 | 4.64076 | 0.412512 | 304.0948 | 304.3586 | 305.0275
3560 | [8 empty] | 4.176504 | 4.602265 | 5.103976 | 4.627581 | 0.4113406 | 304.0536 | 304.4571 | 304.9327
3561 | [8 empty] | 4.143342 | 4.56466 | 5.032211 | 4.580071 | 0.4071174 | 304.0221 | 304.4215 | 304.8647
3562 | [8 empty] | 4.215461 | 4.556804 | 5.012925 | 4.595063 | 0.4084501 | 304.0905 | 304.414 | 304.8464
3563 | [8 empty] | 4.544505 | 4.524286 | 5.184111 | 4.750967 | 0.4223082 | 304.4024 | 304.3832 | 305.0086
3564 | [8 empty] | 5.074033 | 4.560056 | 5.106809 | 4.913633 | 0.4367673 | 304.9043 | 304.4171 | 304.9354
3565 | [8 empty] | 5.045668 | 4.690675 | 4.869556 | 4.868633 | 0.4327674 | 304.8774 | 304.5409 | 304.7105
3566 | [8 empty] | 4.934141 | 4.758931 | 4.757997 | 4.817023 | 0.4281798 | 304.7717 | 304.6056 | 304.6047
3567 | [8 empty] | 5.102334 | 4.791899 | 4.674802 | 4.856345 | 0.4316751 | 304.9311 | 304.6369 | 304.5259
3568 | [8 empty] | 4.914534 | 4.77754 | 4.741931 | 4.811335 | 0.4276742 | 304.7531 | 304.6233 | 304.5895
3569 | [8 empty] | 4.748113 | 4.728022 | 4.748338 | 4.741491 | 0.4214659 | 304.5954 | 304.5763 | 304.5956
3570 | [8 empty] | 4.656644 | 4.771906 | 4.6088 | 4.679117 | 0.4159215 | 304.5087 | 304.6179 | 304.4633
3571 | [8 empty] | 4.502682 | 4.916305 | 4.545278 | 4.654755 | 0.413756 | 304.3627 | 304.7548 | 304.4031
3572 | [8 empty] | 4.268166 | 5.016628 | 4.587293 | 4.624029 | 0.4110248 | 304.1404 | 304.8499 | 304.4429
3573 | [8 empty] | 4.108957 | 4.995089 | 4.561762 | 4.555269 | 0.4049128 | 303.9895 | 304.8295 | 304.4187
3574 | [8 empty] | 3.973508 | 4.862344 | 4.521034 | 4.452295 | 0.3957596 | 303.8611 | 304.7036 | 304.3801
3575 | [8 empty] | 4.107089 | 4.793606 | 4.488291 | 4.462995 | 0.3967107 | 303.9878 | 304.6385 | 304.3491
3576 | [8 empty] | 4.272609 | 4.669458 | 4.492669 | 4.478245 | 0.3980663 | 304.1447 | 304.5208 | 304.3532
3577 | [8 empty] | 4.232654 | 4.67535 | 4.385875 | 4.431293 | 0.3938927 | 304.1068 | 304.5264 | 304.252
3578 | [8 empty] | 4.510184 | 4.72638 | 4.392733 | 4.543099 | 0.403831 | 304.3698 | 304.5748 | 304.2585
3579 | [8 empty] | 4.778699 | 4.594473 | 4.506256 | 4.626476 | 0.4112423 | 304.6244 | 304.4497 | 304.3661
3580 | [8 empty] | 4.824095 | 4.498851 | 4.532206 | 4.618384 | 0.410523 | 304.6674 | 304.3591 | 304.3907
3581 | [8 empty] | 4.643025 | 4.517138 | 4.510409 | 4.556857 | 0.405054 | 304.4958 | 304.3764 | 304.3701
3582 | [8 empty] | 4.59003 | 4.587841 | 4.56672 | 4.58153 | 0.4072471 | 304.4455 | 304.4435 | 304.4234
3583 | [8 empty] | 4.68063 | 4.560828 | 4.692768 | 4.644742 | 0.4128659 | 304.5314 | 304.4178 | 304.5429
3584 | [8 empty] | 4.617654 | 4.566559 | 4.732337 | 4.63885 | 0.4123422 | 304.4717 | 304.4233 | 304.5804
3585 | [8 empty] | 4.521935 | 4.594151 | 4.770296 | 4.628794 | 0.4114484 | 304.381 | 304.4494 | 304.6164
3586 | [8 empty] | 4.395502 | 4.526636 | 4.72139 | 4.547843 | 0.4042527 | 304.2611 | 304.3854 | 304.57
3587 | [8 empty] | 4.260793 | 4.562148 | 4.675607 | 4.499516 | 0.399957 | 304.1335 | 304.4191 | 304.5266
3588 | [8 empty] | 4.267587 | 4.588871 | 4.689773 | 4.51541 | 0.4013698 | 304.1399 | 304.4444 | 304.5401
3589 | [8 empty] | 4.279081 | 4.59106 | 4.570906 | 4.480349 | 0.3982532 | 304.1508 | 304.4465 | 304.4274
3590 | [8 empty] | 4.232912 | 4.656129 | 4.553262 | 4.480767 | 0.3982904 | 304.107 | 304.5082 | 304.4107
3591 | [8 empty] | 4.251843 | 4.771809 | 4.678859 | 4.567504 | 0.4060003 | 304.125 | 304.6178 | 304.5297
3592 | [8 empty] | 4.274992 | 4.845055 | 4.733399 | 4.617815 | 0.4104725 | 304.1469 | 304.6873 | 304.5814
3593 | [8 empty] | 4.314368 | 4.879473 | 4.813954 | 4.669265 | 0.4150457 | 304.1842 | 304.7199 | 304.6578
3594 | [8 empty] | 4.404259 | 4.915822 | 4.923291 | 4.747791 | 0.4220258 | 304.2694 | 304.7543 | 304.7614
3595 | [8 empty] | 4.711377 | 4.826252 | 4.888423 | 4.808684 | 0.4274386 | 304.5605 | 304.6694 | 304.7284
3596 | [8 empty] | 5.238909 | 4.753489 | 4.793445 | 4.928614 | 0.4380991 | 305.0606 | 304.6005 | 304.6383
3597 | [8 empty] | 5.518081 | 4.706129 | 4.781597 | 5.001936 | 0.4446165 | 305.3252 | 304.5556 | 304.6271
3598 | [8 empty] | 5.591617 | 4.700817 | 4.644957 | 4.97913 | 0.4425893 | 305.3949 | 304.5505 | 304.4976
3599 | [8 empty] | 5.4628 | 4.737069 | 4.630179 | 4.943349 | 0.4394088 | 305.2728 | 304.5849 | 304.4836
3600 | [8 empty] | 5.274486 | 4.874997 | 4.611537 | 4.92034 | 0.4373636 | 305.0943 | 304.7156 | 304.4659
3601 | [8 empty] | 5.280828 | 4.878925 | 4.656515 | 4.938756 | 0.4390005 | 305.1003 | 304.7194 | 304.5085
3602 | [8 empty] | 4.994348 | 4.770682 | 4.615336 | 4.793455 | 0.4260849 | 304.8288 | 304.6168 | 304.4695
3603 | [8 empty] | 4.842608 | 4.674352 | 4.64853 | 4.72183 | 0.4197182 | 304.6849 | 304.5255 | 304.501
3604 | [8 empty] | 4.772066 | 4.748177 | 4.672742 | 4.730995 | 0.4205329 | 304.6181 | 304.5954 | 304.5239
3605 | [8 empty] | 4.948211 | 4.738389 | 4.591028 | 4.75921 | 0.4230408 | 304.785 | 304.5862 | 304.4465
3606 | [8 empty] | 4.885558 | 4.715498 | 4.548594 | 4.71655 | 0.4192489 | 304.7256 | 304.5645 | 304.40625
3607 | [8 empty] | 4.685395 | 4.787778 | 4.564949 | 4.679374 | 0.4159444 | 304.5359 | 304.633 | 304.4218
3608 | [8 empty] | 4.844862 | 4.903523 | 4.61701 | 4.788465 | 0.4256413 | 304.6871 | 304.7427 | 304.4711
3609 | [8 empty] | 5.254814 | 4.949821 | 4.652812 | 4.952482 | 0.4402207 | 305.0757 | 304.7866 | 304.505
3610 | [8 empty] | 5.34155 | 5.048244 | 4.64882 | 5.012871 | 0.4455886 | 305.1579 | 304.8799 | 304.5013
3611 | [8 empty] | 5.436078 | 5.015501 | 4.716464 | 5.056014 | 0.4494235 | 305.2475 | 304.8488 | 304.5654
3612 | [8 empty] | 5.291131 | 5.081374 | 4.837263 | 5.069923 | 0.4506598 | 305.1101 | 304.9113 | 304.6799
3613 | [8 empty] | 5.281215 | 5.076963 | 4.713631 | 5.023936 | 0.4465721 | 305.1007 | 304.9071 | 304.5627
3614 | [8 empty] | 5.306875 | 4.988907 | 4.574286 | 4.956689 | 0.4405946 | 305.125 | 304.8236 | 304.4306
3615 | [8 empty] | 5.309998 | 4.865306 | 4.615723 | 4.930342 | 0.4382526 | 305.128 | 304.7065 | 304.4699
3616 | [8 empty] | 5.153944 | 4.905197 | 4.602329 | 4.887157 | 0.4344139 | 304.98 | 304.7443 | 304.4572
3617 | [8 empty] | 5.148599 | 4.627957 | 4.661698 | 4.812752 | 0.4278001 | 304.975 | 304.4815 | 304.5135
3618 | [8 empty] | 5.215374 | 4.494955 | 4.641318 | 4.783882 | 0.425234 | 305.0383 | 304.3554 | 304.4941
3619 | [8 empty] | 5.300307 | 4.442347 | 4.422739 | 4.721798 | 0.4197154 | 305.1188 | 304.3055 | 304.287
3620 | [8 empty] | 5.162347 | 4.418393 | 4.312468 | 4.631069 | 0.4116506 | 304.988 | 304.2828 | 304.1824
3621 | [8 empty] | 5.10961 | 4.530403 | 4.435714 | 4.691909 | 0.4170586 | 304.938 | 304.389 | 304.2993
3622 | [8 empty] | 5.13453 | 4.581208 | 4.453615 | 4.723118 | 0.4198327 | 304.9616 | 304.4372 | 304.3162
3623 | [8 empty] | 5.290423 | 4.641383 | 4.440737 | 4.790848 | 0.4258531 | 305.1094 | 304.4942 | 304.304
3624 | [8 empty] | 5.312059 | 4.560378 | 4.39006 | 4.754165 | 0.4225925 | 305.1299 | 304.4174 | 304.256
3625 | [8 empty] | 5.166017 | 4.561955 | 4.381689 | 4.703221 | 0.4180641 | 304.9915 | 304.4189 | 304.248
3626 | [8 empty] | 5.208419 | 4.604003 | 4.372868 | 4.72843 | 0.4203049 | 305.0317 | 304.4588 | 304.2397
3627 | [8 empty] | 5.30153 | 4.602426 | 4.320871 | 4.741609 | 0.4214764 | 305.1199 | 304.4573 | 304.1904
3628 | [8 empty] | 5.275387 | 4.602168 | 4.446661 | 4.774739 | 0.4244212 | 305.0952 | 304.457 | 304.3096
3629 | [8 empty] | 5.211317 | 4.514756 | 4.455193 | 4.727089 | 0.4201857 | 305.0344 | 304.3742 | 304.3177
3630 | [8 empty] | 5.31531 | 4.439481 | 4.345823 | 4.700205 | 0.417796 | 305.133 | 304.3028 | 304.2141
3631 | [8 empty] | 5.416181 | 4.431722 | 4.291186 | 4.71303 | 0.418936 | 305.2286 | 304.2955 | 304.1623
3632 | [8 empty] | 5.390134 | 4.454678 | 4.375701 | 4.740171 | 0.4213485 | 305.2039 | 304.3172 | 304.2424
3633 | [8 empty] | 5.473747 | 4.422417 | 4.460538 | 4.785567 | 0.4253838 | 305.2832 | 304.2867 | 304.3228
3634 | [8 empty] | 5.351241 | 4.420099 | 4.498947 | 4.756763 | 0.4228233 | 305.1671 | 304.2845 | 304.3592
3635 | [8 empty] | 5.223584 | 4.454453 | 4.521259 | 4.733099 | 0.4207199 | 305.0461 | 304.317 | 304.3803
3636 | [8 empty] | 5.297603 | 4.427472 | 4.578633 | 4.767902 | 0.4238136 | 305.1162 | 304.2914 | 304.4347
3637 | [8 empty] | 5.340101 | 4.481304 | 4.659702 | 4.827036 | 0.4290699 | 305.1565 | 304.3425 | 304.5116
3638 | [8 empty] | 5.19435 | 4.49679 | 4.607255 | 4.766132 | 0.4236562 | 305.0183 | 304.3571 | 304.4619
3639 | [8 empty] | 5.301369 | 4.389288 | 4.545664 | 4.74544 | 0.4218169 | 305.1198 | 304.2552 | 304.4035
3640 | [8 empty] | 5.355491 | 4.20107 | 4.578858 | 4.711806 | 0.4188272 | 305.1711 | 304.0768 | 304.4349
3641 | [8 empty] | 5.556491 | 4.124701 | 4.65703 | 4.779407 | 0.4248362 | 305.3616 | 304.0045 | 304.509
3642 | [8 empty] | 5.711354 | 4.075376 | 4.744829 | 4.843853 | 0.4305647 | 305.5084 | 303.9577 | 304.5923
3643 | [8 empty] | 5.719467 | 4.122801 | 4.757643 | 4.866637 | 0.43259 | 305.5161 | 304.0027 | 304.6044
3644 | [8 empty] | 5.736209 | 4.191443 | 4.674223 | 4.867292 | 0.4326481 | 305.532 | 304.0677 | 304.5253
3645 | [8 empty] | 5.676131 | 4.348334 | 4.659799 | 4.894755 | 0.4350893 | 305.475 | 304.2164 | 304.5117
3646 | [8 empty] | 5.537656 | 4.473899 | 4.742639 | 4.918065 | 0.4371613 | 305.34375 | 304.3354 | 304.5902
3647 | [8 empty] | 5.520721 | 4.388064 | 4.745762 | 4.884849 | 0.4342088 | 305.3277 | 304.2541 | 304.5931
3648 | [8 empty] | 5.634663 | 4.381464 | 4.692413 | 4.902847 | 0.4358086 | 305.4357 | 304.2478 | 304.5426
3649 | [8 empty] | 5.906237 | 4.489868 | 4.689451 | 5.028519 | 0.4469794 | 305.6931 | 304.3506 | 304.5398
3650 | [8 empty] | 6.112645 | 4.467814 | 4.665272 | 5.081911 | 0.4517254 | 305.8888 | 304.3297 | 304.5168
3651 | [8 empty] | 6.228358 | 4.387163 | 4.636553 | 5.084025 | 0.4519133 | 305.9984 | 304.2532 | 304.4896
3652 | [8 empty] | 6.291849 | 4.400202 | 4.718653 | 5.136901 | 0.4566135 | 306.0586 | 304.2656 | 304.5674
3653 | [8 empty] | 6.15846 | 4.405418 | 4.836813 | 5.133564 | 0.4563168 | 305.9322 | 304.2705 | 304.6794
3654 | [8 empty] | 5.940719 | 4.442411 | 4.757675 | 5.046935 | 0.4486164 | 305.7258 | 304.3056 | 304.6044
3655 | [8 empty] | 5.86509 | 4.533912 | 4.722098 | 5.040367 | 0.4480326 | 305.6541 | 304.3923 | 304.5707
3656 | [8 empty] | 5.963159 | 4.478728 | 4.743798 | 5.061895 | 0.4499462 | 305.7471 | 304.34 | 304.5913
3657 | [8 empty] | 6.140334 | 4.517879 | 4.79264 | 5.150284 | 0.457803 | 305.915 | 304.3771 | 304.6376
3658 | [8 empty] | 6.243136 | 4.520132 | 4.7598 | 5.174356 | 0.4599428 | 306.0125 | 304.3793 | 304.6064
3659 | [8 empty] | 6.088305 | 4.522064 | 4.686747 | 5.099039 | 0.4532479 | 305.8657 | 304.3811 | 304.5372
3660 | [8 empty] | 6.089335 | 4.484459 | 4.654229 | 5.076008 | 0.4512007 | 305.8667 | 304.3455 | 304.5064
3661 | [8 empty] | 6.276974 | 4.44312 | 4.705324 | 5.141806 | 0.4570494 | 306.0445 | 304.3063 | 304.5548
3662 | [8 empty] | 6.387471 | 4.29872 | 4.656386 | 5.114192 | 0.4545949 | 306.1493 | 304.1694 | 304.5084
3663 | [8 empty] | 6.328842 | 4.212338 | 4.572161 | 5.03778 | 0.4478027 | 306.0937 | 304.0875 | 304.4286
3664 | [8 empty] | 6.232801 | 4.208797 | 4.614016 | 5.018538 | 0.4460923 | 306.0027 | 304.0842 | 304.4683
3665 | [8 empty] | 6.167701 | 4.284683 | 4.61334 | 5.021908 | 0.4463918 | 305.9409 | 304.1561 | 304.4676
3666 | [8 empty] | 6.15186 | 4.407961 | 4.731113 | 5.096978 | 0.4530647 | 305.9259 | 304.2729 | 304.5793
3667 | [8 empty] | 6.125137 | 4.482721 | 4.78414 | 5.130666 | 0.4560592 | 305.9006 | 304.3438 | 304.6295
3668 | [8 empty] | 6.120018 | 4.670971 | 4.710121 | 5.167037 | 0.4592922 | 305.8958 | 304.5222 | 304.5594
3669 | [8 empty] | 6.198094 | 4.648047 | 4.650945 | 5.165695 | 0.4591729 | 305.9698 | 304.5005 | 304.5033
3670 | [8 empty] | 6.259556 | 4.566463 | 4.730662 | 5.18556 | 0.4609387 | 306.028 | 304.4232 | 304.5788
3671 | [8 empty] | 6.196645 | 4.632561 | 4.825448 | 5.218218 | 0.4638416 | 305.9684 | 304.4858 | 304.6687
3672 | [8 empty] | 6.133444 | 4.686554 | 4.747855 | 5.189284 | 0.4612697 | 305.9085 | 304.537 | 304.5951
3673 | [8 empty] | 6.136889 | 4.69222 | 4.627893 | 5.152334 | 0.4579852 | 305.9117 | 304.5424 | 304.4814
3674 | [8 empty] | 6.153116 | 4.625478 | 4.649915 | 5.142836 | 0.457141 | 305.9271 | 304.4791 | 304.5023
3675 | [8 empty] | 6.096322 | 4.675414 | 4.619811 | 5.130516 | 0.4560458 | 305.8733 | 304.5265 | 304.4738
3676 | [8 empty] | 5.973494 | 4.729857 | 4.637519 | 5.113624 | 0.4545443 | 305.7569 | 304.5781 | 304.4905
3677 | [8 empty] | 6.073012 | 4.801268 | 4.810605 | 5.228295 | 0.4647373 | 305.8512 | 304.6458 | 304.6546
3678 | [8 empty] | 6.102278 | 4.800914 | 4.817366 | 5.240186 | 0.4657943 | 305.8789 | 304.6454 | 304.661
3679 | [8 empty] | 6.116316 | 4.741867 | 4.73414 | 5.197441 | 0.4619947 | 305.8922 | 304.5894 | 304.5821
3680 | [8 empty] | 6.196259 | 4.79177 | 4.734204 | 5.240744 | 0.4658439 | 305.968 | 304.6367 | 304.5822
3681 | [8 empty] | 6.1092 | 4.754069 | 4.881887 | 5.248386 | 0.4665232 | 305.8855 | 304.601 | 304.7222
3682 | [8 empty] | 6.237888 | 4.708286 | 4.91067 | 5.285615 | 0.4698324 | 306.0075 | 304.5576 | 304.7495
3683 | [8 empty] | 6.218731 | 4.730147 | 4.874547 | 5.274475 | 0.4688422 | 305.9893 | 304.5783 | 304.7152
3684 | [8 empty] | 6.086309 | 4.65674 | 4.829311 | 5.190787 | 0.4614033 | 305.8638 | 304.5088 | 304.6723
3685 | [8 empty] | 6.084313 | 4.474994 | 4.74499 | 5.101432 | 0.4534606 | 305.8619 | 304.3365 | 304.5924
3686 | [8 empty] | 6.166638 | 4.478793 | 4.789066 | 5.144832 | 0.4573184 | 305.9399 | 304.3401 | 304.6342
3687 | [8 empty] | 6.11139 | 4.474833 | 4.70571 | 5.097311 | 0.4530943 | 305.8876 | 304.3363 | 304.5552
3688 | [8 empty] | 6.053952 | 4.552811 | 4.662664 | 5.089809 | 0.4524275 | 305.8331 | 304.4102 | 304.5144
3689 | [8 empty] | 6.177198 | 4.633237 | 4.729439 | 5.179958 | 0.4604407 | 305.95 | 304.4865 | 304.5777
3690 | [8 empty] | 6.291366 | 4.674545 | 4.776638 | 5.247516 | 0.4664459 | 306.0582 | 304.5256 | 304.6224
3691 | [8 empty] | 6.174687 | 4.633334 | 4.837585 | 5.215202 | 0.4635735 | 305.9476 | 304.4866 | 304.6802
3692 | [8 empty] | 6.133734 | 4.563919 | 4.80613 | 5.167928 | 0.4593713 | 305.9088 | 304.4208 | 304.6504
3693 | [8 empty] | 5.910261 | 4.589998 | 4.692285 | 5.064181 | 0.4501494 | 305.6969 | 304.4455 | 304.5424
3694 | [8 empty] | 5.87359 | 4.703199 | 4.75365 | 5.110146 | 0.4542352 | 305.6622 | 304.5528 | 304.6006
3695 | [8 empty] | 6.117443 | 4.71846 | 4.976125 | 5.270676 | 0.4685045 | 305.8933 | 304.5673 | 304.8115
3696 | [8 empty] | 6.378714 | 4.677861 | 5.01872 | 5.358432 | 0.476305 | 306.141 | 304.5288 | 304.8519
3697 | [8 empty] | 6.487987 | 4.653295 | 4.97062 | 5.370634 | 0.4773897 | 306.2445 | 304.5055 | 304.8063
3698 | [8 empty] | 6.481483 | 4.728763 | 4.934721 | 5.381656 | 0.4783694 | 306.2384 | 304.577 | 304.7722
3699 | [8 empty] | 6.337889 | 4.776928 | 4.924322 | 5.34638 | 0.4752337 | 306.1023 | 304.6227 | 304.7624
3700 | [8 empty] | 6.178712 | 4.79924 | 4.863053 | 5.280335 | 0.4693631 | 305.9514 | 304.6438 | 304.7043
3701 | [8 empty] | 6.100089 | 4.681596 | 4.905809 | 5.229164 | 0.4648146 | 305.8769 | 304.5323 | 304.7448
3702 | [8 empty] | 6.034506 | 4.719973 | 4.981405 | 5.245295 | 0.4662484 | 305.8147 | 304.5687 | 304.8165
3703 | [8 empty] | 5.968117 | 4.753683 | 4.84454 | 5.18878 | 0.4612249 | 305.7518 | 304.6006 | 304.6868
3704 | [8 empty] | 5.982026 | 4.758158 | 4.748177 | 5.162787 | 0.4589144 | 305.765 | 304.6049 | 304.5954
3705 | [8 empty] | 6.032574 | 4.786265 | 4.720424 | 5.179754 | 0.4604226 | 305.8129 | 304.6315 | 304.5691
3706 | [8 empty] | 6.113804 | 4.855519 | 4.757449 | 5.242258 | 0.4659784 | 305.8899 | 304.6972 | 304.6042
3707 | [8 empty] | 6.181545 | 4.744635 | 4.655646 | 5.193942 | 0.4616837 | 305.9541 | 304.5921 | 304.5077
3708 | [8 empty] | 6.086084 | 4.653746 | 4.614467 | 5.118099 | 0.4549421 | 305.8636 | 304.5059 | 304.4687
3709 | [8 empty] | 5.928065 | 4.609573 | 4.573642 | 5.037094 | 0.4477417 | 305.7138 | 304.4641 | 304.43
3710 | [8 empty] | 6.010874 | 4.535136 | 4.546469 | 5.030826 | 0.4471845 | 305.7923 | 304.3935 | 304.4042
3711 | [8 empty] | 6.011324 | 4.638936 | 4.547821 | 5.066027 | 0.4503135 | 305.7927 | 304.4919 | 304.4055
3712 | [8 empty] | 5.950571 | 4.652265 | 4.451265 | 5.018034 | 0.4460474 | 305.7351 | 304.5045 | 304.314
3713 | [8 empty] | 5.842134 | 4.789646 | 4.465367 | 5.032382 | 0.4473229 | 305.6324 | 304.6347 | 304.3274
3714 | [8 empty] | 5.858941 | 4.78781 | 4.599206 | 5.081986 | 0.4517321 | 305.6483 | 304.633 | 304.4542
3715 | [8 empty] | 5.834407 | 4.702587 | 4.67023 | 5.069075 | 0.4505844 | 305.625 | 304.5522 | 304.5215
3716 | [8 empty] | 5.947222 | 4.678022 | 4.663147 | 5.09613 | 0.4529894 | 305.732 | 304.5289 | 304.5148
3717 | [8 empty] | 5.928581 | 4.804617 | 4.609058 | 5.114085 | 0.4545853 | 305.7143 | 304.6489 | 304.4636
3718 | [8 empty] | 5.916282 | 4.754487 | 4.625381 | 5.098717 | 0.4532193 | 305.7026 | 304.6014 | 304.479
3719 | [8 empty] | 5.959392 | 4.700173 | 4.788422 | 5.149329 | 0.4577181 | 305.7435 | 304.5499 | 304.6336
3720 | [8 empty] | 5.839848 | 4.684558 | 4.900754 | 5.14172 | 0.4570418 | 305.6302 | 304.5351 | 304.7401
3721 | [8 empty] | 5.662158 | 4.686393 | 4.797051 | 5.048534 | 0.4487586 | 305.4618 | 304.5369 | 304.6418
3722 | [8 empty] | 5.643678 | 4.72535 | 4.727056 | 5.032028 | 0.4472914 | 305.4442 | 304.5738 | 304.5754
3723 | [8 empty] | 5.771239 | 4.840322 | 4.819684 | 5.143748 | 0.4572221 | 305.5652 | 304.6828 | 304.6632
3724 | [8 empty] | 5.814639 | 4.773869 | 4.807289 | 5.131932 | 0.4561718 | 305.6063 | 304.6198 | 304.6515
3725 | [8 empty] | 5.683569 | 4.763857 | 4.824031 | 5.090485 | 0.4524876 | 305.4821 | 304.6103 | 304.6673
3726 | [8 empty] | 5.696898 | 4.769459 | 4.863278 | 5.109878 | 0.4542114 | 305.4947 | 304.6156 | 304.7045
3727 | [8 empty] | 5.872978 | 4.755003 | 4.852589 | 5.16019 | 0.4586835 | 305.6616 | 304.6019 | 304.6944
3728 | [8 empty] | 5.815122 | 4.813471 | 4.745054 | 5.124549 | 0.4555154 | 305.6068 | 304.6573 | 304.5925
3729 | [8 empty] | 5.739043 | 4.933755 | 4.711924 | 5.128241 | 0.4558436 | 305.5346 | 304.7713 | 304.5611
3730 | [8 empty] | 5.627 | 4.914663 | 4.848049 | 5.129904 | 0.4559915 | 305.4284 | 304.7532 | 304.6901
3731 | [8 empty] | 5.698121 | 4.960607 | 4.908867 | 5.189198 | 0.4612621 | 305.4958 | 304.7968 | 304.7477
3732 | [8 empty] | 5.784407 | 4.841674 | 4.818654 | 5.148245 | 0.4576218 | 305.5776 | 304.6841 | 304.6622
3733 | [8 empty] | 5.688656 | 4.74206 | 4.748885 | 5.059867 | 0.449766 | 305.4869 | 304.5896 | 304.5961
3734 | [8 empty] | 5.632828 | 4.72271 | 4.756451 | 5.03733 | 0.4477626 | 305.434 | 304.5713 | 304.6033
3735 | [8 empty] | 5.736402 | 4.757095 | 4.767945 | 5.087148 | 0.4521909 | 305.5321 | 304.6039 | 304.6142
3736 | [8 empty] | 5.776808 | 4.863214 | 4.656096 | 5.098706 | 0.4532183 | 305.5704 | 304.7045 | 304.5081
3737 | [8 empty] | 5.934923 | 4.846794 | 4.577441 | 5.119719 | 0.4550862 | 305.7203 | 304.6889 | 304.4336
3738 | [8 empty] | 5.925844 | 4.801526 | 4.635233 | 5.120868 | 0.4551882 | 305.7117 | 304.646 | 304.4884
3739 | [8 empty] | 5.891072 | 4.856452 | 4.721873 | 5.156466 | 0.4583525 | 305.6787 | 304.6981 | 304.5705
3740 | [8 empty] | 5.879932 | 4.894894 | 4.653617 | 5.142815 | 0.4571391 | 305.6682 | 304.7345 | 304.5058
3741 | [8 empty] | 5.939238 | 4.837231 | 4.5522 | 5.109556 | 0.4541828 | 305.7244 | 304.6798 | 304.4097
3742 | [8 empty] | 5.907975 | 4.800302 | 4.511021 | 5.0731 | 0.4509422 | 305.6948 | 304.6448 | 304.3706
3743 | [8 empty] | 6.014705 | 4.789839 | 4.625735 | 5.143426 | 0.4571935 | 305.7959 | 304.6349 | 304.4794
3744 | [8 empty] | 6.16593 | 4.765338 | 4.757256 | 5.229508 | 0.4648451 | 305.9393 | 304.6117 | 304.604
3745 | [8 empty] | 6.067571 | 4.832498 | 4.707417 | 5.202495 | 0.462444 | 305.846 | 304.6754 | 304.5568
3746 | [8 empty] | 6.011389 | 4.826478 | 4.604486 | 5.147451 | 0.4575512 | 305.7928 | 304.6696 | 304.4592
3747 | [8 empty] | 5.969759 | 4.803941 | 4.581595 | 5.118432 | 0.4549717 | 305.7533 | 304.6483 | 304.4375
3748 | [8 empty] | 6.078614 | 4.840773 | 4.705839 | 5.208409 | 0.4629697 | 305.8565 | 304.6832 | 304.5553
3749 | [8 empty] | 6.162034 | 4.814211 | 4.682497 | 5.219581 | 0.4639627 | 305.9356 | 304.658 | 304.5332
3750 | [8 empty] | 6.270664 | 4.750044 | 4.617815 | 5.212841 | 0.4633637 | 306.0385 | 304.5972 | 304.4719
3751 | [8 empty] | 6.310941 | 4.853973 | 4.638453 | 5.267789 | 0.4682479 | 306.0767 | 304.6957 | 304.4914
3752 | [8 empty] | 6.257399 | 4.980954 | 4.558832 | 5.265728 | 0.4680648 | 306.026 | 304.8161 | 304.416
3753 | [8 empty] | 6.284476 | 4.973453 | 4.615948 | 5.291292 | 0.4703371 | 306.0516 | 304.809 | 304.4701
3754 | [8 empty] | 6.260007 | 5.011348 | 4.662085 | 5.311146 | 0.4721019 | 306.0284 | 304.8449 | 304.5138
3755 | [8 empty] | 6.150057 | 4.80027 | 4.73488 | 5.228403 | 0.4647469 | 305.9242 | 304.6448 | 304.5828
3756 | [8 empty] | 6.192556 | 4.73913 | 4.695794 | 5.20916 | 0.4630364 | 305.9645 | 304.5869 | 304.5458
3757 | [8 empty] | 6.224913 | 4.731789 | 4.697404 | 5.218035 | 0.4638254 | 305.9952 | 304.5799 | 304.5473
3758 | [8 empty] | 6.095678 | 4.798274 | 4.719072 | 5.204341 | 0.4626081 | 305.8727 | 304.6429 | 304.5678
3759 | [8 empty] | 6.104468 | 4.945957 | 4.647597 | 5.232674 | 0.4651266 | 305.881 | 304.7829 | 304.5001
3760 | [8 empty] | 6.251668 | 4.921907 | 4.905262 | 5.359612 | 0.47641 | 306.0205 | 304.7601 | 304.7443
3761 | [8 empty] | 6.238693 | 4.843896 | 4.734622 | 5.272404 | 0.4686581 | 306.0082 | 304.6862 | 304.5826
3762 | [8 empty] | 6.397258 | 4.853136 | 4.674223 | 5.308206 | 0.4718405 | 306.1585 | 304.6949 | 304.5253
3763 | [8 empty] | 6.318153 | 4.914341 | 4.856452 | 5.362982 | 0.4767095 | 306.0836 | 304.7529 | 304.6981
3764 | [8 empty] | 6.125524 | 4.802427 | 4.642477 | 5.190143 | 0.461346 | 305.901 | 304.6469 | 304.4952
3765 | [8 empty] | 5.94162 | 4.756355 | 4.467749 | 5.055241 | 0.4493548 | 305.7267 | 304.6032 | 304.3296
3766 | [8 empty] | 5.807588 | 4.636779 | 4.530306 | 4.991558 | 0.443694 | 305.5996 | 304.4898 | 304.3889
3767 | [8 empty] | 5.65002 | 4.551459 | 4.544698 | 4.915393 | 0.4369238 | 305.4503 | 304.409 | 304.4026
3768 | [8 empty] | 5.676614 | 4.545825 | 4.846278 | 5.022906 | 0.4464805 | 305.4755 | 304.4036 | 304.6884
3769 | [8 empty] | 5.923526 | 4.587583 | 4.812827 | 5.107979 | 0.4540425 | 305.7095 | 304.4432 | 304.6567
3770 | [8 empty] | 6.153438 | 4.833078 | 4.736973 | 5.241163 | 0.4658811 | 305.9274 | 304.6759 | 304.5848
3771 | [8 empty] | 6.211841 | 4.97767 | 4.766464 | 5.318659 | 0.4727697 | 305.9828 | 304.813 | 304.6128
3772 | [8 empty] | 6.205048 | 4.88984 | 4.848725 | 5.314538 | 0.4724033 | 305.9763 | 304.7297 | 304.6907
3773 | [8 empty] | 6.084088 | 4.838551 | 4.886169 | 5.269603 | 0.4684091 | 305.8617 | 304.6811 | 304.7262
3774 | [8 empty] | 5.87491 | 4.841191 | 4.842093 | 5.186065 | 0.4609835 | 305.6634 | 304.6836 | 304.6844
3775 | [8 empty] | 5.770273 | 4.765885 | 4.859125 | 5.131761 | 0.4561565 | 305.5642 | 304.6122 | 304.7006
3776 | [8 empty] | 5.680768 | 4.745408 | 4.919685 | 5.115287 | 0.4546922 | 305.4794 | 304.5928 | 304.758
3777 | [8 empty] | 5.680929 | 4.676058 | 4.818847 | 5.058611 | 0.4496543 | 305.4796 | 304.5271 | 304.6624
3778 | [8 empty] | 5.93502 | 4.462341 | 4.924611 | 5.107324 | 0.4539843 | 305.7204 | 304.3245 | 304.7627
3779 | [8 empty] | 6.021176 | 4.429629 | 5.062539 | 5.171115 | 0.4596547 | 305.8021 | 304.2935 | 304.8934
3780 | [8 empty] | 5.90746 | 4.430305 | 5.007323 | 5.11503 | 0.4546693 | 305.6943 | 304.2941 | 304.8411
3781 | [8 empty] | 5.87491 | 4.5135 | 4.959029 | 5.115813 | 0.4547389 | 305.6634 | 304.373 | 304.7953
3782 | [8 empty] | 5.821883 | 4.58929 | 4.979409 | 5.130194 | 0.4560172 | 305.6132 | 304.4448 | 304.8146
3783 | [8 empty] | 5.761226 | 4.585394 | 5.036042 | 5.127554 | 0.4557826 | 305.5557 | 304.4411 | 304.8683
3784 | [8 empty] | 5.732861 | 4.530242 | 5.050208 | 5.104437 | 0.4537277 | 305.5288 | 304.3889 | 304.8817
3785 | [8 empty] | 5.942715 | 4.532077 | 5.040131 | 5.171641 | 0.4597014 | 305.7277 | 304.3906 | 304.8722
3786 | [8 empty] | 6.307206 | 4.561955 | 4.969332 | 5.279498 | 0.4692887 | 306.0732 | 304.4189 | 304.8051
3787 | [8 empty] | 6.243619 | 4.510119 | 4.964502 | 5.239414 | 0.4657256 | 306.0129 | 304.3698 | 304.8005
3788 | [8 empty] | 6.050443 | 4.543732 | 4.949048 | 5.181074 | 0.4605399 | 305.8298 | 304.4016 | 304.7858
3789 | [8 empty] | 5.975072 | 4.430627 | 4.807289 | 5.070996 | 0.4507552 | 305.7584 | 304.2944 | 304.6515
3790 | [8 empty] | 6.060874 | 4.405418 | 4.790418 | 5.08557 | 0.4520507 | 305.8397 | 304.2705 | 304.6355
3791 | [8 empty] | 5.986179 | 4.505612 | 4.836845 | 5.109545 | 0.4541818 | 305.7689 | 304.3655 | 304.6795
3792 | [8 empty] | 5.991331 | 4.49898 | 4.96608 | 5.15213 | 0.4579671 | 305.7738 | 304.3592 | 304.802
3793 | [8 empty] | 5.955754 | 4.495116 | 4.945796 | 5.132222 | 0.4561975 | 305.7401 | 304.3556 | 304.7827
3794 | [8 empty] | 5.950957 | 4.531111 | 4.856066 | 5.112711 | 0.4544632 | 305.7355 | 304.3897 | 304.6977
3795 | [8 empty] | 5.825199 | 4.380852 | 4.804102 | 5.003384 | 0.4447453 | 305.6163 | 304.2473 | 304.6484375
3796 | [8 empty] | 5.782861 | 4.326505 | 4.894379 | 5.001249 | 0.4445554 | 305.5762 | 304.1957 | 304.734
3797 | [8 empty] | 5.771561 | 4.345694 | 4.967657 | 5.028304 | 0.4469604 | 305.5655 | 304.2139 | 304.8035
3798 | [8 empty] | 5.875554 | 4.359925 | 4.853587 | 5.029689 | 0.4470834 | 305.664 | 304.2274 | 304.6953
3799 | [8 empty] | 5.920338 | 4.478889 | 4.728634 | 5.042621 | 0.4482329 | 305.7065 | 304.3402 | 304.5769
3800 | [8 empty] | 5.895998 | 4.510377 | 4.745569 | 5.050648 | 0.4489465 | 305.6834 | 304.37 | 304.593
3801 | [8 empty] | 5.807684 | 4.563822 | 4.723708 | 5.031738 | 0.4472656 | 305.5997 | 304.4207 | 304.5722
3802 | [8 empty] | 5.925973 | 4.508059 | 4.694828 | 5.042953 | 0.4482625 | 305.7118 | 304.3678 | 304.5449
3803 | [8 empty] | 6.096773 | 4.445116 | 4.798113 | 5.113334 | 0.4545186 | 305.8737 | 304.3082 | 304.6428
3804 | [8 empty] | 5.992425 | 4.510216 | 4.808094 | 5.103578 | 0.4536514 | 305.7748 | 304.3699 | 304.6522
3805 | [8 empty] | 6.073302 | 4.593153 | 4.691222 | 5.119226 | 0.4550423 | 305.8515 | 304.4485 | 304.5414
3806 | [8 empty] | 6.396293 | 4.532946 | 4.639773 | 5.189671 | 0.4613041 | 306.1576 | 304.3914 | 304.4927
3807 | [8 empty] | 6.570119 | 4.482656 | 4.744796 | 5.265857 | 0.4680762 | 306.3224 | 304.34375 | 304.5922
3808 | [8 empty] | 6.532643 | 4.5588 | 4.769233 | 5.286892 | 0.469946 | 306.2869 | 304.4159 | 304.6154
3809 | [8 empty] | 6.461168 | 4.613855 | 4.704004 | 5.259676 | 0.4675267 | 306.2191 | 304.4681 | 304.5536
3810 | [8 empty] | 6.436763 | 4.62918 | 4.756773 | 5.274239 | 0.4688212 | 306.196 | 304.4826 | 304.6036
3811 | [8 empty] | 6.364547 | 4.694925 | 4.722259 | 5.260577 | 0.4676069 | 306.1275 | 304.545 | 304.5709
3812 | [8 empty] | 6.337374 | 4.594216 | 4.75423 | 5.228606 | 0.464765 | 306.1018 | 304.4495 | 304.6012
3813 | [8 empty] | 6.008781 | 4.616753 | 4.757932 | 5.127822 | 0.4558064 | 305.7903 | 304.4709 | 304.6047
3814 | [8 empty] | 5.755269 | 4.642188 | 4.720102 | 5.039186 | 0.4479277 | 305.55 | 304.495 | 304.5688
3815 | [8 empty] | 5.803306 | 4.638839 | 4.933497 | 5.125214 | 0.4555746 | 305.5956 | 304.4918 | 304.7711
3816 | [8 empty] | 6.099638 | 4.689934 | 4.973421 | 5.254331 | 0.4670516 | 305.8764 | 304.5402 | 304.8089
3817 | [8 empty] | 6.150701 | 4.675639 | 4.955938 | 5.26076 | 0.4676231 | 305.9248 | 304.5267 | 304.7924
3818 | [8 empty] | 6.207881 | 4.476539 | 4.924322 | 5.202914 | 0.4624812 | 305.979 | 304.338 | 304.7624
3819 | [8 empty] | 6.163032 | 4.436455 | 4.876768 | 5.158752 | 0.4585557 | 305.9365 | 304.3 | 304.7173
3820 | [8 empty] | 5.943326 | 4.331303 | 4.997954 | 5.090861 | 0.452521 | 305.7283 | 304.2003 | 304.8322
3821 | [8 empty] | 5.898799 | 4.343215 | 5.050562 | 5.097526 | 0.4531134 | 305.6861 | 304.2116 | 304.882
3822 | [8 empty] | 5.965638 | 4.477312 | 4.991354 | 5.144768 | 0.4573127 | 305.7494 | 304.3387 | 304.8259
3823 | [8 empty] | 6.062065 | 4.59296 | 4.899016 | 5.18468 | 0.4608605 | 305.8408 | 304.4483 | 304.7384
3824 | [8 empty] | 6.119696 | 4.693283 | 4.939615 | 5.250865 | 0.4667435 | 305.8954 | 304.5434 | 304.7769
3825 | [8 empty] | 6.658111 | 4.586392 | 5.027059 | 5.423854 | 0.4821204 | 306.4058 | 304.4421 | 304.8598
3826 | [8 empty] | 6.204951 | 4.429919 | 5.013633 | 5.216168 | 0.4636594 | 305.9763 | 304.2938 | 304.847
3827 | [8 empty] | 6.352764 | 4.430177 | 4.981888 | 5.254943 | 0.467106 | 306.1164 | 304.294 | 304.817
3828 | [8 empty] | 6.536345 | 4.508735 | 4.936556 | 5.327212 | 0.47353 | 306.2904 | 304.3685 | 304.774
3829 | [8 empty] | 6.56661 | 4.473126 | 4.751042 | 5.263593 | 0.4678749 | 306.3191 | 304.3347 | 304.5981
3830 | [8 empty] | 6.787732 | 4.373801 | 4.763792 | 5.308442 | 0.4718615 | 306.5287 | 304.2406 | 304.6102
3831 | [8 empty] | 6.881809 | 4.437163 | 4.856356 | 5.391776 | 0.479269 | 306.6178 | 304.3006 | 304.698
3832 | [8 empty] | 6.99105 | 4.453712 | 4.898017 | 5.447593 | 0.4842305 | 306.7214 | 304.3163 | 304.7375
3833 | [8 empty] | 6.733546 | 4.546018 | 4.795376 | 5.358314 | 0.4762945 | 306.4773 | 304.4038 | 304.6402
3834 | [8 empty] | 6.514677 | 4.68884 | 4.813825 | 5.339114 | 0.4745879 | 306.2698 | 304.5392 | 304.6577
3835 | [8 empty] | 6.376621 | 4.681789 | 4.847856 | 5.302089 | 0.4712968 | 306.139 | 304.5325 | 304.6899
3836 | [8 empty] | 6.415095 | 4.731532 | 4.932081 | 5.359569 | 0.4764062 | 306.1754 | 304.5797 | 304.7697
3837 | [8 empty] | 6.316253 | 4.728666 | 4.948114 | 5.331011 | 0.4738677 | 306.0818 | 304.5769 | 304.7849
3838 | [8 empty] | 6.162871 | 4.76054 | 4.851623 | 5.258345 | 0.4674084 | 305.9364 | 304.6071 | 304.6935
3839 | [8 empty] | 6.144552 | 4.897663 | 4.908996 | 5.31707 | 0.4726285 | 305.919 | 304.7371 | 304.7479
3840 | [8 empty] | 6.247418 | 4.989068 | 4.946247 | 5.394244 | 0.4794884 | 306.0165 | 304.8238 | 304.7832
3841 | [8 empty] | 6.145646 | 5.023614 | 4.773483 | 5.314248 | 0.4723776 | 305.92 | 304.8565 | 304.6194
3842 | [8 empty] | 6.110166 | 5.038682 | 4.663373 | 5.27074 | 0.4685102 | 305.8864 | 304.8708 | 304.515
3843 | [8 empty] | 6.159233 | 4.930922 | 4.683141 | 5.257765 | 0.4673569 | 305.9329 | 304.7686 | 304.5338
3844 | [8 empty] | 6.157334 | 4.856227 | 4.773032 | 5.262198 | 0.4677509 | 305.9311 | 304.6978 | 304.619
3845 | [8 empty] | 6.153985 | 4.740611 | 4.918559 | 5.271052 | 0.4685379 | 305.9279 | 304.5883 | 304.7569
3846 | [8 empty] | 6.191494 | 4.759542 | 4.844218 | 5.265085 | 0.4680075 | 305.9635 | 304.6062 | 304.6865
3847 | [8 empty] | 6.040655 | 4.840226 | 4.75922 | 5.213367 | 0.4634104 | 305.8205 | 304.6827 | 304.6059
3848 | [8 empty] | 6.02314 | 4.763792 | 4.753167 | 5.180033 | 0.4604474 | 305.8039 | 304.6102 | 304.6002
3849 | [8 empty] | 6.007397 | 4.650494 | 4.893768 | 5.183886 | 0.4607899 | 305.789 | 304.5028 | 304.7334
3850 | [8 empty] | 5.940751 | 4.650687 | 4.888004 | 5.159814 | 0.4586502 | 305.7258 | 304.503 | 304.728
3851 | [8 empty] | 5.878419 | 4.76508 | 4.825834 | 5.156444 | 0.4583506 | 305.6667 | 304.6115 | 304.669
3852 | [8 empty] | 5.85366 | 4.613404 | 4.848178 | 5.105081 | 0.453785 | 305.6433 | 304.4677 | 304.6902
3853 | [8 empty] | 5.754368 | 4.566141 | 4.818461 | 5.046323 | 0.4485621 | 305.5492 | 304.4229 | 304.662
3854 | [8 empty] | 5.890332 | 4.547692 | 4.803458 | 5.080494 | 0.4515995 | 305.678 | 304.4054 | 304.6478
3855 | [8 empty] | 5.885824 | 4.523288 | 4.902976 | 5.104029 | 0.4536915 | 305.6738 | 304.3823 | 304.7422
3856 | [8 empty] | 6.086277 | 4.549592 | 5.01315 | 5.21634 | 0.4636746 | 305.8638 | 304.4072 | 304.8466
3857 | [8 empty] | 6.347516 | 4.59663 | 4.945378 | 5.296508 | 0.4708007 | 306.1114 | 304.4518 | 304.7823
3858 | [8 empty] | 6.278487 | 4.579663 | 4.969847 | 5.275999 | 0.4689777 | 306.046 | 304.4357 | 304.8055
3859 | [8 empty] | 6.070114 | 4.575188 | 5.0127 | 5.219334 | 0.4639408 | 305.8484 | 304.4315 | 304.8462
3860 | [8 empty] | 5.899475 | 4.462502 | 5.082147 | 5.148041 | 0.4576037 | 305.6867 | 304.3246 | 304.912
3861 | [8 empty] | 5.910712 | 4.340124 | 5.085849 | 5.112228 | 0.4544203 | 305.6974 | 304.2086 | 304.9155
3862 | [8 empty] | 6.020243 | 4.554421 | 5.097923 | 5.224196 | 0.4643729 | 305.8012 | 304.4118 | 304.9269
3863 | [8 empty] | 5.912772 | 4.580468 | 5.10565 | 5.19963 | 0.4621893 | 305.6993 | 304.4365 | 304.9343
3864 | [8 empty] | 5.747156 | 4.552168 | 5.194833 | 5.164719 | 0.4590861 | 305.5423 | 304.4096 | 305.0188
3865 | [8 empty] | 5.648121 | 4.490319 | 5.030858 | 5.056433 | 0.4494607 | 305.4485 | 304.351 | 304.8634
3866 | [8 empty] | 5.456812 | 4.355063 | 5.013923 | 4.941933 | 0.4392829 | 305.2671 | 304.2228 | 304.8473
3867 | [8 empty] | 5.446445 | 4.237902 | 5.0259 | 4.903416 | 0.4358592 | 305.2573 | 304.1118 | 304.8587
3868 | [8 empty] | 5.451628 | 4.132492 | 5.056197 | 4.880106 | 0.4337872 | 305.2622 | 304.0118 | 304.8874
3869 | [8 empty] | 5.275935 | 4.171803 | 5.029377 | 4.825705 | 0.4289516 | 305.0957 | 304.0491 | 304.862
3870 | [8 empty] | 5.240551 | 4.40207 | 4.891804 | 4.844808 | 0.4306496 | 305.0621 | 304.2674 | 304.7316
3871 | [8 empty] | 5.340938 | 4.445727 | 4.771519 | 4.852728 | 0.4313536 | 305.1573 | 304.3087 | 304.6176
3872 | [8 empty] | 5.365182 | 4.394439 | 4.799787 | 4.853136 | 0.4313899 | 305.1803 | 304.2601 | 304.6443
3873 | [8 empty] | 5.272522 | 4.385585 | 4.886169 | 4.848092 | 0.4309415 | 305.0924 | 304.2517 | 304.7262
3874 | [8 empty] | 5.242547 | 4.416461 | 4.854327 | 4.837779 | 0.4300248 | 305.064 | 304.281 | 304.696
3875 | [8 empty] | 5.233919 | 4.350427 | 4.794346 | 4.792897 | 0.4260353 | 305.0558 | 304.2184 | 304.6392
3876 | [8 empty] | 5.210609 | 4.349751 | 4.758383 | 4.772914 | 0.4242591 | 305.0338 | 304.2178 | 304.6051
3877 | [8 empty] | 5.158805 | 4.351329 | 4.835718 | 4.781951 | 0.4250623 | 304.9846 | 304.2193 | 304.6784
3878 | [8 empty] | 5.182405 | 4.280368 | 4.903233 | 4.788669 | 0.4256595 | 305.007 | 304.152 | 304.7424
3879 | [8 empty] | 5.139842 | 4.271225 | 5.101335 | 4.837467 | 0.4299971 | 304.9667 | 304.1433 | 304.9302
3880 | [8 empty] | 5.019236 | 4.289834 | 5.069043 | 4.792704 | 0.4260181 | 304.8524 | 304.161 | 304.8996
3881 | [8 empty] | 4.934753 | 4.300169 | 4.979409 | 4.73811 | 0.4211654 | 304.7723 | 304.1708 | 304.8146
3882 | [8 empty] | 4.73781 | 4.318972 | 4.956421 | 4.671068 | 0.415206 | 304.5856 | 304.1886 | 304.7928
3883 | [8 empty] | 4.751944 | 4.345694 | 5.026029 | 4.707889 | 0.418479 | 304.599 | 304.2139 | 304.8588
3884 | [8 empty] | 4.85832 | 4.321869 | 4.994477 | 4.724889 | 0.4199901 | 304.6998 | 304.1913 | 304.8289
3885 | [8 empty] | 4.722968 | 4.415785 | 4.942706 | 4.693819 | 0.4172284 | 304.5715 | 304.2804 | 304.7798
3886 | [8 empty] | 4.516623 | 4.523932 | 4.955809 | 4.665455 | 0.4147071 | 304.3759 | 304.3829 | 304.7922
3887 | [8 empty] | 4.55059 | 4.521581 | 4.966885 | 4.679685 | 0.415972 | 304.4081 | 304.3806 | 304.8027
3888 | [8 empty] | 4.677024 | 4.556739 | 4.991515 | 4.741759 | 0.4214897 | 304.528 | 304.414 | 304.8261
3889 | [8 empty] | 4.675124 | 4.476958 | 4.899627 | 4.683903 | 0.4163469 | 304.5262 | 304.3383 | 304.739
3890 | [8 empty] | 4.604229 | 4.440769 | 4.949016 | 4.664671 | 0.4146374 | 304.459 | 304.304 | 304.7858
3891 | [8 empty] | 4.679954 | 4.361599 | 5.035205 | 4.692253 | 0.4170891 | 304.5308 | 304.229 | 304.8675
3892 | [8 empty] | 4.697018 | 4.384136 | 5.039841 | 4.706998 | 0.4183998 | 304.5469 | 304.2504 | 304.8719
3893 | [8 empty] | 4.823323 | 4.466268 | 5.063924 | 4.784505 | 0.4252893 | 304.6667 | 304.3282 | 304.8947
3894 | [8 empty] | 4.956679 | 4.382881 | 4.992867 | 4.777475 | 0.4246645 | 304.7931 | 304.2492 | 304.8274
3895 | [8 empty] | 4.978186 | 4.277696 | 5.01373 | 4.756537 | 0.4228033 | 304.8134 | 304.1495 | 304.8471
3896 | [8 empty] | 5.073164 | 4.204804 | 5.184788 | 4.820919 | 0.4285261 | 304.9035 | 304.0804 | 305.0093
3897 | [8 empty] | 5.176578 | 4.215976 | 5.547186 | 4.979913 | 0.442659 | 305.0015 | 304.091 | 305.3528
3898 | [8 empty] | 5.227802 | 4.240928 | 5.755205 | 5.074645 | 0.4510795 | 305.05 | 304.1146 | 305.55
3899 | [8 empty] | 5.102495 | 4.283041 | 5.823203 | 5.069579 | 0.4506293 | 304.9313 | 304.1545 | 305.6144
3900 | [8 empty] | 5.045829 | 4.356287 | 5.991814 | 5.13131 | 0.4561164 | 304.8776 | 304.224 | 305.7742
3901 | [8 empty] | 5.005198 | 4.341187 | 5.630799 | 4.992395 | 0.4437684 | 304.8391 | 304.2097 | 305.432
3902 | [8 empty] | 4.994702 | 4.410923 | 5.315986 | 4.907204 | 0.4361959 | 304.8291 | 304.2758 | 305.1336
3903 | [8 empty] | 4.928475 | 4.455096 | 5.174614 | 4.852728 | 0.4313536 | 304.7663 | 304.3176 | 304.9996
3904 | [8 empty] | 4.955842 | 4.47113 | 4.954071 | 4.793681 | 0.426105 | 304.7923 | 304.3328 | 304.7906
3905 | [8 empty] | 5.076866 | 4.599464 | 4.854424 | 4.843585 | 0.4305409 | 304.907 | 304.4545 | 304.6961
3906 | [8 empty] | 5.189746 | 4.673192 | 4.917915 | 4.926951 | 0.4379512 | 305.014 | 304.5244 | 304.7563
3907 | [8 empty] | 5.171555 | 4.552232 | 4.889904 | 4.87123 | 0.4329983 | 304.9967 | 304.4097 | 304.7298
3908 | [8 empty] | 4.967496 | 4.537647 | 4.78311 | 4.762751 | 0.4233557 | 304.8033 | 304.3959 | 304.6285
3909 | [8 empty] | 4.868622 | 4.566044 | 4.747276 | 4.727314 | 0.4202057 | 304.7096 | 304.4228 | 304.5946
3910 | [8 empty] | 4.841481 | 4.627184 | 4.802878 | 4.757181 | 0.4228606 | 304.6839 | 304.4807 | 304.6473
3911 | [8 empty] | 4.746986 | 4.745118 | 4.828506 | 4.773537 | 0.4243144 | 304.5943 | 304.5925 | 304.6716
3912 | [8 empty] | 4.56907 | 4.814597 | 4.817914 | 4.733861 | 0.4207876 | 304.4257 | 304.6584 | 304.6615
3913 | [8 empty] | 4.511633 | 4.887682 | 4.815757 | 4.738357 | 0.4211873 | 304.3712 | 304.7277 | 304.6595
3914 | [8 empty] | 4.563146 | 4.830535 | 4.895764 | 4.763148 | 0.423391 | 304.42 | 304.6735 | 304.7353
3915 | [8 empty] | 4.603263 | 4.803715 | 4.857064 | 4.754681 | 0.4226383 | 304.4581 | 304.6481 | 304.6986
3916 | [8 empty] | 4.725865 | 4.850335 | 4.688325 | 4.754842 | 0.4226526 | 304.5743 | 304.6923 | 304.5387
3917 | [8 empty] | 4.662697 | 4.91022 | 4.652297 | 4.741738 | 0.4214878 | 304.5144 | 304.749 | 304.5045
3918 | [8 empty] | 4.651364 | 4.836298 | 4.693927 | 4.727196 | 0.4201952 | 304.5037 | 304.679 | 304.544
3919 | [8 empty] | 4.610088 | 4.762569 | 4.790579 | 4.721079 | 0.4196514 | 304.4645 | 304.6091 | 304.6356
3920 | [8 empty] | 4.627957 | 4.807096 | 4.782112 | 4.739055 | 0.4212493 | 304.4815 | 304.6513 | 304.6276
3921 | [8 empty] | 4.651525 | 4.792189 | 4.657127 | 4.70028 | 0.4178027 | 304.5038 | 304.6371 | 304.5091
3922 | [8 empty] | 4.6975 | 4.774771 | 4.74074 | 4.73767 | 0.4211263 | 304.5474 | 304.6206 | 304.5884
3923 | [8 empty] | 4.73327 | 4.80027 | 5.087588 | 4.873709 | 0.4332186 | 304.5813 | 304.6448 | 304.9171
3924 | [8 empty] | 4.693991 | 4.793058 | 5.078283 | 4.855111 | 0.4315654 | 304.5441 | 304.638 | 304.9083
3925 | [8 empty] | 4.616527 | 4.866787 | 4.938649 | 4.807321 | 0.4273174 | 304.4706 | 304.7079 | 304.776
3926 | [8 empty] | 4.581402 | 4.906485 | 4.864051 | 4.783979 | 0.4252426 | 304.4373 | 304.7455 | 304.7053
3927 | [8 empty] | 4.608768 | 4.884044 | 4.817366 | 4.77006 | 0.4240053 | 304.4633 | 304.7242 | 304.661
3928 | [8 empty] | 4.709735 | 4.896182 | 4.721326 | 4.775748 | 0.4245109 | 304.559 | 304.7357 | 304.57
3929 | [8 empty] | 4.830792 | 4.808834 | 4.811056 | 4.816894 | 0.4281684 | 304.6737 | 304.6529 | 304.655
3930 | [8 empty] | 4.838294 | 4.628601 | 4.874289 | 4.780395 | 0.424924 | 304.6808 | 304.4821 | 304.715
3931 | [8 empty] | 4.756806 | 4.601073 | 4.655291 | 4.671057 | 0.415205 | 304.6036 | 304.456 | 304.5074
3932 | [8 empty] | 4.767141 | 4.608446 | 4.604229 | 4.659938 | 0.4142167 | 304.6134 | 304.463 | 304.459
3933 | [8 empty] | 4.886845 | 4.721132 | 4.739645 | 4.782541 | 0.4251148 | 304.7269 | 304.5698 | 304.5873
3934 | [8 empty] | 4.869653 | 4.876671 | 4.757868 | 4.834731 | 0.4297538 | 304.7106 | 304.7172 | 304.6046
3935 | [8 empty] | 4.742446 | 5.001174 | 4.666013 | 4.803211 | 0.4269521 | 304.59 | 304.8352 | 304.5175
3936 | [8 empty] | 4.735749 | 5.065405 | 4.641576 | 4.814243 | 0.4279327 | 304.5836 | 304.8961 | 304.4944
3937 | [8 empty] | 4.764758 | 5.038424 | 4.58108 | 4.794754 | 0.4262004 | 304.6111 | 304.8705 | 304.437
3938 | [8 empty] | 4.830921 | 4.991096 | 4.616946 | 4.812988 | 0.4278211 | 304.6739 | 304.8257 | 304.471
3939 | [8 empty] | 4.891707 | 5.101078 | 4.501459 | 4.831415 | 0.4294591 | 304.7315 | 304.9299 | 304.3616
3940 | [8 empty] | 4.789066 | 5.065372 | 4.438612 | 4.76435 | 0.4234978 | 304.6342 | 304.8961 | 304.302
3941 | [8 empty] | 4.761281 | 4.957516 | 4.537776 | 4.752191 | 0.422417 | 304.6078 | 304.7939 | 304.396
3942 | [8 empty] | 4.826446 | 4.895989 | 4.660604 | 4.794346 | 0.4261641 | 304.6696 | 304.7355 | 304.5124
3943 | [8 empty] | 4.843767 | 4.909254 | 4.649818 | 4.800946 | 0.4267508 | 304.686 | 304.7481 | 304.5022
3944 | [8 empty] | 4.794346 | 4.942158 | 4.560635 | 4.765713 | 0.4236189 | 304.6392 | 304.7793 | 304.4177
3945 | [8 empty] | 4.844701 | 4.915822 | 4.499108 | 4.75321 | 0.4225076 | 304.6869 | 304.7543 | 304.3593
3946 | [8 empty] | 5.118625 | 4.887489 | 4.564531 | 4.856882 | 0.4317228 | 304.9466 | 304.7275 | 304.4214
3947 | [8 empty] | 5.714799 | 4.791416 | 4.640159 | 5.048792 | 0.4487815 | 305.5117 | 304.6364 | 304.493
3948 | [8 empty] | 6.050443 | 4.766142 | 4.615883 | 5.144156 | 0.4572583 | 305.8298 | 304.6125 | 304.47
3949 | [8 empty] | 6.058363 | 4.801107 | 4.510377 | 5.123282 | 0.4554029 | 305.8373 | 304.6456 | 304.37
3950 | [8 empty] | 5.944228 | 4.69808 | 4.565271 | 5.069193 | 0.4505949 | 305.7291 | 304.5479 | 304.4221
3951 | [8 empty] | 5.867601 | 4.756065 | 4.615529 | 5.079732 | 0.4515317 | 305.6565 | 304.6029 | 304.4697
3952 | [8 empty] | 5.844774 | 4.803522 | 4.549077 | 5.065791 | 0.4502925 | 305.6349 | 304.6479 | 304.4067
3953 | [8 empty] | 5.685983 | 4.661312 | 4.509347 | 4.952214 | 0.4401968 | 305.4843 | 304.5131 | 304.369
3954 | [8 empty] | 5.877679 | 4.624866 | 4.510796 | 5.004447 | 0.4448397 | 305.666 | 304.4785 | 304.3704
3955 | [8 empty] | 5.79912 | 4.639451 | 4.450235 | 4.962935 | 0.4411498 | 305.5916 | 304.4924 | 304.313
3956 | [8 empty] | 5.480927 | 4.739227 | 4.529759 | 4.916637 | 0.4370344 | 305.29 | 304.5869 | 304.3884
3957 | [8 empty] | 5.261253 | 4.779826 | 4.730695 | 4.923925 | 0.4376822 | 305.0818 | 304.6254 | 304.5789
3958 | [8 empty] | 5.18585 | 4.850915 | 4.725382 | 4.920716 | 0.4373969 | 305.0103 | 304.6928 | 304.5738
3959 | [8 empty] | 5.096731 | 4.826832 | 4.648756 | 4.85744 | 0.4317724 | 304.9258 | 304.67 | 304.5012
3960 | [8 empty] | 5.007742 | 4.724867 | 4.646695 | 4.793101 | 0.4260534 | 304.8415 | 304.5733 | 304.4992
3961 | [8 empty] | 5.046699 | 4.671003 | 4.706966 | 4.808223 | 0.4273976 | 304.8784 | 304.5223 | 304.5564
3962 | [8 empty] | 4.970104 | 4.720327 | 4.75761 | 4.816014 | 0.4280901 | 304.8058 | 304.569 | 304.6044
3963 | [8 empty] | 4.929698 | 4.714275 | 4.760122 | 4.801365 | 0.426788 | 304.7675 | 304.5633 | 304.6068
3964 | [8 empty] | 5.042545 | 4.686328 | 4.81067 | 4.846514 | 0.4308013 | 304.8745 | 304.5368 | 304.6547
3965 | [8 empty] | 5.078959 | 4.769137 | 4.954393 | 4.934163 | 0.4385923 | 304.909 | 304.6153 | 304.7909
3966 | [8 empty] | 5.02825 | 4.770682 | 4.979119 | 4.926017 | 0.4378682 | 304.8609 | 304.6168 | 304.8143
3967 | [8 empty] | 5.053846 | 4.731918 | 5.037587 | 4.941117 | 0.4392104 | 304.8852 | 304.58 | 304.8698
3968 | [8 empty] | 5.041902 | 4.774288 | 5.025804 | 4.947331 | 0.4397628 | 304.8738 | 304.6202 | 304.8586
3969 | [8 empty] | 5.081631 | 4.690836 | 5.084336 | 4.952268 | 0.4402016 | 304.9115 | 304.5411 | 304.9140625
3970 | [8 empty] | 4.986267 | 4.737649 | 5.091033 | 4.938316 | 0.4389614 | 304.8211 | 304.5854 | 304.9204
3971 | [8 empty] | 4.910574 | 4.818525 | 4.907612 | 4.878904 | 0.4336803 | 304.7494 | 304.6621 | 304.7466
3972 | [8 empty] | 5.006518 | 4.886845 | 4.660056 | 4.85114 | 0.4312124 | 304.8403 | 304.7269 | 304.5119
3973 | [8 empty] | 4.972487 | 4.892673 | 4.660314 | 4.841825 | 0.4303844 | 304.808 | 304.7324 | 304.5121
3974 | [8 empty] | 4.934302 | 4.967657 | 4.752298 | 4.884753 | 0.4342002 | 304.7719 | 304.8035 | 304.5993
3975 | [8 empty] | 4.774803 | 4.949016 | 4.748499 | 4.824106 | 0.4288094 | 304.6207 | 304.7858 | 304.5957
3976 | [8 empty] | 4.711989 | 4.843059 | 4.650398 | 4.735148 | 0.4209021 | 304.5611 | 304.6854 | 304.5027
3977 | [8 empty] | 4.840193 | 4.746503 | 4.61598 | 4.734225 | 0.42082 | 304.6826 | 304.5938 | 304.4701
3978 | [8 empty] | 4.856903 | 4.744024 | 4.567171 | 4.722699 | 0.4197955 | 304.6985 | 304.5915 | 304.4239
3979 | [8 empty] | 4.674158 | 4.892512 | 4.509894 | 4.692188 | 0.4170834 | 304.5253 | 304.7322 | 304.3696
3980 | [8 empty] | 4.50793 | 4.946537 | 4.657545 | 4.704004 | 0.4181337 | 304.3677 | 304.7834 | 304.5095
3981 | [8 empty] | 4.764983 | 5.028766 | 4.69779 | 4.830513 | 0.4293789 | 304.6114 | 304.8614 | 304.5477
3982 | [8 empty] | 4.877702 | 4.989937 | 4.570584 | 4.812741 | 0.4277992 | 304.7182 | 304.8246 | 304.4271
3983 | [8 empty] | 4.973421 | 4.936717 | 4.579341 | 4.829826 | 0.4293179 | 304.8089 | 304.7741 | 304.4354
3984 | [8 empty] | 5.045508 | 4.889968 | 4.66099 | 4.865489 | 0.4324879 | 304.8773 | 304.7298 | 304.5128
3985 | [8 empty] | 4.956067 | 4.979312 | 4.642864 | 4.859414 | 0.4319479 | 304.7925 | 304.8145 | 304.4956
3986 | [8 empty] | 4.927251 | 4.94351 | 4.536198 | 4.80232 | 0.4268729 | 304.7652 | 304.7806 | 304.3945
3987 | [8 empty] | 5.06328 | 4.854231 | 4.499591 | 4.805701 | 0.4271734 | 304.8941 | 304.696 | 304.3598
3988 | [8 empty] | 5.067175 | 4.865918 | 4.407189 | 4.780094 | 0.4248972 | 304.8978 | 304.707 | 304.2722
3989 | [8 empty] | 5.052269 | 4.881211 | 4.412694 | 4.782058 | 0.4250718 | 304.8837 | 304.7215 | 304.2774
3990 | [8 empty] | 5.065405 | 4.958224 | 4.334007 | 4.785879 | 0.4254114 | 304.8961 | 304.7945 | 304.2029
3991 | [8 empty] | 5.3694 | 4.98514 | 4.317845 | 4.890795 | 0.4347373 | 305.1843 | 304.82 | 304.1875
3992 | [8 empty] | 5.919695 | 4.836233 | 4.425766 | 5.060565 | 0.449828 | 305.7059 | 304.6789 | 304.2898
3993 | [8 empty] | 6.064287 | 4.842866 | 4.498465 | 5.135206 | 0.4564627 | 305.8429 | 304.6852 | 304.3587
3994 | [8 empty] | 5.972271 | 4.832016 | 4.475219 | 5.093168 | 0.4527261 | 305.7557 | 304.6749 | 304.3367
3995 | [8 empty] | 5.806461 | 4.73723 | 4.441478 | 4.995056 | 0.444005 | 305.5985 | 304.5851 | 304.3047
3996 | [8 empty] | 5.571687 | 4.662858 | 4.425798 | 4.886781 | 0.4343805 | 305.376 | 304.5146 | 304.2899
3997 | [8 empty] | 5.428222 | 4.876028 | 4.689902 | 4.998051 | 0.4442712 | 305.24 | 304.7166 | 304.5402
3998 | [8 empty] | 5.31267 | 4.772227 | 4.736136 | 4.940344 | 0.4391417 | 305.1305 | 304.6182 | 304.584
3999 | [8 empty] | 5.366695 | 4.807933 | 4.696985 | 4.957204 | 0.4406404 | 305.1817 | 304.6521 | 304.5469
4000 | [8 empty] | 5.455492 | 4.688647 | 4.761538 | 4.968559 | 0.4416497 | 305.2659 | 304.539 | 304.6081
4001 | [8 empty] | 5.304267 | 4.698627 | 4.906227 | 4.969707 | 0.4417518 | 305.1225 | 304.5485 | 304.7452
4002 | [8 empty] | 5.16811 | 4.739516 | 4.842737 | 4.916788 | 0.4370478 | 304.9935 | 304.5872 | 304.6851
4003 | [8 empty] | 5.152914 | 4.817077 | 4.7145 | 4.89483 | 0.435096 | 304.9791 | 304.6607 | 304.5635
4004 | [8 empty] | 5.198471 | 4.81038 | 4.673708 | 4.894186 | 0.4350388 | 305.0222 | 304.6544 | 304.5248
4005 | [8 empty] | 5.164182 | 4.702716 | 4.565625 | 4.810841 | 0.4276303 | 304.9897 | 304.5523 | 304.4224
4006 | [8 empty] | 5.200016 | 4.656772 | 4.474382 | 4.777057 | 0.4246273 | 305.0237 | 304.5088 | 304.3359
4007 | [8 empty] | 5.199855 | 4.712472 | 4.529501 | 4.813943 | 0.427906 | 305.0236 | 304.5616 | 304.3882
4008 | [8 empty] | 5.189327 | 4.748177 | 4.592284 | 4.843263 | 0.4305122 | 305.0136 | 304.5954 | 304.4477
4009 | [8 empty] | 5.377803 | 4.717237 | 4.549849 | 4.88163 | 0.4339226 | 305.1922 | 304.5661 | 304.4074
4010 | [8 empty] | 5.443257 | 4.748724 | 4.476088 | 4.889357 | 0.4346095 | 305.2543 | 304.5959 | 304.3375
4011 | [8 empty] | 5.359226 | 4.806066 | 4.482141 | 4.882477 | 0.433998 | 305.1746 | 304.6503 | 304.3433
4012 | [8 empty] | 5.374261 | 4.850238 | 4.600011 | 4.941504 | 0.4392448 | 305.1889 | 304.6922 | 304.455
4013 | [8 empty] | 5.441937 | 4.929795 | 4.637648 | 5.003127 | 0.4447224 | 305.253 | 304.7676 | 304.4907
4014 | [8 empty] | 5.41911 | 4.863793 | 4.627152 | 4.970019 | 0.4417794 | 305.2314 | 304.705 | 304.4807
4015 | [8 empty] | 5.433888 | 4.853297 | 4.647436 | 4.978207 | 0.4425073 | 305.2454 | 304.6951 | 304.4999
4016 | [8 empty] | 5.405395 | 4.88794 | 4.8117 | 5.035012 | 0.4475566 | 305.2184 | 304.7279 | 304.6556
4017 | [8 empty] | 5.494707 | 4.933143 | 4.723901 | 5.050584 | 0.4489408 | 305.303 | 304.7708 | 304.5724
4018 | [8 empty] | 5.471268 | 4.913085 | 4.615465 | 4.999939 | 0.4444391 | 305.2808 | 304.7517 | 304.4696
4019 | [8 empty] | 5.391679 | 4.942287 | 4.535071 | 4.956346 | 0.4405641 | 305.2054 | 304.7794 | 304.3934
4020 | [8 empty] | 5.257003 | 4.843477 | 4.760315 | 4.953599 | 0.4403199 | 305.0777 | 304.6858 | 304.6069
4021 | [8 empty] | 5.184305 | 4.729053 | 4.823838 | 4.912398 | 0.4366576 | 305.0088 | 304.5773 | 304.6671
4022 | [8 empty] | 5.291646 | 4.662503 | 4.786619 | 4.91359 | 0.4367635 | 305.1106 | 304.5142 | 304.6319
4023 | [8 empty] | 5.457392 | 4.705807 | 4.528954 | 4.897384 | 0.435323 | 305.2677 | 304.5553 | 304.3876
4024 | [8 empty] | 5.312284 | 4.703199 | 4.463789 | 4.826424 | 0.4290155 | 305.1301 | 304.5528 | 304.3259
4025 | [8 empty] | 5.26106 | 4.730759 | 4.526153 | 4.839324 | 0.4301621 | 305.0816 | 304.5789 | 304.385
4026 | [8 empty] | 5.304718 | 4.805035 | 4.510377 | 4.873377 | 0.433189 | 305.123 | 304.6493 | 304.37
4027 | [8 empty] | 5.334338 | 4.687262 | 4.398528 | 4.806709 | 0.4272631 | 305.151 | 304.5377 | 304.264
4028 | [8 empty] | 5.279895 | 4.616688 | 4.32174 | 4.739441 | 0.4212837 | 305.0994 | 304.4708 | 304.1912
4029 | [8 empty] | 5.31061 | 4.723966 | 4.378051 | 4.804209 | 0.4270408 | 305.1285 | 304.5725 | 304.2446
4030 | [8 empty] | 5.329992 | 4.809414 | 4.368264 | 4.83589 | 0.4298569 | 305.1469 | 304.6535 | 304.2353
4031 | [8 empty] | 5.327577 | 4.842737 | 4.443023 | 4.871112 | 0.4329878 | 305.1446 | 304.6851 | 304.3062
4032 | [8 empty] | 5.528577 | 4.811088 | 4.996054 | 5.111906 | 0.4543917 | 305.3351 | 304.6551 | 304.8304
4033 | [8 empty] | 5.551533 | 4.843703 | 5.315053 | 5.236763 | 0.46549 | 305.3569 | 304.686 | 305.1328
4034 | [8 empty] | 5.53199 | 4.807257 | 5.242515 | 5.193921 | 0.4616818 | 305.3384 | 304.6514 | 305.064
4035 | [8 empty] | 5.609775 | 4.751912 | 5.10478 | 5.155489 | 0.4582657 | 305.4121 | 304.599 | 304.9334
4036 | [8 empty] | 5.5968 | 4.763953 | 4.918526 | 5.093093 | 0.4527194 | 305.3998 | 304.6104 | 304.7569
4037 | [8 empty] | 5.632924 | 4.682111 | 4.725608 | 5.013548 | 0.4456487 | 305.4341 | 304.5328 | 304.574
4038 | [8 empty] | 5.70353 | 4.692574 | 4.666077 | 5.020727 | 0.4462869 | 305.501 | 304.5427 | 304.5176
4039 | [8 empty] | 5.756654 | 4.683431 | 4.580017 | 5.006701 | 0.44504 | 305.5513 | 304.5341 | 304.436
4040 | [8 empty] | 5.818663 | 4.673675 | 4.603295 | 5.031878 | 0.447278 | 305.6101 | 304.5248 | 304.4581
4041 | [8 empty] | 5.629769 | 4.701783 | 4.469746 | 4.933766 | 0.438557 | 305.4311 | 304.5515 | 304.3315
4042 | [8 empty] | 5.50942 | 4.68562 | 4.413789 | 4.86961 | 0.4328542 | 305.317 | 304.5361 | 304.2785
4043 | [8 empty] | 5.439555 | 4.478889 | 4.597693 | 4.838712 | 0.4301078 | 305.2508 | 304.3402 | 304.4528
4044 | [8 empty] | 5.440231 | 4.430434 | 4.631692 | 4.834119 | 0.4296995 | 305.2514 | 304.2943 | 304.485
4045 | [8 empty] | 5.575036 | 4.451362 | 4.524221 | 4.850206 | 0.4311294 | 305.3792 | 304.3141 | 304.3831
4046 | [8 empty] | 5.477289 | 4.55294 | 4.511021 | 4.847083 | 0.4308518 | 305.2865 | 304.4104 | 304.3706
4047 | [8 empty] | 5.399117 | 4.691641 | 4.509057 | 4.866605 | 0.4325871 | 305.2124 | 304.5418 | 304.3688
4048 | [8 empty] | 5.434693 | 4.768332 | 4.567332 | 4.923452 | 0.4376402 | 305.2462 | 304.6145 | 304.424
4049 | [8 empty] | 5.265825 | 4.787038 | 4.469198 | 4.840687 | 0.4302833 | 305.0861 | 304.6323 | 304.331
4050 | [8 empty] | 5.351853 | 4.707191 | 4.336003 | 4.798349 | 0.4265199 | 305.1676 | 304.5566 | 304.2047
4051 | [8 empty] | 5.202173 | 4.712214 | 4.313015 | 4.742468 | 0.4215527 | 305.0258 | 304.5613 | 304.183
4052 | [8 empty] | 5.126352 | 4.799337 | 4.37686 | 4.767516 | 0.4237792 | 304.9539 | 304.6439 | 304.2435
4053 | [8 empty] | 5.058386 | 4.796729 | 4.391606 | 4.748907 | 0.422125 | 304.8895 | 304.6414 | 304.2574
4054 | [8 empty] | 5.085592 | 4.785814 | 4.300716 | 4.724041 | 0.4199147 | 304.9153 | 304.6311 | 304.1713
4055 | [8 empty] | 5.166661 | 4.766142 | 4.304258 | 4.745687 | 0.4218389 | 304.9921 | 304.6125 | 304.1747
4056 | [8 empty] | 5.001882 | 4.791674 | 4.255674 | 4.683077 | 0.4162735 | 304.8359 | 304.6367 | 304.1286
4057 | [8 empty] | 4.958643 | 4.831533 | 4.14595 | 4.645375 | 0.4129222 | 304.7949 | 304.6744 | 304.0246
4058 | [8 empty] | 5.049146 | 4.858867 | 4.164753 | 4.690922 | 0.4169708 | 304.8807 | 304.7003 | 304.0424
4059 | [8 empty] | 5.050852 | 4.817849 | 4.363821 | 4.744174 | 0.4217044 | 304.8823 | 304.6615 | 304.2311
4060 | [8 empty] | 5.02194 | 4.817849 | 4.314335 | 4.718042 | 0.4193815 | 304.8549 | 304.6615 | 304.1842
4061 | [8 empty] | 5.05581 | 4.816336 | 4.205384 | 4.69251 | 0.417112 | 304.887 | 304.66 | 304.0809
4062 | [8 empty] | 5.065147 | 4.780598 | 4.211308 | 4.685685 | 0.4165053 | 304.8959 | 304.6262 | 304.0865
4063 | [8 empty] | 5.080472 | 4.777991 | 4.317491 | 4.725318 | 0.4200283 | 304.9104 | 304.6237 | 304.1872
4064 | [8 empty] | 4.942867 | 4.892061 | 4.282461 | 4.705796 | 0.418293 | 304.78 | 304.7318 | 304.154
4065 | [8 empty] | 4.923324 | 4.864888 | 4.445083 | 4.744432 | 0.4217272 | 304.7614 | 304.7061 | 304.3081
4066 | [8 empty] | 5.017239 | 4.677861 | 4.531659 | 4.742253 | 0.4215336 | 304.8505 | 304.5288 | 304.3902
4067 | [8 empty] | 5.090872 | 4.671035 | 4.601556 | 4.787821 | 0.4255841 | 304.9203 | 304.5223 | 304.4565
4068 | [8 empty] | 5.119558 | 4.70204 | 4.584879 | 4.802159 | 0.4268586 | 304.9474 | 304.5517 | 304.4406
4069 | [8 empty] | 5.019171 | 4.835718 | 4.384265 | 4.746385 | 0.4219009 | 304.8523 | 304.6784 | 304.2505
4070 | [8 empty] | 5.027252 | 4.934109 | 4.347175 | 4.769512 | 0.4239566 | 304.86 | 304.7717 | 304.2153
4071 | [8 empty] | 5.180924 | 5.062378 | 4.36865 | 4.870651 | 0.4329467 | 305.0056 | 304.8932 | 304.2357
4072 | [8 empty] | 5.186848 | 5.018173 | 4.467073 | 4.890698 | 0.4347287 | 305.0112 | 304.8513 | 304.329
4073 | [8 empty] | 5.083563 | 4.942963 | 4.473867 | 4.833464 | 0.4296413 | 304.9133 | 304.7801 | 304.3354
4074 | [8 empty] | 5.041386 | 4.9589 | 4.350459 | 4.783582 | 0.4252073 | 304.8734 | 304.7952 | 304.2184
4075 | [8 empty] | 5.08366 | 4.997052 | 4.306801 | 4.795838 | 0.4262967 | 304.9134 | 304.8313 | 304.1771
4076 | [8 empty] | 5.0778 | 4.8683 | 4.420614 | 4.788905 | 0.4256804 | 304.9079 | 304.7093 | 304.2849
4077 | [8 empty] | 5.139037 | 4.795441 | 4.544376 | 4.826285 | 0.4290031 | 304.9659 | 304.6402 | 304.4023
4078 | [8 empty] | 5.143866 | 4.757353 | 4.445888 | 4.782369 | 0.4250995 | 304.9705 | 304.6041 | 304.3089
4079 | [8 empty] | 5.029313 | 4.741416 | 4.379597 | 4.716775 | 0.4192689 | 304.8619 | 304.589 | 304.2461
4080 | [8 empty] | 5.10536 | 4.786201 | 4.391155 | 4.760905 | 0.4231916 | 304.934 | 304.6315 | 304.257
4081 | [8 empty] | 5.181697 | 4.814662 | 4.335166 | 4.777175 | 0.4246378 | 305.0063 | 304.6584 | 304.2039
4082 | [8 empty] | 5.158838 | 4.739323 | 4.330305 | 4.742822 | 0.4215842 | 304.9847 | 304.587 | 304.1993
4083 | [8 empty] | 5.160769 | 4.734719 | 4.515013 | 4.803501 | 0.4269778 | 304.9865 | 304.5827 | 304.3744
4084 | [8 empty] | 5.138457 | 4.774481 | 4.465496 | 4.792811 | 0.4260277 | 304.9654 | 304.6204 | 304.3275
4085 | [8 empty] | 5.00523 | 4.847244 | 4.392089 | 4.748188 | 0.4220611 | 304.8391 | 304.6893 | 304.2579
4086 | [8 empty] | 4.977864 | 4.875899 | 4.434137 | 4.762633 | 0.4233452 | 304.8131 | 304.7165 | 304.2978
4087 | [8 empty] | 5.022004 | 4.772453 | 4.565819 | 4.786759 | 0.4254897 | 304.855 | 304.6184 | 304.4226
4088 | [8 empty] | 5.12735 | 4.542509 | 4.534782 | 4.73488 | 0.4208782 | 304.9548 | 304.4005 | 304.3932
4089 | [8 empty] | 5.253365 | 4.501072 | 4.52039 | 4.758276 | 0.4229579 | 305.0743 | 304.3612 | 304.3795
4090 | [8 empty] | 5.302979 | 4.463113 | 4.510409 | 4.758834 | 0.4230075 | 305.1213 | 304.3252 | 304.3701
4091 | [8 empty] | 5.200403 | 4.548916 | 4.563533 | 4.77095 | 0.4240845 | 305.0241 | 304.4066 | 304.4204
4092 | [8 empty] | 5.107421 | 4.636811 | 4.505129 | 4.749787 | 0.4222033 | 304.9359 | 304.4899 | 304.3651
4093 | [8 empty] | 5.109159 | 4.695472 | 4.384523 | 4.729718 | 0.4204194 | 304.9376 | 304.5455 | 304.2507
4094 | [8 empty] | 5.145702 | 4.686972 | 4.411213 | 4.747962 | 0.4220411 | 304.9722 | 304.5374 | 304.276
4095 | [8 empty] | 5.080923 | 4.614757 | 4.416075 | 4.703918 | 0.4181261 | 304.9108 | 304.469 | 304.2806
4096 | [8 empty] | 4.998952 | 4.645085 | 4.597854 | 4.747297 | 0.421982 | 304.8331 | 304.4977 | 304.4529
4097 | [8 empty] | 5.015823 | 4.746277 | 4.549238 | 4.770446 | 0.4240396 | 304.8491 | 304.5936 | 304.4069
4098 | [8 empty] | 5.045379 | 4.726895 | 4.406191 | 4.726155 | 0.4201027 | 304.8771 | 304.5753 | 304.2713
4099 | [8 empty] | 5.000691 | 4.664725 | 4.389932 | 4.685116 | 0.4164547 | 304.8348 | 304.5163 | 304.2559
4100 | [8 empty] | 5.070137 | 4.626862 | 4.550139 | 4.749046 | 0.4221375 | 304.9006 | 304.4804 | 304.4077
4101 | [8 empty] | 4.944573 | 4.700012 | 4.540126 | 4.728237 | 0.4202877 | 304.7816 | 304.5498 | 304.3982
4102 | [8 empty] | 4.920877 | 4.704262 | 4.407092 | 4.67741 | 0.4157698 | 304.7591 | 304.5538 | 304.2721
4103 | [8 empty] | 5.008868 | 4.762633 | 4.357478 | 4.70966 | 0.4186364 | 304.8425 | 304.6091 | 304.2251
4104 | [8 empty] | 5.059706 | 4.751525 | 4.427794 | 4.746342 | 0.4218971 | 304.8907 | 304.5986 | 304.2917
4105 | [8 empty] | 5.00684 | 4.77403 | 4.417266 | 4.732712 | 0.4206855 | 304.8406 | 304.6199 | 304.2818
4106 | [8 empty] | 5.119108 | 4.81698 | 4.448625 | 4.794904 | 0.4262137 | 304.947 | 304.6606 | 304.3115
4107 | [8 empty] | 5.143512 | 4.842286 | 4.532914 | 4.839571 | 0.4301841 | 304.9702 | 304.6846 | 304.3914
4108 | [8 empty] | 5.192869 | 4.821745 | 4.421677 | 4.812097 | 0.4277419 | 305.0169 | 304.6652 | 304.2859
4109 | [8 empty] | 5.208548 | 4.873967 | 4.424639 | 4.835718 | 0.4298416 | 305.0318 | 304.7147 | 304.2888
4110 | [8 empty] | 5.211156 | 4.70922 | 4.459282 | 4.793219 | 0.4260639 | 305.0343 | 304.5585 | 304.3216
4111 | [8 empty] | 5.393676 | 4.528922 | 4.598465 | 4.840354 | 0.4302537 | 305.2073 | 304.3876 | 304.4535
4112 | [8 empty] | 5.369368 | 4.509218 | 4.526121 | 4.801569 | 0.4268061 | 305.1842 | 304.3689 | 304.3849
4113 | [8 empty] | 5.272554 | 4.488902 | 4.452199 | 4.737885 | 0.4211453 | 305.0925 | 304.3497 | 304.3149
4114 | [8 empty] | 5.177286 | 4.530628 | 4.394761 | 4.700892 | 0.417857 | 305.0022 | 304.3892 | 304.2604
4115 | [8 empty] | 5.219978 | 4.627249 | 4.424929 | 4.757385 | 0.4228787 | 305.0426 | 304.4808 | 304.289
4116 | [8 empty] | 5.294544 | 4.723418 | 4.45368 | 4.823881 | 0.4287894 | 305.1133 | 304.572 | 304.3163
4117 | [8 empty] | 5.264956 | 4.762182 | 4.373383 | 4.800174 | 0.4266821 | 305.0853 | 304.6087 | 304.2402
4118 | [8 empty] | 5.209514 | 4.619361 | 4.411117 | 4.746664 | 0.4219257 | 305.0327 | 304.4733 | 304.2759
4119 | [8 empty] | 5.218593 | 4.554614 | 4.550944 | 4.774717 | 0.4244193 | 305.0413 | 304.412 | 304.4085
4120 | [8 empty] | 5.312445 | 4.610603 | 4.514724 | 4.812591 | 0.4277858 | 305.1303 | 304.465 | 304.3741
4121 | [8 empty] | 5.280506 | 4.600945 | 4.50133 | 4.79426 | 0.4261565 | 305.1 | 304.4559 | 304.3615
4122 | [8 empty] | 5.212766 | 4.585297 | 4.4333 | 4.743788 | 0.42167 | 305.0358 | 304.441 | 304.297
4123 | [8 empty] | 5.187621 | 4.58211 | 4.436391 | 4.735374 | 0.4209221 | 305.012 | 304.438 | 304.2999
4124 | [8 empty] | 5.157002 | 4.591672 | 4.563404 | 4.770693 | 0.4240616 | 304.9829 | 304.4471 | 304.4203
4125 | [8 empty] | 5.273552 | 4.626734 | 4.54898 | 4.816422 | 0.4281264 | 305.0934 | 304.4803 | 304.4066
4126 | [8 empty] | 5.423038 | 4.739033 | 4.398013 | 4.853362 | 0.4314099 | 305.2351 | 304.5868 | 304.2635
4127 | [8 empty] | 5.368595 | 4.727185 | 4.424188 | 4.839989 | 0.4302213 | 305.1835 | 304.5755 | 304.2883
4128 | [8 empty] | 5.533889 | 4.722935 | 4.507286 | 4.92137 | 0.4374551 | 305.3402 | 304.5715 | 304.3671
4129 | [8 empty] | 5.911195 | 4.733141 | 4.513629 | 5.052655 | 0.4491249 | 305.6978 | 304.5812 | 304.3731
4130 | [8 empty] | 6.003469 | 4.697178 | 4.452553 | 5.051067 | 0.4489837 | 305.7853 | 304.5471 | 304.3152
4131 | [8 empty] | 6.015542 | 4.708705 | 4.518297 | 5.080848 | 0.4516309 | 305.7967 | 304.558 | 304.3775
4132 | [8 empty] | 5.852695 | 4.770328 | 4.418618 | 5.01388 | 0.4456782 | 305.6424 | 304.6164 | 304.2831
4133 | [8 empty] | 5.745546 | 4.864179 | 4.367845 | 4.992524 | 0.4437799 | 305.5408 | 304.7054 | 304.2349
4134 | [8 empty] | 5.513702 | 4.920844 | 4.516172 | 4.983573 | 0.4429843 | 305.321 | 304.7591 | 304.3755
4135 | [8 empty] | 5.256875 | 5.019686 | 4.61202 | 4.96286 | 0.4411431 | 305.0776 | 304.8528 | 304.4664
4136 | [8 empty] | 5.078734 | 4.892608 | 4.567879 | 4.846407 | 0.4307917 | 304.9088 | 304.7323 | 304.4245
4137 | [8 empty] | 5.00317 | 4.863342 | 4.659187 | 4.8419 | 0.4303911 | 304.8371 | 304.7046 | 304.5111
4138 | [8 empty] | 5.084948 | 4.873226 | 4.706226 | 4.888133 | 0.4345007 | 304.9146 | 304.714 | 304.5557
4139 | [8 empty] | 5.108741 | 4.962957 | 4.698885 | 4.923527 | 0.4376469 | 304.9372 | 304.799 | 304.5487
4140 | [8 empty] | 5.023936 | 4.947921 | 4.642799 | 4.871552 | 0.4330269 | 304.8568 | 304.7848 | 304.4955
4141 | [8 empty] | 4.96711 | 4.895281 | 4.560442 | 4.807611 | 0.4273432 | 304.8029 | 304.7349 | 304.4175
4142 | [8 empty] | 5.058547 | 4.895538 | 4.576025 | 4.84337 | 0.4305218 | 304.8896 | 304.7351 | 304.4323
4143 | [8 empty] | 5.063312 | 4.972101 | 4.639644 | 4.891686 | 0.4348165 | 304.8941 | 304.8077 | 304.4926
4144 | [8 empty] | 4.954393 | 4.911475 | 4.477408 | 4.781092 | 0.424986 | 304.7909 | 304.7502 | 304.3388
4145 | [8 empty] | 4.961605 | 4.901559 | 4.450203 | 4.771122 | 0.4240997 | 304.7977 | 304.7408 | 304.313
4146 | [8 empty] | 4.961572 | 4.858964 | 4.482495 | 4.767677 | 0.4237935 | 304.7977 | 304.7004 | 304.3436
4147 | [8 empty] | 4.953556 | 4.800238 | 4.581369 | 4.778388 | 0.4247456 | 304.7901 | 304.6448 | 304.4373
4148 | [8 empty] | 5.075063 | 4.886395 | 4.629663 | 4.863707 | 0.4323295 | 304.9053 | 304.7264 | 304.4831
4149 | [8 empty] | 5.034368 | 4.957612 | 4.548658 | 4.846879 | 0.4308337 | 304.8667 | 304.7939 | 304.4063
4150 | [8 empty] | 5.03382 | 4.921263 | 4.465399 | 4.806827 | 0.4272736 | 304.8662 | 304.7595 | 304.3274
4151 | [8 empty] | 5.038263 | 4.96975 | 4.55323 | 4.853748 | 0.4314443 | 304.8704 | 304.8055 | 304.4106
4152 | [8 empty] | 5.07281 | 4.99364 | 4.650043 | 4.905498 | 0.4360442 | 304.9031 | 304.8281 | 304.5024
4153 | [8 empty] | 5.046538 | 4.992384 | 4.540448 | 4.85979 | 0.4319813 | 304.8782 | 304.8269 | 304.3985
4154 | [8 empty] | 5.133306 | 5.004908 | 4.497305 | 4.878507 | 0.433645 | 304.9605 | 304.8388 | 304.3576
4155 | [8 empty] | 5.135785 | 5.10639 | 4.541285 | 4.92782 | 0.4380285 | 304.9628 | 304.935 | 304.3993
4156 | [8 empty] | 5.148342 | 5.18028 | 4.524415 | 4.951012 | 0.44009 | 304.9747 | 305.005 | 304.3833
4157 | [8 empty] | 5.078541 | 5.133886 | 4.488967 | 4.900464 | 0.4355968 | 304.9086 | 304.961 | 304.3497
4158 | [8 empty] | 5.064793 | 4.910542 | 4.608833 | 4.861389 | 0.4321235 | 304.8955 | 304.7493 | 304.4633
4159 | [8 empty] | 5.161381 | 4.833336 | 4.506835 | 4.833851 | 0.4296756 | 304.9871 | 304.6761 | 304.3667
4160 | [8 empty] | 5.213603 | 4.761442 | 4.348592 | 4.774546 | 0.4244041 | 305.0366 | 304.608 | 304.2167
4161 | [8 empty] | 5.279959 | 4.719458 | 4.352938 | 4.784119 | 0.425255 | 305.0995 | 304.5682 | 304.2208
4162 | [8 empty] | 5.204427 | 4.753361 | 4.446307 | 4.801365 | 0.426788 | 305.0279 | 304.6003 | 304.3093
4163 | [8 empty] | 5.196926 | 4.759703 | 4.351039 | 4.769223 | 0.4239309 | 305.0208 | 304.6064 | 304.219
4164 | [8 empty] | 5.298633 | 4.726284 | 4.296145 | 4.773687 | 0.4243277 | 305.1171875 | 304.5747 | 304.167
4165 | [8 empty] | 5.319238 | 4.689355 | 4.318102 | 4.775565 | 0.4244947 | 305.1367 | 304.5397 | 304.1878
4166 | [8 empty] | 5.257325 | 4.796407 | 4.333975 | 4.795902 | 0.4263024 | 305.078 | 304.6411 | 304.2028
4167 | [8 empty] | 5.188587 | 4.928024 | 4.314013 | 4.810208 | 0.4275741 | 305.0129 | 304.7659 | 304.1839
4168 | [8 empty] | 5.207776 | 4.915242 | 4.22087 | 4.781296 | 0.4250041 | 305.0311 | 304.7538 | 304.0956
4169 | [8 empty] | 5.216662 | 4.834623 | 4.221418 | 4.757568 | 0.4228949 | 305.0395 | 304.6774 | 304.0961
4170 | [8 empty] | 5.21927 | 4.687133 | 4.377279 | 4.761227 | 0.4232202 | 305.042 | 304.5376 | 304.2439
4171 | [8 empty] | 5.260384 | 4.734172 | 4.370904 | 4.788486 | 0.4256432 | 305.0809 | 304.5822 | 304.2378
4172 | [8 empty] | 5.129893 | 4.721132 | 4.277503 | 4.70951 | 0.4186231 | 304.9572 | 304.5698 | 304.1493
4173 | [8 empty] | 5.140647 | 4.657127 | 4.287387 | 4.695054 | 0.4173381 | 304.9674 | 304.5091 | 304.1587
4174 | [8 empty] | 5.175386 | 4.642864 | 4.372642 | 4.730297 | 0.4204709 | 305.0004 | 304.4956 | 304.2395
4175 | [8 empty] | 5.172457 | 4.645439 | 4.538452 | 4.785449 | 0.4253733 | 304.9976 | 304.498 | 304.3966
4176 | [8 empty] | 5.21679 | 4.568008 | 4.572097 | 4.785632 | 0.4253895 | 305.0396 | 304.4247 | 304.4285
4177 | [8 empty] | 5.346444 | 4.729278 | 4.483171 | 4.852964 | 0.4313746 | 305.1625 | 304.5775 | 304.3442
4178 | [8 empty] | 5.473007 | 4.823645 | 4.498336 | 4.931662 | 0.43837 | 305.2825 | 304.667 | 304.3586
4179 | [8 empty] | 6.045806 | 4.864276 | 4.566688 | 5.158923 | 0.458571 | 305.8254 | 304.7055 | 304.4234
4180 | [8 empty] | 6.420633 | 4.82416 | 4.557287 | 5.26736 | 0.4682098 | 306.1807 | 304.6674 | 304.4145
4181 | [8 empty] | 6.782838 | 4.686328 | 4.486842 | 5.318669 | 0.4727706 | 306.524 | 304.5368 | 304.3477
4182 | [8 empty] | 7.080684 | 4.71392 | 4.471935 | 5.42218 | 0.4819715 | 306.8063 | 304.563 | 304.3336
4183 | [8 empty] | 7.103865 | 4.64882 | 4.426506 | 5.393064 | 0.4793834 | 306.8283 | 304.5013 | 304.2905
4184 | [8 empty] | 7.287061 | 4.720617 | 4.391767 | 5.466482 | 0.4859095 | 307.002 | 304.5693 | 304.2576
4185 | [8 empty] | 6.55914 | 4.882724 | 4.446404 | 5.296089 | 0.4707635 | 306.312 | 304.723 | 304.3094
4186 | [8 empty] | 6.009972 | 4.909737 | 4.509154 | 5.142954 | 0.4571515 | 305.7914 | 304.7486 | 304.3689
4187 | [8 empty] | 5.67816 | 4.835815 | 4.388644 | 4.967539 | 0.4415591 | 305.4769 | 304.6785 | 304.2546
4188 | [8 empty] | 5.321009 | 4.810412 | 4.350202 | 4.827208 | 0.4290851 | 305.1384 | 304.6544 | 304.2182
4189 | [8 empty] | 5.121587 | 4.874804 | 4.391509 | 4.795967 | 0.4263082 | 304.9494 | 304.7155 | 304.2574
4190 | [8 empty] | 5.106841 | 4.875094 | 4.427054 | 4.802996 | 0.426933 | 304.9354 | 304.7157 | 304.291
4191 | [8 empty] | 5.1099 | 4.876575 | 4.367588 | 4.784687 | 0.4253055 | 304.9383 | 304.7171 | 304.2347
4192 | [8 empty] | 5.04393 | 4.924644 | 4.355997 | 4.774857 | 0.4244317 | 304.8758 | 304.7627 | 304.2237
4193 | [8 empty] | 5.016241 | 4.932177 | 4.318392 | 4.755604 | 0.4227203 | 304.8495 | 304.7698 | 304.188
4194 | [8 empty] | 4.96418 | 4.9457 | 4.379725 | 4.763202 | 0.4233957 | 304.8002 | 304.7827 | 304.2462
4195 | [8 empty] | 4.9136 | 4.937425 | 4.220967 | 4.690664 | 0.4169479 | 304.7522 | 304.7748 | 304.0957
4196 | [8 empty] | 5.040195 | 4.897824 | 4.225378 | 4.721132 | 0.4196562 | 304.8722 | 304.7373 | 304.0999
4197 | [8 empty] | 5.061316 | 4.983015 | 4.284554 | 4.776295 | 0.4245595 | 304.8922 | 304.818 | 304.156
4198 | [8 empty] | 5.014084 | 4.905744 | 4.391896 | 4.770575 | 0.4240511 | 304.8475 | 304.7448 | 304.2577
4199 | [8 empty] | 5.082791 | 4.915596 | 4.435843 | 4.81141 | 0.4276809 | 304.9126 | 304.7541 | 304.2994
4200 | [8 empty] | 6.039593 | 4.97854 | 4.36308 | 5.127071 | 0.4557396 | 305.8195 | 304.8138 | 304.2304
4201 | [8 empty] | 6.030481 | 4.95494 | 4.358476 | 5.114632 | 0.454634 | 305.8109 | 304.7914 | 304.226
4202 | [8 empty] | 6.337825 | 4.917657 | 4.49122 | 5.248901 | 0.4665689 | 306.1022 | 304.7561 | 304.3519
4203 | [8 empty] | 6.634415 | 4.792736 | 4.591221 | 5.339457 | 0.4746184 | 306.3833 | 304.6377 | 304.4467
4204 | [8 empty] | 6.888248 | 4.712504 | 4.55001 | 5.383587 | 0.4785411 | 306.6239 | 304.5616 | 304.4076
4205 | [8 empty] | 6.846039 | 4.654519 | 4.499302 | 5.333286 | 0.4740699 | 306.5839 | 304.5067 | 304.3595
4206 | [8 empty] | 6.680262 | 4.658157 | 4.551685 | 5.296701 | 0.4708179 | 306.4268 | 304.5101 | 304.4092
4207 | [8 empty] | 6.440884 | 4.782723 | 4.524511 | 5.249373 | 0.4666109 | 306.1999 | 304.6282 | 304.3834
4208 | [8 empty] | 5.891716 | 4.92664 | 4.520229 | 5.112862 | 0.4544766 | 305.6794 | 304.7646 | 304.3794
4209 | [8 empty] | 5.553915 | 4.910477 | 4.51379 | 4.992727 | 0.443798 | 305.3592 | 304.7493 | 304.3733
4210 | [8 empty] | 5.180763 | 4.820522 | 4.429565 | 4.810283 | 0.4275807 | 305.0055 | 304.664 | 304.2934
4211 | [8 empty] | 4.994477 | 4.804005 | 4.367072 | 4.721851 | 0.4197201 | 304.8289 | 304.6483 | 304.2342
4212 | [8 empty] | 4.853844 | 4.809124 | 4.44518 | 4.702716 | 0.4180192 | 304.6956 | 304.6532 | 304.3082
4213 | [8 empty] | 4.813213 | 4.7645 | 4.566076 | 4.714597 | 0.4190752 | 304.6571 | 304.6109 | 304.4228
4214 | [8 empty] | 4.699432 | 4.783045 | 4.560796 | 4.681091 | 0.416097 | 304.5492 | 304.6285 | 304.4178
4215 | [8 empty] | 4.685137 | 4.735717 | 4.555291 | 4.658715 | 0.414108 | 304.5357 | 304.5836 | 304.4126
4216 | [8 empty] | 4.742736 | 4.761603 | 4.615433 | 4.70659 | 0.4183636 | 304.5903 | 304.6082 | 304.4696
4217 | [8 empty] | 4.242313 | 4.783915 | 4.683399 | 4.569875 | 0.4062111 | 304.1159 | 304.6293 | 304.534
4218 | [8 empty] | 5.237332 | 4.748563 | 4.733592 | 4.906496 | 0.436133 | 305.0591 | 304.5958 | 304.5816
4219 | [8 empty] | 6.062387 | 4.762247 | 4.697211 | 5.173948 | 0.4599065 | 305.8411 | 304.6088 | 304.5471
4220 | [8 empty] | 6.311231 | 4.835074 | 4.695086 | 5.280464 | 0.4693745 | 306.077 | 304.6778 | 304.5451
4221 | [8 empty] | 6.564807 | 4.722002 | 4.757578 | 5.348129 | 0.4753892 | 306.3174 | 304.5706 | 304.6043
4222 | [8 empty] | 6.771924 | 4.646373 | 4.610636 | 5.342977 | 0.4749313 | 306.5137 | 304.4989 | 304.4651
4223 | [8 empty] | 6.844365 | 4.718911 | 4.512405 | 5.35856 | 0.4763165 | 306.5823 | 304.5677 | 304.3719
4224 | [8 empty] | 6.86526 | 4.726928 | 4.483815 | 5.358668 | 0.476326 | 306.6021 | 304.5753 | 304.3448
4225 | [8 empty] | 6.939858 | 4.892705 | 4.517299 | 5.449954 | 0.4844404 | 306.6729 | 304.7324 | 304.3766
4226 | [8 empty] | 6.941146 | 4.979441 | 4.657384 | 5.525991 | 0.4911992 | 306.6741 | 304.8146 | 304.5094
4227 | [8 empty] | 6.905151 | 5.047021 | 4.597178 | 5.51645 | 0.4903511 | 306.64 | 304.8787 | 304.4523
4228 | [8 empty] | 7.173344 | 4.993671875 | 4.499495 | 5.555504 | 0.4938225 | 306.8942 | 304.828125 | 304.3597
4229 | [8 empty] | 6.870798 | 4.955359 | 4.520229 | 5.448795 | 0.4843373 | 306.6074 | 304.7918 | 304.3794
4230 | [8 empty] | 6.773695 | 5.016821 | 4.55381 | 5.448108 | 0.4842763 | 306.5154 | 304.8501 | 304.4112
4231 | [8 empty] | 6.830327 | 5.104362 | 4.511504 | 5.482064 | 0.4872946 | 306.569 | 304.933 | 304.3711
4232 | [8 empty] | 6.902479 | 5.077671 | 4.395019 | 5.45839 | 0.4851902 | 306.6374 | 304.9077 | 304.2607
4233 | [8 empty] | 6.857437 | 4.967625 | 4.43726 | 5.420774 | 0.4818466 | 306.5947 | 304.8034 | 304.3007
4234 | [8 empty] | 6.966259 | 4.921714 | 4.426249 | 5.438074 | 0.4833843 | 306.6979 | 304.7599 | 304.2903
4235 | [8 empty] | 7.102255 | 4.884012 | 4.354806 | 5.447024 | 0.4841799 | 306.8268 | 304.7242 | 304.2226
4236 | [8 empty] | 7.047168 | 4.840869 | 4.512405 | 5.466814 | 0.485939 | 306.7746 | 304.6833 | 304.3719
4237 | [8 empty] | 7.01964 | 4.916079 | 4.515303 | 5.483674 | 0.4874377 | 306.7485 | 304.7546 | 304.3747
4238 | [8 empty] | 7.035964 | 4.81888 | 4.473513 | 5.442785 | 0.4838031 | 306.7639 | 304.6624 | 304.3351
4239 | [8 empty] | 7.113846 | 4.846343 | 4.464176 | 5.474788 | 0.4866478 | 306.8378 | 304.6885 | 304.3262
4240 | [8 empty] | 7.017483 | 4.916595 | 4.556256 | 5.496778 | 0.4886025 | 306.7464 | 304.7551 | 304.4135
4241 | [8 empty] | 7.051096 | 4.9523 | 4.580146 | 5.527847 | 0.4913642 | 306.7783 | 304.7889 | 304.4362
4242 | [8 empty] | 6.951996 | 4.96682 | 4.521742 | 5.480186 | 0.4871277 | 306.6844 | 304.8027 | 304.3808
4243 | [8 empty] | 6.939891 | 4.993768 | 4.50954 | 5.481066 | 0.4872059 | 306.6729 | 304.8282 | 304.3692
4244 | [8 empty] | 8.28047 | 4.884366 | 4.572515 | 5.91245 | 0.5255511 | 307.9436 | 304.7245 | 304.4289
4245 | [8 empty] | 6.957437 | 4.805808 | 4.61363 | 5.458958 | 0.4852407 | 306.6895 | 304.6501 | 304.4679
4246 | [8 empty] | 6.811718 | 4.834301 | 4.51247 | 5.386163 | 0.4787701 | 306.5514 | 304.6771 | 304.372
4247 | [8 empty] | 6.967676 | 4.945024 | 4.573739 | 5.495479 | 0.4884871 | 306.6992 | 304.782 | 304.4301
4248 | [8 empty] | 6.983935 | 5.067272 | 4.694345 | 5.581851 | 0.4961645 | 306.7146 | 304.8979 | 304.5444
4249 | [8 empty] | 6.94662 | 5.115759 | 4.675736 | 5.579372 | 0.4959441 | 306.6793 | 304.9438 | 304.5268
4250 | [8 empty] | 6.925145 | 5.055746 | 4.675285 | 5.552059 | 0.4935163 | 306.6589 | 304.887 | 304.5263
4251 | [8 empty] | 6.933709 | 5.061863 | 4.631273 | 5.542282 | 0.4926473 | 306.667 | 304.8928 | 304.4846
4252 | [8 empty] | 7.101032 | 5.078669 | 4.672033 | 5.617245 | 0.4993107 | 306.8256 | 304.9087 | 304.5233
4253 | [8 empty] | 7.18648 | 5.090002 | 4.77725 | 5.684578 | 0.5052958 | 306.9066 | 304.9194 | 304.623
4254 | [8 empty] | 7.186673 | 5.018849 | 4.841707 | 5.68241 | 0.5051031 | 306.9068 | 304.852 | 304.6841
4255 | [8 empty] | 7.104895 | 4.86228 | 4.725608 | 5.564261 | 0.494601 | 306.8293 | 304.7036 | 304.574
4256 | [8 empty] | 7.081489 | 4.761377 | 4.694377 | 5.512415 | 0.4899924 | 306.8071 | 304.6079 | 304.5444
4257 | [8 empty] | 7.193306 | 4.808512 | 4.766464 | 5.589427 | 0.496838 | 306.9131 | 304.6526 | 304.6128
4258 | [8 empty] | 7.162816 | 4.816722 | 4.761442 | 5.580327 | 0.496029 | 306.8842 | 304.6604 | 304.608
4259 | [8 empty] | 7.105539 | 4.783657 | 4.730018 | 5.539738 | 0.4924212 | 306.8299 | 304.6291 | 304.5782
4260 | [8 empty] | 7.097619 | 4.748306 | 4.675672 | 5.507199 | 0.4895288 | 306.8224 | 304.5956 | 304.5267
4261 | [8 empty] | 7.17621 | 4.650333 | 4.657159 | 5.494567 | 0.488406 | 306.8969 | 304.5027 | 304.5092
4262 | [8 empty] | 7.138798 | 4.665691 | 4.672516 | 5.492335 | 0.4882076 | 306.8614 | 304.5172 | 304.5237
4263 | [8 empty] | 7.145269 | 4.66128 | 4.805389 | 5.537313 | 0.4922056 | 306.8676 | 304.5131 | 304.6497
4264 | [8 empty] | 7.119899 | 4.710894 | 4.84879 | 5.559861 | 0.4942098 | 306.8435 | 304.5601 | 304.6908
4265 | [8 empty] | 7.03532 | 4.801397 | 4.736876 | 5.524531 | 0.4910694 | 306.7633 | 304.6459 | 304.5847
4266 | [8 empty] | 7.150034 | 4.834817 | 4.756001 | 5.580284 | 0.4960252 | 306.8721 | 304.6776 | 304.6028
4267 | [8 empty] | 7.217195 | 4.636618 | 4.811024 | 5.554946 | 0.4937729 | 306.9357 | 304.4897 | 304.655
4268 | [8 empty] | 7.187414 | 4.629309 | 4.817141 | 5.544621 | 0.4928552 | 306.9075 | 304.4828 | 304.6608
4269 | [8 empty] | 7.242437 | 4.66025 | 4.792253 | 5.56498 | 0.4946649 | 306.9597 | 304.5121 | 304.6372
4270 | [8 empty] | 7.287576 | 4.732433 | 4.793992 | 5.604667 | 0.4981926 | 307.0024 | 304.5805 | 304.6389
4271 | [8 empty] | 7.312367 | 4.843155 | 4.894927 | 5.683483 | 0.5051985 | 307.0259 | 304.6855 | 304.7345
4272 | [8 empty] | 7.327563 | 4.879601 | 4.969074 | 5.725413 | 0.5089256 | 307.0403 | 304.72 | 304.8048
4273 | [8 empty] | 7.386418 | 4.874901 | 4.830309 | 5.697209 | 0.5064186 | 307.0961 | 304.7155 | 304.6733
4274 | [8 empty] | 7.39833 | 4.814565 | 4.793992 | 5.668962 | 0.5039078 | 307.1074 | 304.6584 | 304.6389
4275 | [8 empty] | 7.315393 | 4.808834 | 4.768396 | 5.630875 | 0.5005222 | 307.0288 | 304.6529 | 304.6146
4276 | [8 empty] | 7.147458 | 4.869814 | 4.781661 | 5.599644 | 0.4977462 | 306.8696 | 304.7107 | 304.6272
4277 | [8 empty] | 7.069093 | 4.876285 | 4.81888 | 5.588086 | 0.4967188 | 306.7953 | 304.7169 | 304.6624
4278 | [8 empty] | 7.083356 | 4.760894 | 4.75159 | 5.531947 | 0.4917286 | 306.8089 | 304.6075 | 304.5987
4279 | [8 empty] | 7.179011 | 4.651975 | 4.711055 | 5.514014 | 0.4901345 | 306.8995 | 304.5042 | 304.5602
4280 | [8 empty] | 7.256957 | 4.604132 | 4.796439 | 5.552509 | 0.4935564 | 306.9734 | 304.4589 | 304.6412
4281 | [8 empty] | 7.175566 | 4.524576 | 4.904296 | 5.534812 | 0.4919833 | 306.8963 | 304.3835 | 304.7434
4282 | [8 empty] | 7.265393 | 4.450911 | 4.783013 | 5.499772 | 0.4888686 | 306.9814 | 304.3137 | 304.6284
4283 | [8 empty] | 7.405896 | 4.418715 | 4.745505 | 5.523372 | 0.4909664 | 307.1146 | 304.2831 | 304.5929
4284 | [8 empty] | 7.231877 | 4.342958 | 4.752298 | 5.442377 | 0.4837669 | 306.9496 | 304.2113 | 304.5993
4285 | [8 empty] | 7.30905 | 4.423287 | 4.685813 | 5.472717 | 0.4864637 | 307.0228 | 304.2875 | 304.5363
4286 | [8 empty] | 7.248232 | 4.476314 | 4.694957 | 5.473168 | 0.4865038 | 306.9651 | 304.3377 | 304.545
4287 | [8 empty] | 7.134902 | 4.550783 | 4.686361 | 5.457349 | 0.4850977 | 306.8577 | 304.4083 | 304.5368
4288 | [8 empty] | 7.118289 | 4.655839 | 4.581434 | 5.451854 | 0.4846092 | 306.842 | 304.5079 | 304.4374
4289 | [8 empty] | 7.242727 | 4.646309 | 4.569586 | 5.486207 | 0.4876628 | 306.9599 | 304.4989 | 304.4261
4290 | [8 empty] | 7.124599 | 4.474253 | 4.687874 | 5.428909 | 0.4825697 | 306.848 | 304.3358 | 304.5383
4291 | [8 empty] | 7.057986 | 4.510409 | 4.757546 | 5.44198 | 0.4837316 | 306.7848 | 304.3701 | 304.6043
4292 | [8 empty] | 7.108437 | 4.555677 | 4.734816 | 5.46631 | 0.4858942 | 306.8326 | 304.413 | 304.5828
4293 | [8 empty] | 7.082809 | 4.654132 | 4.777379 | 5.504773 | 0.4893132 | 306.8083 | 304.5063 | 304.6231
4294 | [8 empty] | 7.059917 | 4.690353 | 4.758351 | 5.502874 | 0.4891443 | 306.7867 | 304.5406 | 304.6051
4295 | [8 empty] | 7.018063 | 4.670681 | 4.735685 | 5.47481 | 0.4866497 | 306.747 | 304.522 | 304.5836
4296 | [8 empty] | 6.303568 | 4.62741 | 4.718074 | 5.21635 | 0.4636756 | 306.0697 | 304.481 | 304.5669
4297 | [8 empty] | 5.822237 | 4.565529 | 4.65278 | 5.013515 | 0.4456458 | 305.6135 | 304.4223 | 304.505
4298 | [8 empty] | 5.39873 | 4.532367 | 4.750495 | 4.893864 | 0.4350101 | 305.2121 | 304.3909 | 304.5976
4299 | [8 empty] | 4.072768 | 4.607641 | 4.746213 | 4.475541 | 0.3978259 | 303.9552 | 304.4622 | 304.5936
4300 | [8 empty] | 5.590007 | 4.615175 | 4.689902 | 4.965028 | 0.4413358 | 305.3934 | 304.4694 | 304.5402
4301 | [8 empty] | 6.388147 | 4.588259 | 4.629567 | 5.201991 | 0.4623992 | 306.1499 | 304.4438 | 304.483
4302 | [8 empty] | 6.822311 | 4.549205 | 4.557737 | 5.309751 | 0.4719779 | 306.5614 | 304.4068 | 304.4149
4303 | [8 empty] | 6.96935 | 4.567654 | 4.724674 | 5.420559 | 0.4818275 | 306.7008 | 304.4243 | 304.5732
4304 | [8 empty] | 7.076498 | 4.579083 | 4.783625 | 5.479736 | 0.4870876 | 306.8024 | 304.4352 | 304.629
4305 | [8 empty] | 7.184387 | 4.611086 | 4.634267 | 5.47658 | 0.4868071 | 306.9046 | 304.4655 | 304.4875
4306 | [8 empty] | 7.281974 | 4.613115 | 4.509315 | 5.468134 | 0.4860564 | 306.9971 | 304.4674 | 304.369
4307 | [8 empty] | 7.213879 | 4.579438 | 4.584525 | 5.45928 | 0.4852694 | 306.9326 | 304.4355 | 304.4403
4308 | [8 empty] | 7.224665 | 4.572 | 4.660797 | 5.485821 | 0.4876285 | 306.9428 | 304.4284 | 304.5126
4309 | [8 empty] | 7.223119 | 4.60249 | 4.609348 | 5.478319 | 0.4869617 | 306.9413 | 304.4573 | 304.4638
4310 | [8 empty] | 7.167162 | 4.629148 | 4.567686 | 5.454666 | 0.4848592 | 306.8883 | 304.4826 | 304.4243
4311 | [8 empty] | 7.182584 | 4.689677 | 4.559057 | 5.477106 | 0.4868539 | 306.9029 | 304.54 | 304.4162
4312 | [8 empty] | 7.062654 | 4.648917 | 4.488291 | 5.399954 | 0.4799959 | 306.7892 | 304.5013 | 304.3491
4313 | [8 empty] | 6.955055 | 4.535587 | 4.541285 | 5.343976 | 0.4750201 | 306.6873 | 304.3939 | 304.3993
4314 | [8 empty] | 6.952447 | 4.537454 | 4.698885 | 5.396262 | 0.4796677 | 306.6848 | 304.3957 | 304.5487
4315 | [8 empty] | 6.97698 | 4.560023 | 4.619908 | 5.385637 | 0.4787233 | 306.708 | 304.4171 | 304.4738
4316 | [8 empty] | 6.862717 | 4.596823 | 4.614241 | 5.357927 | 0.4762602 | 306.5997 | 304.452 | 304.4685
4317 | [8 empty] | 6.87318 | 4.732916 | 4.67873 | 5.428276 | 0.4825134 | 306.6096 | 304.581 | 304.5296
4318 | [8 empty] | 6.808627 | 4.707996 | 4.780309 | 5.432311 | 0.4828721 | 306.5485 | 304.5573 | 304.6259
4319 | [8 empty] | 6.773662 | 4.712246 | 4.713695 | 5.399868 | 0.4799883 | 306.5153 | 304.5614 | 304.5627
4320 | [8 empty] | 6.702541 | 4.663727 | 4.765627 | 5.377298 | 0.4779821 | 306.4479 | 304.5154 | 304.612
4321 | [8 empty] | 6.657982 | 4.637262 | 4.80349 | 5.366245 | 0.4769995 | 306.4057 | 304.4903 | 304.6479
4322 | [8 empty] | 6.761943 | 4.729181 | 4.861153 | 5.450759 | 0.4845119 | 306.5042 | 304.5774 | 304.7025
4323 | [8 empty] | 6.821763 | 4.761989 | 4.749755 | 5.444502 | 0.4839558 | 306.5609 | 304.6085 | 304.5969
4324 | [8 empty] | 6.837475 | 4.710347 | 4.743187 | 5.430336 | 0.4826965 | 306.5758 | 304.5596 | 304.5907
4325 | [8 empty] | 6.810302 | 4.662954 | 4.800882 | 5.424713 | 0.4821967 | 306.55 | 304.5146 | 304.6454
4326 | [8 empty] | 6.748421 | 4.639966 | 4.873677 | 5.420688 | 0.4818389 | 306.4914 | 304.4929 | 304.7144
4327 | [8 empty] | 6.823631 | 4.58974 | 4.933111 | 5.448827 | 0.4843402 | 306.5627 | 304.4453 | 304.7707
4328 | [8 empty] | 7.362303 | 4.586263 | 4.899048 | 5.615871 | 0.4991885 | 307.0733 | 304.442 | 304.7384
4329 | [8 empty] | 6.798582 | 4.540963 | 4.805647 | 5.381731 | 0.4783761 | 306.5389 | 304.399 | 304.6499
4330 | [8 empty] | 6.731003 | 4.64882 | 4.950594 | 5.443472 | 0.4838642 | 306.4749 | 304.5013 | 304.7873
4331 | [8 empty] | 6.803315 | 4.85436 | 5.051464 | 5.569713 | 0.4950856 | 306.5434 | 304.6961 | 304.8829
4332 | [8 empty] | 6.896201 | 4.950465 | 4.95948 | 5.602048 | 0.4979599 | 306.6315 | 304.7872 | 304.7957
4333 | [8 empty] | 6.997618 | 4.937297 | 4.85407 | 5.596328 | 0.4974514 | 306.7276 | 304.7747 | 304.6958
4334 | [8 empty] | 7.06993 | 4.845924 | 4.902686 | 5.60618 | 0.4983271 | 306.7961 | 304.6881 | 304.7419
4335 | [8 empty] | 6.981359 | 4.743637 | 4.931437 | 5.552144 | 0.493524 | 306.7122 | 304.5911 | 304.7691
4336 | [8 empty] | 6.97492 | 4.534234 | 4.899659 | 5.469605 | 0.4861871 | 306.7061 | 304.3926 | 304.739
4337 | [8 empty] | 7.090954 | 4.379436 | 4.874064 | 5.448151 | 0.4842801 | 306.8161 | 304.2459 | 304.7148
4338 | [8 empty] | 7.078108 | 4.207734 | 4.833593 | 5.373145 | 0.4776129 | 306.8039 | 304.0832 | 304.6764
4339 | [8 empty] | 7.154606 | 4.161308 | 4.75819 | 5.358035 | 0.4762697 | 306.8764 | 304.0392 | 304.6049
4340 | [8 empty] | 7.242823 | 4.280787 | 4.841707 | 5.455106 | 0.4848983 | 306.96 | 304.1524 | 304.6841
4341 | [8 empty] | 7.201451 | 4.296306 | 4.920233 | 5.472663 | 0.4864589 | 306.9208 | 304.1671 | 304.7585
4342 | [8 empty] | 7.198779 | 4.322513 | 4.915886 | 5.479059 | 0.4870275 | 306.9183 | 304.192 | 304.7544
4343 | [8 empty] | 7.145205 | 4.287838 | 4.761088 | 5.398043 | 0.4798261 | 306.8675 | 304.1591 | 304.6077
4344 | [8 empty] | 7.28764 | 4.268714 | 4.788615 | 5.448323 | 0.4842954 | 307.0025 | 304.141 | 304.6338
4345 | [8 empty] | 7.354189 | 4.438709 | 4.905165 | 5.566021 | 0.4947574 | 307.0656 | 304.3021 | 304.7442
4346 | [8 empty] | 7.206281 | 4.568555 | 4.957129 | 5.577322 | 0.4957619 | 306.9254 | 304.4252 | 304.7935
4347 | [8 empty] | 7.121766 | 4.493056 | 4.958031 | 5.524284 | 0.4910475 | 306.8453 | 304.3536 | 304.7943
4348 | [8 empty] | 7.060883 | 4.390543 | 4.99013 | 5.480519 | 0.4871572 | 306.7876 | 304.2564 | 304.8248
4349 | [8 empty] | 7.184516 | 4.402005 | 5.026061 | 5.537527 | 0.4922247 | 306.9048 | 304.2673 | 304.8588
4350 | [8 empty] | 7.219932 | 4.429501 | 4.934818 | 5.528083 | 0.4913852 | 306.9383 | 304.2934 | 304.7723
4351 | [8 empty] | 7.111238 | 4.400621 | 4.888552 | 5.466803 | 0.4859381 | 306.8353 | 304.266 | 304.7285
4352 | [8 empty] | 7.067001 | 4.449076 | 4.864212 | 5.460096 | 0.4853419 | 306.7934 | 304.3119 | 304.7054
4353 | [8 empty] | 7.089924 | 4.379178 | 4.940581 | 5.469894 | 0.4862128 | 306.8151 | 304.2457 | 304.7778
4354 | [8 empty] | 7.104251 | 4.454517 | 5.079861 | 5.54621 | 0.4929964 | 306.8287 | 304.3171 | 304.9098
4355 | [8 empty] | 7.004927 | 4.571163 | 4.996183 | 5.524091 | 0.4910303 | 306.7345 | 304.4276 | 304.8305
4356 | [8 empty] | 6.974115 | 4.609605 | 4.933658 | 5.505793 | 0.4894038 | 306.7053 | 304.4641 | 304.7712
4357 | [8 empty] | 6.880875 | 4.597435 | 5.023453 | 5.500588 | 0.4889411 | 306.6169 | 304.4525 | 304.8564
4358 | [8 empty] | 6.857726 | 4.686393 | 5.085173 | 5.543097 | 0.4927198 | 306.595 | 304.5369 | 304.9149
4359 | [8 empty] | 6.966291 | 4.527892 | 4.982951 | 5.492378 | 0.4882114 | 306.6979 | 304.3866 | 304.818
4360 | [8 empty] | 6.950708 | 4.501459 | 4.922068 | 5.458078 | 0.4851625 | 306.6831 | 304.3616 | 304.7603
4361 | [8 empty] | 6.994173 | 4.548336 | 4.964631 | 5.50238 | 0.4891005 | 306.7243 | 304.406 | 304.8006
4362 | [8 empty] | 6.879877 | 4.50104 | 4.931501 | 5.437473 | 0.4833309 | 306.616 | 304.3612 | 304.7692
4363 | [8 empty] | 6.902157 | 4.503004 | 4.877895 | 5.427685 | 0.4824609 | 306.6371 | 304.363 | 304.7184
4364 | [8 empty] | 6.923245 | 4.551363 | 4.85085 | 5.441819 | 0.4837173 | 306.6571 | 304.4089 | 304.6927
4365 | [8 empty] | 7.012299 | 4.668105 | 4.679889 | 5.453431 | 0.4847495 | 306.7415 | 304.5195 | 304.5307
4366 | [8 empty] | 7.08136 | 4.612471 | 4.626959 | 5.440263 | 0.483579 | 306.807 | 304.4668 | 304.4805
4367 | [8 empty] | 7.201097 | 4.559959 | 4.683946 | 5.481667 | 0.4872593 | 306.9205 | 304.417 | 304.5345
4368 | [8 empty] | 7.162365 | 4.60455 | 4.758898 | 5.508605 | 0.4896537 | 306.8838 | 304.4593 | 304.6056
4369 | [8 empty] | 7.103092 | 4.683302 | 4.689934 | 5.49211 | 0.4881875 | 306.8276 | 304.5339 | 304.5402
4370 | [8 empty] | 7.040857 | 4.538999 | 4.675672 | 5.418509 | 0.4816453 | 306.7686 | 304.3972 | 304.5267
4371 | [8 empty] | 7.054444 | 4.432785 | 4.626605 | 5.371278 | 0.4774469 | 306.7815 | 304.2965 | 304.4802
4372 | [8 empty] | 7.10013 | 4.456674 | 4.725189 | 5.427331 | 0.4824294 | 306.8248 | 304.3191 | 304.5736
4373 | [8 empty] | 7.004959 | 4.481304 | 4.700913 | 5.395725 | 0.47962 | 306.7346 | 304.3425 | 304.5506
4374 | [8 empty] | 6.994141 | 4.455901 | 4.606804 | 5.352282 | 0.4757584 | 306.7243 | 304.3184 | 304.4614
4375 | [8 empty] | 7.033484 | 4.50925 | 4.683721 | 5.408818 | 0.4807839 | 306.7616 | 304.369 | 304.5343
4376 | [8 empty] | 7.158695 | 4.454774 | 4.720327 | 5.444599 | 0.4839644 | 306.8803 | 304.3173 | 304.569
4377 | [8 empty] | 7.218225 | 4.502231 | 4.67316 | 5.464539 | 0.4857368 | 306.9367 | 304.3623 | 304.5243
4378 | [8 empty] | 7.255122 | 4.599946 | 4.638195 | 5.497755 | 0.4886893 | 306.9717 | 304.4549 | 304.4912
4379 | [8 empty] | 7.336127 | 4.584009 | 4.637519 | 5.519219 | 0.4905972 | 307.0485 | 304.4398 | 304.4905
4380 | [8 empty] | 7.275695 | 4.567332 | 4.766529 | 5.536519 | 0.492135 | 306.9912 | 304.424 | 304.6128
4381 | [8 empty] | 7.410082 | 4.619972 | 4.778441 | 5.602832 | 0.4980295 | 307.1186 | 304.4739 | 304.6241
4382 | [8 empty] | 7.422767 | 4.420936 | 4.708962 | 5.517555 | 0.4904493 | 307.1306 | 304.2852 | 304.5583
4383 | [8 empty] | 7.409502 | 4.293923 | 4.628569 | 5.443998 | 0.4839109 | 307.118 | 304.1649 | 304.4821
4384 | [8 empty] | 7.296172 | 4.348785 | 4.697372 | 5.447443 | 0.4842171 | 307.0106 | 304.2169 | 304.5473
4385 | [8 empty] | 7.374634 | 4.33903 | 4.810251 | 5.507971 | 0.4895975 | 307.085 | 304.2076 | 304.6543
4386 | [8 empty] | 7.340152 | 4.491381 | 4.748499 | 5.526677 | 0.4912602 | 307.0523 | 304.352 | 304.5957
4387 | [8 empty] | 7.283938 | 4.586521 | 4.708512 | 5.526323 | 0.4912287 | 306.999 | 304.4422 | 304.5578
4388 | [8 empty] | 7.335838 | 4.664017 | 4.709284 | 5.569713 | 0.4950856 | 307.0482 | 304.5157 | 304.5586
4389 | [8 empty] | 7.360661 | 4.66025 | 4.674416 | 5.565109 | 0.4946763 | 307.0717 | 304.5121 | 304.5255
4390 | [8 empty] | 7.340892 | 4.593861 | 4.829182 | 5.587979 | 0.4967092 | 307.053 | 304.4492 | 304.6722
4391 | [8 empty] | 7.233905 | 4.62522 | 4.958836 | 5.605987 | 0.49831 | 306.9516 | 304.4789 | 304.7951
4392 | [8 empty] | 7.240312 | 4.805969 | 4.900593 | 5.648958 | 0.5021296 | 306.9576 | 304.6502 | 304.7399
4393 | [8 empty] | 7.298973 | 4.804037 | 4.864051 | 5.655687 | 0.5027277 | 307.0132 | 304.6484 | 304.7053
4394 | [8 empty] | 7.371124 | 4.68298 | 4.927573 | 5.660559 | 0.5031608 | 307.0816 | 304.5336 | 304.7655
4395 | [8 empty] | 7.394917 | 4.665981 | 4.967754 | 5.676217 | 0.5045526 | 307.1042 | 304.5175 | 304.8036
4396 | [8 empty] | 7.375632 | 4.702845 | 4.924322 | 5.667599 | 0.5037866 | 307.0859 | 304.5525 | 304.7624
4397 | [8 empty] | 7.414814 | 4.671744 | 4.921778 | 5.669445 | 0.5039507 | 307.123 | 304.523 | 304.76
4398 | [8 empty] | 7.54772 | 4.71347 | 4.911153 | 5.724114 | 0.5088102 | 307.249 | 304.5625 | 304.7499
4399 | [8 empty] | 7.580334 | 4.638582 | 4.865177 | 5.694698 | 0.5061954 | 307.2799 | 304.4915 | 304.7063
4400 | [8 empty] | 7.562144 | 4.624866 | 4.721905 | 5.636305 | 0.5010049 | 307.2627 | 304.4785 | 304.5705
4401 | [8 empty] | 7.619774 | 4.656 | 4.651814 | 5.64253 | 0.5015582 | 307.3173 | 304.5081 | 304.5041
4402 | [8 empty] | 7.632492 | 4.661827 | 4.70687 | 5.667063 | 0.5037389 | 307.3294 | 304.5136 | 304.5563
4403 | [8 empty] | 7.565234375 | 4.684043 | 4.769587 | 5.672955 | 0.5042626 | 307.265625 | 304.5346 | 304.6157
4404 | [8 empty] | 7.579046 | 4.717043 | 4.755647 | 5.683912 | 0.5052366 | 307.2787 | 304.5659 | 304.6025
4405 | [8 empty] | 7.423185 | 4.642445 | 4.710025 | 5.591885 | 0.4970565 | 307.131 | 304.4952 | 304.5593
4406 | [8 empty] | 7.394756 | 4.5975 | 4.798145 | 5.5968 | 0.4974934 | 307.104 | 304.4526 | 304.6428
4407 | [8 empty] | 7.456251 | 4.673611 | 4.910252 | 5.680038 | 0.5048923 | 307.1623 | 304.5247 | 304.7491
4408 | [8 empty] | 7.375793 | 4.643186 | 4.878088 | 5.632356 | 0.5006538 | 307.0861 | 304.4959 | 304.7186
4409 | [8 empty] | 7.32634 | 4.747372 | 4.781693 | 5.618468 | 0.4994194 | 307.0392 | 304.5947 | 304.6272
4410 | [8 empty] | 7.396624 | 4.844379 | 4.686457 | 5.642487 | 0.5015544 | 307.1058 | 304.6866 | 304.5369
4411 | [8 empty] | 7.356475 | 4.927541 | 4.786007 | 5.690008 | 0.5057785 | 307.0677 | 304.7654 | 304.6313
4412 | [8 empty] | 7.294562 | 4.914148 | 4.760894 | 5.656535 | 0.5028031 | 307.0091 | 304.7527 | 304.6075
4413 | [8 empty] | 7.325277 | 4.831243 | 4.697565 | 5.618028 | 0.4993803 | 307.0382 | 304.6742 | 304.5475
4414 | [8 empty] | 7.272669 | 4.881952 | 4.696084 | 5.616901 | 0.4992801 | 306.9883 | 304.7222 | 304.5461
4415 | [8 empty] | 7.342921 | 4.968527 | 4.743573 | 5.685007 | 0.5053339 | 307.0549 | 304.8043 | 304.5911
4416 | [8 empty] | 7.226822 | 4.974773 | 4.675189 | 5.625594 | 0.5000528 | 306.9449 | 304.8102 | 304.5262
4417 | [8 empty] | 7.096267 | 4.751397 | 4.833368 | 5.560344 | 0.4942528 | 306.8211 | 304.5985 | 304.6762
4418 | [8 empty] | 7.057986 | 4.743251 | 4.86331 | 5.554849 | 0.4937644 | 306.7848 | 304.5908 | 304.7046
4419 | [8 empty] | 7.183486 | 4.751139 | 4.721615 | 5.55208 | 0.4935182 | 306.9038 | 304.5982 | 304.5703
4420 | [8 empty] | 7.308117 | 4.711313 | 4.752427 | 5.590619 | 0.4969439 | 307.0219 | 304.5605 | 304.5995
4421 | [8 empty] | 7.261272 | 4.669586 | 4.913278 | 5.614712 | 0.4990855 | 306.9775 | 304.5209 | 304.7519
4422 | [8 empty] | 7.227949 | 4.557415 | 4.957838 | 5.581067 | 0.4960949 | 306.9459 | 304.4146 | 304.7942
4423 | [8 empty] | 7.257505 | 4.543378 | 4.899531 | 5.566804 | 0.4948271 | 306.9739 | 304.4013 | 304.7389
4424 | [8 empty] | 7.288026 | 4.568266 | 4.9089 | 5.588397 | 0.4967464 | 307.0029 | 304.4249 | 304.7478
4425 | [8 empty] | 7.159918 | 4.557351 | 4.942802 | 5.553357 | 0.4936318 | 306.8814 | 304.4146 | 304.7799
4426 | [8 empty] | 7.157922 | 4.552876 | 4.894572 | 5.535123 | 0.492011 | 306.8795 | 304.4103 | 304.7342
4427 | [8 empty] | 7.166873 | 4.546501 | 4.826768 | 5.51338 | 0.4900783 | 306.888 | 304.4043 | 304.6699
4428 | [8 empty] | 7.154091 | 4.394761 | 4.850689 | 5.466514 | 0.4859123 | 306.8759 | 304.2604 | 304.6926
4429 | [8 empty] | 7.27914 | 4.279113 | 4.916788 | 5.49168 | 0.4881494 | 306.9944 | 304.1508 | 304.7552
4430 | [8 empty] | 7.33748 | 4.377633 | 4.957387 | 5.5575 | 0.494 | 307.0497 | 304.2442 | 304.7937
4431 | [8 empty] | 7.28133 | 4.41073 | 4.945764 | 5.545941 | 0.4929726 | 306.9965 | 304.2756 | 304.7827
4432 | [8 empty] | 7.295657 | 4.482045 | 4.830856 | 5.536186 | 0.4921054 | 307.0101 | 304.3432 | 304.6738
4433 | [8 empty] | 7.328819 | 4.581402 | 4.927573 | 5.612598 | 0.4988976 | 307.0415 | 304.4373 | 304.7655
4434 | [8 empty] | 7.307054 | 4.655646 | 5.048373 | 5.670358 | 0.5040318 | 307.0209 | 304.5077 | 304.88
4435 | [8 empty] | 7.339798 | 4.653843 | 5.05977 | 5.68447 | 0.5052862 | 307.0519 | 304.506 | 304.8908
4436 | [8 empty] | 7.433037 | 4.530178 | 4.983079 | 5.648765 | 0.5021124 | 307.1403 | 304.3888 | 304.8181
4437 | [8 empty] | 7.517777 | 4.5352 | 4.979312 | 5.67743 | 0.5046604 | 307.2206 | 304.3936 | 304.8145
4438 | [8 empty] | 7.443437 | 4.708479 | 5.016724 | 5.72288 | 0.5087005 | 307.1502 | 304.5578 | 304.85
4439 | [8 empty] | 7.283777 | 4.688775 | 5.014728 | 5.662427 | 0.5033268 | 306.9988 | 304.5391 | 304.8481
4440 | [8 empty] | 7.259951 | 4.630211 | 4.948597 | 5.61292 | 0.4989262 | 306.9763 | 304.4836 | 304.7854
4441 | [8 empty] | 7.273925 | 4.588388 | 4.91286 | 5.591724 | 0.4970421 | 306.9895 | 304.444 | 304.7515
4442 | [8 empty] | 7.343597 | 4.533977 | 4.81537 | 5.564315 | 0.4946057 | 307.0555 | 304.3924 | 304.6591
4443 | [8 empty] | 7.304157 | 4.4899 | 4.85964 | 5.551232 | 0.4934429 | 307.0182 | 304.3506 | 304.7011
4444 | [8 empty] | 7.275985 | 4.451008 | 5.025707 | 5.584233 | 0.4963763 | 306.9915 | 304.3138 | 304.8585
4445 | [8 empty] | 7.325213 | 4.454227 | 5.007709 | 5.595716 | 0.497397 | 307.0381 | 304.3168 | 304.8414
4446 | [8 empty] | 7.376244 | 4.488967 | 4.957451 | 5.607554 | 0.4984492 | 307.0865 | 304.3497 | 304.7938
4447 | [8 empty] | 7.322508 | 4.519617 | 5.023485 | 5.62187 | 0.4997218 | 307.0356 | 304.3788 | 304.8564
4448 | [8 empty] | 7.310853 | 4.518104 | 5.139552 | 5.65617 | 0.5027707 | 307.0245 | 304.3773 | 304.9664
4449 | [8 empty] | 7.362914 | 4.569779 | 5.144382 | 5.692358 | 0.5059874 | 307.0739 | 304.4263 | 304.971
4450 | [8 empty] | 7.396688 | 4.674738 | 5.098792 | 5.723406 | 0.5087472 | 307.1059 | 304.5258 | 304.9278
4451 | [8 empty] | 7.44569 | 4.64032 | 5.198149 | 5.761387 | 0.5121233 | 307.1523 | 304.4932 | 305.0219
4452 | [8 empty] | 7.546335 | 4.449752 | 5.342001 | 5.779363 | 0.5137211 | 307.2477 | 304.3126 | 305.1583
4453 | [8 empty] | 7.415265 | 4.484395 | 5.2401 | 5.713253 | 0.5078448 | 307.1235 | 304.3454 | 305.0617
4454 | [8 empty] | 7.439895 | 4.501942 | 5.168239 | 5.703359 | 0.5069652 | 307.1468 | 304.362 | 304.9936
4455 | [8 empty] | 7.513849 | 4.60059 | 5.14715 | 5.753863 | 0.5114545 | 307.2169 | 304.4555 | 304.9736
4456 | [8 empty] | 7.473701 | 4.645246 | 5.178509 | 5.765819 | 0.5125172 | 307.1789 | 304.4979 | 305.0033
4457 | [8 empty] | 7.39115 | 4.711087 | 5.182115 | 5.761451 | 0.512129 | 307.1006 | 304.5603 | 305.0067
4458 | [8 empty] | 7.424666 | 4.709349 | 5.103815 | 5.745943 | 0.5107505 | 307.1324 | 304.5586 | 304.9325
4459 | [8 empty] | 7.355059 | 4.595503 | 5.064149 | 5.67157 | 0.5041396 | 307.0664 | 304.4507 | 304.8949
4460 | [8 empty] | 7.338349 | 4.529469 | 5.198793 | 5.68887 | 0.5056774 | 307.0506 | 304.3881 | 305.0226
4461 | [8 empty] | 7.345722 | 4.672484 | 5.278156 | 5.765454 | 0.5124848 | 307.0576 | 304.5237 | 305.0978
4462 | [8 empty] | 7.436321 | 4.665465 | 5.192064 | 5.764617 | 0.5124104 | 307.1434 | 304.517 | 305.0162
4463 | [8 empty] | 7.576181 | 4.520487 | 5.088457 | 5.728375 | 0.5091889 | 307.276 | 304.3796 | 304.918
4464 | [8 empty] | 7.610888 | 4.450331 | 5.039777 | 5.700332 | 0.5066962 | 307.3089 | 304.3131 | 304.8718
4465 | [8 empty] | 7.599233 | 4.396017 | 5.063087 | 5.686112 | 0.5054322 | 307.2979 | 304.2616 | 304.8939
4466 | [8 empty] | 7.542472 | 4.423383 | 5.097086 | 5.687647 | 0.5055686 | 307.244 | 304.2876 | 304.9261
4467 | [8 empty] | 7.522832 | 4.493957 | 5.105972 | 5.707587 | 0.5073411 | 307.2254 | 304.3545 | 304.9346
4468 | [8 empty] | 7.429979 | 4.456964 | 5.053267 | 5.646736 | 0.5019321 | 307.1374 | 304.3194 | 304.8846
4469 | [8 empty] | 7.610373 | 4.335037 | 5.057645 | 5.667685 | 0.5037943 | 307.3084 | 304.2038 | 304.8888
4470 | [8 empty] | 7.611371 | 4.354162 | 5.14245 | 5.702661 | 0.5069032 | 307.3094 | 304.222 | 304.9691
4471 | [8 empty] | 7.601069 | 4.332623 | 5.279959 | 5.737883 | 0.5100341 | 307.2996 | 304.2015 | 305.0995
4472 | [8 empty] | 7.635583 | 4.401007 | 5.195734 | 5.744108 | 0.5105874 | 307.3323 | 304.2664 | 305.0197
4473 | [8 empty] | 7.419837 | 4.477666 | 5.165663 | 5.687722 | 0.5055753 | 307.1278 | 304.339 | 304.9911
4474 | [8 empty] | 7.205186 | 4.454034 | 5.233017 | 5.630746 | 0.5005107 | 306.9243 | 304.3166 | 305.055
4475 | [8 empty] | 6.92698 | 4.308057 | 5.281376 | 5.505471 | 0.4893752 | 306.6606 | 304.1783 | 305.1008
4476 | [8 empty] | 6.734448 | 4.356802 | 5.297957 | 5.463069 | 0.4856061 | 306.4781 | 304.2245 | 305.1165
4477 | [8 empty] | 6.800417 | 4.369713 | 5.240261 | 5.47013 | 0.4862338 | 306.5407 | 304.2367 | 305.0619
4478 | [8 empty] | 6.821377 | 4.43491 | 5.272103 | 5.509463 | 0.4897301 | 306.5605 | 304.2985 | 305.092
4479 | [8 empty] | 6.732323 | 4.595342 | 5.232019 | 5.519895 | 0.4906573 | 306.4761 | 304.4506 | 305.054
4480 | [8 empty] | 6.732419 | 4.626122 | 5.056164 | 5.471569 | 0.4863616 | 306.4762 | 304.4797 | 304.8874
4481 | [8 empty] | 6.810269 | 4.621775 | 4.982274 | 5.47144 | 0.4863502 | 306.55 | 304.4756 | 304.8173
4482 | [8 empty] | 6.806374 | 4.565851 | 4.964245 | 5.44549 | 0.4840435 | 306.5463 | 304.4226 | 304.8002
4483 | [8 empty] | 6.346421 | 4.515078 | 5.037072 | 5.299524 | 0.4710688 | 306.1104 | 304.3745 | 304.8693
4484 | [8 empty] | 5.748444 | 4.631788 | 5.048212 | 5.142815 | 0.4571391 | 305.5435 | 304.4851 | 304.8798
4485 | [8 empty] | 5.470688 | 4.659863 | 4.98118 | 5.037244 | 0.447755 | 305.2803 | 304.5117 | 304.8163
4486 | [8 empty] | 5.208774 | 4.572709 | 5.004586 | 4.92869 | 0.4381057 | 305.032 | 304.4291 | 304.8385
4487 | [8 empty] | 4.70262 | 4.508091 | 5.095411 | 4.768707 | 0.4238851 | 304.5522 | 304.3679 | 304.9246
4488 | [8 empty] | 5.756332 | 4.505644 | 5.180184 | 5.147387 | 0.4575455 | 305.551 | 304.3655 | 305.0049
4489 | [8 empty] | 6.284122 | 4.459539 | 5.112733 | 5.285465 | 0.4698191 | 306.0513 | 304.3218 | 304.941
4490 | [8 empty] | 6.671408 | 4.503036 | 5.14319 | 5.439211 | 0.4834855 | 306.4184 | 304.3631 | 304.9698
4491 | [8 empty] | 6.88065 | 4.522032 | 5.190358 | 5.531013 | 0.4916456 | 306.6167 | 304.3811 | 305.0146
4492 | [8 empty] | 6.7962 | 4.430853 | 5.391068 | 5.539373 | 0.4923887 | 306.5367 | 304.2946 | 305.2048
4493 | [8 empty] | 6.829523 | 4.490222 | 5.25842 | 5.526055 | 0.4912049 | 306.5683 | 304.3509 | 305.0791
4494 | [8 empty] | 6.961494 | 4.526411 | 5.334853 | 5.607586 | 0.4984521 | 306.6934 | 304.3852 | 305.1515
4495 | [8 empty] | 6.991179 | 4.550043 | 5.20037 | 5.580531 | 0.4960472 | 306.7215 | 304.4076 | 305.024
4496 | [8 empty] | 6.954926 | 4.536263 | 5.130956 | 5.540715 | 0.492508 | 306.6871 | 304.3946 | 304.9583
4497 | [8 empty] | 7.013781 | 4.506868 | 5.165277 | 5.561975 | 0.4943978 | 306.7429 | 304.3667 | 304.9908
4498 | [8 empty] | 7.018707 | 4.286776 | 5.206005 | 5.503829 | 0.4892292 | 306.7476 | 304.1581 | 305.0294
4499 | [8 empty] | 7.071637 | 4.252326 | 5.10272 | 5.475561 | 0.4867165 | 306.7978 | 304.1254 | 304.9315
4500 | [8 empty] | 7.135449 | 4.200522 | 5.120363 | 5.485445 | 0.4875951 | 306.8582 | 304.0763 | 304.9482
4501 | [8 empty] | 6.978011 | 4.149298 | 5.13321 | 5.420173 | 0.4817931 | 306.709 | 304.0278 | 304.9604
4502 | [8 empty] | 6.989473 | 4.330627 | 5.122005 | 5.480701 | 0.4871735 | 306.7199 | 304.1996 | 304.9498
4503 | [8 empty] | 7.085546 | 4.345469 | 5.065051 | 5.498688 | 0.4887723 | 306.8109 | 304.2137 | 304.8958
4504 | [8 empty] | 7.093723 | 4.320098 | 5.006325 | 5.473382 | 0.4865229 | 306.8187 | 304.1897 | 304.8401
4505 | [8 empty] | 7.062815 | 4.250587 | 5.103525 | 5.472309 | 0.4864275 | 306.7894 | 304.1238 | 304.9323
4506 | [8 empty] | 7.120253 | 4.221385 | 5.181568 | 5.507735 | 0.4895765 | 306.8438 | 304.0961 | 305.0062
4507 | [8 empty] | 7.039795 | 4.305449 | 5.15697 | 5.500738 | 0.4889545 | 306.7676 | 304.1758 | 304.9829
4508 | [8 empty] | 6.991308 | 4.378985 | 5.05771 | 5.476001 | 0.4867556 | 306.7216 | 304.2455 | 304.8888
4509 | [8 empty] | 6.925563 | 4.303195 | 5.003653 | 5.410804 | 0.4809603 | 306.6593 | 304.1736 | 304.8376
4510 | [8 empty] | 6.958275 | 4.200555 | 5.129571 | 5.429467 | 0.4826193 | 306.6903 | 304.0764 | 304.9569
4511 | [8 empty] | 7.157407 | 4.223703 | 5.110576 | 5.497229 | 0.4886426 | 306.8791 | 304.0983 | 304.9389
4512 | [8 empty] | 7.402161 | 4.328598 | 4.983305 | 5.571355 | 0.4952315 | 307.1111 | 304.1977 | 304.8183
4513 | [8 empty] | 7.56971 | 4.282493 | 4.989197 | 5.6138 | 0.4990044 | 307.2699 | 304.154 | 304.8239
4514 | [8 empty] | 7.524796 | 4.370743 | 5.048824 | 5.648121 | 0.5020552 | 307.2273 | 304.2377 | 304.8804
4515 | [8 empty] | 7.497687 | 4.292281 | 5.096216 | 5.628728 | 0.5003314 | 307.2016 | 304.1633 | 304.9253
4516 | [8 empty] | 7.542794 | 4.317587 | 5.029377 | 5.629919 | 0.5004373 | 307.2444 | 304.1873 | 304.862
4517 | [8 empty] | 7.559053 | 4.40603 | 5.061509 | 5.67553 | 0.5044916 | 307.2598 | 304.2711 | 304.8924
4518 | [8 empty] | 7.477726 | 4.322513 | 5.087073 | 5.629104 | 0.5003648 | 307.1827 | 304.192 | 304.9167
4519 | [8 empty] | 7.40332 | 4.28156 | 5.118947 | 5.601276 | 0.4978912 | 307.1122 | 304.1531 | 304.9469
4520 | [8 empty] | 7.379624 | 4.339416 | 5.201401 | 5.640147 | 0.5013464 | 307.0897 | 304.208 | 305.025
4521 | [8 empty] | 7.340055 | 4.24154 | 5.218819 | 5.600138 | 0.49779 | 307.0522 | 304.1152 | 305.0415
4522 | [8 empty] | 7.212784 | 4.213658 | 5.077027 | 5.501157 | 0.4889917 | 306.9315 | 304.0888 | 304.9071
4523 | [8 empty] | 7.190022 | 4.213626 | 5.062217 | 5.488622 | 0.4878775 | 306.91 | 304.0887 | 304.8931
4524 | [8 empty] | 7.018095 | 4.20049 | 5.185432 | 5.468005 | 0.4860449 | 306.747 | 304.0763 | 305.0099
4525 | [8 empty] | 6.944784 | 4.324123 | 5.164568 | 5.477825 | 0.4869178 | 306.6775 | 304.1935 | 304.9901
4526 | [8 empty] | 6.962492 | 4.388322 | 5.144575 | 5.498463 | 0.4887523 | 306.6943 | 304.2543 | 304.9712
4527 | [8 empty] | 6.933419 | 4.418844 | 5.189005 | 5.513756 | 0.4901116 | 306.6667 | 304.2833 | 305.0133
4528 | [8 empty] | 6.825788 | 4.409217 | 5.203526 | 5.47951 | 0.4870676 | 306.5647 | 304.2741 | 305.027
4529 | [8 empty] | 6.878525 | 4.335263 | 5.195155 | 5.469647 | 0.4861909 | 306.6147 | 304.204 | 305.0191
4530 | [8 empty] | 6.873728 | 4.31968 | 5.097504 | 5.430304 | 0.4826937 | 306.6102 | 304.1893 | 304.9265
4531 | [8 empty] | 6.790694 | 4.435586 | 5.095959 | 5.440746 | 0.4836219 | 306.5315 | 304.2991 | 304.9251
4532 | [8 empty] | 6.854957 | 4.408122 | 5.11988 | 5.460987 | 0.485421 | 306.5924 | 304.2731 | 304.9478
4533 | [8 empty] | 6.871667 | 4.311534 | 5.20037 | 5.461191 | 0.4854392 | 306.6082 | 304.1815 | 305.024
4534 | [8 empty] | 6.994753 | 4.294245 | 5.172328 | 5.487108 | 0.487743 | 306.7249 | 304.1652 | 304.9975
4535 | [8 empty] | 7.048069 | 4.343923 | 5.121361 | 5.504451 | 0.4892846 | 306.7754 | 304.2122 | 304.9492
4536 | [8 empty] | 7.177626 | 4.269454 | 5.164118 | 5.537066 | 0.4921836 | 306.8982 | 304.1417 | 304.9897
4537 | [8 empty] | 7.117838 | 4.260665 | 5.305941 | 5.561481 | 0.4943539 | 306.8416 | 304.1333 | 305.1241
4538 | [8 empty] | 7.385258 | 4.140863 | 5.311672 | 5.612598 | 0.4988976 | 307.095 | 304.0198 | 305.1295
4539 | [8 empty] | 7.300647 | 4.164624 | 5.220493 | 5.561921 | 0.494393 | 307.0148 | 304.0423 | 305.0431
4540 | [8 empty] | 7.419258 | 4.2776 | 5.178992 | 5.625283 | 0.5000252 | 307.1273 | 304.1494 | 305.0038
4541 | [8 empty] | 7.328883 | 4.30136 | 5.213957 | 5.614734 | 0.4990874 | 307.0416 | 304.1719 | 305.0369
4542 | [8 empty] | 7.215167 | 4.323769 | 5.158451 | 5.565796 | 0.4947374 | 306.9338 | 304.1931 | 304.9843
4543 | [8 empty] | 7.153028 | 4.349429 | 5.14113 | 5.547862 | 0.4931433 | 306.8749 | 304.2175 | 304.9679
4544 | [8 empty] | 7.108727 | 4.32422 | 5.133467 | 5.522138 | 0.4908567 | 306.8329 | 304.1936 | 304.9606
4545 | [8 empty] | 7.029975 | 4.344149 | 4.987168 | 5.453764 | 0.484779 | 306.7583 | 304.2125 | 304.822
4546 | [8 empty] | 7.001353 | 4.400524 | 4.969589 | 5.457155 | 0.4850805 | 306.7311 | 304.2659 | 304.8053
4547 | [8 empty] | 6.962396 | 4.427762 | 5.114343 | 5.5015 | 0.4890222 | 306.6942 | 304.2917 | 304.9425
4548 | [8 empty] | 7.031456 | 4.485876 | 5.193513 | 5.570282 | 0.4951361 | 306.7597 | 304.3468 | 305.0175
4549 | [8 empty] | 6.756631 | 4.452167 | 5.085849 | 5.431549 | 0.4828043 | 306.4992 | 304.3148 | 304.9155
4550 | [8 empty] | 6.934288 | 4.337355 | 5.109835 | 5.460493 | 0.4853772 | 306.6676 | 304.206 | 304.9382
4551 | [8 empty] | 6.906342 | 4.255062 | 5.27191 | 5.477772 | 0.486913 | 306.6411 | 304.128 | 305.0919
4552 | [8 empty] | 6.967257 | 4.154933 | 5.195638 | 5.439276 | 0.4834912 | 306.6988 | 304.0331 | 305.0196
4553 | [8 empty] | 7.006794 | 4.255127 | 5.13498 | 5.465634 | 0.4858341 | 306.7363 | 304.1281 | 304.9621
4554 | [8 empty] | 6.97946 | 4.387034 | 5.133499 | 5.499998 | 0.4888887 | 306.7104 | 304.2531 | 304.9607
4555 | [8 empty] | 7.008951 | 4.287709 | 5.223713 | 5.506791 | 0.4894925 | 306.7383 | 304.159 | 305.0462
4556 | [8 empty] | 7.004572 | 4.185261 | 5.162862 | 5.450899 | 0.4845243 | 306.7342 | 304.0619 | 304.9885
4557 | [8 empty] | 7.14337 | 4.153613 | 5.019493 | 5.438825 | 0.4834511 | 306.8658 | 304.0319 | 304.8526
4558 | [8 empty] | 7.208051 | 4.139607 | 5.037941 | 5.461867 | 0.4854993 | 306.9271 | 304.0186 | 304.8701
4559 | [8 empty] | 6.839729 | 4.045885 | 5.004071 | 5.296562 | 0.4708055 | 306.5779 | 303.9297 | 304.838
4560 | [8 empty] | 7.068868 | 4.04904 | 5.084239 | 5.400716 | 0.4800636 | 306.7951 | 303.9327 | 304.914
4561 | [8 empty] | 7.140633 | 3.935452 | 5.125998 | 5.400694 | 0.4800617 | 306.8632 | 303.8251 | 304.9536
4562 | [8 empty] | 7.18648 | 3.92193 | 5.072842 | 5.393751 | 0.4794445 | 306.9066 | 303.8123 | 304.9032
4563 | [8 empty] | 7.174793 | 3.953546 | 5.048309 | 5.392216 | 0.4793081 | 306.8955 | 303.8422 | 304.8799
4564 | [8 empty] | 7.059402 | 4.084166 | 5.10639 | 5.416653 | 0.4814802 | 306.7862 | 303.966 | 304.935
4565 | [8 empty] | 6.919092 | 4.18378 | 5.13453 | 5.412467 | 0.4811082 | 306.6532 | 304.0605 | 304.9616
4566 | [8 empty] | 6.92067 | 4.208732 | 5.135141 | 5.421514 | 0.4819124 | 306.6547 | 304.0841 | 304.9622
4567 | [8 empty] | 7.009917 | 4.114366 | 5.232728 | 5.452337 | 0.4846522 | 306.7393 | 303.9947 | 305.0547
4568 | [8 empty] | 6.953445 | 4.117617 | 5.241549 | 5.437537 | 0.4833366 | 306.6857 | 303.9977 | 305.0631
4569 | [8 empty] | 6.891758 | 4.255191 | 5.168142 | 5.438364 | 0.4834101 | 306.6273 | 304.1281 | 304.9935
4570 | [8 empty] | 6.972763 | 4.288224 | 5.233565 | 5.498184 | 0.4887275 | 306.704 | 304.1595 | 305.0555
4571 | [8 empty] | 6.888055 | 4.302326 | 5.196507 | 5.462296 | 0.4855374 | 306.6237 | 304.1728 | 305.0204
4572 | [8 empty] | 6.950193 | 4.3408 | 5.071973 | 5.454322 | 0.4848286 | 306.6826 | 304.2093 | 304.9023
4573 | [8 empty] | 7.017354 | 4.275861 | 5.051979 | 5.448398 | 0.4843021 | 306.7463 | 304.1477 | 304.8834
4574 | [8 empty] | 6.969125 | 4.252455 | 5.152012 | 5.457864 | 0.4851434 | 306.7006 | 304.1255 | 304.9782
4575 | [8 empty] | 6.591207 | 4.200168 | 5.14934 | 5.313572 | 0.4723175 | 306.3424 | 304.076 | 304.9757
4576 | [8 empty] | 7.1227 | 4.121867 | 5.037877 | 5.427481 | 0.4824428 | 306.8462 | 304.0018 | 304.87
4577 | [8 empty] | 7.215843 | 4.27863 | 5.026802 | 5.507091 | 0.4895192 | 306.9344 | 304.1504 | 304.8595
4578 | [8 empty] | 7.279752 | 4.28024 | 5.026673 | 5.528888 | 0.4914567 | 306.995 | 304.1519 | 304.8594
4579 | [8 empty] | 7.33191 | 4.16208 | 5.039487 | 5.511159 | 0.4898808 | 307.0445 | 304.0399 | 304.8716
4580 | [8 empty] | 7.598235 | 4.09801 | 5.004007 | 5.566751 | 0.4948223 | 307.2969 | 303.9792 | 304.8379
4581 | [8 empty] | 8.149754 | 4.192956 | 5.071007 | 5.804572 | 0.515962 | 307.8197 | 304.0692 | 304.9014
4582 | [8 empty] | 7.693697 | 4.173027 | 5.178091 | 5.681605 | 0.5050315 | 307.3874 | 304.0503 | 305.0029
4583 | [8 empty] | 6.91877 | 4.12689 | 5.202689 | 5.416116 | 0.4814325 | 306.6529 | 304.0065 | 305.0262
4584 | [8 empty] | 6.794686 | 4.080495 | 5.236494 | 5.370559 | 0.477383 | 306.5352 | 303.9626 | 305.0583
4585 | [8 empty] | 6.844848 | 3.973572 | 5.167595 | 5.328672 | 0.4736597 | 306.5828 | 303.8612 | 304.993
4586 | [8 empty] | 6.903606 | 3.919193 | 5.210255 | 5.344351 | 0.4750534 | 306.6385 | 303.8097 | 305.0334
4587 | [8 empty] | 6.766869 | 4.045466 | 5.308324 | 5.373553 | 0.4776492 | 306.5089 | 303.9294 | 305.1264
4588 | [8 empty] | 6.719219 | 4.134231 | 5.276836 | 5.376762 | 0.4779344 | 306.4637 | 304.0135 | 305.0965
4589 | [8 empty] | 6.781389 | 4.255642 | 5.169559 | 5.402197 | 0.4801953 | 306.5226 | 304.1286 | 304.9948
4590 | [8 empty] | 6.885866 | 4.249653 | 5.15697 | 5.43083 | 0.4827404 | 306.6217 | 304.1229 | 304.9829
4591 | [8 empty] | 6.867353 | 4.186324 | 5.214408 | 5.422695 | 0.4820173 | 306.6041 | 304.0629 | 305.0374
4592 | [8 empty] | 6.845943 | 4.334909 | 5.196024 | 5.458958 | 0.4852407 | 306.5838 | 304.2037 | 305.0199
4593 | [8 empty] | 6.853187 | 4.509604 | 5.07809 | 5.480294 | 0.4871372 | 306.5907 | 304.3693 | 304.9081
4594 | [8 empty] | 6.834384 | 4.610314 | 5.031824 | 5.492174 | 0.4881932 | 306.5729 | 304.4648 | 304.8643
4595 | [8 empty] | 6.976658 | 4.549624 | 4.945088 | 5.490457 | 0.4880406 | 306.7077 | 304.4072 | 304.7821
4596 | [8 empty] | 6.994366 | 4.459507 | 5.033048 | 5.49564 | 0.4885014 | 306.7245 | 304.3218 | 304.8654
4597 | [8 empty] | 6.921378 | 4.370292 | 5.202238 | 5.497969 | 0.4887084 | 306.6553 | 304.2372 | 305.0258
4598 | [8 empty] | 7.038475 | 4.313466 | 5.124452 | 5.492131 | 0.4881894 | 306.7663 | 304.1834 | 304.9521
4599 | [8 empty] | 7.232327 | 4.243246 | 5.050273 | 5.508615 | 0.4896547 | 306.9501 | 304.1168 | 304.8818
4600 | [8 empty] | 7.217517 | 4.441284 | 5.096023 | 5.584942 | 0.4964392 | 306.936 | 304.3045 | 304.9251
4601 | [8 empty] | 7.186255 | 4.528149 | 5.214537 | 5.64298 | 0.5015982 | 306.9064 | 304.3869 | 305.0375
4602 | [8 empty] | 7.220769 | 4.414916 | 5.18189 | 5.605858 | 0.4982985 | 306.9391 | 304.2795 | 305.0065
4603 | [8 empty] | 7.330461 | 4.299557 | 5.143673 | 5.59123 | 0.4969983 | 307.0431 | 304.1702 | 304.9703
4604 | [8 empty] | 7.344949 | 4.305031 | 5.18131 | 5.61043 | 0.4987049 | 307.0568 | 304.1754 | 305.006
4605 | [8 empty] | 7.221703 | 4.376409 | 5.19171 | 5.596607 | 0.4974762 | 306.94 | 304.243 | 305.0158
4606 | [8 empty] | 7.17666 | 4.322545 | 5.102688 | 5.533964 | 0.4919079 | 306.8973 | 304.192 | 304.9315
4607 | [8 empty] | 7.197556 | 4.308057 | 5.058804 | 5.521472 | 0.4907975 | 306.9171 | 304.1783 | 304.8899
4608 | [8 empty] | 7.267614 | 4.30957 | 5.029764 | 5.535649 | 0.4920577 | 306.9835 | 304.1796875 | 304.8623
4609 | [8 empty] | 7.289411 | 4.306705 | 5.037716 | 5.544611 | 0.4928543 | 307.0042 | 304.177 | 304.8699
4610 | [8 empty] | 7.20451 | 4.327536 | 5.059642 | 5.530562 | 0.4916055 | 306.9237 | 304.1967 | 304.8907
4611 | [8 empty] | 7.205444 | 4.333878 | 4.987297 | 5.508873 | 0.4896776 | 306.9246 | 304.2027 | 304.8221
4612 | [8 empty] | 7.310531 | 4.336873 | 4.884173 | 5.510526 | 0.4898245 | 307.0242 | 304.2056 | 304.7243
4613 | [8 empty] | 7.296558 | 4.391026 | 4.942963 | 5.543516 | 0.492757 | 307.011 | 304.2569 | 304.7801
4614 | [8 empty] | 7.207955 | 4.379178 | 5.076158 | 5.55443 | 0.4937271 | 306.927 | 304.2457 | 304.9063
4615 | [8 empty] | 7.217871 | 4.409056 | 5.028927 | 5.551951 | 0.4935068 | 306.9364 | 304.274 | 304.8615
4616 | [8 empty] | 7.169191 | 4.498239 | 4.982951 | 5.550127 | 0.4933446 | 306.8902 | 304.3585 | 304.818
4617 | [8 empty] | 7.115359 | 4.517042 | 5.048502 | 5.560301 | 0.494249 | 306.8392 | 304.3763 | 304.8801
4618 | [8 empty] | 7.114425 | 4.478535 | 5.081631 | 5.558197 | 0.494062 | 306.8383 | 304.3398 | 304.9115
4619 | [8 empty] | 6.947875 | 4.481046 | 5.032243 | 5.487055 | 0.4877382 | 306.6805 | 304.3422 | 304.8647
4620 | [8 empty] | 6.917933 | 4.416461 | 4.996248 | 5.443547 | 0.4838709 | 306.6521 | 304.281 | 304.8306
4621 | [8 empty] | 6.960496 | 4.35487 | 4.880406 | 5.398591 | 0.4798747 | 306.6924 | 304.2226 | 304.7208
4622 | [8 empty] | 6.949485 | 4.169163 | 4.75687 | 5.291839 | 0.4703857 | 306.682 | 304.0466 | 304.6037
4623 | [8 empty] | 6.936156 | 4.238449 | 4.800624 | 5.325076 | 0.4733401 | 306.6693 | 304.1123 | 304.6451
4624 | [8 empty] | 7.025114 | 4.379693 | 4.8872 | 5.430669 | 0.4827261 | 306.7537 | 304.2462 | 304.7272
4625 | [8 empty] | 6.923696 | 4.432012 | 4.794797 | 5.383502 | 0.4785335 | 306.6575 | 304.2957 | 304.6396
4626 | [8 empty] | 6.865003 | 4.308959 | 4.824031 | 5.332664 | 0.4740146 | 306.6019 | 304.1791 | 304.6673
4627 | [8 empty] | 6.887379 | 4.348785 | 4.882982 | 5.373049 | 0.4776043 | 306.6231 | 304.2169 | 304.7232
4628 | [8 empty] | 6.919897 | 4.472643 | 4.900658 | 5.431066 | 0.4827614 | 306.6539 | 304.3343 | 304.74
4629 | [8 empty] | 7.075694 | 4.448046 | 4.933723 | 5.485821 | 0.4876285 | 306.8016 | 304.3109 | 304.7713
4630 | [8 empty] | 7.14675 | 4.405321 | 4.966144 | 5.506072 | 0.4894286 | 306.869 | 304.2704 | 304.802
4631 | [8 empty] | 7.158985 | 4.364948 | 5.036106 | 5.520013 | 0.4906678 | 306.8806 | 304.2322 | 304.8683
4632 | [8 empty] | 7.13619 | 4.393312 | 4.993607 | 5.507703 | 0.4895736 | 306.8589 | 304.2591 | 304.8281
4633 | [8 empty] | 7.159854 | 4.400428 | 4.912473 | 5.490918 | 0.4880816 | 306.8814 | 304.2658 | 304.7512
4634 | [8 empty] | 7.267904 | 4.462405 | 4.923452 | 5.551254 | 0.4934448 | 306.9838 | 304.3246 | 304.7616
4635 | [8 empty] | 7.262398 | 4.523416 | 4.90671 | 5.564175 | 0.4945933 | 306.9786 | 304.3824 | 304.7457
4636 | [8 empty] | 7.249778 | 4.586006 | 5.016016 | 5.617266 | 0.4993126 | 306.9666 | 304.4417 | 304.8493
4637 | [8 empty] | 7.183969 | 4.597693 | 5.052719 | 5.61146 | 0.4987965 | 306.9042 | 304.4528 | 304.8841
4638 | [8 empty] | 7.230363 | 4.608929 | 4.993671875 | 5.610988 | 0.4987545 | 306.9482 | 304.4634 | 304.828125
4639 | [8 empty] | 7.212237 | 4.642671 | 4.953234 | 5.602714 | 0.498019 | 306.931 | 304.4954 | 304.7898
4640 | [8 empty] | 7.227627 | 4.727185 | 5.013408 | 5.656073 | 0.5027621 | 306.9456 | 304.5755 | 304.8468
4641 | [8 empty] | 7.245753 | 4.73385 | 5.081728 | 5.68711 | 0.5055209 | 306.9628 | 304.5818 | 304.9116
4642 | [8 empty] | 7.211013 | 4.692735 | 5.009995 | 5.637915 | 0.501148 | 306.9299 | 304.5429 | 304.8436
4643 | [8 empty] | 7.258599 | 4.570262 | 4.990613 | 5.606491 | 0.4983548 | 306.975 | 304.4268 | 304.8252
4644 | [8 empty] | 7.274086 | 4.577667 | 5.051399 | 5.634384 | 0.5008341 | 306.9897 | 304.4338 | 304.8828
4645 | [8 empty] | 7.189989 | 4.382816 | 5.046763 | 5.539856 | 0.4924317 | 306.9099 | 304.2491 | 304.8784
4646 | [8 empty] | 7.110272 | 4.281334 | 5.072617 | 5.488074 | 0.4878288 | 306.8344 | 304.1529 | 304.903
4647 | [8 empty] | 7.11787 | 4.43858 | 5.115341 | 5.557264 | 0.493979 | 306.8416 | 304.302 | 304.9435
4648 | [8 empty] | 7.053414 | 4.508832 | 5.004554 | 5.522267 | 0.4908681 | 306.7805 | 304.3686 | 304.8384
4649 | [8 empty] | 7.078591 | 4.439481 | 5.013311 | 5.510461 | 0.4898188 | 306.8044 | 304.3028 | 304.8467
4650 | [8 empty] | 7.110497 | 4.345469 | 5.084722 | 5.513563 | 0.4900945 | 306.8346 | 304.2137 | 304.9144
4651 | [8 empty] | 7.152288 | 4.421774 | 5.077768 | 5.55061 | 0.4933875 | 306.8742 | 304.286 | 304.9078
4652 | [8 empty] | 7.137574 | 4.401426 | 4.974515 | 5.504505 | 0.4892893 | 306.8603 | 304.2668 | 304.81
4653 | [8 empty] | 6.966195 | 4.368038 | 4.987265 | 5.440499 | 0.4835999 | 306.6978 | 304.2351 | 304.8221
4654 | [8 empty] | 6.904411 | 4.268263 | 4.990806 | 5.387827 | 0.4789179 | 306.6393 | 304.1405 | 304.8254
4655 | [8 empty] | 6.823631 | 4.191507 | 4.976994 | 5.330711 | 0.473841 | 306.5627 | 304.0678 | 304.8123
4656 | [8 empty] | 6.907501 | 4.21984 | 4.960317 | 5.362553 | 0.4766714 | 306.6422 | 304.0946 | 304.7965
4657 | [8 empty] | 6.966098 | 4.275571 | 4.919492 | 5.387054 | 0.4788492 | 306.6977 | 304.1475 | 304.7578125
4658 | [8 empty] | 6.853605 | 4.351071 | 4.991515 | 5.39873 | 0.4798871 | 306.5911 | 304.219 | 304.8261
4659 | [8 empty] | 6.913844 | 4.438065 | 4.924386 | 5.425432 | 0.4822606 | 306.6482 | 304.3015 | 304.7625
4660 | [8 empty] | 7.053671 | 4.521613 | 4.87416 | 5.483148 | 0.487391 | 306.7807 | 304.3807 | 304.7148
4661 | [8 empty] | 7.101547 | 4.443892 | 4.887586 | 5.477675 | 0.4869044 | 306.8261 | 304.307 | 304.7276
4662 | [8 empty] | 7.095655 | 4.487647 | 4.896311 | 5.493204 | 0.4882848 | 306.8205 | 304.3485 | 304.7358
4663 | [8 empty] | 7.141792 | 4.655291 | 5.046795 | 5.614626 | 0.4990779 | 306.8643 | 304.5074 | 304.8785
4664 | [8 empty] | 7.171219 | 4.680823 | 5.041322 | 5.631121 | 0.5005441 | 306.8922 | 304.5316 | 304.8733
4665 | [8 empty] | 7.21961 | 4.667204 | 4.949048 | 5.611954 | 0.4988404 | 306.938 | 304.5187 | 304.7858
4666 | [8 empty] | 7.307988 | 4.608961 | 4.942062 | 5.61967 | 0.4995262 | 307.0218 | 304.4635 | 304.7792
4667 | [8 empty] | 7.228979 | 4.525863 | 5.015501 | 5.590114 | 0.4968991 | 306.9469 | 304.3847 | 304.8488
4668 | [8 empty] | 7.233003 | 4.457704 | 5.004683 | 5.56513 | 0.4946782 | 306.9507 | 304.3201 | 304.8386
4669 | [8 empty] | 7.346205 | 4.365173 | 4.951205 | 5.554194 | 0.4937062 | 307.058 | 304.2324 | 304.7879
4670 | [8 empty] | 7.422091 | 4.543056 | 4.933852 | 5.632999 | 0.5007111 | 307.1299 | 304.401 | 304.7714
4671 | [8 empty] | 7.366778 | 4.715144 | 4.935494 | 5.672472 | 0.5042197 | 307.0775 | 304.5641 | 304.773
4672 | [8 empty] | 7.415909 | 4.718203 | 4.951688 | 5.695267 | 0.5062459 | 307.1241 | 304.567 | 304.7883
4673 | [8 empty] | 7.380461 | 4.611183 | 5.093383 | 5.695009 | 0.506223 | 307.0905 | 304.4656 | 304.9226
4674 | [8 empty] | 7.313944 | 4.640224 | 5.100048 | 5.684739 | 0.5053101 | 307.0274 | 304.4931 | 304.929
4675 | [8 empty] | 7.192758 | 4.607352 | 5.035044 | 5.611718 | 0.4988194 | 306.9126 | 304.4619 | 304.8673
4676 | [8 empty] | 7.12015625 | 4.542122 | 5.040099 | 5.567459 | 0.4948852 | 306.84375 | 304.4001 | 304.8721
4677 | [8 empty] | 7.247105 | 4.386293 | 5.075675 | 5.569691 | 0.4950837 | 306.9641 | 304.2524 | 304.9059
4678 | [8 empty] | 7.283004 | 4.396178 | 5.008224 | 5.562469 | 0.4944417 | 306.9981 | 304.2618 | 304.8419
4679 | [8 empty] | 7.323313 | 4.460827 | 4.96022 | 5.581454 | 0.4961292 | 307.0363 | 304.3231 | 304.7964
4680 | [8 empty] | 7.287962 | 4.482721 | 4.947374 | 5.572686 | 0.4953498 | 307.0028 | 304.3438 | 304.7842
4681 | [8 empty] | 7.260789 | 4.538838 | 4.922454 | 5.574027 | 0.4954691 | 306.9771 | 304.397 | 304.7606
4682 | [8 empty] | 7.358407 | 4.515271 | 4.892287 | 5.588655 | 0.4967693 | 307.0696 | 304.3747 | 304.732
4683 | [8 empty] | 7.406508 | 4.604808 | 4.817238 | 5.609518 | 0.4986238 | 307.1152 | 304.4595 | 304.6609
4684 | [8 empty] | 7.363719 | 4.516816 | 4.861443 | 5.580659 | 0.4960586 | 307.0746 | 304.3761 | 304.7028
4685 | [8 empty] | 7.36578 | 4.592477 | 4.967239 | 5.641832 | 0.5014962 | 307.0766 | 304.4478 | 304.8031
4686 | [8 empty] | 7.40844 | 4.790933 | 4.991837 | 5.730403 | 0.5093692 | 307.117 | 304.636 | 304.8264
4687 | [8 empty] | 7.353481 | 4.910896 | 4.997793 | 5.754057 | 0.5114717 | 307.0649 | 304.7497 | 304.832
4688 | [8 empty] | 7.265586 | 4.898178 | 4.890548 | 5.684771 | 0.505313 | 306.9816 | 304.7376 | 304.7304
4689 | [8 empty] | 7.21037 | 4.800785 | 5.008675 | 5.673277 | 0.5042913 | 306.9293 | 304.6453 | 304.8423
4690 | [8 empty] | 7.190601 | 4.628987 | 5.073325 | 5.630971 | 0.5005308 | 306.9105 | 304.4825 | 304.9036
4691 | [8 empty] | 7.2916 | 4.533172 | 5.123293 | 5.649355 | 0.5021649 | 307.0063 | 304.3916 | 304.951
4692 | [8 empty] | 8.091768 | 4.478374 | 5.07487 | 5.881671 | 0.5228152 | 307.7647 | 304.3397 | 304.9051
4693 | [8 empty] | 7.265135 | 4.699271 | 5.107099 | 5.690502 | 0.5058224 | 306.9812 | 304.5491 | 304.9356
4694 | [8 empty] | 7.286513 | 4.738905 | 5.121844 | 5.715754 | 0.508067 | 307.0014 | 304.5866 | 304.9496
4695 | [8 empty] | 7.333487 | 4.650398 | 5.122295 | 5.70206 | 0.5068498 | 307.046 | 304.5027 | 304.95
4696 | [8 empty] | 7.371543 | 4.621743 | 5.142804 | 5.71203 | 0.507736 | 307.082 | 304.4756 | 304.9695
4697 | [8 empty] | 7.373636 | 4.703167 | 5.113892 | 5.730232 | 0.5093539 | 307.084 | 304.5528 | 304.9421
4698 | [8 empty] | 7.44569 | 4.702298 | 5.019268 | 5.722419 | 0.5086594 | 307.1523 | 304.5519 | 304.8524
4699 | [8 empty] | 7.569806 | 4.69618 | 5.129571 | 5.798519 | 0.5154239 | 307.27 | 304.5461 | 304.9569
4700 | [8 empty] | 7.501744 | 4.57654 | 5.228091 | 5.768792 | 0.5127815 | 307.2054 | 304.4327 | 305.0503
4701 | [8 empty] | 7.376244 | 4.580886 | 5.160737 | 5.705956 | 0.5071961 | 307.0865 | 304.4369 | 304.9865
4702 | [8 empty] | 7.320416 | 4.568298 | 5.141999 | 5.676904 | 0.5046137 | 307.0336 | 304.4249 | 304.9687
4703 | [8 empty] | 7.288799 | 4.667365 | 5.165856 | 5.70734 | 0.5073191 | 307.0036 | 304.5188 | 304.9913
4704 | [8 empty] | 7.315715 | 4.668717 | 5.202109 | 5.728847 | 0.5092309 | 307.0291 | 304.5201 | 305.0257
4705 | [8 empty] | 7.303062 | 4.757739 | 5.15858 | 5.739794 | 0.5102039 | 307.0171 | 304.6045 | 304.9844
4706 | [8 empty] | 7.248715 | 4.71054 | 5.165824 | 5.70836 | 0.5074097 | 306.9656 | 304.5598 | 304.9913
4707 | [8 empty] | 7.150775 | 4.626186 | 5.212734 | 5.663232 | 0.5033984 | 306.8728 | 304.4798 | 305.0358
4708 | [8 empty] | 7.176177 | 4.720488 | 5.263764 | 5.720143 | 0.5084572 | 306.8969 | 304.5692 | 305.0841
4709 | [8 empty] | 7.149036 | 4.852009 | 5.159224 | 5.72009 | 0.5084524 | 306.8711 | 304.6938 | 304.985
4710 | [8 empty] | 7.130137 | 4.92371 | 5.157582 | 5.737143 | 0.5099683 | 306.8532 | 304.7618 | 304.9835
4711 | [8 empty] | 7.145334 | 4.906485 | 5.14538 | 5.732399 | 0.5095466 | 306.8676 | 304.7455 | 304.9719
4712 | [8 empty] | 7.163428 | 4.719007 | 5.213281 | 5.698572 | 0.5065397 | 306.8848 | 304.5678 | 305.0363
4713 | [8 empty] | 7.208438 | 4.572515 | 5.250178 | 5.677044 | 0.5046261 | 306.9274 | 304.4289 | 305.0713
4714 | [8 empty] | 7.232456 | 4.496758 | 5.170299 | 5.633171 | 0.5007263 | 306.9502 | 304.3571 | 304.9955
4715 | [8 empty] | 7.102481 | 4.492154 | 5.109932 | 5.568189 | 0.4949501 | 306.827 | 304.3528 | 304.9383
4716 | [8 empty] | 7.127626 | 4.566398 | 5.140904 | 5.611643 | 0.4988127 | 306.8508 | 304.4231 | 304.9677
4717 | [8 empty] | 7.200163 | 4.571421 | 5.145283 | 5.638956 | 0.5012405 | 306.9196 | 304.4279 | 304.9718
4718 | [8 empty] | 7.172121 | 4.53974 | 5.063087 | 5.591649 | 0.4970355 | 306.893 | 304.3979 | 304.8939
4719 | [8 empty] | 7.146428 | 4.514691 | 5.050144 | 5.570421 | 0.4951485 | 306.8687 | 304.3741 | 304.8817
4720 | [8 empty] | 7.138798 | 4.58504 | 5.109674 | 5.611171 | 0.4987707 | 306.8614 | 304.4408 | 304.9381
4721 | [8 empty] | 7.09411 | 4.630179 | 5.072262 | 5.59885 | 0.4976756 | 306.8191 | 304.4836 | 304.9026
4722 | [8 empty] | 7.089312 | 4.621131 | 5.142836 | 5.61776 | 0.4993564 | 306.8145 | 304.475 | 304.9695
4723 | [8 empty] | 7.052995 | 4.579824 | 5.159031 | 5.597283 | 0.4975363 | 306.7801 | 304.4359 | 304.9849
4724 | [8 empty] | 7.166841 | 4.583398 | 5.00655 | 5.585596 | 0.4964974 | 306.888 | 304.4392 | 304.8403
4725 | [8 empty] | 7.266294 | 4.62522 | 4.966981 | 5.619499 | 0.499511 | 306.9823 | 304.4789 | 304.8028
4726 | [8 empty] | 7.358053 | 4.697211 | 5.013601 | 5.689622 | 0.5057441 | 307.0692 | 304.5471 | 304.847
4727 | [8 empty] | 7.358407 | 4.630146 | 5.050401 | 5.679652 | 0.5048579 | 307.0696 | 304.4836 | 304.8819
4728 | [8 empty] | 7.304382 | 4.588903 | 4.927541 | 5.606942 | 0.4983949 | 307.0184 | 304.4445 | 304.7654
4729 | [8 empty] | 7.318902 | 4.535715 | 4.941064 | 5.59856 | 0.4976498 | 307.0321 | 304.394 | 304.7783
4730 | [8 empty] | 7.316391 | 4.526024 | 4.945861 | 5.596092 | 0.4974304 | 307.0298 | 304.3849 | 304.7828
4731 | [8 empty] | 7.191503 | 4.597725 | 5.025449 | 5.604892 | 0.4982127 | 306.9114 | 304.4528 | 304.8582
4732 | [8 empty] | 7.080265 | 4.662632 | 5.053299 | 5.598732 | 0.4976651 | 306.8059 | 304.5143 | 304.8846
4733 | [8 empty] | 7.039666 | 4.698402 | 5.097214 | 5.611761 | 0.4988232 | 306.7675 | 304.5482 | 304.9263
4734 | [8 empty] | 7.00586 | 4.641801 | 5.20021 | 5.615957 | 0.4991962 | 306.7354 | 304.4946 | 305.0239
4735 | [8 empty] | 7.016968 | 4.639773 | 5.156777 | 5.604506 | 0.4981783 | 306.7459 | 304.4927 | 304.9827
4736 | [8 empty] | 7.019479 | 4.446114 | 5.041708 | 5.502434 | 0.4891052 | 306.7483 | 304.3091 | 304.8737
4737 | [8 empty] | 6.953155 | 4.385907 | 5.030987 | 5.456683 | 0.4850385 | 306.6855 | 304.252 | 304.8635
4738 | [8 empty] | 7.031842 | 4.412855 | 5.059577 | 5.501425 | 0.4890156 | 306.76 | 304.2776 | 304.8906
4739 | [8 empty] | 7.17109 | 4.544344 | 5.184788 | 5.633407 | 0.5007473 | 306.892 | 304.4022 | 305.0093
4740 | [8 empty] | 7.143627 | 4.61495 | 5.217467 | 5.658681 | 0.5029939 | 306.866 | 304.4691 | 305.0403
4741 | [8 empty] | 7.124149 | 4.479147 | 5.159256 | 5.587517 | 0.4966682 | 306.8475 | 304.3404 | 304.9851
4742 | [8 empty] | 7.156184 | 4.397594 | 5.107775 | 5.553851 | 0.4936756 | 306.8779 | 304.2631 | 304.9363
4743 | [8 empty] | 7.11684 | 4.505129 | 5.234627 | 5.618865 | 0.4994547 | 306.8406 | 304.3651 | 305.0565
4744 | [8 empty] | 7.07344 | 4.549012 | 5.193352 | 5.605268 | 0.498246 | 306.7995 | 304.4066 | 305.0174
4745 | [8 empty] | 7.130845 | 4.522966 | 5.088296 | 5.580702 | 0.4960624 | 306.8539 | 304.382 | 304.9178
4746 | [8 empty] | 7.251677 | 4.550268 | 5.162218 | 5.654721 | 0.5026419 | 306.9684 | 304.4078 | 304.9879
4747 | [8 empty] | 7.288992 | 4.603424 | 5.224904 | 5.705773 | 0.5071798 | 307.0038 | 304.4582 | 305.0473
4748 | [8 empty] | 7.153383 | 4.625961 | 5.2505 | 5.676614 | 0.5045879 | 306.8752 | 304.4796 | 305.0716
4749 | [8 empty] | 7.149068 | 4.58475 | 5.264473 | 5.666097 | 0.5036531 | 306.8712 | 304.4405 | 305.0848
4750 | [8 empty] | 7.187285 | 4.468554 | 5.175193 | 5.610344 | 0.4986973 | 306.9074 | 304.3304 | 305.0002
4751 | [8 empty] | 7.271317 | 4.384136 | 5.111445 | 5.588966 | 0.496797 | 306.987 | 304.2504 | 304.9398
4752 | [8 empty] | 7.43513 | 4.316428 | 5.186913 | 5.646157 | 0.5018806 | 307.1423 | 304.1862 | 305.0113
4753 | [8 empty] | 7.383134 | 4.321483 | 5.296411 | 5.667009 | 0.5037342 | 307.093 | 304.191 | 305.1151
4754 | [8 empty] | 7.309501 | 4.337516 | 5.206101 | 5.617706 | 0.4993517 | 307.0232 | 304.2062 | 305.0295
4755 | [8 empty] | 7.318355 | 4.443989 | 5.180119 | 5.647488 | 0.5019989 | 307.0316 | 304.3071 | 305.0049
4756 | [8 empty] | 7.299166 | 4.399977 | 5.17764 | 5.625594 | 0.5000528 | 307.0134 | 304.2654 | 305.0025
4757 | [8 empty] | 7.284356 | 4.26617 | 5.181246 | 5.577257 | 0.4957562 | 306.9994 | 304.1385 | 305.0059
4758 | [8 empty] | 6.863232 | 4.243118 | 5.194929 | 5.43376 | 0.4830009 | 306.6002 | 304.1167 | 305.0189
4759 | [8 empty] | 7.411498 | 4.311921 | 5.190647 | 5.638022 | 0.5011575 | 307.1199 | 304.1819 | 305.0148
4760 | [8 empty] | 7.502066 | 4.440157 | 5.308259 | 5.750161 | 0.5111254 | 307.2057 | 304.3035 | 305.1263
4761 | [8 empty] | 7.548847 | 4.521452 | 5.344802 | 5.805034 | 0.516003 | 307.2501 | 304.3805 | 305.1609
4762 | [8 empty] | 7.356733 | 4.65468 | 5.333179 | 5.781531 | 0.5139138 | 307.068 | 304.5068 | 305.1499
4763 | [8 empty] | 7.314395 | 4.614048 | 5.252979 | 5.727141 | 0.5090792 | 307.0279 | 304.4683 | 305.0739
4764 | [8 empty] | 7.373314 | 4.449366 | 5.262509 | 5.695063 | 0.5062278 | 307.0837 | 304.3122 | 305.0829
4765 | [8 empty] | 7.341246 | 4.429533 | 5.355459 | 5.708746 | 0.5074441 | 307.0533 | 304.2934 | 305.1711
4766 | [8 empty] | 7.296977 | 4.496307 | 5.371364 | 5.721549 | 0.5085822 | 307.0114 | 304.3567 | 305.1861
4767 | [8 empty] | 7.361305 | 4.46482 | 5.323456 | 5.716527 | 0.5081357 | 307.0723 | 304.3268 | 305.1407
4768 | [8 empty] | 7.329076 | 4.423544 | 5.230635 | 5.661085 | 0.5032076 | 307.0418 | 304.2877 | 305.0527
4769 | [8 empty] | 5.80659 | 4.462019 | 5.248343 | 5.172317 | 0.4597615 | 305.5987 | 304.3242 | 305.0695
4770 | [8 empty] | 7.268741 | 4.551717 | 5.321524 | 5.713994 | 0.5079106 | 306.9846 | 304.4092 | 305.1389
4771 | [8 empty] | 7.379463 | 4.632915 | 5.287654 | 5.766677 | 0.5125936 | 307.0895 | 304.4862 | 305.1068
4772 | [8 empty] | 7.358954 | 4.638034 | 5.273101 | 5.756697 | 0.5117064 | 307.0701 | 304.491 | 305.093
4773 | [8 empty] | 7.223634 | 4.599753 | 5.287332 | 5.703573 | 0.5069843 | 306.9418 | 304.4547 | 305.1065
4774 | [8 empty] | 7.066228 | 4.612052 | 5.238877 | 5.639052 | 0.5012491 | 306.7926 | 304.4664 | 305.0605
4775 | [8 empty] | 6.986671 | 4.580854 | 5.263153 | 5.610226 | 0.4986868 | 306.7172 | 304.4368 | 305.0836
4776 | [8 empty] | 7.085063 | 4.555516 | 5.288201 | 5.642927 | 0.5015935 | 306.8105 | 304.4128 | 305.1073
4777 | [8 empty] | 7.167871 | 4.579019 | 5.193642 | 5.646844 | 0.5019417 | 306.889 | 304.4351 | 305.0177
4778 | [8 empty] | 7.156667 | 4.548948 | 5.14802 | 5.617878 | 0.4993669 | 306.8784 | 304.4066 | 304.9744
4779 | [8 empty] | 7.148135 | 4.39695 | 5.236849 | 5.593978 | 0.4972425 | 306.8703 | 304.2625 | 305.0586
4780 | [8 empty] | 7.174664 | 4.269132 | 5.294222 | 5.579339 | 0.4959413 | 306.8954 | 304.1414 | 305.113
4781 | [8 empty] | 7.151902 | 4.248784 | 5.19245 | 5.531045 | 0.4916485 | 306.8738 | 304.1221 | 305.0165
4782 | [8 empty] | 7.118804 | 4.311985 | 5.185721 | 5.538837 | 0.492341 | 306.8425 | 304.182 | 305.0102
4783 | [8 empty] | 7.149616 | 4.431915 | 5.149501 | 5.577011 | 0.4957343 | 306.8717 | 304.2957 | 304.9758
4784 | [8 empty] | 7.081424 | 4.487775 | 5.142997 | 5.570732 | 0.4951762 | 306.807 | 304.3486 | 304.9697
4785 | [8 empty] | 7.070542 | 4.604229 | 5.083112 | 5.585961 | 0.4965299 | 306.7967 | 304.459 | 304.9129
4786 | [8 empty] | 7.202192 | 4.622967 | 5.139262 | 5.654807 | 0.5026495 | 306.9215 | 304.4767 | 304.9661
4787 | [8 empty] | 7.144851 | 4.557512 | 5.246797 | 5.64972 | 0.5021973 | 306.8672 | 304.4147 | 305.0681
4788 | [8 empty] | 7.106054 | 4.566205 | 5.162701 | 5.611653 | 0.4988136 | 306.8304 | 304.4229 | 304.9883
4789 | [8 empty] | 7.15393 | 4.650365 | 5.137685 | 5.647327 | 0.5019846 | 306.8758 | 304.5027 | 304.9646
4790 | [8 empty] | 7.212752 | 4.62947 | 5.144317 | 5.66218 | 0.5033049 | 306.9315 | 304.4829 | 304.9709
4791 | [8 empty] | 5.040292 | 4.579695 | 5.212058 | 4.944015 | 0.439468 | 304.8723 | 304.4357 | 305.0351
4792 | [8 empty] | 7.164748 | 4.579051 | 5.30871 | 5.68417 | 0.5052595 | 306.886 | 304.4351 | 305.1267
4793 | [8 empty] | 7.404544 | 4.594634 | 5.228188 | 5.742455 | 0.5104405 | 307.1133 | 304.4499 | 305.0504
4794 | [8 empty] | 7.350648 | 4.5937 | 5.146893 | 5.69708 | 0.5064071 | 307.0622 | 304.449 | 304.9734
4795 | [8 empty] | 7.157343 | 4.636489 | 5.166404 | 5.653412 | 0.5025255 | 306.879 | 304.4896 | 304.9919
4796 | [8 empty] | 7.060143 | 4.599721 | 5.235979 | 5.631948 | 0.5006176 | 306.7869 | 304.4547 | 305.0578
4797 | [8 empty] | 6.957856 | 4.639934 | 5.256392 | 5.618061 | 0.4993832 | 306.6899 | 304.4928 | 305.0771
4798 | [8 empty] | 7.038056 | 4.674545 | 5.170332 | 5.627644 | 0.500235 | 306.7659 | 304.5256 | 304.9956
4799 | [8 empty] | 7.171767 | 4.708351 | 5.112507 | 5.664208 | 0.5034852 | 306.8927 | 304.5577 | 304.9408
4800 | [8 empty] | 7.187349 | 4.677056 | 5.085656 | 5.65002 | 0.502224 | 306.9074 | 304.528 | 304.9153
4801 | [8 empty] | 7.387383 | 4.759317 | 5.144704 | 5.763801 | 0.5123379 | 307.097 | 304.606 | 304.9713
4802 | [8 empty] | 7.2982 | 4.656901 | 5.282599 | 5.7459 | 0.5107467 | 307.0125 | 304.5089 | 305.102
4803 | [8 empty] | 7.30464 | 4.567622 | 5.209997 | 5.694086 | 0.506141 | 307.0186 | 304.4243 | 305.0332
4804 | [8 empty] | 7.262431 | 4.625381 | 5.191839 | 5.693217 | 0.5060637 | 306.9786 | 304.479 | 305.016
4805 | [8 empty] | 7.232939 | 4.658382 | 5.247473 | 5.712932 | 0.5078161 | 306.9507 | 304.5103 | 305.0687
4806 | [8 empty] | 7.149133 | 4.695021 | 5.277995 | 5.707383 | 0.5073229 | 306.8712 | 304.545 | 305.0976
4807 | [8 empty] | 7.114812 | 4.69544 | 5.162862 | 5.657705 | 0.5029071 | 306.8387 | 304.5454 | 304.9885
4808 | [8 empty] | 7.224761 | 4.708801 | 5.132083 | 5.688548 | 0.5056487 | 306.9429 | 304.5581 | 304.9593
4809 | [8 empty] | 7.140987 | 4.708254 | 5.087588 | 5.64561 | 0.501832 | 306.8635 | 304.5576 | 304.9171
4810 | [8 empty] | 7.092854 | 4.650398 | 5.087556 | 5.610269 | 0.4986906 | 306.8179 | 304.5027 | 304.9171
4811 | [8 empty] | 7.083936 | 4.664628 | 5.054426 | 5.600997 | 0.4978664 | 306.8094 | 304.5162 | 304.8857
4812 | [8 empty] | 7.058436 | 4.843381 | 5.121394 | 5.674404 | 0.5043914 | 306.7852 | 304.6857 | 304.9492
4813 | [8 empty] | 7.009853 | 4.896086 | 5.279541 | 5.728493 | 0.5091994 | 306.7392 | 304.7356 | 305.0991
4814 | [8 empty] | 7.03738 | 4.789742 | 5.400984 | 5.742702 | 0.5104624 | 306.7653 | 304.6348 | 305.2142
4815 | [8 empty] | 7.091888 | 4.809253 | 5.436271 | 5.779137 | 0.5137011 | 306.817 | 304.6533 | 305.2477
4816 | [8 empty] | 7.218097 | 4.829987 | 5.41734 | 5.821808 | 0.517494 | 306.9366 | 304.673 | 305.2297
4817 | [8 empty] | 7.061688 | 4.799433 | 5.436432 | 5.765851 | 0.5125201 | 306.7883 | 304.644 | 305.2478
4818 | [8 empty] | 7.163331 | 4.80056 | 5.506845 | 5.823579 | 0.5176514 | 306.8847 | 304.6451 | 305.3145
4819 | [8 empty] | 7.03928 | 4.710797 | 5.498248 | 5.749442 | 0.5110615 | 306.7671 | 304.56 | 305.3064
4820 | [8 empty] | 7.129075 | 4.682207 | 5.420463 | 5.743915 | 0.5105702 | 306.8522 | 304.5329 | 305.2327
4821 | [8 empty] | 7.184516 | 4.813825 | 5.359 | 5.78578 | 0.5142916 | 306.9048 | 304.6577 | 305.1744
4822 | [8 empty] | 7.157085 | 4.821938 | 5.401789 | 5.793604 | 0.514987 | 306.8788 | 304.6653 | 305.215
4823 | [8 empty] | 7.181812 | 4.828442 | 5.370269 | 5.793507 | 0.5149784 | 306.9022 | 304.6715 | 305.1851
4824 | [8 empty] | 7.250357 | 4.879054 | 5.309451 | 5.812954 | 0.516707 | 306.9672 | 304.7195 | 305.1274
4825 | [8 empty] | 7.262817 | 4.816497 | 5.290294 | 5.789869 | 0.5146551 | 306.979 | 304.6602 | 305.1093
4826 | [8 empty] | 7.204027 | 4.725028 | 5.241485 | 5.723513 | 0.5087567 | 306.9232 | 304.5735 | 305.063
4827 | [8 empty] | 7.230009 | 4.789356 | 5.24625 | 5.755205 | 0.5115738 | 306.9479 | 304.6345 | 305.0675
4828 | [8 empty] | 7.247781 | 4.812988 | 5.40224 | 5.821003 | 0.5174225 | 306.9647 | 304.6569 | 305.2154
4829 | [8 empty] | 7.190311 | 4.844218 | 5.348376 | 5.794302 | 0.515049 | 306.9102 | 304.6865 | 305.1643
4830 | [8 empty] | 7.230428 | 4.824192 | 5.242515 | 5.765712 | 0.5125077 | 306.9483 | 304.6675 | 305.064
4831 | [8 empty] | 7.171638 | 4.795537 | 5.283404 | 5.750193 | 0.5111283 | 306.8925 | 304.6403 | 305.1028
4832 | [8 empty] | 7.175147 | 4.82387 | 5.298182 | 5.765733 | 0.5125096 | 306.8959 | 304.6672 | 305.1168
4833 | [8 empty] | 7.310982 | 4.771648 | 5.19641 | 5.75968 | 0.5119716 | 307.0246 | 304.6177 | 305.0203
4834 | [8 empty] | 7.30039 | 4.80687 | 5.126835 | 5.744698 | 0.5106398 | 307.0146 | 304.6511 | 304.9543
4835 | [8 empty] | 7.200968 | 5.013279 | 5.168722 | 5.794323 | 0.5150509 | 306.9203 | 304.8467 | 304.994
4836 | [8 empty] | 7.210853 | 5.084368 | 5.250371 | 5.848531 | 0.5198694 | 306.9297 | 304.9141 | 305.0714
4837 | [8 empty] | 7.120221 | 5.044413 | 5.217306 | 5.79398 | 0.5150204 | 306.8438 | 304.8762 | 305.0401
4838 | [8 empty] | 7.05541 | 4.959093 | 5.246507 | 5.75367 | 0.5114374 | 306.7824 | 304.7953 | 305.0678
4839 | [8 empty] | 7.041373 | 4.947438 | 5.322265 | 5.770359 | 0.5129208 | 306.7691 | 304.7843 | 305.1396
4840 | [8 empty] | 7.050903 | 4.846987 | 5.332696 | 5.743528 | 0.5105359 | 306.7781 | 304.6891 | 305.1495
4841 | [8 empty] | 7.158985 | 4.767398 | 5.366566 | 5.764316 | 0.5123837 | 306.8806 | 304.6136 | 305.1816
4842 | [8 empty] | 7.17666 | 4.730083 | 5.32146 | 5.742734 | 0.5104653 | 306.8973 | 304.5783 | 305.1388
4843 | [8 empty] | 7.209146 | 4.775415 | 5.218819 | 5.73446 | 0.5097298 | 306.9281 | 304.6212 | 305.0415
4844 | [8 empty] | 7.179622 | 4.806323 | 5.262155 | 5.749367 | 0.5110548 | 306.9001 | 304.6505 | 305.0826
4845 | [8 empty] | 7.23574 | 4.811088 | 5.31853 | 5.788453 | 0.5145291 | 306.9533 | 304.6551 | 305.136
4846 | [8 empty] | 7.329527 | 4.780148 | 5.256198 | 5.788624 | 0.5145444 | 307.0422 | 304.6257 | 305.077
4847 | [8 empty] | 7.282457 | 4.809929 | 5.203075 | 5.765154 | 0.5124581 | 306.9976 | 304.654 | 305.0266
4848 | [8 empty] | 7.183035 | 4.765434 | 5.213056 | 5.720508 | 0.5084896 | 306.9034 | 304.6118 | 305.0361
4849 | [8 empty] | 7.189507 | 4.744925 | 5.241517 | 5.725316 | 0.508917 | 306.9095 | 304.5923 | 305.063
4850 | [8 empty] | 7.159564 | 4.805454 | 5.262219 | 5.742412 | 0.5104367 | 306.8811 | 304.6497 | 305.0827
4851 | [8 empty] | 7.064328 | 4.817978 | 5.286302 | 5.722869 | 0.5086995 | 306.7908 | 304.6616 | 305.1055
4852 | [8 empty] | 7.079042 | 4.901334 | 5.150467 | 5.710281 | 0.5075805 | 306.8048 | 304.7406 | 304.9767
4853 | [8 empty] | 7.106054 | 4.919589 | 5.097375 | 5.707673 | 0.5073487 | 306.8304 | 304.7579 | 304.9264
4854 | [8 empty] | 7.033903 | 4.912699 | 5.178155 | 5.708252 | 0.5074002 | 306.762 | 304.7514 | 305.003
4855 | [8 empty] | 7.175051 | 4.851526 | 5.156519 | 5.727699 | 0.5091288 | 306.8958 | 304.6934 | 304.9825
4856 | [8 empty] | 7.170189 | 4.815918 | 5.041547 | 5.675885 | 0.5045231 | 306.8912 | 304.6596 | 304.8735
4857 | [8 empty] | 7.379431 | 4.843316 | 5.059738 | 5.760829 | 0.5120736 | 307.0895 | 304.6856 | 304.8907
4858 | [8 empty] | 7.568422 | 4.989937 | 5.151722 | 5.90336 | 0.5247431 | 307.2686 | 304.8246 | 304.9779
4859 | [8 empty] | 7.530108 | 4.928507 | 5.158773 | 5.872463 | 0.5219967 | 307.2323 | 304.7664 | 304.9846
4860 | [8 empty] | 7.493824 | 4.842737 | 5.146249 | 5.827603 | 0.5180092 | 307.1979 | 304.6851 | 304.9727
4861 | [8 empty] | 7.355574 | 4.800045 | 5.167112 | 5.774244 | 0.5132661 | 307.0669 | 304.6446 | 304.9925
4862 | [8 empty] | 7.282038 | 4.810927 | 5.279959 | 5.790975 | 0.5147533 | 306.9972 | 304.6549 | 305.0995
4863 | [8 empty] | 7.243499 | 4.775254 | 5.233919 | 5.750891 | 0.5111903 | 306.9607 | 304.6211 | 305.0558
4864 | [8 empty] | 7.153157 | 4.681692 | 5.133757 | 5.656202 | 0.5027735 | 306.875 | 304.5324 | 304.9609
4865 | [8 empty] | 7.125501 | 4.687777 | 5.111638 | 5.641639 | 0.501479 | 306.8488 | 304.5382 | 304.9399
4866 | [8 empty] | 7.275567 | 4.608736 | 5.077156 | 5.65382 | 0.5025617 | 306.9911 | 304.4633 | 304.9073
4867 | [8 empty] | 7.396656 | 4.646019 | 5.130054 | 5.724243 | 0.5088216 | 307.1058 | 304.4986 | 304.9574
4868 | [8 empty] | 7.378336 | 4.694152 | 5.156101 | 5.742863 | 0.5104767 | 307.0885 | 304.5442 | 304.9821
4869 | [8 empty] | 7.234034 | 4.74309 | 5.087298 | 5.688141 | 0.5056125 | 306.9517 | 304.5906 | 304.9169
4870 | [8 empty] | 7.057277 | 4.808673 | 5.064374 | 5.643442 | 0.5016393 | 306.7841 | 304.6528 | 304.8951
4871 | [8 empty] | 6.98445 | 4.791803 | 5.129571 | 5.635275 | 0.5009133 | 306.7151 | 304.6368 | 304.9569
4872 | [8 empty] | 6.972827 | 4.821874 | 5.171297 | 5.655333 | 0.5026962 | 306.7041 | 304.6653 | 304.9965
4873 | [8 empty] | 6.822922 | 4.939422 | 5.053943 | 5.605429 | 0.4982603 | 306.562 | 304.7767 | 304.8853
4874 | [8 empty] | 6.680326 | 4.99277 | 5.011863 | 5.561653 | 0.4943692 | 306.4268 | 304.8273 | 304.8454
4875 | [8 empty] | 6.727139 | 5.010414 | 5.041741 | 5.593098 | 0.4971643 | 306.4712 | 304.844 | 304.8737
4876 | [8 empty] | 6.754763 | 5.056841 | 5.069912 | 5.627172 | 0.5001931 | 306.4974 | 304.888 | 304.9004
4877 | [8 empty] | 6.811493 | 4.978733 | 5.050916 | 5.613714 | 0.4989968 | 306.5512 | 304.814 | 304.8824
4878 | [8 empty] | 6.924662 | 4.90729 | 5.042417 | 5.624789 | 0.4999813 | 306.6584 | 304.7462 | 304.8743
4879 | [8 empty] | 6.801866 | 4.812022 | 4.86756 | 5.493816 | 0.4883392 | 306.5421 | 304.6559 | 304.7086
4880 | [8 empty] | 6.793334 | 4.883497 | 4.839421 | 5.505417 | 0.4893704 | 306.534 | 304.7237 | 304.6819
4881 | [8 empty] | 6.884191 | 5.002558 | 4.965887 | 5.617545 | 0.4993374 | 306.6201 | 304.8365 | 304.8018
4882 | [8 empty] | 6.783965 | 4.959866 | 4.960961 | 5.568264 | 0.4949568 | 306.5251 | 304.7961 | 304.7971
4883 | [8 empty] | 6.760623 | 4.903523 | 4.919814 | 5.527987 | 0.4913766 | 306.503 | 304.7427 | 304.7581
4884 | [8 empty] | 6.881584 | 4.89351 | 4.987555 | 5.587549 | 0.4966711 | 306.6176 | 304.7332 | 304.8223
4885 | [8 empty] | 6.851062 | 4.863761 | 5.004264 | 5.573029 | 0.4953804 | 306.5887 | 304.705 | 304.8382
4886 | [8 empty] | 6.853573 | 4.77197 | 5.013698 | 5.546414 | 0.4930145 | 306.5911 | 304.618 | 304.8471
4887 | [8 empty] | 6.788344 | 4.72168 | 5.034979 | 5.515001 | 0.4902223 | 306.5292 | 304.5703125 | 304.8673
4888 | [8 empty] | 6.851931 | 4.711892 | 5.042256 | 5.53536 | 0.492032 | 306.5895 | 304.561 | 304.8742
4889 | [8 empty] | 6.997296 | 4.719426 | 5.098695 | 5.605139 | 0.4982346 | 306.7273 | 304.5682 | 304.9277
4890 | [8 empty] | 7.254414 | 4.799015 | 5.064149 | 5.705859 | 0.5071875 | 306.971 | 304.6436 | 304.8949
4891 | [8 empty] | 7.029879 | 4.828538 | 5.074838 | 5.644418 | 0.5017261 | 306.7582 | 304.6716 | 304.9051
4892 | [8 empty] | 6.828074 | 4.84615 | 5.074226 | 5.582817 | 0.4962504 | 306.5669 | 304.6883 | 304.9045
4893 | [8 empty] | 6.875048 | 4.848403 | 5.183693 | 5.635715 | 0.5009524 | 306.6114 | 304.6904 | 305.0082
4894 | [8 empty] | 6.960206 | 4.77828 | 5.249856 | 5.662781 | 0.5033583 | 306.6921 | 304.624 | 305.071
4895 | [8 empty] | 6.948165 | 4.834462 | 5.244028 | 5.675552 | 0.5044935 | 306.6807 | 304.6772 | 305.0654
4896 | [8 empty] | 6.893367 | 5.021779 | 5.141259 | 5.685468 | 0.505375 | 306.6288 | 304.8548 | 304.968
4897 | [8 empty] | 6.950161 | 5.116081 | 5.120685 | 5.728976 | 0.5092423 | 306.6826 | 304.9442 | 304.9485
4898 | [8 empty] | 7.004186 | 5.13585 | 5.235625 | 5.791887 | 0.5148344 | 306.7338 | 304.9629 | 305.0575
4899 | [8 empty] | 6.969704 | 5.034883 | 5.207454 | 5.737347 | 0.5099864 | 306.7011 | 304.8671875 | 305.0308
4900 | [8 empty] | 6.984547 | 4.926833 | 5.13321 | 5.68153 | 0.5050249 | 306.7152 | 304.7648 | 304.9604
4901 | [8 empty] | 6.622244 | 4.779278 | 5.19377 | 5.531764 | 0.4917124 | 306.3718 | 304.6249 | 305.0178
4902 | [8 empty] | 6.819832 | 4.728924 | 5.181471 | 5.576742 | 0.4957104 | 306.5591 | 304.5772 | 305.0061
4903 | [8 empty] | 7.037412 | 4.836426 | 5.302915 | 5.725585 | 0.5089409 | 306.7653 | 304.6791 | 305.1212
4904 | [8 empty] | 7.016388 | 4.862409 | 5.4713 | 5.783366 | 0.514077 | 306.7454 | 304.7037 | 305.2809
4905 | [8 empty] | 6.91819 | 4.778699 | 5.396573 | 5.697821 | 0.506473 | 306.6523 | 304.6244 | 305.21
4906 | [8 empty] | 6.954379 | 4.760991 | 5.290906 | 5.668759 | 0.5038896 | 306.6866 | 304.6076 | 305.1099
4907 | [8 empty] | 7.001256 | 4.778506 | 5.318498 | 5.69942 | 0.5066151 | 306.731 | 304.6242 | 305.136
4908 | [8 empty] | 7.012428 | 4.693927 | 5.367243 | 5.691199 | 0.5058844 | 306.7416 | 304.544 | 305.1822
4909 | [8 empty] | 7.012879 | 4.601814 | 5.290487 | 5.63506 | 0.5008942 | 306.7421 | 304.4567 | 305.1095
4910 | [8 empty] | 7.040696 | 4.589966 | 5.214118 | 5.614927 | 0.4991046 | 306.7684 | 304.4455 | 305.0371
4911 | [8 empty] | 7.104058 | 4.633978 | 5.181149 | 5.639728 | 0.5013092 | 306.8285 | 304.4872 | 305.0058
4912 | [8 empty] | 7.000194 | 4.747308 | 5.14538 | 5.63096 | 0.5005298 | 306.73 | 304.5946 | 304.9719
4913 | [8 empty] | 6.874726 | 4.910059 | 5.111059 | 5.631948 | 0.5006176 | 306.6111 | 304.7489 | 304.9394
4914 | [8 empty] | 6.776979 | 4.908095 | 5.085978 | 5.59035 | 0.49692 | 306.5185 | 304.747 | 304.9156
4915 | [8 empty] | 6.717673 | 5.063505 | 5.132984 | 5.638054 | 0.5011604 | 306.4622 | 304.8943 | 304.9602
4916 | [8 empty] | 6.78403 | 5.066725 | 5.284145 | 5.711633 | 0.5077007 | 306.5251 | 304.8974 | 305.1035
4917 | [8 empty] | 6.715903 | 4.982532 | 5.30665 | 5.668361 | 0.5038544 | 306.4606 | 304.8176 | 305.1248
4918 | [8 empty] | 6.58142 | 4.958127 | 5.323585 | 5.621044 | 0.4996484 | 306.3331 | 304.7944 | 305.1408
4919 | [8 empty] | 6.478521 | 4.971263 | 5.332181 | 5.593989 | 0.4972434 | 306.2356 | 304.8069 | 305.149
4920 | [8 empty] | 6.453183 | 4.900883 | 5.489749 | 5.614605 | 0.499076 | 306.2115 | 304.7402 | 305.2983
4921 | [8 empty] | 6.4442 | 4.848822 | 5.554173 | 5.615732 | 0.4991761 | 306.203 | 304.6908 | 305.3594
4922 | [8 empty] | 6.449641 | 4.71904 | 5.384467 | 5.517716 | 0.4904637 | 306.2082 | 304.5678 | 305.1985
4923 | [8 empty] | 6.465257 | 4.694893 | 5.401016 | 5.520388 | 0.4907012 | 306.223 | 304.5449 | 305.2142
4924 | [8 empty] | 6.447645 | 4.697533 | 5.470334 | 5.538504 | 0.4923115 | 306.2063 | 304.5474 | 305.2799
4925 | [8 empty] | 6.483318 | 4.684236 | 5.500019 | 5.555858 | 0.493854 | 306.2401 | 304.5348 | 305.3081
4926 | [8 empty] | 6.615322 | 4.831275 | 5.476806 | 5.641134 | 0.5014342 | 306.3652 | 304.6742 | 305.2861
4927 | [8 empty] | 6.52102 | 4.787327 | 5.43685 | 5.581733 | 0.496154 | 306.2758 | 304.6325 | 305.2482
4928 | [8 empty] | 6.513937 | 4.663308 | 5.392645 | 5.523297 | 0.4909597 | 306.2691 | 304.515 | 305.2063
4929 | [8 empty] | 6.564453 | 4.661698 | 5.356425 | 5.527525 | 0.4913356 | 306.317 | 304.5135 | 305.172
4930 | [8 empty] | 6.507916 | 4.691609 | 5.469787 | 5.556437 | 0.4939055 | 306.2634 | 304.5418 | 305.2794
4931 | [8 empty] | 6.435733 | 4.616366 | 5.512382 | 5.521494 | 0.4907995 | 306.195 | 304.4705 | 305.3198
4932 | [8 empty] | 6.45505 | 4.514981 | 5.440038 | 5.470023 | 0.4862243 | 306.2133 | 304.3744 | 305.2512
4933 | [8 empty] | 6.414129 | 4.568523 | 5.438396 | 5.473683 | 0.4865496 | 306.1745 | 304.4251 | 305.2497
4934 | [8 empty] | 6.435089 | 4.633624 | 5.575197 | 5.54797 | 0.4931529 | 306.1944 | 304.4868 | 305.3793
4935 | [8 empty] | 6.353375 | 4.67374 | 5.605654 | 5.544256 | 0.4928228 | 306.1169 | 304.5249 | 305.4082
4936 | [8 empty] | 6.373079 | 4.672613 | 5.580445 | 5.542046 | 0.4926263 | 306.1356 | 304.5238 | 305.3843
4937 | [8 empty] | 6.420536 | 4.639065 | 5.625133 | 5.561578 | 0.4943625 | 306.1806 | 304.492 | 305.4267
4938 | [8 empty] | 6.504342 | 4.71479 | 5.615378 | 5.611503 | 0.4988003 | 306.26 | 304.5638 | 305.4174
4939 | [8 empty] | 6.564453 | 4.717043 | 5.535724 | 5.60574 | 0.498288 | 306.317 | 304.5659 | 305.3419
4940 | [8 empty] | 6.482771 | 4.728763 | 5.448956 | 5.553497 | 0.4936442 | 306.2396 | 304.577 | 305.2597
4941 | [8 empty] | 6.520183 | 4.770875 | 5.498635 | 5.596564 | 0.4974724 | 306.2751 | 304.6169 | 305.3068
4942 | [8 empty] | 6.664228 | 4.783239 | 5.578288 | 5.675251 | 0.5044668 | 306.4116 | 304.6287 | 305.3823
4943 | [8 empty] | 6.674531 | 4.697404 | 5.54577 | 5.639235 | 0.5012653 | 306.4214 | 304.5473 | 305.3514
4944 | [8 empty] | 6.60444 | 4.62741 | 5.487398 | 5.573083 | 0.4953851 | 306.3549 | 304.481 | 305.2961
4945 | [8 empty] | 6.631903 | 4.551137 | 5.485177 | 5.556072 | 0.4938731 | 306.381 | 304.4087 | 305.294
4946 | [8 empty] | 6.680584 | 4.500911 | 5.550309 | 5.577268 | 0.4957572 | 306.4271 | 304.3611 | 305.3557
4947 | [8 empty] | 6.656823 | 4.463983 | 5.616182 | 5.578996 | 0.4959108 | 306.4046 | 304.326 | 305.4182
4948 | [8 empty] | 6.714776 | 4.597661 | 5.580413 | 5.63095 | 0.5005289 | 306.4595 | 304.4528 | 305.3843
4949 | [8 empty] | 6.692142 | 4.755582 | 5.523844 | 5.657189 | 0.5028613 | 306.438 | 304.6024 | 305.3307
4950 | [8 empty] | 6.686025 | 4.711119 | 5.441841 | 5.612995 | 0.4989329 | 306.4323 | 304.5603 | 305.2529
4951 | [8 empty] | 6.746425 | 4.665498 | 5.46045 | 5.624124 | 0.4999221 | 306.4895 | 304.5171 | 305.2706
4952 | [8 empty] | 6.764615 | 4.689194 | 5.383856 | 5.612555 | 0.4988938 | 306.5067 | 304.5395 | 305.198
4953 | [8 empty] | 6.648452 | 4.647951 | 5.378608 | 5.558337 | 0.4940744 | 306.3966 | 304.5004 | 305.193
4954 | [8 empty] | 6.699676 | 4.613179 | 5.372297 | 5.561717 | 0.4943749 | 306.4452 | 304.4675 | 305.187
4955 | [8 empty] | 6.670249 | 4.503712 | 5.333405 | 5.502455 | 0.4891071 | 306.4173 | 304.3637 | 305.1501
4956 | [8 empty] | 6.67041 | 4.496919 | 5.490682 | 5.55267 | 0.4935707 | 306.4174 | 304.3573 | 305.2992
4957 | [8 empty] | 6.677557 | 4.517847 | 5.589395 | 5.594933 | 0.4973274 | 306.4242 | 304.3771 | 305.3928
4958 | [8 empty] | 6.674048 | 4.578697 | 5.490586 | 5.58111 | 0.4960987 | 306.4209 | 304.4348 | 305.2991
4959 | [8 empty] | 6.849709 | 4.589579 | 5.44989 | 5.629726 | 0.5004201 | 306.5874 | 304.4451 | 305.2606
4960 | [8 empty] | 6.849709 | 4.643089 | 5.471526 | 5.654775 | 0.5026466 | 306.5874 | 304.4958 | 305.2811
4961 | [8 empty] | 6.717416 | 4.698144 | 5.543162 | 5.652907 | 0.5024807 | 306.462 | 304.548 | 305.349
4962 | [8 empty] | 6.607949 | 4.737778 | 5.51132 | 5.619016 | 0.4994681 | 306.3582 | 304.5856 | 305.3188
4963 | [8 empty] | 6.576429 | 4.756741 | 5.467759 | 5.60031 | 0.4978053 | 306.3284 | 304.6035 | 305.2775
4964 | [8 empty] | 6.714035 | 4.790805 | 5.470077 | 5.658306 | 0.5029605 | 306.4588 | 304.6358 | 305.2797
4965 | [8 empty] | 6.73448 | 4.692542 | 5.463831 | 5.630284 | 0.5004697 | 306.4782 | 304.5427 | 305.2738
4966 | [8 empty] | 6.648259 | 4.532818 | 5.425067 | 5.535381 | 0.4920339 | 306.3965 | 304.3913 | 305.237
4967 | [8 empty] | 6.62804 | 4.466333 | 5.377481 | 5.490618 | 0.4880549 | 306.3773 | 304.3283 | 305.1919
4968 | [8 empty] | 6.810527 | 4.44679 | 5.381119 | 5.546145 | 0.4929907 | 306.5503 | 304.3098 | 305.1954
4969 | [8 empty] | 6.696585 | 4.4597 | 5.505428 | 5.553905 | 0.4936804 | 306.4423 | 304.322 | 305.3132
4970 | [8 empty] | 6.744364 | 4.480724 | 5.533245 | 5.586111 | 0.4965432 | 306.4875 | 304.3419 | 305.3396
4971 | [8 empty] | 6.801576 | 4.561537 | 5.454816 | 5.605976 | 0.498309 | 306.5418 | 304.4185 | 305.2652
4972 | [8 empty] | 6.82025 | 4.614885 | 5.450276 | 5.628471 | 0.5003085 | 306.5595 | 304.4691 | 305.2609
4973 | [8 empty] | 6.91423 | 4.535361 | 5.519176 | 5.656256 | 0.5027783 | 306.6486 | 304.3937 | 305.3262
4974 | [8 empty] | 7.07373 | 4.57361 | 5.559872 | 5.735737 | 0.5098433 | 306.7997 | 304.43 | 305.3648
4975 | [8 empty] | 7.037316 | 4.648852 | 5.499085 | 5.728418 | 0.5091927 | 306.7652 | 304.5013 | 305.3072
4976 | [8 empty] | 7.059048 | 4.703296 | 5.414571 | 5.725638 | 0.5089456 | 306.7858 | 304.5529 | 305.2271
4977 | [8 empty] | 7.138894 | 4.697951 | 5.41573 | 5.750858 | 0.5111874 | 306.8615 | 304.5478 | 305.2282
4978 | [8 empty] | 7.068739 | 4.72564 | 5.459516 | 5.751298 | 0.5112265 | 306.795 | 304.5741 | 305.2697
4979 | [8 empty] | 6.944527 | 4.832112 | 5.477063 | 5.751234 | 0.5112208 | 306.6773 | 304.675 | 305.2863
4980 | [8 empty] | 6.976272 | 4.838551 | 5.477353 | 5.764059 | 0.5123608 | 306.7074 | 304.6811 | 305.2866
4981 | [8 empty] | 7.020188 | 4.892512 | 5.312187 | 5.741629 | 0.510367 | 306.749 | 304.7322 | 305.13
4982 | [8 empty] | 7.076917 | 4.831661 | 5.254234 | 5.720938 | 0.5085278 | 306.8028 | 304.6746 | 305.0751
4983 | [8 empty] | 7.14411 | 4.822872 | 5.430765 | 5.799249 | 0.5154888 | 306.8665 | 304.6662 | 305.2424
4984 | [8 empty] | 6.872472 | 4.817141 | 5.45282 | 5.714144 | 0.5079239 | 306.609 | 304.6608 | 305.2633
4985 | [8 empty] | 6.946298 | 4.763438 | 5.345993 | 5.685243 | 0.5053549 | 306.679 | 304.6099 | 305.1621
4986 | [8 empty] | 7.035384 | 4.742607 | 5.30108 | 5.693024 | 0.5060465 | 306.7634 | 304.5901 | 305.1195
4987 | [8 empty] | 7.046202 | 4.738647 | 5.206391 | 5.663747 | 0.5034442 | 306.7737 | 304.5864 | 305.0298
4988 | [8 empty] | 6.941887 | 4.603585 | 5.180538 | 5.575336 | 0.4955855 | 306.6748 | 304.4584 | 305.0052
4989 | [8 empty] | 6.938957 | 4.446017 | 5.085592 | 5.490189 | 0.4880168 | 306.672 | 304.309 | 304.9153
4990 | [8 empty] | 7.027528 | 4.388322 | 5.093898 | 5.503249 | 0.4891777 | 306.756 | 304.2543 | 304.9231
4991 | [8 empty] | 7.023214 | 4.394439 | 5.135463 | 5.517705 | 0.4904627 | 306.7519 | 304.2601 | 304.9625
4992 | [8 empty] | 7.013298 | 4.477151 | 5.118786 | 5.536411 | 0.4921255 | 306.7425 | 304.3385 | 304.9467
4993 | [8 empty] | 7.102738 | 4.584525 | 5.066081 | 5.584448 | 0.4963954 | 306.8272 | 304.4403 | 304.8968
4994 | [8 empty] | 7.147652 | 4.733818 | 4.994541 | 5.625337 | 0.5000299 | 306.8698 | 304.5818 | 304.8289
4995 | [8 empty] | 7.117226 | 4.792704 | 5.100209 | 5.670046 | 0.5040041 | 306.841 | 304.6376 | 304.9291
4996 | [8 empty] | 7.135449 | 4.719329 | 5.248858 | 5.701212 | 0.5067744 | 306.8582 | 304.5681 | 305.07
4997 | [8 empty] | 6.969575 | 4.727894 | 5.211188 | 5.636219 | 0.5009973 | 306.701 | 304.5762 | 305.0343
4998 | [8 empty] | 6.977302 | 4.803297 | 5.126899 | 5.635833 | 0.5009629 | 306.7083 | 304.6477 | 304.9544
4999 | [8 empty] | 7.073762 | 4.796793 | 5.144349 | 5.671635 | 0.5041453 | 306.7998 | 304.6415 | 304.9709
5000 | [8 empty] | 7.011881 | 4.745151 | 5.246636 | 5.667889 | 0.5038124 | 306.7411 | 304.5926 | 305.0679
5001 | [8 empty] | 6.743624 | 4.732047 | 5.261414 | 5.579028 | 0.4959136 | 306.4868 | 304.5801 | 305.0819
5002 | [8 empty] | 6.860173 | 4.76875 | 5.20623 | 5.611718 | 0.4988194 | 306.5973 | 304.6149 | 305.0296
5003 | [8 empty] | 6.812555 | 4.815531 | 5.225838 | 5.617975 | 0.4993755 | 306.5522 | 304.6593 | 305.0482
5004 | [8 empty] | 6.730101 | 4.786812 | 5.184111 | 5.567008 | 0.4948452 | 306.474 | 304.632 | 305.0086
5005 | [8 empty] | 7.069963 | 4.714178 | 5.210705 | 5.664949 | 0.503551 | 306.7962 | 304.5632 | 305.0338
5006 | [8 empty] | 6.681163 | 4.756773 | 5.389104 | 5.609013 | 0.498579 | 306.4276 | 304.6036 | 305.2029
5007 | [8 empty] | 6.789825 | 4.765273 | 5.291421 | 5.615506 | 0.4991561 | 306.5306 | 304.6116 | 305.1104
5008 | [8 empty] | 6.787024 | 4.774964 | 5.139101 | 5.56703 | 0.4948471 | 306.528 | 304.6208 | 304.966
5009 | [8 empty] | 6.758691 | 4.720875 | 5.167531 | 5.549032 | 0.4932473 | 306.5011 | 304.5695 | 304.9929
5010 | [8 empty] | 6.705858 | 4.716979 | 5.262444 | 5.56176 | 0.4943787 | 306.451 | 304.5659 | 305.0829
5011 | [8 empty] | 6.746489 | 4.632658 | 5.228574 | 5.535907 | 0.4920806 | 306.4896 | 304.4859 | 305.0508
5012 | [8 empty] | 6.72437 | 4.526733 | 5.250049 | 5.500384 | 0.488923 | 306.4686 | 304.3855 | 305.0711
5013 | [8 empty] | 6.905602 | 4.484813 | 5.272586 | 5.554334 | 0.4937186 | 306.6404 | 304.3458 | 305.0925
5014 | [8 empty] | 6.790791 | 4.543893 | 5.273456 | 5.536046 | 0.492093 | 306.5316 | 304.4018 | 305.0933
5015 | [8 empty] | 6.78448 | 4.68929 | 5.284112 | 5.585961 | 0.4965299 | 306.5256 | 304.5396 | 305.1034
5016 | [8 empty] | 6.941822 | 4.772904 | 5.170815 | 5.628513 | 0.5003123 | 306.6747 | 304.6189 | 304.996
5017 | [8 empty] | 6.810269 | 4.916756 | 5.224485 | 5.650503 | 0.502267 | 306.55 | 304.7552 | 305.0469
5018 | [8 empty] | 6.762329 | 4.943575 | 5.254299 | 5.653401 | 0.5025245 | 306.5046 | 304.7806 | 305.0752
5019 | [8 empty] | 6.793817 | 4.851301 | 5.204524 | 5.616547 | 0.4992486 | 306.5344 | 304.6932 | 305.028
5020 | [8 empty] | 6.791177 | 4.900142 | 5.14641 | 5.612576 | 0.4988957 | 306.5319 | 304.7395 | 304.9729
5021 | [8 empty] | 6.869124 | 4.965307 | 5.136268 | 5.6569 | 0.5028355 | 306.6058 | 304.8012 | 304.9633
5022 | [8 empty] | 6.88886 | 4.903233 | 5.223036 | 5.67171 | 0.504152 | 306.6245 | 304.7424 | 305.0455
5023 | [8 empty] | 6.789986 | 4.796568 | 5.226964 | 5.604506 | 0.4981783 | 306.5308 | 304.6413 | 305.0493
5024 | [8 empty] | 6.89575 | 4.810154 | 5.127318 | 5.611074 | 0.4987621 | 306.631 | 304.6542 | 304.9548
5025 | [8 empty] | 6.953477 | 4.808158 | 5.041097 | 5.600911 | 0.4978587 | 306.6858 | 304.6523 | 304.8731
5026 | [8 empty] | 7.011945 | 4.765016 | 5.048598 | 5.60852 | 0.4985351 | 306.7412 | 304.6114 | 304.8802
5027 | [8 empty] | 7.482136 | 4.829086 | 5.07355 | 5.794924 | 0.5151044 | 307.1869 | 304.6721 | 304.9038
5028 | [8 empty] | 7.151934 | 4.734043 | 5.054233 | 5.646736 | 0.5019321 | 306.8739 | 304.582 | 304.8855
5029 | [8 empty] | 7.10306 | 4.71846 | 5.041161 | 5.620894 | 0.499635 | 306.8275 | 304.5673 | 304.8731
5030 | [8 empty] | 7.117838 | 4.726895 | 4.994702 | 5.613145 | 0.4989462 | 306.8416 | 304.5753 | 304.8291
5031 | [8 empty] | 6.959949 | 4.672388 | 5.000433 | 5.544256 | 0.4928228 | 306.6919 | 304.5236 | 304.8345
5032 | [8 empty] | 6.938152 | 4.665691 | 5.184788 | 5.59621 | 0.4974409 | 306.6712 | 304.5172 | 305.0093
5033 | [8 empty] | 6.997328 | 4.667397 | 5.192257 | 5.618994 | 0.4994662 | 306.7273 | 304.5189 | 305.0164
5034 | [8 empty] | 6.994334 | 4.422353 | 5.097408 | 5.504698 | 0.4893065 | 306.7245 | 304.2866 | 304.9265
5035 | [8 empty] | 7.136029 | 4.38903 | 5.098824 | 5.541294 | 0.4925595 | 306.8588 | 304.255 | 304.9278
5036 | [8 empty] | 7.087413 | 4.498175 | 5.233468 | 5.606352 | 0.4983424 | 306.8127 | 304.3585 | 305.0554
5037 | [8 empty] | 7.04662 | 4.527022 | 5.207003 | 5.593549 | 0.4972043 | 306.774 | 304.3858 | 305.0303
5038 | [8 empty] | 7.11127 | 4.599657 | 5.123808 | 5.611578 | 0.498807 | 306.8353 | 304.4547 | 304.9515
5039 | [8 empty] | 7.067934 | 4.698692 | 5.111316 | 5.625981 | 0.5000872 | 306.7943 | 304.5485 | 304.9396
5040 | [8 empty] | 6.978848 | 4.833078 | 5.145605 | 5.65251 | 0.5024454 | 306.7098 | 304.6759 | 304.9721
5041 | [8 empty] | 6.947779 | 4.793477 | 5.082823 | 5.608026 | 0.4984912 | 306.6804 | 304.6384 | 304.9126
5042 | [8 empty] | 6.947231 | 4.702684 | 5.006904 | 5.552273 | 0.4935354 | 306.6798 | 304.5523 | 304.8407
5043 | [8 empty] | 6.911848 | 4.752684 | 5.059094 | 5.574542 | 0.4955149 | 306.6463 | 304.5997 | 304.8901
5044 | [8 empty] | 6.91877 | 4.873774 | 5.154588 | 5.649044 | 0.5021372 | 306.6529 | 304.7145 | 304.9807
5045 | [8 empty] | 6.773823 | 4.846568 | 5.190679 | 5.60369 | 0.4981058 | 306.5155 | 304.6887 | 305.0149
5046 | [8 empty] | 6.858048 | 4.726734 | 5.150853 | 5.578545 | 0.4958707 | 306.5953 | 304.5751 | 304.9771
5047 | [8 empty] | 6.973278 | 4.742156 | 5.094864 | 5.603433 | 0.4980829 | 306.7045 | 304.5897 | 304.924
5048 | [8 empty] | 6.866806 | 4.766014 | 5.129088 | 5.587303 | 0.4966491 | 306.6036 | 304.6123 | 304.9565
5049 | [8 empty] | 6.686765 | 4.777282 | 5.234981 | 5.566343 | 0.494786 | 306.433 | 304.623 | 305.0569
5050 | [8 empty] | 6.772471 | 4.781146 | 5.19464 | 5.582752 | 0.4962446 | 306.5142 | 304.6267 | 305.0186
5051 | [8 empty] | 6.808402 | 4.706451 | 5.111091 | 5.541981 | 0.4926206 | 306.5482 | 304.5559 | 304.9394
5052 | [8 empty] | 6.833515 | 4.703103 | 5.108161 | 5.548259 | 0.4931786 | 306.5721 | 304.5527 | 304.9366
5053 | [8 empty] | 6.817224 | 4.659541 | 5.158097 | 5.544954 | 0.4928848 | 306.5566 | 304.5114 | 304.984
5054 | [8 empty] | 6.895363 | 4.64911 | 5.134916 | 5.559796 | 0.4942041 | 306.6307 | 304.5015 | 304.962
5055 | [8 empty] | 7.06391 | 4.69383 | 5.120363 | 5.626034 | 0.5000919 | 306.7904 | 304.5439 | 304.9482
5056 | [8 empty] | 7.09192 | 4.803522 | 5.040582 | 5.645341 | 0.5018081 | 306.817 | 304.6479 | 304.8726
5057 | [8 empty] | 7.031939 | 4.783303 | 4.989647 | 5.60163 | 0.4979226 | 306.7601 | 304.6287 | 304.8243
5058 | [8 empty] | 6.887765 | 4.693701 | 5.113055 | 5.56484 | 0.4946525 | 306.6235 | 304.5438 | 304.9413
5059 | [8 empty] | 6.938893 | 4.661409 | 5.226256 | 5.608852 | 0.4985647 | 306.6719 | 304.5132 | 305.0486
5060 | [8 empty] | 6.983387 | 4.683624 | 5.136526 | 5.601179 | 0.4978826 | 306.7141 | 304.5342 | 304.9635
5061 | [8 empty] | 6.6688 | 4.752298 | 5.153461 | 5.524853 | 0.491098 | 306.4159 | 304.5993 | 304.9796
5062 | [8 empty] | 5.958845 | 4.779214 | 5.224936 | 5.320998 | 0.4729776 | 305.743 | 304.6248 | 305.0473
5063 | [8 empty] | 5.483342 | 4.877798 | 5.309322 | 5.223487 | 0.46431 | 305.2923 | 304.7183 | 305.1273
5064 | [8 empty] | 5.234659 | 4.793573 | 5.345607 | 5.124613 | 0.4555212 | 305.0565 | 304.6385 | 305.1617
5065 | [8 empty] | 5.036686 | 4.719619 | 5.390488 | 5.048931 | 0.4487939 | 304.8689 | 304.5684 | 305.2043
5066 | [8 empty] | 4.909318 | 4.728602 | 5.460643 | 5.032854 | 0.4473648 | 304.7482 | 304.5769 | 305.2708
5067 | [8 empty] | 4.867689 | 4.818332 | 5.441293 | 5.042438 | 0.4482167 | 304.7087 | 304.6619 | 305.2524
5068 | [8 empty] | 4.823323 | 4.799047 | 5.325291 | 4.982554 | 0.4428936 | 304.6667 | 304.6436 | 305.1425
5069 | [8 empty] | 4.947342 | 4.794926 | 5.26663 | 5.002966 | 0.4447081 | 304.7842 | 304.6397 | 305.0869
5070 | [8 empty] | 4.945635 | 4.761442 | 5.306489 | 5.004522 | 0.4448464 | 304.7826 | 304.608 | 305.1246
5071 | [8 empty] | 4.912795 | 4.780276 | 5.323649 | 5.005574 | 0.4449399 | 304.7515 | 304.6259 | 305.1409
5072 | [8 empty] | 5.00098 | 4.797083 | 5.313765 | 5.037276 | 0.4477579 | 304.8351 | 304.6418 | 305.1315
5073 | [8 empty] | 5.032082 | 4.76112 | 5.214762 | 5.002655 | 0.4446804 | 304.8645 | 304.6077 | 305.0377
5074 | [8 empty] | 4.961766 | 4.713116 | 5.26985 | 4.981577 | 0.4428068 | 304.7979 | 304.5622 | 305.0899
5075 | [8 empty] | 4.948372 | 4.778152 | 5.344061 | 5.023528 | 0.4465359 | 304.7852 | 304.6238 | 305.1602
5076 | [8 empty] | 4.947181 | 4.784945 | 5.370977 | 5.034368 | 0.4474993 | 304.7841 | 304.6303 | 305.1858
5077 | [8 empty] | 4.93163 | 4.903104 | 5.284789 | 5.039841 | 0.4479859 | 304.7693 | 304.7423 | 305.1041
5078 | [8 empty] | 5.051947 | 4.924161 | 5.307165 | 5.094424 | 0.4528377 | 304.8834 | 304.7622 | 305.1253
5079 | [8 empty] | 5.544643 | 4.839066 | 5.390585 | 5.258098 | 0.4673865 | 305.3504 | 304.6816 | 305.2043
5080 | [8 empty] | 6.084796 | 4.596019 | 5.414345 | 5.365053 | 0.4768936 | 305.8624 | 304.4512 | 305.2269
5081 | [8 empty] | 6.461425 | 4.561021 | 5.426902 | 5.483116 | 0.4873881 | 306.2194 | 304.418 | 305.2388
5082 | [8 empty] | 6.780746 | 4.634364 | 5.328865 | 5.581325 | 0.4961178 | 306.522 | 304.4875 | 305.1458
5083 | [8 empty] | 6.464838 | 4.710765 | 5.225612 | 5.467072 | 0.4859619 | 306.2226 | 304.56 | 305.048
5084 | [8 empty] | 5.825006 | 4.799272 | 5.28965 | 5.304643 | 0.4715238 | 305.6161 | 304.6439 | 305.1087
5085 | [8 empty] | 5.450437 | 4.890194 | 5.437945 | 5.259525 | 0.4675134 | 305.2611 | 304.73 | 305.2492
5086 | [8 empty] | 5.29023 | 4.950465 | 5.359548 | 5.200081 | 0.4622294 | 305.1092 | 304.7872 | 305.1749
5087 | [8 empty] | 5.048598 | 4.918816 | 5.371428 | 5.112947 | 0.4544842 | 304.8802 | 304.7572 | 305.1862
5088 | [8 empty] | 4.844443 | 4.878249 | 5.425646 | 5.049446 | 0.4488397 | 304.6867 | 304.7187 | 305.2376
5089 | [8 empty] | 5.774716 | 4.950755 | 5.40517 | 5.37688 | 0.4779449 | 305.5685 | 304.7874 | 305.2182
5090 | [8 empty] | 5.513928 | 4.884044 | 5.436625 | 5.278199 | 0.4691732 | 305.3213 | 304.7242 | 305.248
5091 | [8 empty] | 5.93341 | 4.817366 | 5.347667 | 5.366148 | 0.4769909 | 305.7189 | 304.661 | 305.1637
5092 | [8 empty] | 6.170952 | 4.743283 | 5.390102 | 5.434779 | 0.4830915 | 305.944 | 304.5908 | 305.2039
5093 | [8 empty] | 6.220502 | 4.679599 | 5.439555 | 5.446552 | 0.484138 | 305.991 | 304.5304 | 305.2508
5094 | [8 empty] | 6.366157 | 4.673064 | 5.451983 | 5.497068 | 0.4886282 | 306.1291 | 304.5242 | 305.2625
5095 | [8 empty] | 6.534349 | 4.694571 | 5.429123 | 5.552681 | 0.4935717 | 306.2885 | 304.5446 | 305.2409
5096 | [8 empty] | 6.614389 | 4.643057 | 5.348022 | 5.535156 | 0.4920138 | 306.3643 | 304.4958 | 305.164
5097 | [8 empty] | 6.695007 | 4.694474 | 5.445479 | 5.611653 | 0.4988136 | 306.4408 | 304.5445 | 305.2564
5098 | [8 empty] | 6.831036 | 4.775737 | 5.557779 | 5.721517 | 0.5085793 | 306.5697 | 304.6216 | 305.3628
5099 | [8 empty] | 6.807082 | 4.789807 | 5.507617 | 5.701502 | 0.5068002 | 306.547 | 304.6349 | 305.3153
5100 | [8 empty] | 7.281909 | 4.80291 | 5.328124 | 5.804315 | 0.5159391 | 306.9971 | 304.6473 | 305.1451
5101 | [8 empty] | 6.776657 | 4.827927 | 5.283211 | 5.629265 | 0.5003791 | 306.5182 | 304.671 | 305.1026
5102 | [8 empty] | 6.832839 | 4.815563 | 5.29976 | 5.649387 | 0.5021678 | 306.5714 | 304.6593 | 305.1183
5103 | [8 empty] | 6.98181 | 4.705324 | 5.223938 | 5.637024 | 0.5010688 | 306.7126 | 304.5548 | 305.0464
5104 | [8 empty] | 7.049003 | 4.705904 | 5.15594 | 5.636949 | 0.5010621 | 306.7763 | 304.5554 | 304.9819
5105 | [8 empty] | 7.250937 | 4.731886 | 5.170621 | 5.717815 | 0.5082502 | 306.9677 | 304.58 | 304.9958
5106 | [8 empty] | 6.816805 | 4.841739 | 5.156358 | 5.604967 | 0.4982193 | 306.5562 | 304.6841 | 304.9823
5107 | [8 empty] | 6.883548 | 4.97503 | 5.333501 | 5.730693 | 0.5093949 | 306.6195 | 304.8105 | 305.1502
5108 | [8 empty] | 7.07608 | 4.992416 | 5.469884 | 5.846127 | 0.5196557 | 306.802 | 304.8269 | 305.2795
5109 | [8 empty] | 7.030973 | 5.062185 | 5.394706 | 5.829288 | 0.5181589 | 306.7592 | 304.8931 | 305.2083
5110 | [8 empty] | 6.978912 | 4.951431 | 5.410675 | 5.780339 | 0.5138079 | 306.7099 | 304.7881 | 305.2234
5111 | [8 empty] | 7.008661 | 4.938745 | 5.486368 | 5.811258 | 0.5165563 | 306.7381 | 304.7761 | 305.2951
5112 | [8 empty] | 7.055507 | 5.05552 | 5.511481 | 5.874169 | 0.5221484 | 306.7825 | 304.8867 | 305.3189
5113 | [8 empty] | 6.993658 | 5.032114 | 5.467952 | 5.831241 | 0.5183326 | 306.7238 | 304.8646 | 305.2777
5114 | [8 empty] | 6.981874 | 4.937071 | 5.482826 | 5.800591 | 0.5156081 | 306.7127 | 304.7745 | 305.2918
5115 | [8 empty] | 6.929459 | 4.901044 | 5.613864 | 5.814789 | 0.5168701 | 306.663 | 304.7403 | 305.416
5116 | [8 empty] | 6.891275 | 4.872583 | 5.629222 | 5.797693 | 0.5153505 | 306.6268 | 304.7133 | 305.4305
5117 | [8 empty] | 7.03004 | 4.777025 | 5.502144 | 5.769736 | 0.5128654 | 306.7583 | 304.6228 | 305.3101
5118 | [8 empty] | 7.060111 | 4.741255 | 5.500792 | 5.767386 | 0.5126565 | 306.7868 | 304.5889 | 305.3088
5119 | [8 empty] | 7.028848 | 4.726895 | 5.573168 | 5.776304 | 0.5134493 | 306.7572 | 304.5753 | 305.3774
5120 | [8 empty] | 7.076788 | 4.77828 | 5.998575 | 5.951214 | 0.5289968 | 306.8026 | 304.624 | 305.7806
5121 | [8 empty] | 7.121476 | 4.877541 | 6.168924 | 6.05598 | 0.5383094 | 306.845 | 304.718 | 305.9421
5122 | [8 empty] | 6.48187 | 4.921842 | 5.905303 | 5.769672 | 0.5128597 | 306.2387 | 304.76 | 305.6922
5123 | [8 empty] | 7.161399 | 4.948565 | 5.676325 | 5.928763 | 0.5270012 | 306.8828 | 304.7854 | 305.4752
5124 | [8 empty] | 7.219996 | 5.059642 | 5.6204 | 5.966679 | 0.5303715 | 306.9384 | 304.8907 | 305.4222
5125 | [8 empty] | 7.225791 | 4.939647 | 5.524005 | 5.896481 | 0.5241317 | 306.9439 | 304.7769 | 305.3308
5126 | [8 empty] | 7.122217 | 4.793026 | 5.429896 | 5.781713 | 0.51393 | 306.8457 | 304.6379 | 305.2416
5127 | [8 empty] | 7.019286 | 4.717333 | 5.346315 | 5.694311 | 0.506161 | 306.7481 | 304.5662 | 305.1624
5128 | [8 empty] | 6.983001 | 4.678215 | 5.344512 | 5.668576 | 0.5038734 | 306.7137 | 304.5291 | 305.1607
5129 | [8 empty] | 7.023311 | 4.749883 | 5.274743 | 5.682646 | 0.5051241 | 306.752 | 304.597 | 305.0945
5130 | [8 empty] | 7.141889 | 4.842672 | 5.250049 | 5.74487 | 0.5106551 | 306.8643 | 304.685 | 305.0711
5131 | [8 empty] | 7.124664 | 4.890709 | 5.312574 | 5.775982 | 0.5134206 | 306.848 | 304.7305 | 305.1304
5132 | [8 empty] | 7.037831 | 4.854682 | 5.248761 | 5.713758 | 0.5078896 | 306.7657 | 304.6964 | 305.0699
5133 | [8 empty] | 6.308848 | 4.681209 | 5.296089 | 5.428716 | 0.4825525 | 306.0747 | 304.532 | 305.1148
5134 | [8 empty] | 7.193982 | 4.735717 | 5.616247 | 5.848649 | 0.5198799 | 306.9137 | 304.5836 | 305.4182
5135 | [8 empty] | 7.222701 | 4.882757 | 5.595287 | 5.900248 | 0.5244665 | 306.9409 | 304.723 | 305.3984
5136 | [8 empty] | 7.199552 | 4.832531 | 5.580767 | 5.87095 | 0.5218622 | 306.919 | 304.6754 | 305.3846
5137 | [8 empty] | 7.172249 | 4.732047 | 5.498828 | 5.801041 | 0.5156481 | 306.8931 | 304.5801 | 305.3069
5138 | [8 empty] | 7.038861 | 4.722549 | 5.407455 | 5.722955 | 0.5087071 | 306.7667 | 304.5711 | 305.2203
5139 | [8 empty] | 7.109081 | 4.703457 | 5.37175 | 5.728096 | 0.5091641 | 306.8333 | 304.553 | 305.1865
5140 | [8 empty] | 7.12534 | 4.677635 | 5.32513 | 5.709368 | 0.5074994 | 306.8487 | 304.5286 | 305.1423
5141 | [8 empty] | 7.028398 | 4.701718 | 5.288073 | 5.672729 | 0.5042426 | 306.7568 | 304.5514 | 305.1072
5142 | [8 empty] | 7.041179 | 4.618008 | 5.334081 | 5.664423 | 0.5035042 | 306.7689 | 304.472 | 305.1508
5143 | [8 empty] | 7.091148 | 4.566302 | 5.240519 | 5.632656 | 0.5006805 | 306.8163 | 304.423 | 305.0621
5144 | [8 empty] | 7.412239 | 4.568555 | 5.11064 | 5.697145 | 0.5064129 | 307.1206 | 304.4252 | 304.939
5145 | [8 empty] | 6.999743 | 4.535909 | 5.063859 | 5.53317 | 0.4918374 | 306.7296 | 304.3942 | 304.8947
5146 | [8 empty] | 7.008436 | 4.584975 | 5.05111 | 5.548174 | 0.493171 | 306.7379 | 304.4407 | 304.8826
5147 | [8 empty] | 7.013652 | 4.642445 | 5.130795 | 5.595631 | 0.4973894 | 306.7428 | 304.4952 | 304.9581
5148 | [8 empty] | 7.117323 | 4.462984 | 5.124581 | 5.568296 | 0.4949597 | 306.8411 | 304.3251 | 304.9522
5149 | [8 empty] | 7.167742 | 4.355965 | 5.062636 | 5.528781 | 0.4914472 | 306.8889 | 304.2237 | 304.8935
5150 | [8 empty] | 7.174729 | 4.342056 | 5.060414 | 5.525733 | 0.4911763 | 306.8955 | 304.2105 | 304.8914
5151 | [8 empty] | 7.225244 | 4.356448 | 5.108998 | 5.563563 | 0.494539 | 306.9434 | 304.2241 | 304.9374
5152 | [8 empty] | 7.119094 | 4.529469 | 5.109384 | 5.585983 | 0.4965318 | 306.8427 | 304.3881 | 304.9378
5153 | [8 empty] | 6.9736 | 4.573771 | 5.028572 | 5.525314 | 0.4911391 | 306.7048 | 304.4301 | 304.8612
5154 | [8 empty] | 6.855408 | 4.721454 | 4.991257 | 5.522707 | 0.4909072 | 306.5928 | 304.5701 | 304.8258
5155 | [8 empty] | 6.910785 | 4.728441 | 4.978347 | 5.539191 | 0.4923725 | 306.6453 | 304.5767 | 304.8136
5156 | [8 empty] | 7.025854 | 4.581723 | 5.057645 | 5.555074 | 0.4937844 | 306.7544 | 304.4377 | 304.8888
5157 | [8 empty] | 6.913844 | 4.636553 | 5.167981 | 5.572793 | 0.4953594 | 306.6482 | 304.4896 | 304.9933
5158 | [8 empty] | 6.883515 | 4.778956 | 5.208419 | 5.62363 | 0.4998783 | 306.6194 | 304.6246 | 305.0317
5159 | [8 empty] | 6.800932 | 4.713148 | 5.109513 | 5.541198 | 0.4925509 | 306.5412 | 304.5622 | 304.9379
5160 | [8 empty] | 6.760365 | 4.603681 | 5.152398 | 5.505482 | 0.4893761 | 306.5027 | 304.4585 | 304.9786
5161 | [8 empty] | 6.68786 | 4.583237 | 5.265117 | 5.512071 | 0.4899619 | 306.434 | 304.4391 | 305.0854
5162 | [8 empty] | 6.712039 | 4.635587 | 5.219881 | 5.522503 | 0.4908891 | 306.4569 | 304.4887 | 305.0425
5163 | [8 empty] | 6.624917 | 4.674448 | 5.202012 | 5.500459 | 0.4889297 | 306.3743 | 304.5255 | 305.0256
5164 | [8 empty] | 6.592173 | 4.68752 | 5.226514 | 5.502069 | 0.4890728 | 306.3433 | 304.5379 | 305.0488
5165 | [8 empty] | 6.764905 | 4.542959 | 5.225161 | 5.511009 | 0.4898674 | 306.507 | 304.4009 | 305.0475
5166 | [8 empty] | 6.747165 | 4.539547 | 5.216533 | 5.501082 | 0.488985 | 306.4902 | 304.3977 | 305.0394
5167 | [8 empty] | 6.770668 | 4.530789 | 5.17133 | 5.490929 | 0.4880826 | 306.5125 | 304.3894 | 304.9965
5168 | [8 empty] | 6.862298 | 4.578021 | 5.214601 | 5.55164 | 0.4934791 | 306.5993 | 304.4341 | 305.0375
5169 | [8 empty] | 6.923213 | 4.607802 | 5.298568 | 5.609861 | 0.4986543 | 306.6571 | 304.4624 | 305.1171
5170 | [8 empty] | 6.894559 | 4.622838 | 5.20858 | 5.575326 | 0.4955845 | 306.6299 | 304.4766 | 305.0318
5171 | [8 empty] | 6.906535 | 4.503294 | 5.113506 | 5.507778 | 0.4895803 | 306.6413 | 304.3633 | 304.9417
5172 | [8 empty] | 6.867385 | 4.35487 | 5.037137 | 5.419797 | 0.4817598 | 306.6042 | 304.2226 | 304.8693
5173 | [8 empty] | 6.844397 | 4.358895 | 5.138812 | 5.447368 | 0.4842105 | 306.5824 | 304.2264 | 304.9657
5174 | [8 empty] | 6.649579 | 4.434781 | 5.204041 | 5.429467 | 0.4826193 | 306.3977 | 304.2984 | 305.0275
5175 | [8 empty] | 6.57849 | 4.55455 | 5.159642 | 5.430894 | 0.4827461 | 306.3303 | 304.4119 | 304.9854
5176 | [8 empty] | 6.571729 | 4.540867 | 5.156584 | 5.42306 | 0.4820498 | 306.3239 | 304.3989 | 304.9825
5177 | [8 empty] | 6.042361 | 4.707095 | 5.223745 | 5.3244 | 0.47328 | 305.8221 | 304.5565 | 305.0462
5178 | [8 empty] | 6.772471 | 4.68298 | 5.310127 | 5.588526 | 0.4967579 | 306.5142 | 304.5336 | 305.1281
5179 | [8 empty] | 6.764744 | 4.568974 | 5.300339 | 5.544686 | 0.492861 | 306.5069 | 304.4256 | 305.1188
5180 | [8 empty] | 6.759786 | 4.543024 | 5.32014 | 5.540983 | 0.4925318 | 306.5022 | 304.401 | 305.1376
5181 | [8 empty] | 6.897166 | 4.599174 | 5.334177 | 5.610172 | 0.498682 | 306.6324 | 304.4542 | 305.1509
5182 | [8 empty] | 6.420665 | 4.530983 | 5.242064 | 5.397904 | 0.4798137 | 306.1807 | 304.3896 | 305.0636
5183 | [8 empty] | 6.847746 | 4.409797 | 5.330378 | 5.529307 | 0.4914939 | 306.5855 | 304.2747 | 305.1473
5184 | [8 empty] | 6.827076 | 4.335424 | 5.430798 | 5.531099 | 0.4916532 | 306.5659 | 304.2042 | 305.2425
5185 | [8 empty] | 6.851545 | 4.315559 | 5.327352 | 5.498152 | 0.4887246 | 306.5891 | 304.1854 | 305.1444
5186 | [8 empty] | 6.826078 | 4.366879 | 5.306843 | 5.499933 | 0.488883 | 306.565 | 304.234 | 305.125
5187 | [8 empty] | 6.818833 | 4.482882 | 5.450469 | 5.584061 | 0.496361 | 306.5581 | 304.344 | 305.2611
5188 | [8 empty] | 7.892604 | 4.472675 | 5.324905 | 5.896728 | 0.5241536 | 307.5759 | 304.3343 | 305.1421
5189 | [8 empty] | 6.810623 | 4.566173 | 5.241581 | 5.539459 | 0.4923964 | 306.5504 | 304.4229 | 305.0631
5190 | [8 empty] | 6.694718 | 4.677088 | 5.296604 | 5.556137 | 0.4938788 | 306.4405 | 304.528 | 305.1153
5191 | [8 empty] | 6.706984 | 4.740643 | 5.273391 | 5.573673 | 0.4954376 | 306.4521 | 304.5883 | 305.0933
5192 | [8 empty] | 6.74079 | 4.787134 | 5.29918 | 5.609035 | 0.4985809 | 306.4842 | 304.6324 | 305.1177
5193 | [8 empty] | 6.796167 | 4.852846 | 5.194221 | 5.614412 | 0.4990588 | 306.5367 | 304.6946 | 305.0182
5194 | [8 empty] | 6.793978 | 4.802009 | 5.12368 | 5.573222 | 0.4953975 | 306.5346 | 304.6465 | 304.9514
5195 | [8 empty] | 6.745587 | 4.756838 | 5.258871 | 5.587099 | 0.496631 | 306.4887 | 304.6036 | 305.0795
5196 | [8 empty] | 6.795781 | 4.686457 | 5.332986 | 5.605075 | 0.4982289 | 306.5363 | 304.5369 | 305.1497
5197 | [8 empty] | 6.791692 | 4.703779 | 5.253397 | 5.582956 | 0.4962628 | 306.5324 | 304.5533 | 305.0743
5198 | [8 empty] | 6.896136 | 4.725447 | 5.151272 | 5.590951 | 0.4969735 | 306.6314 | 304.5739 | 304.9775
5199 | [8 empty] | 6.994592 | 4.692768 | 5.153686 | 5.613682 | 0.4989939 | 306.7247 | 304.5429 | 304.9798
5200 | [8 empty] | 6.97566 | 4.73224 | 5.236269 | 5.648056 | 0.5020495 | 306.7068 | 304.5803 | 305.0581
5201 | [8 empty] | 6.933258 | 4.613791 | 5.184594 | 5.577214 | 0.4957524 | 306.6666 | 304.468 | 305.0091
5202 | [8 empty] | 6.880038 | 4.506739 | 5.131954 | 5.506244 | 0.4894439 | 306.6161 | 304.3666 | 304.9592
5203 | [8 empty] | 6.969769 | 4.484588 | 5.051271 | 5.501876 | 0.4890556 | 306.7012 | 304.3456 | 304.8827
5204 | [8 empty] | 7.062558 | 4.635684 | 5.094703 | 5.597648 | 0.4975687 | 306.7892 | 304.4888 | 304.9239
5205 | [8 empty] | 6.92508 | 4.673321 | 5.141548 | 5.579983 | 0.4959985 | 306.6588 | 304.5245 | 304.9683
5206 | [8 empty] | 6.775948 | 4.588485 | 5.062282 | 5.475572 | 0.4867175 | 306.5175 | 304.4441 | 304.8932
5207 | [8 empty] | 6.744654 | 4.578021 | 5.094188 | 5.472288 | 0.4864256 | 306.4878 | 304.4341 | 304.9234
5208 | [8 empty] | 6.818898 | 4.505966 | 5.020684 | 5.448516 | 0.4843125 | 306.5582 | 304.3658 | 304.8537
5209 | [8 empty] | 6.772117 | 4.491736 | 4.907097 | 5.390316 | 0.4791392 | 306.5139 | 304.3524 | 304.7461
5210 | [8 empty] | 6.80837 | 4.557254 | 5.068335 | 5.477986 | 0.4869321 | 306.5482 | 304.4145 | 304.8989
5211 | [8 empty] | 6.811686 | 4.613372 | 5.177028 | 5.534029 | 0.4919137 | 306.5514 | 304.4677 | 305.0019
5212 | [8 empty] | 6.782838 | 4.722613 | 5.111413 | 5.538955 | 0.4923515 | 306.524 | 304.5712 | 304.9397
5213 | [8 empty] | 6.9198 | 4.730759 | 5.121329 | 5.590629 | 0.4969448 | 306.6538 | 304.5789 | 304.9491
5214 | [8 empty] | 6.945235 | 4.647436 | 5.202495 | 5.598389 | 0.4976346 | 306.6779 | 304.4999 | 305.0261
5215 | [8 empty] | 6.529294 | 4.673933 | 5.263475 | 5.488901 | 0.4879023 | 306.2837 | 304.5251 | 305.0839
5216 | [8 empty] | 6.986189 | 4.742478 | 5.263764 | 5.664144 | 0.5034794 | 306.7168 | 304.59 | 305.0841
5217 | [8 empty] | 7.089023 | 4.721969 | 5.288362 | 5.699785 | 0.5066475 | 306.8142 | 304.5706 | 305.1075
5218 | [8 empty] | 7.114812 | 4.667301 | 5.391229 | 5.724447 | 0.5088397 | 306.8387 | 304.5188 | 305.205
5219 | [8 empty] | 7.15071 | 4.51965 | 5.354364 | 5.674908 | 0.5044363 | 306.8727 | 304.3788 | 305.17
5220 | [8 empty] | 7.192662 | 4.476571 | 5.207679 | 5.625637 | 0.5000566 | 306.9125 | 304.338 | 305.031
5221 | [8 empty] | 7.19836 | 4.440737 | 5.124935 | 5.588011 | 0.4967121 | 306.9179 | 304.304 | 304.9525
5222 | [8 empty] | 7.053317 | 4.480531 | 5.085785 | 5.539878 | 0.4924336 | 306.7804 | 304.3417 | 304.9154
5223 | [8 empty] | 6.972344 | 4.676412 | 5.153654 | 5.600803 | 0.4978492 | 306.7036 | 304.5274 | 304.9798
5224 | [8 empty] | 6.944688 | 4.702813 | 5.171909 | 5.60647 | 0.4983529 | 306.6774 | 304.5524 | 304.9971
5225 | [8 empty] | 7.051643 | 4.561279 | 5.099211 | 5.570711 | 0.4951743 | 306.7788 | 304.4183 | 304.9282
5226 | [8 empty] | 7.197201 | 4.457865 | 5.119011 | 5.591359 | 0.4970097 | 306.9168 | 304.3203 | 304.9469
5227 | [8 empty] | 7.187639 | 4.562084 | 5.1665 | 5.638741 | 0.5012214 | 306.9077 | 304.419 | 304.9919
5228 | [8 empty] | 7.151386 | 4.51057 | 5.193577 | 5.618511 | 0.4994232 | 306.8734 | 304.3702 | 305.0176
5229 | [8 empty] | 7.213782 | 4.420936 | 5.170943 | 5.601887 | 0.4979455 | 306.9325 | 304.2852 | 304.9962
5230 | [8 empty] | 7.292276 | 4.412501 | 5.151754 | 5.618844 | 0.4994528 | 307.0069 | 304.2773 | 304.978
5231 | [8 empty] | 7.248683 | 4.469327 | 5.221942 | 5.646651 | 0.5019245 | 306.9656 | 304.3311 | 305.0445
5232 | [8 empty] | 7.244562 | 4.582722 | 5.201272 | 5.676185 | 0.5045498 | 306.9617 | 304.4386 | 305.0249
5233 | [8 empty] | 7.296204 | 4.711956 | 5.225161 | 5.744441 | 0.510617 | 307.0106 | 304.5611 | 305.0475
5234 | [8 empty] | 7.278754 | 4.757643 | 5.225451 | 5.753949 | 0.5114622 | 306.9941 | 304.6044 | 305.0478
5235 | [8 empty] | 7.25055 | 4.766786 | 5.121426 | 5.712921 | 0.5078152 | 306.9673 | 304.6131 | 304.9492
5236 | [8 empty] | 7.287994 | 4.734526 | 5.154781 | 5.725767 | 0.5089571 | 307.0028 | 304.5825 | 304.9808
5237 | [8 empty] | 7.240312 | 4.675961 | 5.314731 | 5.743668 | 0.5105483 | 306.9576 | 304.527 | 305.1324
5238 | [8 empty] | 7.284936 | 4.777186 | 5.335851 | 5.799324 | 0.5154955 | 306.9999 | 304.6229 | 305.1525
5239 | [8 empty] | 7.301678 | 4.942319 | 5.231118 | 5.825038 | 0.5177812 | 307.0158 | 304.7794 | 305.0532
5240 | [8 empty] | 7.179107 | 5.031245 | 5.241807 | 5.817386 | 0.517101 | 306.8996 | 304.8637 | 305.0633
5241 | [8 empty] | 7.118836 | 4.955423 | 5.183822 | 5.752694 | 0.5113505 | 306.8425 | 304.7919 | 305.0084
5242 | [8 empty] | 7.103092 | 4.703972 | 5.133564 | 5.646876 | 0.5019445 | 306.8276 | 304.5535 | 304.9607
5243 | [8 empty] | 7.004959 | 4.585684 | 5.041193 | 5.543945 | 0.4927951 | 306.7346 | 304.4414 | 304.8732
5244 | [8 empty] | 6.908725 | 4.496146 | 5.093286 | 5.499386 | 0.4888343 | 306.6433 | 304.3565 | 304.9225
5245 | [8 empty] | 6.870186 | 4.515754 | 5.14538 | 5.51044 | 0.4898169 | 306.6068 | 304.3751 | 304.9719
5246 | [8 empty] | 7.038893 | 4.600365 | 5.180763 | 5.606674 | 0.498371 | 306.7667 | 304.4553 | 305.0055
5247 | [8 empty] | 7.177658 | 4.544118 | 5.145347 | 5.622375 | 0.4997666 | 306.8983 | 304.402 | 304.9719
5248 | [8 empty] | 7.214845 | 4.414143 | 5.155554 | 5.594847 | 0.4973197 | 306.9335 | 304.2788 | 304.9816
5249 | [8 empty] | 7.243821 | 4.520165 | 5.233565 | 5.66585 | 0.5036311 | 306.961 | 304.3793 | 305.0555
5250 | [8 empty] | 7.266198 | 4.655678 | 5.365214 | 5.762363 | 0.5122101 | 306.9822 | 304.5078 | 305.1803
5251 | [8 empty] | 7.418292 | 4.740675 | 5.392903 | 5.850623 | 0.5200554 | 307.1263 | 304.5883 | 305.2065
5252 | [8 empty] | 7.480945 | 4.857772 | 5.354879 | 5.897866 | 0.5242547 | 307.1857 | 304.6993 | 305.1705
5253 | [8 empty] | 7.420223 | 5.005649 | 5.241066 | 5.888979 | 0.5234648 | 307.1282 | 304.8395 | 305.0626
5254 | [8 empty] | 7.330332 | 5.054361 | 5.273037 | 5.88591 | 0.523192 | 307.043 | 304.8857 | 305.0929
5255 | [8 empty] | 7.348491 | 5.112475 | 5.25285 | 5.904605 | 0.5248538 | 307.0602 | 304.9407 | 305.0738
5256 | [8 empty] | 7.330654 | 4.987844 | 5.194028 | 5.837509 | 0.5188897 | 307.0433 | 304.8226 | 305.018
5257 | [8 empty] | 7.237446 | 4.739613 | 5.158451 | 5.711837 | 0.5077188 | 306.9549 | 304.5873 | 304.9843
5258 | [8 empty] | 7.164007 | 4.593765 | 5.087459 | 5.615077 | 0.499118 | 306.8853 | 304.4491 | 304.917
5259 | [8 empty] | 7.086318 | 4.54341 | 5.1061 | 5.57861 | 0.4958764 | 306.8117 | 304.4013 | 304.9347
5260 | [8 empty] | 7.038153 | 4.51086 | 5.302979 | 5.617331 | 0.4993183 | 306.766 | 304.3705 | 305.1213
5261 | [8 empty] | 7.16111 | 4.629953 | 5.356618 | 5.715894 | 0.5080794 | 306.8826 | 304.4834 | 305.1721
5262 | [8 empty] | 7.149326 | 4.736039 | 5.342355 | 5.742573 | 0.510451 | 306.8714 | 304.5839 | 305.1586
5263 | [8 empty] | 7.17035 | 4.729793 | 5.433373 | 5.777839 | 0.5135857 | 306.8913 | 304.578 | 305.2449
5264 | [8 empty] | 7.21433 | 4.744539 | 5.508358 | 5.822409 | 0.5175474 | 306.933 | 304.592 | 305.316
5265 | [8 empty] | 7.191696 | 4.609155 | 5.49007 | 5.76364 | 0.5123236 | 306.9116 | 304.4637 | 305.2986
5266 | [8 empty] | 7.168708 | 4.544762 | 5.440263 | 5.717911 | 0.5082588 | 306.8898 | 304.4026 | 305.2514
5267 | [8 empty] | 7.230074 | 4.43375 | 5.451081 | 5.704968 | 0.5071083 | 306.9479 | 304.2974 | 305.2617
5268 | [8 empty] | 7.242759 | 4.411761 | 5.406296 | 5.686939 | 0.5055057 | 306.96 | 304.2766 | 305.2192
5269 | [8 empty] | 7.243016 | 4.539482 | 5.293964 | 5.692154 | 0.5059693 | 306.9602 | 304.3976 | 305.1128
5270 | [8 empty] | 7.051836 | 4.562502 | 5.237686 | 5.617341 | 0.4993192 | 306.779 | 304.4194 | 305.0594
5271 | [8 empty] | 7.031617 | 4.45867 | 5.207615 | 5.565967 | 0.4947526 | 306.7598 | 304.321 | 305.0309
5272 | [8 empty] | 7.086479 | 4.421484 | 5.212927 | 5.57363 | 0.4954338 | 306.8118 | 304.2858 | 305.0359
5273 | [8 empty] | 7.188347 | 4.529695 | 5.226256 | 5.648099 | 0.5020533 | 306.9084 | 304.3883 | 305.0486
5274 | [8 empty] | 7.236964 | 4.491414 | 5.227158 | 5.651845 | 0.5023862 | 306.9545 | 304.3521 | 305.0494
5275 | [8 empty] | 7.097555 | 4.410054 | 5.274872 | 5.59416 | 0.4972587 | 306.8223 | 304.2749 | 305.0947
5276 | [8 empty] | 7.090665 | 4.393216 | 5.419561 | 5.63448 | 0.5008427 | 306.8158 | 304.259 | 305.2318
5277 | [8 empty] | 7.19791 | 4.377343 | 5.506362 | 5.693871 | 0.5061219 | 306.9174 | 304.2439 | 305.3141
5278 | [8 empty] | 7.155443 | 4.402617 | 5.450727 | 5.669596 | 0.5039641 | 306.8772 | 304.2679 | 305.2614
5279 | [8 empty] | 7.128205 | 4.574705 | 5.372136 | 5.691682 | 0.5059273 | 306.8514 | 304.431 | 305.1869
5280 | [8 empty] | 7.10657 | 4.552844 | 5.367629 | 5.675681 | 0.504505 | 306.8309 | 304.4103 | 305.1826
5281 | [8 empty] | 7.154348 | 4.566913 | 5.383373 | 5.701545 | 0.506804 | 306.8762 | 304.4236 | 305.1975
5282 | [8 empty] | 7.10863 | 4.562374 | 5.345575 | 5.672193 | 0.5041949 | 306.8328 | 304.4193 | 305.1617
5283 | [8 empty] | 7.116325 | 4.521034 | 5.293771 | 5.64371 | 0.5016631 | 306.8401 | 304.3801 | 305.1126
5284 | [8 empty] | 7.117226 | 4.625414 | 5.242612 | 5.661751 | 0.5032667 | 306.841 | 304.4791 | 305.0641
5285 | [8 empty] | 7.013845 | 4.657545 | 5.204685 | 5.625358 | 0.5000318 | 306.743 | 304.5095 | 305.0281
5286 | [8 empty] | 7.013652 | 4.642445 | 5.281891 | 5.645996 | 0.5018663 | 306.7428 | 304.4952 | 305.1013
5287 | [8 empty] | 6.993014 | 4.61788 | 5.447475 | 5.686123 | 0.5054332 | 306.7232 | 304.4719 | 305.2583
5288 | [8 empty] | 6.894655 | 4.554357 | 5.362123 | 5.603712 | 0.4981077 | 306.63 | 304.4117 | 305.1774
5289 | [8 empty] | 6.914713 | 4.537325 | 5.311543 | 5.587861 | 0.4966987 | 306.649 | 304.3956 | 305.1294
5290 | [8 empty] | 6.895267 | 4.532303 | 5.419819 | 5.615796 | 0.4991819 | 306.6306 | 304.3908 | 305.2321
5291 | [8 empty] | 6.89282 | 4.522064 | 5.451467 | 5.622117 | 0.4997438 | 306.6283 | 304.3811 | 305.2621
5292 | [8 empty] | 6.906922 | 4.659123 | 5.358582 | 5.641542 | 0.5014704 | 306.6416 | 304.511 | 305.174
5293 | [8 empty] | 6.865196 | 4.647693 | 5.345832 | 5.619574 | 0.4995177 | 306.6021 | 304.5002 | 305.1619
5294 | [8 empty] | 7.066389 | 4.563501 | 5.367565 | 5.665818 | 0.5036283 | 306.7928 | 304.4204 | 305.1825
5295 | [8 empty] | 7.189764 | 4.552683 | 5.470946 | 5.737798 | 0.5100265 | 306.9097 | 304.4101 | 305.2805
5296 | [8 empty] | 7.199133 | 4.637777 | 5.345897 | 5.727602 | 0.5091202 | 306.9186 | 304.4908 | 305.162
5297 | [8 empty] | 7.168193 | 4.635394 | 5.35269 | 5.718759 | 0.5083341 | 306.8893 | 304.4885 | 305.1684
5298 | [8 empty] | 7.693471 | 4.533397 | 5.335368 | 5.854079 | 0.5203626 | 307.3872 | 304.3918 | 305.152
5299 | [8 empty] | 7.614172 | 4.569779 | 5.366051 | 5.850001 | 0.5200001 | 307.312 | 304.4263 | 305.1811
5300 | [8 empty] | 7.322219 | 4.605967 | 5.380153 | 5.769446 | 0.5128397 | 307.0353 | 304.4606 | 305.1945
5301 | [8 empty] | 7.320222 | 4.686039 | 5.279637 | 5.761966 | 0.5121748 | 307.0334 | 304.5365 | 305.0992
5302 | [8 empty] | 7.339218 | 4.747276 | 5.227608 | 5.771367 | 0.5130104 | 307.0514 | 304.5946 | 305.0499
5303 | [8 empty] | 6.159297 | 4.675768 | 5.352819 | 5.395961 | 0.479641 | 305.933 | 304.5268 | 305.1685
5304 | [8 empty] | 7.513077 | 4.747308 | 5.461094 | 5.90716 | 0.5250808 | 307.2162 | 304.5946 | 305.2712
5305 | [8 empty] | 7.608602 | 4.778892 | 5.393193 | 5.926896 | 0.5268352 | 307.3067 | 304.6245 | 305.2068
5306 | [8 empty] | 7.537353 | 4.752878 | 5.263121 | 5.851117 | 0.5200993 | 307.2392 | 304.5999 | 305.0835
5307 | [8 empty] | 7.500134 | 4.732916 | 5.304042 | 5.845697 | 0.5196175 | 307.2039 | 304.581 | 305.1223
5308 | [8 empty] | 7.513206 | 4.70703 | 5.257647 | 5.825961 | 0.5178632 | 307.2163 | 304.5564 | 305.0783
5309 | [8 empty] | 7.669904 | 4.620938 | 5.203848 | 5.831563 | 0.5183612 | 307.3648 | 304.4748 | 305.0273
5310 | [8 empty] | 7.845694 | 4.514852 | 5.202592 | 5.854379 | 0.5203893 | 307.5315 | 304.3743 | 305.0262
5311 | [8 empty] | 7.390861 | 4.481046 | 5.093158 | 5.655022 | 0.5026686 | 307.1003 | 304.3422 | 304.9224
5312 | [8 empty] | 7.401099 | 4.437582 | 5.092803 | 5.643828 | 0.5016736 | 307.11 | 304.301 | 304.9221
5313 | [8 empty] | 7.421093 | 4.425122 | 5.260963 | 5.702393 | 0.5068793 | 307.129 | 304.2892 | 305.0815
5314 | [8 empty] | 7.34672 | 4.474092 | 5.41148 | 5.744097 | 0.5105864 | 307.0585 | 304.3356 | 305.2242
5315 | [8 empty] | 7.40361 | 4.642993 | 5.354944 | 5.800515 | 0.5156014 | 307.1124 | 304.4957 | 305.1706
5316 | [8 empty] | 7.41768 | 4.619908 | 5.298601 | 5.77873 | 0.5136648 | 307.1258 | 304.4738 | 305.1172
5317 | [8 empty] | 7.441891 | 4.525509 | 5.375324 | 5.780908 | 0.5138585 | 307.1487 | 304.3844 | 305.1899
5318 | [8 empty] | 7.287801 | 4.497595 | 5.437301 | 5.740899 | 0.5103021 | 307.0027 | 304.3579 | 305.2486
5319 | [8 empty] | 7.228721 | 4.573578 | 5.440199 | 5.747499 | 0.5108888 | 306.9467 | 304.4299 | 305.2514
5320 | [8 empty] | 7.197717 | 4.570938 | 5.49696 | 5.755205 | 0.5115738 | 306.9173 | 304.4274 | 305.3052
5321 | [8 empty] | 7.245592 | 4.513919 | 5.568082 | 5.775864 | 0.5134101 | 306.9626 | 304.3734 | 305.3726
5322 | [8 empty] | 7.294208 | 4.601266 | 5.617084 | 5.837519 | 0.5188906 | 307.0087 | 304.4562 | 305.419
5323 | [8 empty] | 7.157987 | 4.676122 | 5.535564 | 5.789891 | 0.514657 | 306.8796 | 304.5271 | 305.3418
5324 | [8 empty] | 7.092146 | 4.743251 | 5.46499 | 5.766796 | 0.512604 | 306.8172 | 304.5908 | 305.2749
5325 | [8 empty] | 7.134805 | 4.777089 | 5.359773 | 5.757223 | 0.5117531 | 306.8576 | 304.6228 | 305.1751
5326 | [8 empty] | 7.100517 | 4.757675 | 5.344641 | 5.734277 | 0.5097136 | 306.8251 | 304.6044 | 305.1608
5327 | [8 empty] | 7.003478 | 4.770618 | 5.309934 | 5.694676 | 0.5061935 | 306.7332 | 304.6167 | 305.1279
5328 | [8 empty] | 7.003059 | 4.765659 | 5.238265 | 5.668995 | 0.5039106 | 306.7328 | 304.612 | 305.06
5329 | [8 empty] | 7.076563 | 4.744056 | 5.170621 | 5.663747 | 0.5034442 | 306.8024 | 304.5915 | 304.9958
5330 | [8 empty] | 7.122185 | 4.716915 | 5.214505 | 5.684535 | 0.505292 | 306.8457 | 304.5658 | 305.0374
5331 | [8 empty] | 7.166164 | 4.735621 | 5.297796 | 5.733194 | 0.5096172 | 306.8874 | 304.5835 | 305.1164
5332 | [8 empty] | 7.129879 | 4.658125 | 5.300017 | 5.696007 | 0.5063117 | 306.853 | 304.5101 | 305.1185
5333 | [8 empty] | 7.144786 | 4.534267 | 5.295542 | 5.658198 | 0.502951 | 306.8671 | 304.3927 | 305.1143
5334 | [8 empty] | 7.200582 | 4.473255 | 5.3373 | 5.670379 | 0.5040337 | 306.92 | 304.3348 | 305.1538
5335 | [8 empty] | 7.161786 | 4.612632 | 5.401757 | 5.725391 | 0.5089237 | 306.8832 | 304.4669 | 305.2149
5336 | [8 empty] | 7.105958 | 4.582496 | 5.473811 | 5.720755 | 0.5085116 | 306.8303 | 304.4384 | 305.2832
5337 | [8 empty] | 7.16507 | 4.63768 | 5.443612 | 5.748787 | 0.5110033 | 306.8863 | 304.4907 | 305.2546
5338 | [8 empty] | 7.10174 | 4.760251 | 5.278671 | 5.713554 | 0.5078715 | 306.8263 | 304.6069 | 305.0983
5339 | [8 empty] | 7.020155 | 4.827283 | 5.274228 | 5.707222 | 0.5073086 | 306.749 | 304.6704 | 305.0941
5340 | [8 empty] | 7.030007 | 4.657288 | 5.408936 | 5.698744 | 0.506555 | 306.7583 | 304.5093 | 305.2217
5341 | [8 empty] | 7.020316 | 4.679857 | 5.472556 | 5.724243 | 0.5088216 | 306.7491 | 304.5307 | 305.282
5342 | [8 empty] | 7.102094 | 4.819523 | 5.387912 | 5.769843 | 0.512875 | 306.8266 | 304.6631 | 305.2018
5343 | [8 empty] | 7.073343 | 4.789742 | 5.414796 | 5.759294 | 0.5119372 | 306.7994 | 304.6348 | 305.2273
5344 | [8 empty] | 6.999131 | 4.719233 | 5.372748 | 5.697037 | 0.5064033 | 306.729 | 304.568 | 305.1874
5345 | [8 empty] | 6.934321 | 4.715756 | 5.357552 | 5.669209 | 0.5039297 | 306.6676 | 304.5647 | 305.173
5346 | [8 empty] | 6.958371 | 4.750012 | 5.391744 | 5.700042 | 0.5066704 | 306.6904 | 304.5972 | 305.2054
5347 | [8 empty] | 7.04324 | 4.744732 | 5.378125 | 5.722032 | 0.5086251 | 306.7708 | 304.5922 | 305.1925
5348 | [8 empty] | 6.985319 | 4.725318 | 5.540071 | 5.750236 | 0.5111321 | 306.7159 | 304.5738 | 305.346
5349 | [8 empty] | 6.929041 | 4.612728 | 5.452498 | 5.664756 | 0.5035338 | 306.6626 | 304.467 | 305.263
5350 | [8 empty] | 6.939408 | 4.618202 | 5.322168 | 5.626592 | 0.5001416 | 306.6724 | 304.4722 | 305.1395
5351 | [8 empty] | 7.065809 | 4.714275 | 5.343772 | 5.707952 | 0.5073735 | 306.7922 | 304.5633 | 305.16
5352 | [8 empty] | 7.049518 | 4.716593 | 5.423232 | 5.729781 | 0.5093138 | 306.7768 | 304.5655 | 305.2353
5353 | [8 empty] | 7.021153 | 4.715305 | 5.587979 | 5.774812 | 0.5133167 | 306.7499 | 304.5643 | 305.3914
5354 | [8 empty] | 7.366971 | 4.74206 | 5.56132 | 5.890117 | 0.523566 | 307.0777 | 304.5896 | 305.3662
5355 | [8 empty] | 6.950161 | 4.581337 | 5.488622 | 5.673373 | 0.5042998 | 306.6826 | 304.4373 | 305.2973
5356 | [8 empty] | 6.910206 | 4.470647 | 5.447958 | 5.609604 | 0.4986314 | 306.6447 | 304.3324 | 305.2587
5357 | [8 empty] | 7.046653 | 4.4786 | 5.529124 | 5.684792 | 0.5053149 | 306.7741 | 304.3399 | 305.3357
5358 | [8 empty] | 7.021186 | 4.497016 | 5.511771 | 5.676657 | 0.5045918 | 306.7499 | 304.3574 | 305.3192
5359 | [8 empty] | 7.095784 | 4.504034 | 5.460064 | 5.686627 | 0.505478 | 306.8206 | 304.364 | 305.2702
5360 | [8 empty] | 7.173827 | 4.523738 | 5.438814 | 5.712127 | 0.5077446 | 306.8946 | 304.3827 | 305.2501
5361 | [8 empty] | 7.131489 | 4.694667 | 5.395446 | 5.740534 | 0.5102697 | 306.8545 | 304.5447 | 305.209
5362 | [8 empty] | 7.103897 | 4.694828 | 5.400372 | 5.733033 | 0.5096029 | 306.8283 | 304.5449 | 305.2136
5363 | [8 empty] | 7.146782 | 4.595503 | 5.549021 | 5.763769 | 0.512335 | 306.869 | 304.4507 | 305.3545
5364 | [8 empty] | 7.189249 | 4.703296 | 5.568661 | 5.820402 | 0.5173691 | 306.9092 | 304.5529 | 305.3731
5365 | [8 empty] | 7.225824 | 4.883175 | 5.452916 | 5.853972 | 0.520353 | 306.9439 | 304.7234 | 305.2634
5366 | [8 empty] | 7.094754 | 4.890612 | 5.516632 | 5.833999 | 0.5185777 | 306.8197 | 304.7304 | 305.3238
5367 | [8 empty] | 7.093208 | 4.739967 | 5.627934 | 5.82037 | 0.5173662 | 306.8182 | 304.5876 | 305.4293
5368 | [8 empty] | 7.130813 | 4.59399 | 5.541584 | 5.755462 | 0.5115967 | 306.8539 | 304.4493 | 305.3475
5369 | [8 empty] | 7.219288 | 4.551008 | 5.485466 | 5.751921 | 0.5112819 | 306.9377 | 304.4085 | 305.2943
5370 | [8 empty] | 7.192823 | 4.472933 | 5.466213 | 5.710656 | 0.5076139 | 306.9126 | 304.3345 | 305.276
5371 | [8 empty] | 7.129525 | 4.427054 | 5.416728 | 5.657769 | 0.5029128 | 306.8526 | 304.291 | 305.2291
5372 | [8 empty] | 7.13986 | 4.429372 | 5.385723 | 5.651652 | 0.502369 | 306.8624 | 304.2932 | 305.1997
5373 | [8 empty] | 7.202803 | 4.482302 | 5.300307 | 5.661804 | 0.5032715 | 306.9221 | 304.3434 | 305.1188
5374 | [8 empty] | 7.130395 | 4.538581 | 5.363476 | 5.677484 | 0.5046652 | 306.8535 | 304.3968 | 305.1786
5375 | [8 empty] | 7.014779 | 4.597693 | 5.478641 | 5.697037 | 0.5064033 | 306.7439 | 304.4528 | 305.2878
5376 | [8 empty] | 7.010014 | 4.658801 | 5.354783 | 5.674532 | 0.5044029 | 306.7393 | 304.5107 | 305.1704
5377 | [8 empty] | 7.045687 | 4.703167 | 5.333952 | 5.694269 | 0.5061572 | 306.7732 | 304.5528 | 305.1507
5378 | [8 empty] | 7.019705 | 4.602812 | 5.326257 | 5.649591 | 0.5021859 | 306.7485 | 304.4576 | 305.1434
5379 | [8 empty] | 7.060916 | 4.496983 | 5.333727 | 5.630542 | 0.5004926 | 306.7876 | 304.3573 | 305.1505
5380 | [8 empty] | 6.875434 | 4.512824 | 5.450727 | 5.612995 | 0.4989329 | 306.6118 | 304.3723 | 305.2614
5381 | [8 empty] | 6.878622 | 4.483912 | 5.404429 | 5.588987 | 0.4967989 | 306.6148 | 304.3449 | 305.2175
5382 | [8 empty] | 6.980329 | 4.480628 | 5.323907 | 5.594954 | 0.4973293 | 306.7112 | 304.3418 | 305.1411
5383 | [8 empty] | 6.932486 | 4.497788 | 5.294737 | 5.575004 | 0.4955559 | 306.6659 | 304.3581 | 305.1135
5384 | [8 empty] | 6.861654 | 4.605452 | 5.354396 | 5.607168 | 0.4984149 | 306.5987 | 304.4601 | 305.17
5385 | [8 empty] | 6.90293 | 4.603488 | 5.304782 | 5.603733 | 0.4981096 | 306.6378 | 304.4583 | 305.123
5386 | [8 empty] | 6.919575 | 4.548046 | 5.264505 | 5.577375 | 0.4957667 | 306.6536 | 304.4057 | 305.0848
5387 | [8 empty] | 6.948165 | 4.583784 | 5.241002 | 5.590984 | 0.4969763 | 306.6807 | 304.4396 | 305.0626
5388 | [8 empty] | 6.961011 | 4.712311 | 5.180119 | 5.617814 | 0.4993612 | 306.6929 | 304.5614 | 305.0049
5389 | [8 empty] | 6.996652 | 4.733431 | 5.247988 | 5.659357 | 0.503054 | 306.7267 | 304.5815 | 305.0692
5390 | [8 empty] | 7.190376 | 4.646888 | 5.368885 | 5.735383 | 0.5098118 | 306.9103 | 304.4994 | 305.1838
5391 | [8 empty] | 7.268741 | 4.627152 | 5.305748 | 5.73388 | 0.5096783 | 306.9846 | 304.4807 | 305.1239
5392 | [8 empty] | 7.313493 | 4.708962 | 5.295188 | 5.772548 | 0.5131154 | 307.027 | 304.5583 | 305.1139
5393 | [8 empty] | 7.265489 | 4.648756 | 5.432987 | 5.782411 | 0.5139921 | 306.9815 | 304.5012 | 305.2445
5394 | [8 empty] | 7.305509 | 4.649657 | 5.497765 | 5.817644 | 0.5171239 | 307.0194 | 304.502 | 305.3059
5395 | [8 empty] | 7.464364 | 4.558478 | 5.452659 | 5.825167 | 0.5177926 | 307.17 | 304.4156 | 305.2632
5396 | [8 empty] | 7.379914 | 4.527634 | 5.477192 | 5.794913 | 0.5151034 | 307.09 | 304.3864 | 305.2864
5397 | [8 empty] | 7.257794 | 4.570423 | 5.564476 | 5.797564 | 0.515339 | 306.9742 | 304.4269 | 305.3692
5398 | [8 empty] | 7.253287 | 4.546243 | 5.609035 | 5.802855 | 0.5158093 | 306.9699 | 304.404 | 305.4114
5399 | [8 empty] | 7.356604 | 4.590738 | 5.465827 | 5.80439 | 0.5159458 | 307.0679 | 304.4462 | 305.2757
5400 | [8 empty] | 7.273506 | 4.642993 | 5.416567 | 5.777688 | 0.5135723 | 306.9891 | 304.4957 | 305.229
5401 | [8 empty] | 7.356958 | 4.510377 | 5.482118 | 5.783151 | 0.5140579 | 307.0682 | 304.37 | 305.2911
5402 | [8 empty] | 7.19205 | 4.44196 | 5.476806 | 5.703605 | 0.5069871 | 306.9119 | 304.3052 | 305.2861
5403 | [8 empty] | 7.11919 | 4.414111 | 5.397185 | 5.643495 | 0.501644 | 306.8428 | 304.2788 | 305.2106
5404 | [8 empty] | 7.213815 | 4.277342 | 5.369142 | 5.6201 | 0.4995644 | 306.9325 | 304.1491 | 305.184
5405 | [8 empty] | 7.284002 | 4.444665 | 5.423747 | 5.717471 | 0.5082197 | 306.9991 | 304.3077 | 305.2358
5406 | [8 empty] | 7.195559 | 4.527892 | 5.531603 | 5.751685 | 0.5112609 | 306.9152 | 304.3866 | 305.338
5407 | [8 empty] | 7.260917 | 4.530918 | 5.605268 | 5.799034 | 0.5154697 | 306.9772 | 304.3895 | 305.4078
5408 | [8 empty] | 7.357216 | 4.531433 | 5.582827 | 5.823825 | 0.5176734 | 307.0685 | 304.39 | 305.3866
5409 | [8 empty] | 7.568712 | 4.478117 | 5.454204 | 5.833677 | 0.5185491 | 307.2689 | 304.3394 | 305.2646
5410 | [8 empty] | 7.191277 | 4.593958 | 5.403528 | 5.729588 | 0.5092967 | 306.9112 | 304.4492 | 305.2166
5411 | [8 empty] | 7.181458 | 4.775222 | 5.312992 | 5.756557 | 0.511694 | 306.9019 | 304.6211 | 305.1308
5412 | [8 empty] | 7.179944 | 4.767173 | 5.273295 | 5.740137 | 0.5102344 | 306.9004 | 304.6134 | 305.0932
5413 | [8 empty] | 7.235901 | 4.665465 | 5.315053 | 5.738806 | 0.5101161 | 306.9535 | 304.517 | 305.1328
5414 | [8 empty] | 7.142854 | 4.624222 | 5.135817 | 5.634298 | 0.5008265 | 306.8653 | 304.4779 | 304.9629
5415 | [8 empty] | 7.136769 | 4.62712 | 5.074194 | 5.612694 | 0.4989062 | 306.8595 | 304.4807 | 304.9044
5416 | [8 empty] | 7.164587 | 4.642284 | 5.210641 | 5.672504 | 0.5042226 | 306.8859 | 304.4951 | 305.0338
5417 | [8 empty] | 7.253029 | 4.592606 | 5.24171 | 5.695782 | 0.5062917 | 306.9697 | 304.448 | 305.0632
5418 | [8 empty] | 7.255637 | 4.522837 | 5.178509 | 5.652328 | 0.5024291 | 306.9722 | 304.3818 | 305.0033
5419 | [8 empty] | 7.18355 | 4.568652 | 5.164729 | 5.638977 | 0.5012424 | 306.9038 | 304.4253 | 304.9903
5420 | [8 empty] | 7.381266 | 4.609766 | 5.172489 | 5.721174 | 0.5085488 | 307.0912 | 304.4642 | 304.9976
5421 | [8 empty] | 7.416811 | 4.705871 | 5.158773 | 5.760485 | 0.5120431 | 307.1249 | 304.5553 | 304.9846
5422 | [8 empty] | 7.385967 | 4.681048 | 5.157743 | 5.741586 | 0.5103632 | 307.0957 | 304.5318 | 304.9836
5423 | [8 empty] | 7.299681 | 4.700945 | 5.144188 | 5.714938 | 0.5079945 | 307.0139 | 304.5507 | 304.9708
5424 | [8 empty] | 7.272154 | 4.594055 | 5.179862 | 5.682023 | 0.5050687 | 306.9878 | 304.4493 | 305.0046
5425 | [8 empty] | 7.298619 | 4.525767 | 5.068077 | 5.630821 | 0.5005174 | 307.0129 | 304.3846 | 304.8987
5426 | [8 empty] | 7.236191 | 4.519585 | 4.951688 | 5.569155 | 0.495036 | 306.9537 | 304.3788 | 304.7883
5427 | [8 empty] | 7.230975 | 4.515206 | 4.944026 | 5.563402 | 0.4945247 | 306.9488 | 304.3746 | 304.7811
5428 | [8 empty] | 7.122571 | 4.648627 | 4.990098 | 5.587099 | 0.496631 | 306.846 | 304.5011 | 304.8247
5429 | [8 empty] | 7.148746 | 4.689097 | 5.14026 | 5.659368 | 0.5030549 | 306.8708 | 304.5394 | 304.9671
5430 | [8 empty] | 7.302611 | 4.676992 | 5.285883 | 5.755162 | 0.51157 | 307.0167 | 304.528 | 305.1051
5431 | [8 empty] | 7.30509 | 4.700495 | 5.238008 | 5.747864 | 0.5109213 | 307.019 | 304.5502 | 305.0597
5432 | [8 empty] | 7.269031 | 4.678891 | 5.201787 | 5.71657 | 0.5081395 | 306.9849 | 304.5298 | 305.0254
5433 | [8 empty] | 7.378111 | 4.786201 | 5.260899 | 5.808404 | 0.5163025 | 307.0883 | 304.6315 | 305.0814
5434 | [8 empty] | 7.414847 | 4.889775 | 5.240841 | 5.848488 | 0.5198656 | 307.1231 | 304.7296 | 305.0624
5435 | [8 empty] | 7.448363 | 4.851655 | 5.11518 | 5.805066 | 0.5160059 | 307.1548 | 304.6935 | 304.9433
5436 | [8 empty] | 7.443823 | 4.747437 | 5.118786 | 5.770015 | 0.5128902 | 307.1505 | 304.5947 | 304.9467
5437 | [8 empty] | 7.455575 | 4.719587 | 5.124452 | 5.766538 | 0.5125811 | 307.1617 | 304.5683 | 304.9521
5438 | [8 empty] | 7.513978 | 4.685524 | 5.122875 | 5.774125 | 0.5132556 | 307.217 | 304.536 | 304.9506
5439 | [8 empty] | 7.371768 | 4.631563 | 5.236205 | 5.746512 | 0.5108011 | 307.0822 | 304.4849 | 305.058
5440 | [8 empty] | 7.325342 | 4.653392 | 5.211446 | 5.73006 | 0.5093387 | 307.0382 | 304.5056 | 305.0345
5441 | [8 empty] | 7.248136 | 4.558092 | 5.098921 | 5.635049 | 0.5008933 | 306.9651 | 304.4153 | 304.9279
5442 | [8 empty] | 7.308439 | 4.545889 | 5.050594 | 5.634974 | 0.5008866 | 307.0222 | 304.4037 | 304.8821
5443 | [8 empty] | 7.451711 | 4.587841 | 5.152785 | 5.730779 | 0.5094026 | 307.158 | 304.4435 | 304.9789
5444 | [8 empty] | 7.411885 | 4.640835 | 5.125515 | 5.726078 | 0.5089847 | 307.1203 | 304.4937 | 304.9531
5445 | [8 empty] | 7.358536 | 4.670102 | 5.085463 | 5.7047 | 0.5070845 | 307.0697 | 304.5214 | 304.9151
5446 | [8 empty] | 7.363462 | 4.704777 | 5.1297 | 5.732646 | 0.5095686 | 307.0744 | 304.5543 | 304.9571
5447 | [8 empty] | 7.363462 | 4.631949 | 5.13073 | 5.708714 | 0.5074412 | 307.0744 | 304.4853 | 304.958
5448 | [8 empty] | 7.270158 | 4.627957 | 5.088232 | 5.662115 | 0.5032991 | 306.9859 | 304.4815 | 304.9178
5449 | [8 empty] | 7.233325 | 4.673869 | 5.039938 | 5.649044 | 0.5021372 | 306.951 | 304.525 | 304.872
5450 | [8 empty] | 7.283004 | 4.719265 | 5.143287 | 5.715185 | 0.5080165 | 306.9981 | 304.568 | 304.9699
5451 | [8 empty] | 7.349135 | 4.78047 | 5.223584 | 5.784396 | 0.5141685 | 307.0608 | 304.626 | 305.0461
5452 | [8 empty] | 7.426051 | 4.792125 | 5.18189 | 5.800022 | 0.5155575 | 307.1337 | 304.6371 | 305.0065
5453 | [8 empty] | 7.443984 | 4.752652 | 5.113023 | 5.769886 | 0.5128788 | 307.1507 | 304.5997 | 304.9413
5454 | [8 empty] | 7.300003 | 4.741545 | 5.052365 | 5.697971 | 0.5064863 | 307.0142 | 304.5891 | 304.8838
5455 | [8 empty] | 7.274408 | 4.645343 | 5.165051 | 5.694934 | 0.5062163 | 306.99 | 304.498 | 304.9906
5456 | [8 empty] | 7.304157 | 4.726702 | 5.315761 | 5.782207 | 0.5139739 | 307.0182 | 304.5751 | 305.1334
5457 | [8 empty] | 7.226661 | 4.842222 | 5.314119 | 5.794334 | 0.5150519 | 306.9447 | 304.6846 | 305.1319
5458 | [8 empty] | 7.125147 | 4.837746 | 5.261994 | 5.741629 | 0.510367 | 306.8485 | 304.6803 | 305.0825
5459 | [8 empty] | 7.138701 | 4.751429 | 5.272103 | 5.720744 | 0.5085106 | 306.8613 | 304.5985 | 305.092
5460 | [8 empty] | 7.064715 | 4.772292 | 5.333372 | 5.72346 | 0.508752 | 306.7912 | 304.6183 | 305.1501
5461 | [8 empty] | 7.002029 | 4.704423 | 5.275484 | 5.660645 | 0.5031685 | 306.7318 | 304.554 | 305.0952
5462 | [8 empty] | 6.964295 | 4.616527 | 5.230474 | 5.603765 | 0.4981125 | 306.696 | 304.4706 | 305.0526
5463 | [8 empty] | 7.077625 | 4.556256 | 5.203268 | 5.612383 | 0.4988785 | 306.8034 | 304.4135 | 305.0268
5464 | [8 empty] | 7.143627 | 4.536874 | 5.17867 | 5.619724 | 0.499531 | 306.866 | 304.3951 | 305.0035
5465 | [8 empty] | 7.235837 | 4.465818 | 5.303269 | 5.668308 | 0.5038496 | 306.9534 | 304.3278 | 305.1216
5466 | [8 empty] | 7.242308 | 4.491864 | 5.438814 | 5.724329 | 0.5088292 | 306.9595 | 304.3525 | 305.2501
5467 | [8 empty] | 7.230492 | 4.566366 | 5.39403 | 5.730296 | 0.5093596 | 306.9483 | 304.4231 | 305.2076
5468 | [8 empty] | 7.366263 | 4.63401 | 5.334306 | 5.778193 | 0.5136171 | 307.077 | 304.4872 | 305.151
5469 | [8 empty] | 7.505124 | 4.666528 | 5.414378 | 5.86201 | 0.5210676 | 307.2086 | 304.518 | 305.2269
5470 | [8 empty] | 7.504641 | 4.599592 | 5.472427 | 5.858887 | 0.5207899 | 307.2082 | 304.4546 | 305.2819
5471 | [8 empty] | 7.441698 | 4.67271 | 5.443579 | 5.852662 | 0.5202367 | 307.1485 | 304.5239 | 305.2546
5472 | [8 empty] | 7.454544 | 4.762633 | 5.462768 | 5.893315 | 0.5238502 | 307.1607 | 304.6091 | 305.2728
5473 | [8 empty] | 7.427178 | 4.838133 | 5.562093 | 5.942468 | 0.5282194 | 307.1348 | 304.6807 | 305.3669
5474 | [8 empty] | 7.363977 | 4.85172 | 5.640458 | 5.952052 | 0.5290712 | 307.0749 | 304.6936 | 305.4412
5475 | [8 empty] | 8.382821 | 4.819491 | 5.489652 | 6.230655 | 0.553836 | 308.0406 | 304.663 | 305.2982
5476 | [8 empty] | 7.256989 | 4.815274 | 5.460289 | 5.844184 | 0.519483 | 306.9734 | 304.659 | 305.2704
5477 | [8 empty] | 7.144786 | 4.726541 | 5.437591 | 5.769639 | 0.5128568 | 306.8671 | 304.5749 | 305.2489
5478 | [8 empty] | 7.277176 | 4.707546 | 5.521526 | 5.835416 | 0.5187036 | 306.9926 | 304.5569 | 305.3285
5479 | [8 empty] | 7.283744 | 4.840161 | 5.543323 | 5.889076 | 0.5234734 | 306.9988 | 304.6826 | 305.3491
5480 | [8 empty] | 7.313461 | 4.789485 | 5.454268 | 5.852405 | 0.5202138 | 307.027 | 304.6346 | 305.2647
5481 | [8 empty] | 7.377499 | 4.660926 | 5.436013 | 5.824813 | 0.5177611 | 307.0877 | 304.5127 | 305.2474
5482 | [8 empty] | 7.43014 | 4.602071 | 5.518789 | 5.850334 | 0.5200296 | 307.1376 | 304.4569 | 305.3259
5483 | [8 empty] | 7.483392 | 4.757836 | 5.554849 | 5.932026 | 0.5272912 | 307.188 | 304.6046 | 305.36
5484 | [8 empty] | 7.5766 | 4.710701 | 5.467115 | 5.918138 | 0.5260567 | 307.2764 | 304.5599 | 305.2769
5485 | [8 empty] | 7.66794 | 4.659348 | 5.370076 | 5.899121 | 0.5243663 | 307.363 | 304.5112 | 305.1849
5486 | [8 empty] | 7.721321 | 4.637841 | 5.393386 | 5.917516 | 0.5260014 | 307.4136 | 304.4908 | 305.207
5487 | [8 empty] | 7.568229 | 4.549527 | 5.43772 | 5.851825 | 0.5201622 | 307.2685 | 304.4071 | 305.249
5488 | [8 empty] | 7.521641 | 4.660121 | 5.464571 | 5.882111 | 0.5228543 | 307.2243 | 304.512 | 305.2745
5489 | [8 empty] | 7.497236 | 4.839904 | 5.488783 | 5.941974 | 0.5281755 | 307.2012 | 304.6824 | 305.2974
5490 | [8 empty] | 7.496786 | 4.71875 | 5.371171 | 5.862235 | 0.5210876 | 307.2007 | 304.5675 | 305.1859
5491 | [8 empty] | 7.460018 | 4.567847 | 5.392034 | 5.806633 | 0.5161451 | 307.1659 | 304.4245 | 305.2057
5492 | [8 empty] | 7.318709 | 4.502425 | 5.526194 | 5.782443 | 0.5139949 | 307.032 | 304.3625 | 305.3329
5493 | [8 empty] | 7.288316 | 4.484202 | 5.578674 | 5.783731 | 0.5141094 | 307.0031 | 304.3452 | 305.3826
5494 | [8 empty] | 7.330847 | 4.493732 | 5.431699 | 5.752093 | 0.5112971 | 307.0435 | 304.3542 | 305.2433
5495 | [8 empty] | 7.370802 | 4.573707 | 5.461641 | 5.80205 | 0.5157378 | 307.0813 | 304.4301 | 305.2717
5496 | [8 empty] | 7.334067 | 4.613179 | 5.552692 | 5.833313 | 0.5185167 | 307.0465 | 304.4675 | 305.358
5497 | [8 empty] | 7.34144 | 4.563983 | 5.554527 | 5.819983 | 0.5173319 | 307.0535 | 304.4208 | 305.3597
5498 | [8 empty] | 7.384486 | 4.510345 | 5.509227 | 5.801353 | 0.5156758 | 307.0943 | 304.37 | 305.3168
5499 | [8 empty] | 7.372605 | 4.502747 | 5.460482 | 5.778611 | 0.5136544 | 307.083 | 304.3628 | 305.2706
5500 | [8 empty] | 7.415201 | 4.522837 | 5.532344 | 5.823461 | 0.5176409 | 307.1234 | 304.3818 | 305.3387
5501 | [8 empty] | 7.347203 | 4.625124 | 5.453657 | 5.808661 | 0.5163254 | 307.059 | 304.4788 | 305.2641
5502 | [8 empty] | 7.700136 | 4.743283 | 5.379509 | 5.940976 | 0.5280868 | 307.3935 | 304.5908 | 305.1938
5503 | [8 empty] | 7.26227 | 4.669554 | 5.331988 | 5.754604 | 0.5115203 | 306.9785 | 304.5209 | 305.1488
5504 | [8 empty] | 7.316713 | 4.610056 | 5.362542 | 5.763104 | 0.5122759 | 307.0301 | 304.4645 | 305.1778
5505 | [8 empty] | 7.281555 | 4.727733 | 5.425421 | 5.811569 | 0.516584 | 306.9967 | 304.576 | 305.2374
5506 | [8 empty] | 7.353481 | 4.713277 | 5.393418 | 5.820058 | 0.5173385 | 307.0649 | 304.5623 | 305.207
5507 | [8 empty] | 7.347138 | 4.680372 | 5.405041 | 5.81085 | 0.51652 | 307.0589 | 304.5312 | 305.218
5508 | [8 empty] | 6.743624 | 4.666206 | 5.366277 | 5.592035 | 0.4970698 | 306.4868 | 304.5177 | 305.1813
5509 | [8 empty] | 6.512231 | 4.651782 | 5.450727 | 5.538247 | 0.4922886 | 306.2675 | 304.5041 | 305.2614
5510 | [8 empty] | 6.040623 | 4.705582 | 5.452208 | 5.399471 | 0.479953 | 305.8205 | 304.5551 | 305.2628
5511 | [8 empty] | 5.739397 | 4.695697 | 5.429703 | 5.288266 | 0.4700681 | 305.535 | 304.5457 | 305.2414
5512 | [8 empty] | 5.641424 | 4.585168 | 5.400405 | 5.208999 | 0.4630221 | 305.4421 | 304.4409 | 305.2137
5513 | [8 empty] | 5.70543 | 4.569779 | 5.36061 | 5.21194 | 0.4632835 | 305.5028 | 304.4263 | 305.1759
5514 | [8 empty] | 5.486271 | 4.590191 | 5.429059 | 5.168507 | 0.4594229 | 305.295 | 304.4457 | 305.2408
5515 | [8 empty] | 5.331183 | 4.638743 | 5.471075 | 5.147 | 0.4575111 | 305.148 | 304.4917 | 305.2806
5516 | [8 empty] | 5.319431 | 4.66656 | 5.340262 | 5.108751 | 0.4541112 | 305.1369 | 304.5181 | 305.1566
5517 | [8 empty] | 5.289715 | 4.760218 | 5.251433 | 5.100455 | 0.4533738 | 305.1087 | 304.6068 | 305.0724
5518 | [8 empty] | 5.169333 | 4.690353 | 5.333179 | 5.064289 | 0.450159 | 304.9946 | 304.5406 | 305.1499
5519 | [8 empty] | 5.225741 | 4.573031 | 5.470817 | 5.089863 | 0.4524323 | 305.0481 | 304.4294 | 305.2804
5520 | [8 empty] | 5.183983 | 4.553455 | 5.444288 | 5.060575 | 0.4498289 | 305.0085 | 304.4109 | 305.2552
5521 | [8 empty] | 5.143094 | 4.466784 | 5.461513 | 5.023797 | 0.4465597 | 304.9698 | 304.3287 | 305.2716
5522 | [8 empty] | 5.123003 | 4.513693 | 5.475775 | 5.037491 | 0.447777 | 304.9507 | 304.3732 | 305.2851
5523 | [8 empty] | 5.088843 | 4.590803 | 5.4647 | 5.048115 | 0.4487214 | 304.9183 | 304.4463 | 305.2746
5524 | [8 empty] | 5.023807 | 4.650752 | 5.449954 | 5.041504 | 0.4481337 | 304.8567 | 304.5031 | 305.2606
5525 | [8 empty] | 5.083209 | 4.663952 | 5.34551 | 5.030891 | 0.4471903 | 304.913 | 304.5156 | 305.1616
5526 | [8 empty] | 5.219592 | 4.56775 | 5.404268 | 5.06387 | 0.4501218 | 305.0423 | 304.4244 | 305.2173
5527 | [8 empty] | 5.212734 | 4.674738 | 5.426451 | 5.104641 | 0.4537459 | 305.0358 | 304.5258 | 305.2383
5528 | [8 empty] | 5.226417 | 4.781307 | 5.351467 | 5.11973 | 0.4550871 | 305.0487 | 304.6268 | 305.1673
5529 | [8 empty] | 5.321846 | 4.768943 | 5.338749 | 5.14318 | 0.4571715 | 305.1392 | 304.6151 | 305.1552
5530 | [8 empty] | 5.3911 | 4.733818 | 5.310545 | 5.145154 | 0.457347 | 305.2048 | 304.5818 | 305.1285
5531 | [8 empty] | 5.442002 | 4.778892 | 5.509163 | 5.243352 | 0.4660758 | 305.2531 | 304.6245 | 305.3167
5532 | [8 empty] | 5.550052 | 4.78047 | 5.556813 | 5.295778 | 0.4707358 | 305.3555 | 304.626 | 305.3619
5533 | [8 empty] | 5.641649 | 4.704133 | 5.465086 | 5.27029 | 0.4684702 | 305.4423 | 304.5537 | 305.275
5534 | [8 empty] | 5.663382 | 4.641705 | 5.465086 | 5.256724 | 0.4672644 | 305.4629 | 304.4945 | 305.275
5535 | [8 empty] | 5.521011 | 4.53549 | 5.522138 | 5.19288 | 0.4615893 | 305.328 | 304.3938 | 305.329
5536 | [8 empty] | 5.418048 | 4.522386 | 5.593323 | 5.177919 | 0.4602595 | 305.2304 | 304.3814 | 305.3965
5537 | [8 empty] | 5.405813 | 4.554808 | 5.511223 | 5.157281 | 0.458425 | 305.2188 | 304.4121 | 305.3187
5538 | [8 empty] | 5.472942 | 4.652136 | 5.518725 | 5.214601 | 0.4635201 | 305.2824 | 304.5044 | 305.3258
5539 | [8 empty] | 5.488364 | 4.699239 | 5.532988 | 5.240197 | 0.4657953 | 305.297 | 304.549 | 305.3393
5540 | [8 empty] | 5.375453 | 4.732369 | 5.505106 | 5.204309 | 0.4626053 | 305.19 | 304.5804 | 305.3129
5541 | [8 empty] | 5.435595 | 4.625896 | 5.567792 | 5.209761 | 0.4630899 | 305.247 | 304.4795 | 305.3723
5542 | [8 empty] | 5.449053 | 4.585555 | 5.61541 | 5.216672 | 0.4637042 | 305.2598 | 304.4413 | 305.4174
5543 | [8 empty] | 5.448022 | 4.577667 | 5.478737 | 5.168142 | 0.4593904 | 305.2588 | 304.4338 | 305.2879
5544 | [8 empty] | 5.342065 | 4.610442 | 5.452981 | 5.135163 | 0.4564589 | 305.1584 | 304.4649 | 305.2635
5545 | [8 empty] | 5.295156 | 4.742961 | 5.542292 | 5.19347 | 0.4616418 | 305.1139 | 304.5905 | 305.3481
5546 | [8 empty] | 5.403656 | 4.724706 | 5.525132 | 5.217831 | 0.4638072 | 305.2167 | 304.5732 | 305.3319
5547 | [8 empty] | 5.385305 | 4.684043 | 5.384983 | 5.151443 | 0.4579061 | 305.1993 | 304.5346 | 305.199
5548 | [8 empty] | 5.498763 | 4.592541 | 5.390714 | 5.160673 | 0.4587265 | 305.3069 | 304.4479 | 305.2045
5549 | [8 empty] | 5.387977 | 4.576797 | 5.344963 | 5.103246 | 0.4536218 | 305.2019 | 304.433 | 305.1611
5550 | [8 empty] | 5.295606 | 4.63958 | 5.311447 | 5.082211 | 0.4517521 | 305.1143 | 304.4925 | 305.1293
5551 | [8 empty] | 5.419754 | 4.636199 | 5.26473 | 5.106895 | 0.4539462 | 305.232 | 304.4893 | 305.0851
5552 | [8 empty] | 5.509678 | 4.558478 | 5.32967 | 5.132609 | 0.4562319 | 305.3172 | 304.4156 | 305.1466
5553 | [8 empty] | 5.423392 | 4.577667 | 5.432472 | 5.14451 | 0.4572898 | 305.2354 | 304.4338 | 305.244
5554 | [8 empty] | 5.376579 | 4.681692 | 5.484275 | 5.180849 | 0.4605199 | 305.1911 | 304.5324 | 305.2932
5555 | [8 empty] | 5.187234 | 4.62683 | 5.494546 | 5.10287 | 0.4535885 | 305.0116 | 304.4804 | 305.3029
5556 | [8 empty] | 5.019236 | 4.611086 | 5.502788 | 5.04437 | 0.4483884 | 304.8524 | 304.4655 | 305.3107
5557 | [8 empty] | 5.027961 | 4.549463 | 5.544772 | 5.040732 | 0.448065 | 304.8606 | 304.4071 | 305.3505
5558 | [8 empty] | 5.037426 | 4.5673 | 5.642036 | 5.082254 | 0.4517559 | 304.8696 | 304.424 | 305.4427
5559 | [8 empty] | 5.117659 | 4.655356 | 5.608037 | 5.127017 | 0.4557349 | 304.9456 | 304.5074 | 305.4105
5560 | [8 empty] | 5.12838 | 4.776252 | 5.518145 | 5.140926 | 0.4569712 | 304.9558 | 304.622 | 305.3253
5561 | [8 empty] | 5.176932 | 4.713759 | 5.465634 | 5.118775 | 0.4550022 | 305.0018 | 304.5628 | 305.2755
5562 | [8 empty] | 5.094027 | 4.76508 | 5.518983 | 5.12603 | 0.4556471 | 304.9232 | 304.6115 | 305.326
5563 | [8 empty] | 5.099275 | 4.683334 | 5.488847 | 5.090485 | 0.4524876 | 304.9282 | 304.534 | 305.2975
5564 | [8 empty] | 5.18585 | 4.688035 | 5.394738 | 5.089541 | 0.4524036 | 305.0103 | 304.5384 | 305.2083
5565 | [8 empty] | 5.163409 | 4.74837 | 5.359 | 5.09026 | 0.4524676 | 304.989 | 304.5956 | 305.1744
5566 | [8 empty] | 5.066628 | 4.786072 | 5.275194 | 5.042631 | 0.4482339 | 304.8973 | 304.6313 | 305.095
5567 | [8 empty] | 5.001045 | 4.756741 | 5.261221 | 5.006336 | 0.4450076 | 304.8351 | 304.6035 | 305.0817
5568 | [8 empty] | 5.041129 | 4.612857 | 5.42291 | 5.025632 | 0.4467228 | 304.8731 | 304.4672 | 305.235
5569 | [8 empty] | 4.973614 | 4.389384 | 5.453721 | 4.938906 | 0.4390139 | 304.8091 | 304.2553 | 305.2642
5570 | [8 empty] | 4.931244 | 4.29315 | 5.34741 | 4.857268 | 0.4317572 | 304.769 | 304.1641 | 305.1634
5571 | [8 empty] | 4.910284 | 4.32818 | 5.345671 | 4.861378 | 0.4321225 | 304.7491 | 304.1973 | 305.1618
5572 | [8 empty] | 4.823451 | 4.347079 | 5.42291 | 4.86448 | 0.4323982 | 304.6668 | 304.2152 | 305.235
5573 | [8 empty] | 4.885783 | 4.28201 | 5.464185 | 4.877326 | 0.4335401 | 304.7259 | 304.1536 | 305.2741
5574 | [8 empty] | 5.004039 | 4.108892 | 5.475003 | 4.862645 | 0.4322351 | 304.838 | 303.9895 | 305.2844
5575 | [8 empty] | 4.89454 | 4.14521 | 5.485724 | 4.841825 | 0.4303844 | 304.7342 | 304.0239 | 305.2945
5576 | [8 empty] | 4.932757 | 4.248494 | 5.553947 | 4.911733 | 0.4365985 | 304.7704 | 304.1218 | 305.3592
5577 | [8 empty] | 5.038135 | 4.326763 | 5.581217 | 4.982038 | 0.4428479 | 304.8703 | 304.196 | 305.385
5578 | [8 empty] | 5.103042 | 4.304419 | 5.476548 | 4.961336 | 0.4410077 | 304.9318 | 304.1748 | 305.2858
5579 | [8 empty] | 5.075836 | 4.299139 | 5.509034 | 4.961336 | 0.4410077 | 304.906 | 304.1698 | 305.3166
5580 | [8 empty] | 5.094639 | 4.264914 | 5.486014 | 4.948522 | 0.4398686 | 304.9238 | 304.1374 | 305.2948
5581 | [8 empty] | 5.056647 | 4.272835 | 5.587528 | 4.972337 | 0.4419855 | 304.8878 | 304.1449 | 305.391
5582 | [8 empty] | 5.086268 | 4.409958 | 5.606041 | 5.034089 | 0.4474745 | 304.9159 | 304.2748 | 305.4086
5583 | [8 empty] | 4.938102 | 4.400234375 | 5.54812 | 4.962152 | 0.4410802 | 304.7755 | 304.265625 | 305.3537
5584 | [8 empty] | 4.955809 | 4.413209 | 5.496671 | 4.95523 | 0.4404649 | 304.7922 | 304.2779 | 305.3049
5585 | [8 empty] | 5.044864 | 4.468619 | 5.624682 | 5.046055 | 0.4485382 | 304.8766 | 304.3304 | 305.4262
5586 | [8 empty] | 5.248214 | 4.519617 | 5.710356 | 5.159396 | 0.4586129 | 305.0694 | 304.3788 | 305.5074
5587 | [8 empty] | 5.376579 | 4.493603 | 5.619241 | 5.163141 | 0.4589459 | 305.1911 | 304.3541 | 305.4211
5588 | [8 empty] | 5.304814 | 4.535973 | 5.499085 | 5.113291 | 0.4545147 | 305.123 | 304.3943 | 305.3072
5589 | [8 empty] | 5.233532 | 4.407543 | 5.53228 | 5.057785 | 0.4495809 | 305.0555 | 304.2726 | 305.3387
5590 | [8 empty] | 5.278961 | 4.19624 | 5.489072 | 4.988091 | 0.4433859 | 305.0985 | 304.0723 | 305.2977
5591 | [8 empty] | 5.248536 | 4.245468 | 5.426483 | 4.973496 | 0.4420885 | 305.0697 | 304.1189 | 305.2384
5592 | [8 empty] | 5.150531 | 4.223349 | 5.427385 | 4.933755 | 0.438556 | 304.9768 | 304.098 | 305.2392
5593 | [8 empty] | 5.108097 | 4.356544 | 5.338717 | 4.934453 | 0.438618 | 304.9366 | 304.2242 | 305.1552
5594 | [8 empty] | 5.151432 | 4.360794 | 5.239231 | 4.917153 | 0.4370802 | 304.9777 | 304.2282 | 305.0609
5595 | [8 empty] | 5.125418 | 4.346982 | 5.3175 | 4.929967 | 0.4382193 | 304.953 | 304.2151 | 305.1351
5596 | [8 empty] | 5.754819 | 4.292184 | 5.474294 | 5.173766 | 0.4598903 | 305.5496 | 304.1632 | 305.2837
5597 | [8 empty] | 5.695417 | 4.26221 | 5.420076 | 5.125901 | 0.4556356 | 305.4933 | 304.1348 | 305.2323
5598 | [8 empty] | 6.134281 | 4.391219 | 5.371428 | 5.298976 | 0.4710201 | 305.9093 | 304.2571 | 305.1862
5599 | [8 empty] | 6.60341 | 4.416622 | 5.403238 | 5.474423 | 0.4866154 | 306.3539 | 304.2812 | 305.2163
5600 | [8 empty] | 6.848486 | 4.318521 | 5.414313 | 5.527107 | 0.4912984 | 306.5862 | 304.1882 | 305.2268
5601 | [8 empty] | 6.941726 | 4.282815 | 5.517147 | 5.580563 | 0.49605 | 306.6746 | 304.1543 | 305.3243
5602 | [8 empty] | 7.08107 | 4.399494 | 5.432085 | 5.63755 | 0.5011155 | 306.8067 | 304.2649 | 305.2437
5603 | [8 empty] | 7.089828 | 4.401587 | 5.452562 | 5.647992 | 0.5020437 | 306.815 | 304.2669 | 305.2631
5604 | [8 empty] | 7.006375 | 4.468554 | 5.519948 | 5.664959 | 0.5035519 | 306.7359 | 304.3304 | 305.327
5605 | [8 empty] | 6.980393 | 4.462598 | 5.430637 | 5.624543 | 0.4999593 | 306.7113 | 304.3247 | 305.2423
5606 | [8 empty] | 7.017515 | 4.352971 | 5.382214 | 5.584233 | 0.4963763 | 306.7465 | 304.2208 | 305.1964
5607 | [8 empty] | 6.837475 | 4.307027 | 5.331634 | 5.492045 | 0.4881818 | 306.5758 | 304.1773 | 305.1485
5608 | [8 empty] | 7.212237 | 4.402198 | 5.408969 | 5.674468 | 0.5043972 | 306.931 | 304.2675 | 305.2218
5609 | [8 empty] | 7.369869 | 4.43272 | 5.471397 | 5.757995 | 0.5118218 | 307.0804 | 304.2964 | 305.2809
5610 | [8 empty] | 7.328658 | 4.482978 | 5.428512 | 5.746716 | 0.5108192 | 307.0414 | 304.3441 | 305.2403
5611 | [8 empty] | 7.330912 | 4.500911 | 5.345156 | 5.72566 | 0.5089475 | 307.0435 | 304.3611 | 305.1613
5612 | [8 empty] | 7.596497 | 4.466687 | 5.350726 | 5.804637 | 0.5159677 | 307.2953 | 304.3286 | 305.1666
5613 | [8 empty] | 7.412432 | 4.510699 | 5.380121 | 5.767751 | 0.5126889 | 307.1208 | 304.3703 | 305.1944
5614 | [8 empty] | 7.317743 | 4.468426 | 5.336012 | 5.707394 | 0.5073239 | 307.031 | 304.3303 | 305.1526
5615 | [8 empty] | 7.307988 | 4.572193 | 5.404365 | 5.761515 | 0.5121347 | 307.0218 | 304.4286 | 305.2174
5616 | [8 empty] | 7.364331 | 4.599946 | 5.41412 | 5.792799 | 0.5149155 | 307.0752 | 304.4549 | 305.2267
5617 | [8 empty] | 7.311916 | 4.53652 | 5.415762 | 5.754733 | 0.5115318 | 307.0255 | 304.3948 | 305.2282
5618 | [8 empty] | 8.231113 | 4.525509 | 5.393869 | 6.050164 | 0.5377923 | 307.8968 | 304.3844 | 305.2075
5619 | [8 empty] | 7.41578 | 4.438161 | 5.513992 | 5.789311 | 0.5146054 | 307.124 | 304.3016 | 305.3213
5620 | [8 empty] | 7.271478 | 4.462598 | 5.503013 | 5.745696 | 0.5107286 | 306.9872 | 304.3247 | 305.3109
5621 | [8 empty] | 7.350455 | 4.53182 | 5.357294 | 5.746523 | 0.510802 | 307.062 | 304.3904 | 305.1728
5622 | [8 empty] | 7.454609 | 4.486069 | 5.251884 | 5.730854 | 0.5094092 | 307.1608 | 304.347 | 305.0729
5623 | [8 empty] | 6.985834 | 4.376216 | 5.329638 | 5.563896 | 0.4945685 | 306.7164 | 304.2429 | 305.1466
5624 | [8 empty] | 6.702252 | 4.338547 | 5.242064 | 5.427621 | 0.4824552 | 306.4476 | 304.2072 | 305.0636
5625 | [8 empty] | 6.232801 | 4.311116 | 5.189263 | 5.244393 | 0.4661683 | 306.0027 | 304.1812 | 305.0135
5626 | [8 empty] | 5.850087 | 4.280014 | 5.216179 | 5.115427 | 0.4547046 | 305.6399 | 304.1517 | 305.039
5627 | [8 empty] | 5.679158 | 4.274605 | 5.168883 | 5.040882 | 0.4480784 | 305.4779 | 304.1465 | 304.9942
5628 | [8 empty] | 5.597509 | 4.248881 | 5.15784 | 5.00141 | 0.4445697 | 305.4005 | 304.1222 | 304.9837
5629 | [8 empty] | 5.303816 | 4.218101 | 5.062571 | 4.861496 | 0.432133 | 305.1221 | 304.093 | 304.8934
5630 | [8 empty] | 6.073559 | 4.333782 | 5.114632 | 5.173991 | 0.4599103 | 305.8517 | 304.2026 | 304.9428
5631 | [8 empty] | 6.532868 | 4.402456 | 5.161381 | 5.365568 | 0.4769394 | 306.2871 | 304.2677 | 304.9871
5632 | [8 empty] | 6.831358 | 4.40178 | 5.213861 | 5.482333 | 0.4873185 | 306.57 | 304.2671 | 305.0368
5633 | [8 empty] | 7.039087 | 4.428245 | 5.225065 | 5.564132 | 0.4945895 | 306.7669 | 304.2922 | 305.0475
5634 | [8 empty] | 7.310338 | 4.458767 | 5.214247 | 5.661117 | 0.5032104 | 307.024 | 304.3211 | 305.0372
5635 | [8 empty] | 7.368774 | 4.523867 | 5.293803 | 5.728815 | 0.509228 | 307.0794 | 304.3828125 | 305.1126
5636 | [8 empty] | 7.347718 | 4.61627 | 5.415698 | 5.793228 | 0.5149536 | 307.0594 | 304.4704 | 305.2281
5637 | [8 empty] | 7.341504 | 4.634203 | 5.452659 | 5.809455 | 0.516396 | 307.0536 | 304.4874 | 305.2632
5638 | [8 empty] | 7.392374 | 4.62448 | 5.362574 | 5.793143 | 0.514946 | 307.1018 | 304.4782 | 305.1778
5639 | [8 empty] | 7.423057 | 4.46527 | 5.272812 | 5.72038 | 0.5084782 | 307.1309 | 304.3273 | 305.0927
5640 | [8 empty] | 7.856126 | 4.337162 | 5.346734 | 5.846674 | 0.5197043 | 307.5414 | 304.2058 | 305.1628
5641 | [8 empty] | 7.657025 | 4.298656 | 5.340294 | 5.765325 | 0.5124734 | 307.3526 | 304.1693 | 305.1567
5642 | [8 empty] | 7.28925 | 4.393248 | 5.243771 | 5.642089 | 0.5015191 | 307.004 | 304.259 | 305.0652
5643 | [8 empty] | 7.285837 | 4.525541 | 5.225934 | 5.679104 | 0.5048093 | 307.0008 | 304.3844 | 305.0483
5644 | [8 empty] | 7.285354 | 4.538227 | 5.167498 | 5.663693 | 0.5034394 | 307.0003 | 304.3964 | 304.9929
5645 | [8 empty] | 7.171187 | 4.449494 | 5.166307 | 5.595663 | 0.4973922 | 306.8921 | 304.3123 | 304.9918
5646 | [8 empty] | 7.176757 | 4.481336 | 5.269399 | 5.642497 | 0.5015553 | 306.8974 | 304.3425 | 305.0895
5647 | [8 empty] | 7.233293 | 4.606289 | 5.346122 | 5.728568 | 0.5092061 | 306.951 | 304.4609375 | 305.1622
5648 | [8 empty] | 7.152642 | 4.676154 | 5.322039 | 5.716945 | 0.5081729 | 306.8745 | 304.5272 | 305.1394
5649 | [8 empty] | 7.055925 | 4.61833 | 5.252013 | 5.642089 | 0.5015191 | 306.7829 | 304.4724 | 305.073
5650 | [8 empty] | 7.03532 | 4.648369 | 5.395446 | 5.693045 | 0.5060485 | 306.7633 | 304.5008 | 305.209
5651 | [8 empty] | 6.569379 | 4.652297 | 5.509292 | 5.576989 | 0.4957324 | 306.3217 | 304.5045 | 305.3169
5652 | [8 empty] | 6.928332 | 4.597757 | 5.487624 | 5.671238 | 0.50411 | 306.6619 | 304.4529 | 305.2963
5653 | [8 empty] | 7.056569 | 4.520776 | 5.440295 | 5.672547 | 0.5042264 | 306.7835 | 304.3799 | 305.2515
5654 | [8 empty] | 7.13693 | 4.407253 | 5.470334 | 5.671506 | 0.5041339 | 306.8596 | 304.2723 | 305.2799
5655 | [8 empty] | 7.198843 | 4.435231 | 5.500856 | 5.711644 | 0.5077017 | 306.9183 | 304.2988 | 305.3089
5656 | [8 empty] | 7.30245 | 4.487164 | 5.406586 | 5.732067 | 0.509517 | 307.0165 | 304.348 | 305.2195
5657 | [8 empty] | 7.376211 | 4.488967 | 5.282181 | 5.715786 | 0.5080699 | 307.0865 | 304.3497 | 305.1016
5658 | [8 empty] | 7.314524 | 4.514208 | 5.197891 | 5.675541 | 0.5044925 | 307.028 | 304.3737 | 305.0217
5659 | [8 empty] | 7.337029 | 4.533719 | 5.222167 | 5.697638 | 0.5064567 | 307.0493 | 304.3922 | 305.0447
5660 | [8 empty] | 7.4539 | 4.392057 | 5.317242 | 5.721066 | 0.5085392 | 307.1601 | 304.2579 | 305.1348
5661 | [8 empty] | 7.47412 | 4.363048 | 5.230409 | 5.689192 | 0.505706 | 307.1793 | 304.2304 | 305.0525
5662 | [8 empty] | 7.426341 | 4.367105 | 5.166017 | 5.653154 | 0.5025026 | 307.134 | 304.2342 | 304.9915
5663 | [8 empty] | 7.36549 | 4.504228 | 5.182663 | 5.684127 | 0.5052557 | 307.0763 | 304.3642 | 305.0073
5664 | [8 empty] | 7.350197 | 4.617429 | 5.238941 | 5.735522 | 0.5098242 | 307.0618 | 304.4715 | 305.0606
5665 | [8 empty] | 7.280911 | 4.609348 | 5.181632 | 5.69063 | 0.5058338 | 306.9961 | 304.4638 | 305.0063
5666 | [8 empty] | 7.26536 | 4.564885 | 5.06621 | 5.632152 | 0.5006357 | 306.9814 | 304.4217 | 304.8969
5667 | [8 empty] | 8.225221 | 4.491768 | 5.10111 | 5.939366 | 0.5279437 | 307.8912 | 304.3524 | 304.93
5668 | [8 empty] | 7.007438 | 4.55352 | 5.064696 | 5.541885 | 0.492612 | 306.7369 | 304.4109 | 304.8954
5669 | [8 empty] | 6.956858 | 4.699658 | 5.063248 | 5.573254 | 0.4954004 | 306.689 | 304.5494 | 304.8941
5670 | [8 empty] | 6.973053 | 4.7494 | 5.127479 | 5.616644 | 0.4992572 | 306.7043 | 304.5966 | 304.955
5671 | [8 empty] | 6.94736 | 4.636618 | 5.122359 | 5.568779 | 0.4950026 | 306.68 | 304.4897 | 304.9501
5672 | [8 empty] | 7.032519 | 4.630726 | 5.021811 | 5.561685 | 0.494372 | 306.7607 | 304.4841 | 304.8548
5673 | [8 empty] | 6.552025 | 4.658318 | 5.070524 | 5.426956 | 0.482396 | 306.3052 | 304.5103 | 304.901
5674 | [8 empty] | 6.688472 | 4.611956 | 5.211639 | 5.504022 | 0.4892464 | 306.4346 | 304.4663 | 305.0347
5675 | [8 empty] | 7.015777 | 4.63987 | 5.228381 | 5.628009 | 0.5002675 | 306.7448 | 304.4928 | 305.0506
5676 | [8 empty] | 7.022312 | 4.555934 | 5.19084 | 5.589696 | 0.4968618 | 306.751 | 304.4132 | 305.015
5677 | [8 empty] | 7.092274 | 4.598916 | 5.159739 | 5.616977 | 0.4992868 | 306.8173 | 304.4539 | 304.9855
5678 | [8 empty] | 7.176982 | 4.666013 | 5.267692 | 5.703562 | 0.5069833 | 306.8976 | 304.5175 | 305.0879
5679 | [8 empty] | 7.258986 | 4.679438 | 5.25211 | 5.730178 | 0.5093491 | 306.9753 | 304.5303 | 305.0731
5680 | [8 empty] | 7.27869 | 4.680469 | 5.216951 | 5.72537 | 0.5089218 | 306.994 | 304.53125 | 305.0398
5681 | [8 empty] | 7.166905 | 4.72432 | 5.244737 | 5.711987 | 0.5077322 | 306.8881 | 304.5728 | 305.0661
5682 | [8 empty] | 7.179944 | 4.747855 | 5.263088 | 5.730296 | 0.5093596 | 306.9004 | 304.5951 | 305.0835
5683 | [8 empty] | 7.304607 | 4.833625 | 5.27674 | 5.804991 | 0.5159992 | 307.0186 | 304.6764 | 305.0964
5684 | [8 empty] | 7.28896 | 4.848242 | 5.29786 | 5.811688 | 0.5165944 | 307.0038 | 304.6903 | 305.1165
5685 | [8 empty] | 7.173924 | 4.946601 | 5.274035 | 5.798187 | 0.5153944 | 306.8947 | 304.7835 | 305.0939
5686 | [8 empty] | 7.138283 | 5.032372 | 5.262444 | 5.811033 | 0.5165363 | 306.8609 | 304.8648 | 305.0829
5687 | [8 empty] | 7.241986 | 4.833497 | 5.456458 | 5.84398 | 0.5194649 | 306.9592 | 304.6763 | 305.2668
5688 | [8 empty] | 7.100066 | 4.76582 | 5.563027 | 5.809638 | 0.5164122 | 306.8247 | 304.6122 | 305.3678
5689 | [8 empty] | 7.030555 | 4.71128 | 5.409162 | 5.716999 | 0.5081777 | 306.7588 | 304.5605 | 305.222
5690 | [8 empty] | 7.018867 | 4.768557 | 5.363282 | 5.716902 | 0.5081691 | 306.7477 | 304.6147 | 305.1785
5691 | [8 empty] | 7.026047 | 4.882982 | 5.445543 | 5.784857 | 0.5142096 | 306.7545 | 304.7232 | 305.2564
5692 | [8 empty] | 7.121541 | 4.847727 | 5.508712 | 5.825993 | 0.5178661 | 306.8451 | 304.6898 | 305.3163
5693 | [8 empty] | 7.237768 | 4.697726 | 5.443612 | 5.793035 | 0.5149365 | 306.9552 | 304.5476 | 305.2546
5694 | [8 empty] | 7.242244 | 4.835943 | 5.369303 | 5.81583 | 0.5169627 | 306.9595 | 304.6786 | 305.1842
5695 | [8 empty] | 7.212462 | 4.438387 | 5.357938 | 5.669596 | 0.5039641 | 306.9312 | 304.3018 | 305.1734
5696 | [8 empty] | 7.208277 | 4.299139 | 5.331054 | 5.612823 | 0.4989176 | 306.9273 | 304.1698 | 305.1479
5697 | [8 empty] | 7.277949 | 4.363177 | 5.396605 | 5.679244 | 0.5048217 | 306.9933 | 304.2305 | 305.2101
5698 | [8 empty] | 7.33162 | 4.323898 | 5.51718 | 5.724232 | 0.5088207 | 307.0442 | 304.1933 | 305.3243
5699 | [8 empty] | 7.22914 | 4.278533 | 5.467018 | 5.65823 | 0.5029538 | 306.9471 | 304.1503 | 305.2768
5700 | [8 empty] | 7.169706 | 4.387742 | 5.450469 | 5.669306 | 0.5039383 | 306.8907 | 304.2538 | 305.2611
5701 | [8 empty] | 7.215843 | 4.442347 | 5.540071 | 5.732754 | 0.5095781 | 306.9344 | 304.3055 | 305.346
5702 | [8 empty] | 7.150066 | 4.344922 | 5.641456 | 5.712148 | 0.5077465 | 306.8721 | 304.2132 | 305.4421
5703 | [8 empty] | 7.154735 | 4.305803 | 5.593742 | 5.68476 | 0.505312 | 306.8765 | 304.1761 | 305.3969
5704 | [8 empty] | 7.09221 | 4.36073 | 5.624006 | 5.692315 | 0.5059836 | 306.8173 | 304.2282 | 305.4256
5705 | [8 empty] | 7.114297 | 4.350556 | 5.595545 | 5.686799 | 0.5054932 | 306.8382 | 304.2185 | 305.3986
5706 | [8 empty] | 7.238316 | 4.426828 | 5.663929 | 5.776358 | 0.513454 | 306.9557 | 304.2908 | 305.4634
5707 | [8 empty] | 7.113363 | 4.499881 | 5.522331 | 5.711858 | 0.5077207 | 306.8373 | 304.3601 | 305.3292
5708 | [8 empty] | 7.105507 | 4.573449 | 5.504269 | 5.727742 | 0.5091326 | 306.8299 | 304.4298 | 305.3121
5709 | [8 empty] | 7.109306 | 4.478052 | 5.531764 | 5.706374 | 0.5072333 | 306.8335 | 304.3394 | 305.3382
5710 | [8 empty] | 7.197749 | 4.410602 | 5.577547 | 5.728632 | 0.5092118 | 306.9173 | 304.2755 | 305.3816
5711 | [8 empty] | 7.179365 | 4.396854 | 5.661547 | 5.745922 | 0.5107486 | 306.8999 | 304.2624 | 305.4612
5712 | [8 empty] | 7.101644 | 4.462083 | 5.536755 | 5.70016 | 0.5066809 | 306.8262 | 304.3242 | 305.3429
5713 | [8 empty] | 7.104155 | 4.600462 | 5.430862 | 5.711826 | 0.5077179 | 306.8286 | 304.4554 | 305.2425
5714 | [8 empty] | 7.107825 | 4.614113 | 5.519401 | 5.747113 | 0.5108545 | 306.8321 | 304.4684 | 305.3264
5715 | [8 empty] | 7.169255 | 4.580242 | 5.603916 | 5.784471 | 0.5141752 | 306.8903 | 304.4362 | 305.4066
5716 | [8 empty] | 7.329753 | 4.545181 | 5.523554 | 5.799496 | 0.5155108 | 307.0424 | 304.403 | 305.3304
5717 | [8 empty] | 7.292985 | 4.626025 | 5.431087 | 5.783366 | 0.514077 | 307.0076 | 304.4796 | 305.2427
5718 | [8 empty] | 7.099197 | 4.646405 | 5.517759 | 5.754454 | 0.511507 | 306.8239 | 304.499 | 305.3249
5719 | [8 empty] | 7.244787 | 4.62947 | 5.514185 | 5.796148 | 0.5152131 | 306.9619 | 304.4829 | 305.3215
5720 | [8 empty] | 7.234227 | 4.730566 | 5.453303 | 5.806032 | 0.5160917 | 306.9519 | 304.5787 | 305.2638
5721 | [8 empty] | 7.194658 | 4.721068 | 5.395285 | 5.770337 | 0.5129189 | 306.9144 | 304.5697 | 305.2088
5722 | [8 empty] | 8.733275 | 4.784365 | 5.314505 | 6.277382 | 0.5579895 | 308.3728 | 304.6297 | 305.1322
5723 | [8 empty] | 7.320738 | 4.788937 | 5.201594 | 5.770423 | 0.5129265 | 307.0339 | 304.6341 | 305.0252
5724 | [8 empty] | 7.197266 | 4.697565 | 5.208355 | 5.701062 | 0.5067611 | 306.9168 | 304.5475 | 305.0316
5725 | [8 empty] | 7.127143 | 4.657932 | 5.275613 | 5.686896 | 0.5055018 | 306.8504 | 304.5099 | 305.0954
5726 | [8 empty] | 7.088958 | 4.663115 | 5.197698 | 5.649924 | 0.5022155 | 306.8142 | 304.5148 | 305.0215
5727 | [8 empty] | 7.026208 | 4.689451 | 5.189102 | 5.634921 | 0.5008818 | 306.7547 | 304.5398 | 305.0134
5728 | [8 empty] | 7.151934 | 4.635684 | 5.282535 | 5.690051 | 0.5057823 | 306.8739 | 304.4888 | 305.1019
5729 | [8 empty] | 7.24102 | 4.602265 | 5.34287 | 5.728718 | 0.5092194 | 306.9583 | 304.4571 | 305.1591
5730 | [8 empty] | 7.251484 | 4.520487 | 5.389812 | 5.720594 | 0.5084973 | 306.9682 | 304.3796 | 305.2036
5731 | [8 empty] | 7.095591 | 4.494665 | 5.405652 | 5.665303 | 0.5035825 | 306.8205 | 304.3551 | 305.2186
5732 | [8 empty] | 7.106505 | 4.479243 | 5.4147 | 5.666816 | 0.503717 | 306.8308 | 304.3405 | 305.2272
5733 | [8 empty] | 7.206377 | 4.619328 | 5.512221 | 5.779309 | 0.5137164 | 306.9255 | 304.4733 | 305.3196
5734 | [8 empty] | 7.243757 | 4.661698 | 5.443418 | 5.782958 | 0.5140407 | 306.9609 | 304.5135 | 305.2544
5735 | [8 empty] | 7.217324 | 4.652233 | 5.370076 | 5.746544 | 0.5108039 | 306.9359 | 304.5045 | 305.1849
5736 | [8 empty] | 7.261819 | 4.624963 | 5.401177 | 5.762653 | 0.5122358 | 306.978 | 304.4786 | 305.2144
5737 | [8 empty] | 7.239732 | 4.542927 | 5.423682 | 5.735447 | 0.5098175 | 306.9571 | 304.4009 | 305.2357
5738 | [8 empty] | 7.20583 | 4.578182 | 5.595641 | 5.793218 | 0.5149527 | 306.925 | 304.4343 | 305.3987
5739 | [8 empty] | 7.324633 | 4.684622 | 5.594804 | 5.86802 | 0.5216018 | 307.0376 | 304.5352 | 305.3979
5740 | [8 empty] | 7.312012 | 4.624319 | 5.503496 | 5.813276 | 0.5167356 | 307.0256 | 304.478 | 305.3114
5741 | [8 empty] | 7.322637 | 4.498175 | 5.405878 | 5.74223 | 0.5104204 | 307.0357 | 304.3585 | 305.2188
5742 | [8 empty] | 7.423668 | 4.456964 | 5.468918 | 5.783183 | 0.5140607 | 307.1314 | 304.3194 | 305.2786
5743 | [8 empty] | 7.44759 | 4.453937 | 5.47526 | 5.792263 | 0.5148678 | 307.1541 | 304.3165 | 305.2846
5744 | [8 empty] | 7.433392 | 4.415882 | 5.383566 | 5.74428 | 0.5106026 | 307.1407 | 304.2805 | 305.1977
5745 | [8 empty] | 7.514204 | 4.354902 | 5.353849 | 5.740985 | 0.5103098 | 307.2173 | 304.2227 | 305.1695
5746 | [8 empty] | 7.591442 | 4.185358 | 5.348762 | 5.708521 | 0.5074241 | 307.2905 | 304.062 | 305.1647
5747 | [8 empty] | 7.657444 | 4.213143 | 5.358195 | 5.742928 | 0.5104824 | 307.353 | 304.0883 | 305.1736
5748 | [8 empty] | 7.590412 | 4.36073 | 5.435756 | 5.795632 | 0.5151673 | 307.2895 | 304.2282 | 305.2472
5749 | [8 empty] | 7.476631 | 4.48169 | 5.434404 | 5.797575 | 0.51534 | 307.1816 | 304.3428 | 305.2459
5750 | [8 empty] | 7.42399 | 4.467878 | 5.333469 | 5.741779 | 0.5103804 | 307.1317 | 304.3297 | 305.1502
5751 | [8 empty] | 7.438318 | 4.53681 | 5.353591 | 5.77624 | 0.5134435 | 307.1453 | 304.3951 | 305.1693
5752 | [8 empty] | 7.463334 | 4.542605 | 5.404815 | 5.803585 | 0.5158742 | 307.169 | 304.4006 | 305.2178
5753 | [8 empty] | 7.366488 | 4.558639 | 5.452981 | 5.792703 | 0.5149069 | 307.0772 | 304.4158 | 305.2635
5754 | [8 empty] | 7.232005 | 4.626701 | 5.422137 | 5.760281 | 0.512025 | 306.9498 | 304.4803 | 305.2343
5755 | [8 empty] | 7.237929 | 4.660121 | 5.451467 | 5.783173 | 0.5140598 | 306.9554 | 304.512 | 305.2621
5756 | [8 empty] | 7.378304 | 4.783013 | 5.358485 | 5.839934 | 0.5191053 | 307.0884 | 304.6284 | 305.1739
5757 | [8 empty] | 7.362947 | 4.701235 | 5.467533 | 5.843905 | 0.5194582 | 307.0739 | 304.5509 | 305.2773
5758 | [8 empty] | 7.325084 | 4.729922 | 5.583375 | 5.87946 | 0.5226187 | 307.038 | 304.578125 | 305.3871
5759 | [8 empty] | 7.31916 | 4.615626 | 5.600793 | 5.845193 | 0.5195727 | 307.0324 | 304.4698 | 305.4036
5760 | [8 empty] | 7.324279 | 4.618524 | 5.659615 | 5.867473 | 0.5215531 | 307.0372 | 304.4725 | 305.4594
5761 | [8 empty] | 7.29688 | 4.754745 | 5.691553 | 5.914393 | 0.5257238 | 307.0113 | 304.6017 | 305.4896
5762 | [8 empty] | 7.353352 | 4.705099 | 5.692423 | 5.916958 | 0.5259518 | 307.0648 | 304.5546 | 305.4904
5763 | [8 empty] | 7.303094 | 4.683721 | 5.648829 | 5.878548 | 0.5225376 | 307.0172 | 304.5343 | 305.4491
5764 | [8 empty] | 7.344209 | 4.650172 | 5.476162 | 5.823514 | 0.5176457 | 307.0561 | 304.5025 | 305.2855
5765 | [8 empty] | 7.463237 | 4.614757 | 5.4062 | 5.828065 | 0.5180502 | 307.1689 | 304.469 | 305.2191
5766 | [8 empty] | 7.446753 | 4.575735 | 5.392935 | 5.805141 | 0.5160125 | 307.1533 | 304.432 | 305.2066
5767 | [8 empty] | 7.429431 | 4.489933 | 5.210416 | 5.709927 | 0.507549 | 307.1369 | 304.3506 | 305.0336
5768 | [8 empty] | 7.472928 | 4.411889 | 5.074001 | 5.65294 | 0.5024835 | 307.1781 | 304.2767 | 304.9043
5769 | [8 empty] | 7.413816 | 4.459668 | 5.018173 | 5.630553 | 0.5004936 | 307.1221 | 304.322 | 304.8513
5770 | [8 empty] | 7.467294 | 4.580339 | 4.988649 | 5.678761 | 0.5047787 | 307.1728 | 304.4363 | 304.8234
5771 | [8 empty] | 7.46504 | 4.529856 | 4.840966 | 5.611954 | 0.4988404 | 307.1707 | 304.3885 | 304.6834
5772 | [8 empty] | 7.546271 | 4.466011 | 4.735395 | 5.582559 | 0.4962275 | 307.2477 | 304.328 | 304.5833
5773 | [8 empty] | 7.581558 | 4.419391 | 4.679986 | 5.560312 | 0.4942499 | 307.2811 | 304.2838 | 304.5308
5774 | [8 empty] | 7.564397 | 4.461503 | 4.655935 | 5.560612 | 0.4942766 | 307.2648 | 304.3237 | 304.508
5775 | [8 empty] | 7.484487 | 4.472997 | 4.749336 | 5.56894 | 0.4950169 | 307.1891 | 304.3346 | 304.5965
5776 | [8 empty] | 7.377467 | 4.44518 | 4.896343 | 5.572997 | 0.4953775 | 307.0876 | 304.3082 | 304.7359
5777 | [8 empty] | 7.422348 | 4.456738 | 4.834237 | 5.571108 | 0.4952096 | 307.1302 | 304.3192 | 304.677
5778 | [8 empty] | 7.452194 | 4.466011 | 4.75951 | 5.559238 | 0.4941545 | 307.1585 | 304.328 | 304.6062
5779 | [8 empty] | 7.315651 | 4.32422 | 4.754359 | 5.464743 | 0.4857549 | 307.0291 | 304.1936 | 304.6013
5780 | [8 empty] | 7.210015 | 4.264303 | 4.790161 | 5.421493 | 0.4819105 | 306.9289 | 304.1368 | 304.6352
5781 | [8 empty] | 7.197137 | 4.275056 | 4.76801 | 5.413401 | 0.4811912 | 306.9167 | 304.147 | 304.6142
5782 | [8 empty] | 7.183228 | 4.314368 | 4.73385 | 5.410482 | 0.4809317 | 306.9035 | 304.1842 | 304.5818
5783 | [8 empty] | 7.101225 | 4.47963 | 4.736941 | 5.439265 | 0.4834902 | 306.8258 | 304.3409 | 304.5848
5784 | [8 empty] | 7.140214 | 4.462083 | 4.881275 | 5.494524 | 0.4884022 | 306.8628 | 304.3242 | 304.7216
5785 | [8 empty] | 7.158309 | 4.454485 | 4.85188 | 5.488225 | 0.4878422 | 306.8799 | 304.317 | 304.6937
5786 | [8 empty] | 7.155926 | 4.45397 | 4.805067 | 5.471654 | 0.4863693 | 306.8777 | 304.3166 | 304.6494
5787 | [8 empty] | 7.278271 | 4.514981 | 4.851108 | 5.54812 | 0.4931662 | 306.9936 | 304.3744 | 304.693
5788 | [8 empty] | 7.228271 | 4.496468 | 4.804198 | 5.509646 | 0.4897463 | 306.9462 | 304.3568 | 304.6485
5789 | [8 empty] | 7.241696 | 4.454581 | 4.97664 | 5.557639 | 0.4940124 | 306.959 | 304.3171 | 304.812
5790 | [8 empty] | 7.34804 | 4.491188 | 5.072906 | 5.637378 | 0.5011003 | 307.0598 | 304.3518 | 304.9032
5791 | [8 empty] | 7.424184 | 4.525091 | 4.934946 | 5.628073 | 0.5002732 | 307.1319 | 304.384 | 304.7725
5792 | [8 empty] | 7.395271 | 4.544312 | 4.873999 | 5.604527 | 0.4981802 | 307.1045 | 304.4022 | 304.7147
5793 | [8 empty] | 7.3756 | 4.535071 | 4.962281 | 5.624317 | 0.4999393 | 307.0859 | 304.3934 | 304.7984
5794 | [8 empty] | 7.377982 | 4.462276 | 4.994831 | 5.611696 | 0.4988175 | 307.0881 | 304.3244 | 304.8292
5795 | [8 empty] | 7.360307 | 4.463564 | 4.890484 | 5.571451 | 0.4952401 | 307.0714 | 304.3257 | 304.7303
5796 | [8 empty] | 7.199101 | 4.504582 | 4.756323 | 5.486668 | 0.4877039 | 306.9186 | 304.3645 | 304.6031
5797 | [8 empty] | 7.150131 | 4.477215 | 4.883594 | 5.503646 | 0.489213 | 306.8722 | 304.3386 | 304.7238
5798 | [8 empty] | 7.22914 | 4.493345 | 4.885171 | 5.535885 | 0.4920787 | 306.9471 | 304.3539 | 304.7253
5799 | [8 empty] | 7.336063 | 4.49151 | 4.864727 | 5.5641 | 0.4945867 | 307.0484 | 304.3521 | 304.7059
5800 | [8 empty] | 7.385677 | 4.396983 | 4.979828 | 5.587496 | 0.4966663 | 307.0954 | 304.2625 | 304.815
5801 | [8 empty] | 7.304479 | 4.375959 | 4.878764 | 5.519734 | 0.490643 | 307.0185 | 304.2426 | 304.7192
5802 | [8 empty] | 7.284292 | 4.342571 | 4.792028 | 5.472964 | 0.4864857 | 306.9993 | 304.211 | 304.637
5803 | [8 empty] | 7.431202 | 4.451072 | 4.799015 | 5.56043 | 0.4942604 | 307.1386 | 304.3138 | 304.6436
5804 | [8 empty] | 7.434486 | 4.56672 | 4.954264 | 5.651823 | 0.5023843 | 307.1417 | 304.4234 | 304.7908
5805 | [8 empty] | 7.329978 | 4.490222 | 4.936299 | 5.5855 | 0.4964889 | 307.0426 | 304.3509 | 304.7737
5806 | [8 empty] | 7.275116 | 4.440898 | 4.957516 | 5.557843 | 0.4940305 | 306.9906 | 304.3042 | 304.7939
5807 | [8 empty] | 7.320802 | 4.434588 | 5.084819 | 5.613403 | 0.4989691 | 307.0339 | 304.2982 | 304.9145
5808 | [8 empty] | 7.293371 | 4.482721 | 4.996215 | 5.590769 | 0.4969572 | 307.0079 | 304.3438 | 304.8305
5809 | [8 empty] | 7.270158 | 4.626251 | 4.983723 | 5.626711 | 0.500152 | 306.9859 | 304.4799 | 304.8187
5810 | [8 empty] | 7.305026 | 4.578279 | 4.847695 | 5.577 | 0.4957333 | 307.019 | 304.4344 | 304.6898
5811 | [8 empty] | 7.279945 | 4.480628 | 4.854231 | 5.538268 | 0.4922905 | 306.9952 | 304.3418 | 304.696
5812 | [8 empty] | 7.459503 | 4.452811 | 4.888262 | 5.600192 | 0.4977948 | 307.1654 | 304.3155 | 304.7282
5813 | [8 empty] | 7.512368 | 4.449848 | 4.886491 | 5.616236 | 0.499221 | 307.2155 | 304.3127 | 304.7265
5814 | [8 empty] | 7.492149 | 4.375508 | 4.856839 | 5.574832 | 0.4955406 | 307.1964 | 304.2421875 | 304.6984
5815 | [8 empty] | 7.568261 | 4.347465 | 4.825963 | 5.580563 | 0.49605 | 307.2685 | 304.2156 | 304.6692
5816 | [8 empty] | 7.57924 | 4.284554 | 4.816175 | 5.55999 | 0.4942213 | 307.2789 | 304.156 | 304.6599
5817 | [8 empty] | 7.555672 | 4.328791 | 4.878217 | 5.58756 | 0.496672 | 307.2566 | 304.1979 | 304.7187
5818 | [8 empty] | 7.592826 | 4.452585 | 4.806291 | 5.617234 | 0.4993097 | 307.2918 | 304.3152 | 304.6505
5819 | [8 empty] | 7.579046 | 4.461214 | 4.780663 | 5.606974 | 0.4983977 | 307.2787 | 304.3234 | 304.6262
5820 | [8 empty] | 7.584971 | 4.402359 | 4.690578 | 5.559303 | 0.4941602 | 307.2843 | 304.2676 | 304.5408
5821 | [8 empty] | 7.409566 | 4.410312 | 4.753361 | 5.524413 | 0.4910589 | 307.1181 | 304.2752 | 304.6003
5822 | [8 empty] | 7.355252 | 4.473931 | 4.906582 | 5.578588 | 0.4958745 | 307.0666 | 304.3355 | 304.7456
5823 | [8 empty] | 7.303191 | 4.540158 | 4.828571 | 5.557307 | 0.4939828 | 307.0172 | 304.3983 | 304.6716
5824 | [8 empty] | 7.335451 | 4.596823 | 4.752459 | 5.561578 | 0.4943625 | 307.0478 | 304.452 | 304.5995
5825 | [8 empty] | 7.436032 | 4.689162 | 4.753844 | 5.626346 | 0.5001196 | 307.1432 | 304.5395 | 304.6008
5826 | [8 empty] | 7.406025 | 4.721068 | 4.719716 | 5.615603 | 0.4991647 | 307.1147 | 304.5697 | 304.5685
5827 | [8 empty] | 7.313944 | 4.615304 | 4.843188 | 5.590812 | 0.4969611 | 307.0274 | 304.4695 | 304.6855
5828 | [8 empty] | 7.374859 | 4.555677 | 4.979473 | 5.63667 | 0.5010373 | 307.0852 | 304.413 | 304.8147
5829 | [8 empty] | 7.294337 | 4.544247 | 4.923259 | 5.587281 | 0.4966472 | 307.0089 | 304.4021 | 304.7614
5830 | [8 empty] | 7.244691 | 4.644119 | 4.941289 | 5.610033 | 0.4986696 | 306.9618 | 304.4968 | 304.7785
5831 | [8 empty] | 7.236416 | 4.795666 | 5.012925 | 5.681669 | 0.5050373 | 306.9539 | 304.6404 | 304.8464
5832 | [8 empty] | 7.279044 | 4.781983 | 5.107356 | 5.722794 | 0.5086928 | 306.9944 | 304.6275 | 304.9359
5833 | [8 empty] | 7.337834 | 4.752781 | 5.075257 | 5.721957 | 0.5086184 | 307.0501 | 304.5998 | 304.9055
5834 | [8 empty] | 7.415458 | 4.764951 | 5.120331 | 5.766914 | 0.5126145 | 307.1237 | 304.6113 | 304.9482
5835 | [8 empty] | 7.393404 | 4.847824 | 5.259676 | 5.833634 | 0.5185453 | 307.1028 | 304.6899 | 305.0803
5836 | [8 empty] | 7.307988 | 4.890065 | 5.295284 | 5.831112 | 0.5183211 | 307.0218 | 304.7299 | 305.114
5837 | [8 empty] | 7.348072 | 4.841417 | 5.111606 | 5.767032 | 0.512625 | 307.0598 | 304.6838 | 304.9399
5838 | [8 empty] | 7.439283 | 4.841771 | 5.014857 | 5.765304 | 0.5124714 | 307.1462 | 304.6841 | 304.8482
5839 | [8 empty] | 7.374215 | 4.866497 | 4.970072 | 5.736928 | 0.5099492 | 307.0846 | 304.7076 | 304.8058
5840 | [8 empty] | 7.375535 | 5.002236 | 4.91125 | 5.763007 | 0.5122673 | 307.0858 | 304.8362 | 304.75
5841 | [8 empty] | 7.327177 | 4.958578 | 5.039583 | 5.775113 | 0.5133434 | 307.04 | 304.7949 | 304.8716
5842 | [8 empty] | 7.159983 | 4.976833 | 5.041741 | 5.726186 | 0.5089943 | 306.8815 | 304.8122 | 304.8737
5843 | [8 empty] | 7.093788 | 4.974837 | 4.98221 | 5.683612 | 0.5052099 | 306.8188 | 304.8103 | 304.8173
5844 | [8 empty] | 7.038346 | 4.96241 | 5.024548 | 5.675101 | 0.5044534 | 306.7662 | 304.7985 | 304.8574
5845 | [8 empty] | 7.195076 | 4.970716 | 5.143995 | 5.769929 | 0.5128826 | 306.9148 | 304.8064 | 304.9706
5846 | [8 empty] | 7.331073 | 5.045765 | 5.239778 | 5.872205 | 0.5219738 | 307.0437 | 304.8775 | 305.0614
5847 | [8 empty] | 7.352097 | 5.055553 | 5.182791 | 5.86348 | 0.5211982 | 307.0636 | 304.8868 | 305.0074
5848 | [8 empty] | 7.331427 | 5.052848 | 5.100209 | 5.828161 | 0.5180588 | 307.044 | 304.8842 | 304.9291
5849 | [8 empty] | 7.328529 | 4.937586 | 5.124162 | 5.796759 | 0.5152675 | 307.0413 | 304.775 | 304.9518
5850 | [8 empty] | 7.41929 | 4.920201 | 5.130956 | 5.823482 | 0.5176428 | 307.1273 | 304.7585 | 304.9583
5851 | [8 empty] | 7.41533 | 4.920877 | 5.099951 | 5.812052 | 0.5166269 | 307.1235 | 304.7591 | 304.9289
5852 | [8 empty] | 7.354608 | 4.962281 | 5.102301 | 5.806397 | 0.5161241 | 307.066 | 304.7984 | 304.9311
5853 | [8 empty] | 7.356024 | 5.008192 | 4.974064 | 5.779427 | 0.5137269 | 307.0673 | 304.8419 | 304.8095
5854 | [8 empty] | 7.467841 | 4.92738 | 4.99042 | 5.795214 | 0.5151301 | 307.1733 | 304.7653 | 304.825
5855 | [8 empty] | 7.43777 | 4.85613 | 5.073647 | 5.789182 | 0.514594 | 307.1448 | 304.6978 | 304.9039
5856 | [8 empty] | 7.38748 | 4.821681 | 5.134401 | 5.781187 | 0.5138833 | 307.0971 | 304.6651 | 304.9615
5857 | [8 empty] | 7.426759 | 4.845956 | 5.019203 | 5.763973 | 0.5123532 | 307.1344 | 304.6881 | 304.8523
5858 | [8 empty] | 7.394821 | 4.828088 | 5.011026 | 5.744645 | 0.5106351 | 307.1041 | 304.6712 | 304.8446
5859 | [8 empty] | 7.474603 | 4.825061 | 4.970072 | 5.756579 | 0.5116959 | 307.1797 | 304.6683 | 304.8058
5860 | [8 empty] | 7.511886 | 4.902203 | 4.969557 | 5.794548 | 0.515071 | 307.2151 | 304.7414 | 304.8053
5861 | [8 empty] | 8.103552 | 4.948243 | 5.00581 | 6.019202 | 0.5350402 | 307.7759 | 304.7851 | 304.8396
5862 | [8 empty] | 7.392309 | 4.955487 | 4.969557 | 5.772451 | 0.5131068 | 307.1017 | 304.7919 | 304.8053
5863 | [8 empty] | 7.403803 | 4.872711 | 5.083982 | 5.786832 | 0.5143851 | 307.1126 | 304.7135 | 304.9137
5864 | [8 empty] | 7.343629 | 4.812988 | 5.124323 | 5.760313 | 0.5120279 | 307.0556 | 304.6569 | 304.952
5865 | [8 empty] | 7.319579 | 4.818719 | 5.063956 | 5.734084 | 0.5096964 | 307.0328 | 304.6623 | 304.8947
5866 | [8 empty] | 7.446302 | 4.855551 | 5.084239 | 5.795364 | 0.5151435 | 307.1529 | 304.6972 | 304.914
5867 | [8 empty] | 7.514204 | 4.813921 | 5.042578 | 5.790234 | 0.5146875 | 307.2173 | 304.6577 | 304.8745
5868 | [8 empty] | 7.56224 | 4.940774 | 5.14055 | 5.881188 | 0.5227723 | 307.2628 | 304.778 | 304.9673
5869 | [8 empty] | 7.469129 | 4.861796875 | 5.248343 | 5.859756 | 0.5208672 | 307.1745 | 304.703125 | 305.0695
5870 | [8 empty] | 7.503225 | 4.754874 | 5.193416 | 5.817172 | 0.5170819 | 307.2068 | 304.6018 | 305.0175
5871 | [8 empty] | 7.561339 | 4.69045 | 5.09055 | 5.780779 | 0.5138471 | 307.2619 | 304.5407 | 304.92
5872 | [8 empty] | 7.604996 | 4.717848 | 5.065083 | 5.795976 | 0.5151979 | 307.3033 | 304.5667 | 304.8958
5873 | [8 empty] | 7.59376 | 4.829182 | 5.144124 | 5.855689 | 0.5205057 | 307.2927 | 304.6722 | 304.9707
5874 | [8 empty] | 7.513431 | 4.851172 | 5.083628 | 5.816077 | 0.5169846 | 307.2165 | 304.6931 | 304.9134
5875 | [8 empty] | 7.564365 | 4.863117 | 4.980214 | 5.802565 | 0.5157836 | 307.2648 | 304.7044 | 304.8154
5876 | [8 empty] | 7.586548 | 4.856388 | 5.004651 | 5.815862 | 0.5169655 | 307.2858 | 304.698 | 304.8385
5877 | [8 empty] | 7.495079 | 4.867979 | 4.959447 | 5.774168 | 0.5132594 | 307.1991 | 304.709 | 304.7957
5878 | [8 empty] | 7.439766 | 4.982725 | 4.999113 | 5.807202 | 0.5161957 | 307.1467 | 304.8177 | 304.8333
5879 | [8 empty] | 7.449329 | 5.045926 | 5.169205 | 5.888153 | 0.5233914 | 307.1558 | 304.8777 | 304.9945
5880 | [8 empty] | 7.457571 | 5.046731 | 5.104394 | 5.869565 | 0.5217391 | 307.1636 | 304.8784 | 304.9331
5881 | [8 empty] | 7.379012 | 4.991289 | 5.075224 | 5.815175 | 0.5169045 | 307.0891 | 304.8259 | 304.9054
5882 | [8 empty] | 7.404093 | 5.031245 | 5.049371 | 5.828236 | 0.5180654 | 307.1129 | 304.8637 | 304.8809
5883 | [8 empty] | 7.269707 | 4.955713 | 5.156906 | 5.794108 | 0.5150319 | 306.9855 | 304.7921 | 304.9828
5884 | [8 empty] | 7.280621 | 4.967625 | 5.07912 | 5.775789 | 0.5134035 | 306.9958 | 304.8034 | 304.9091
5885 | [8 empty] | 7.409051 | 4.895635 | 5.050015 | 5.7849 | 0.5142134 | 307.1176 | 304.7352 | 304.8815
5886 | [8 empty] | 7.414492 | 4.926221 | 5.062185 | 5.800966 | 0.5156414 | 307.1227 | 304.7642 | 304.8931
5887 | [8 empty] | 7.412883 | 5.018527 | 5.051979 | 5.827796 | 0.5180263 | 307.1212 | 304.8517 | 304.8834
5888 | [8 empty] | 7.506444 | 5.105972 | 5.066113 | 5.892843 | 0.5238083 | 307.2099 | 304.9346 | 304.8968
5889 | [8 empty] | 7.487835 | 5.080891 | 5.059803 | 5.876176 | 0.5223268 | 307.1923 | 304.9108 | 304.8908
5890 | [8 empty] | 7.535131 | 5.134208 | 5.094574 | 5.921304 | 0.5263382 | 307.2371 | 304.9613 | 304.9238
5891 | [8 empty] | 7.515298 | 5.116757 | 5.177672 | 5.936576 | 0.5276956 | 307.2183 | 304.9448 | 305.0025
5892 | [8 empty] | 7.58291 | 5.130698 | 5.305169 | 6.006259 | 0.5338897 | 307.2824 | 304.958 | 305.1234
5893 | [8 empty] | 7.614076 | 5.222264 | 5.401886 | 6.079408 | 0.5403919 | 307.3119 | 305.0448 | 305.2151
5894 | [8 empty] | 7.477532 | 5.227544 | 5.33627 | 6.013782 | 0.5345584 | 307.1825 | 305.0498 | 305.1529
5895 | [8 empty] | 7.369289 | 5.266888 | 5.32864 | 5.988272 | 0.5322909 | 307.0799 | 305.0871 | 305.1456
5896 | [8 empty] | 7.327499 | 5.060575 | 5.429284 | 5.939119 | 0.5279217 | 307.0403 | 304.8915 | 305.241
5897 | [8 empty] | 7.370223 | 4.923742 | 5.478126 | 5.92403 | 0.5265805 | 307.0808 | 304.7618 | 305.2873
5898 | [8 empty] | 7.430719 | 4.860058 | 5.406232 | 5.899003 | 0.5243558 | 307.1381 | 304.7015 | 305.2192
5899 | [8 empty] | 7.364395 | 4.805035 | 5.334757 | 5.834729 | 0.5186426 | 307.0753 | 304.6493 | 305.1514
5900 | [8 empty] | 7.365748 | 4.865242 | 5.345703 | 5.858898 | 0.5207909 | 307.0765 | 304.7064 | 305.1618
5901 | [8 empty] | 7.396752 | 4.855744 | 5.32513 | 5.859209 | 0.5208186 | 307.1059 | 304.6974 | 305.1423
5902 | [8 empty] | 7.456058 | 4.841063 | 5.285465 | 5.860862 | 0.5209655 | 307.1621 | 304.6835 | 305.1047
5903 | [8 empty] | 7.444274 | 4.785782 | 5.253526 | 5.827861 | 0.5180321 | 307.151 | 304.6311 | 305.0744
5904 | [8 empty] | 7.438801 | 4.833593 | 5.202367 | 5.82492 | 0.5177707 | 307.1458 | 304.6764 | 305.0259
5905 | [8 empty] | 7.477629 | 4.824482 | 5.166082 | 5.822731 | 0.5175761 | 307.1826 | 304.6678 | 304.9915
5906 | [8 empty] | 7.422574 | 4.866755 | 5.220976 | 5.836768 | 0.5188238 | 307.1304 | 304.7078 | 305.0436
5907 | [8 empty] | 7.446785 | 4.861153 | 5.306617 | 5.871519 | 0.5219128 | 307.1534 | 304.7025 | 305.1248
5908 | [8 empty] | 7.400101 | 4.860412 | 5.21048 | 5.823664 | 0.5176591 | 307.1091 | 304.7018 | 305.0336
5909 | [8 empty] | 7.339894 | 4.947535 | 5.180956 | 5.822795 | 0.5175818 | 307.052 | 304.7844 | 305.0056
5910 | [8 empty] | 7.308986 | 4.927734 | 5.200564 | 5.812428 | 0.5166603 | 307.0227 | 304.765625 | 305.0242
5911 | [8 empty] | 7.282811 | 4.914373 | 5.12413 | 5.773771 | 0.5132241 | 306.9979 | 304.753 | 304.9518
5912 | [8 empty] | 7.240119 | 4.967625 | 5.123454 | 5.777066 | 0.513517 | 306.9575 | 304.8034 | 304.9511
5913 | [8 empty] | 7.303609 | 5.044703 | 5.006615 | 5.784976 | 0.51422 | 307.0176 | 304.8765 | 304.8404
5914 | [8 empty] | 7.261078 | 5.017497 | 5.080955 | 5.78651 | 0.5143565 | 306.9773 | 304.8507 | 304.9109
5915 | [8 empty] | 7.209436 | 5.007742 | 5.15623 | 5.791136 | 0.5147676 | 306.9284 | 304.8415 | 304.9822
5916 | [8 empty] | 7.156956 | 4.979699 | 5.169849 | 5.768835 | 0.5127853 | 306.8786 | 304.8149 | 304.9951
5917 | [8 empty] | 7.153479 | 4.933208 | 5.205393 | 5.764027 | 0.5123579 | 306.8753 | 304.7708 | 305.0288
5918 | [8 empty] | 7.261304 | 4.779439 | 5.225033 | 5.755259 | 0.5115785 | 306.9775 | 304.6251 | 305.0474
5919 | [8 empty] | 7.365844 | 4.736168 | 5.21547 | 5.772494 | 0.5131106 | 307.0766 | 304.584 | 305.0384
5920 | [8 empty] | 7.400262 | 4.777153 | 5.369271 | 5.848895 | 0.5199018 | 307.1093 | 304.6229 | 305.1841
5921 | [8 empty] | 7.363526 | 4.854617 | 5.361769 | 5.859971 | 0.5208863 | 307.0744 | 304.6963 | 305.177
5922 | [8 empty] | 7.377113 | 4.957966 | 5.208065 | 5.847715 | 0.5197969 | 307.0873 | 304.7943 | 305.0313
5923 | [8 empty] | 7.458987 | 4.936781 | 5.090292 | 5.828687 | 0.5181055 | 307.1649 | 304.7742 | 304.9197
5924 | [8 empty] | 7.414267 | 4.915435 | 5.199727 | 5.843143 | 0.5193905 | 307.1225 | 304.754 | 305.0234375
5925 | [8 empty] | 7.337737 | 4.959351 | 5.249598 | 5.848895 | 0.5199018 | 307.05 | 304.7956 | 305.0707
5926 | [8 empty] | 7.372734 | 4.969171 | 5.194221 | 5.845375 | 0.5195889 | 307.0832 | 304.8049 | 305.0182
5927 | [8 empty] | 7.429142 | 4.891804 | 5.201272 | 5.840739 | 0.5191768 | 307.1366 | 304.7316 | 305.0249
5928 | [8 empty] | 7.440346 | 4.838905 | 5.18292 | 5.820724 | 0.5173977 | 307.1472 | 304.6814 | 305.0075
5929 | [8 empty] | 7.448652 | 4.81698 | 5.136365 | 5.800666 | 0.5156147 | 307.1551 | 304.6606 | 304.9634
5930 | [8 empty] | 7.367808 | 4.805647 | 5.231987 | 5.801814 | 0.5157168 | 307.0785 | 304.6499 | 305.054
5931 | [8 empty] | 7.298168 | 4.817656 | 5.184562 | 5.766796 | 0.512604 | 307.0125 | 304.6613 | 305.0091
5932 | [8 empty] | 7.388897 | 4.719877 | 5.108773 | 5.739182 | 0.5101495 | 307.0985 | 304.5686 | 304.9372
5933 | [8 empty] | 7.383005 | 4.615046 | 5.049596 | 5.682549 | 0.5051155 | 307.0929 | 304.4692 | 304.8811
5934 | [8 empty] | 7.331845 | 4.608833 | 5.165856 | 5.702178 | 0.5068603 | 307.0444 | 304.4633 | 304.9913
5935 | [8 empty] | 7.356829 | 4.825641 | 5.199115 | 5.793862 | 0.5150099 | 307.0681 | 304.6689 | 305.0229
5936 | [8 empty] | 7.330654 | 4.744539 | 5.09612 | 5.723771 | 0.5087796 | 307.0433 | 304.592 | 304.9252
5937 | [8 empty] | 7.262881 | 4.782595 | 5.074516 | 5.706664 | 0.507259 | 306.979 | 304.6281 | 304.9048
5938 | [8 empty] | 7.271252 | 4.772678 | 4.997535 | 5.680489 | 0.5049323 | 306.987 | 304.6187 | 304.8318
5939 | [8 empty] | 7.335966 | 4.739066 | 5.018978 | 5.698003 | 0.5064892 | 307.0483 | 304.5868 | 304.8521
5940 | [8 empty] | 7.431041 | 4.770135 | 4.876768 | 5.692648 | 0.5060132 | 307.1384 | 304.6162 | 304.7173
5941 | [8 empty] | 7.286288 | 4.776542 | 4.840547 | 5.634459 | 0.5008408 | 307.0012 | 304.6223 | 304.683
5942 | [8 empty] | 7.248876 | 4.89454 | 4.932113 | 5.691843 | 0.5059416 | 306.9658 | 304.7342 | 304.7698
5943 | [8 empty] | 7.232102 | 4.930664 | 4.906227 | 5.689665 | 0.505748 | 306.9499 | 304.7684 | 304.7452
5944 | [8 empty] | 7.245302 | 4.874257 | 4.956775 | 5.692111 | 0.5059655 | 306.9624 | 304.7149 | 304.7932
5945 | [8 empty] | 7.308052 | 4.834817 | 4.934785 | 5.692551 | 0.5060046 | 307.0219 | 304.6776 | 304.7723
5946 | [8 empty] | 7.212366 | 4.897921 | 4.899627 | 5.669971 | 0.5039974 | 306.9312 | 304.7374 | 304.739
5947 | [8 empty] | 7.194497 | 4.944541 | 5.042417 | 5.727151 | 0.5090801 | 306.9142 | 304.7816 | 304.8743
5948 | [8 empty] | 7.302 | 4.907676 | 5.197408 | 5.802361 | 0.5157655 | 307.0161 | 304.7466 | 305.0212
5949 | [8 empty] | 7.449296 | 4.834462 | 5.237428 | 5.840396 | 0.5191463 | 307.1557 | 304.6772 | 305.0592
5950 | [8 empty] | 7.422702 | 4.830921 | 5.16048 | 5.804701 | 0.5159734 | 307.1305 | 304.6739 | 304.9862
5951 | [8 empty] | 7.378079 | 4.838262 | 5.15668 | 5.791007 | 0.5147562 | 307.0882 | 304.6808 | 304.9826
5952 | [8 empty] | 7.422187 | 4.78179 | 5.183049 | 5.795675 | 0.5151711 | 307.13 | 304.6273 | 305.0076
5953 | [8 empty] | 7.361369 | 4.772131 | 5.181858 | 5.771786 | 0.5130476 | 307.0724 | 304.6181 | 305.0065
5954 | [8 empty] | 7.323603 | 4.722903 | 5.168013 | 5.738173 | 0.5100598 | 307.0366 | 304.5715 | 304.9934
5955 | [8 empty] | 7.314395 | 4.751815 | 5.124967 | 5.730393 | 0.5093682 | 307.0279 | 304.5989 | 304.9526
5956 | [8 empty] | 7.279591 | 4.813471 | 5.019751 | 5.704271 | 0.5070463 | 306.9949 | 304.6573 | 304.8528
5957 | [8 empty] | 7.339798 | 4.954457 | 5.076705 | 5.79032 | 0.5146951 | 307.0519 | 304.791 | 304.9068
5958 | [8 empty] | 7.370802 | 4.895667 | 5.258774 | 5.841748 | 0.5192665 | 307.0813 | 304.7352 | 305.0794
5959 | [8 empty] | 7.322734 | 4.86125 | 5.235078 | 5.806354 | 0.5161203 | 307.0358 | 304.7026 | 305.0569
5960 | [8 empty] | 7.346784 | 4.784269 | 5.157196 | 5.76275 | 0.5122444 | 307.0586 | 304.6296 | 304.9831
5961 | [8 empty] | 7.329237 | 4.760701 | 5.179926 | 5.756622 | 0.5116997 | 307.0419 | 304.6073 | 305.0047
5962 | [8 empty] | 7.209854 | 4.857032 | 5.161864 | 5.742917 | 0.5104815 | 306.9288 | 304.6986 | 304.9875
5963 | [8 empty] | 7.191728 | 4.914019 | 5.113538 | 5.739762 | 0.510201 | 306.9116 | 304.7526 | 304.9417
5964 | [8 empty] | 7.128431 | 4.899402 | 5.041612 | 5.689815 | 0.5057613 | 306.8516 | 304.7388 | 304.8736
5965 | [8 empty] | 7.272057 | 4.821101 | 4.9825 | 5.691886 | 0.5059454 | 306.9877 | 304.6646 | 304.8175
5966 | [8 empty] | 7.388349 | 4.728376 | 5.169623 | 5.762116 | 0.5121881 | 307.098 | 304.5767 | 304.9949
5967 | [8 empty] | 7.437513 | 4.642928 | 5.169913 | 5.750118 | 0.5111216 | 307.1446 | 304.4957 | 304.9952
5968 | [8 empty] | 7.386385 | 4.620327 | 5.149114 | 5.718609 | 0.5083208 | 307.0961 | 304.4742 | 304.9755
5969 | [8 empty] | 7.32019 | 4.657255 | 5.090807 | 5.689418 | 0.505726 | 307.0334 | 304.5092 | 304.9202
5970 | [8 empty] | 7.421189 | 4.669136 | 5.095572 | 5.728632 | 0.5092118 | 307.1291 | 304.5205 | 304.9247
5971 | [8 empty] | 7.482587 | 4.61099 | 5.222489 | 5.772022 | 0.5130686 | 307.1873 | 304.4654 | 305.045
5972 | [8 empty] | 7.413462 | 4.612728 | 5.311576 | 5.779255 | 0.5137116 | 307.1218 | 304.467 | 305.1295
5973 | [8 empty] | 7.416424 | 4.648401 | 5.229572 | 5.764799 | 0.5124266 | 307.1246 | 304.5009 | 305.0517
5974 | [8 empty] | 7.420706 | 4.643604 | 5.078541 | 5.714284 | 0.5079363 | 307.1286 | 304.4963 | 304.9086
5975 | [8 empty] | 7.326179 | 4.654197 | 5.151561 | 5.710646 | 0.5076129 | 307.039 | 304.5063 | 304.9778
5976 | [8 empty] | 7.29688 | 4.661859 | 5.282728 | 5.747156 | 0.5108583 | 307.0113 | 304.5136 | 305.1021
5977 | [8 empty] | 7.269417 | 4.696406 | 5.286978 | 5.750934 | 0.5111941 | 306.9852 | 304.5464 | 305.1061
5978 | [8 empty] | 7.221574 | 4.806999 | 5.240326 | 5.7563 | 0.5116711 | 306.9399 | 304.6512 | 305.0619
5979 | [8 empty] | 7.217195 | 4.90568 | 5.238201 | 5.787025 | 0.5144023 | 306.9357 | 304.7447 | 305.0599
5980 | [8 empty] | 7.281072 | 4.815982 | 5.227158 | 5.774737 | 0.51331 | 306.9963 | 304.6597 | 305.0494
5981 | [8 empty] | 7.195624 | 4.825222 | 5.197408 | 5.739418 | 0.5101705 | 306.9153 | 304.6685 | 305.0212
5982 | [8 empty] | 7.287028 | 4.875609 | 5.341454 | 5.834697 | 0.5186397 | 307.0019 | 304.7162 | 305.1578
5983 | [8 empty] | 7.31945 | 4.884785 | 5.305297 | 5.836511 | 0.5188009 | 307.0327 | 304.7249 | 305.1235
5984 | [8 empty] | 7.355992 | 4.883433 | 5.263314 | 5.834246 | 0.5185997 | 307.0673 | 304.7236 | 305.0837
5985 | [8 empty] | 7.438865 | 4.917593 | 5.306392 | 5.887617 | 0.5233437 | 307.1458 | 304.756 | 305.1245
5986 | [8 empty] | 7.518647 | 4.769169 | 5.357455 | 5.881757 | 0.5228228 | 307.2215 | 304.6153 | 305.1729
5987 | [8 empty] | 7.541892 | 4.666528 | 5.351531 | 5.853317 | 0.5202948 | 307.2435 | 304.518 | 305.1673
5988 | [8 empty] | 7.507153 | 4.629567 | 5.358614 | 5.831778 | 0.5183803 | 307.2106 | 304.483 | 305.174
5989 | [8 empty] | 7.394273 | 4.707095 | 5.400147 | 5.833838 | 0.5185634 | 307.1036 | 304.5565 | 305.2134
5990 | [8 empty] | 7.304865 | 4.897438 | 5.446509 | 5.882937 | 0.5229278 | 307.0188 | 304.7369 | 305.2574
5991 | [8 empty] | 7.305058 | 4.916723 | 5.360836 | 5.860872 | 0.5209664 | 307.019 | 304.7552 | 305.1761
5992 | [8 empty] | 7.379012 | 4.955004 | 5.296186 | 5.876734 | 0.5223764 | 307.0891 | 304.7915 | 305.1149
5993 | [8 empty] | 7.317808 | 4.855229 | 5.300758 | 5.824598 | 0.5177421 | 307.0311 | 304.6969 | 305.1192
5994 | [8 empty] | 7.232971 | 4.780405 | 5.266211 | 5.759863 | 0.5119878 | 306.9507 | 304.626 | 305.0865
5995 | [8 empty] | 7.250067 | 4.805744 | 5.375292 | 5.810367 | 0.5164771 | 306.9669 | 304.65 | 305.1898
5996 | [8 empty] | 7.317035 | 4.738937 | 5.482601 | 5.846191 | 0.5196614 | 307.0304 | 304.5867 | 305.2916
5997 | [8 empty] | 7.305895 | 4.636779 | 5.373199 | 5.771958 | 0.5130629 | 307.0198 | 304.4898 | 305.1879
5998 | [8 empty] | 7.328078 | 4.605967 | 5.25388 | 5.729309 | 0.5092719 | 307.0408 | 304.4606 | 305.0748
5999 | [8 empty] | 7.361369 | 4.665916 | 5.28408 | 5.770455 | 0.5129293 | 307.0724 | 304.5175 | 305.1034
6000 | [8 empty] | 7.39627 | 4.596888 | 5.346347 | 5.779835 | 0.5137631 | 307.1055 | 304.452 | 305.1624
6001 | [8 empty] | 7.555608 | 4.590352 | 5.264602 | 5.80352 | 0.5158685 | 307.2565 | 304.4458 | 305.0849
6002 | [8 empty] | 7.42531 | 4.48916 | 5.20227 | 5.70558 | 0.5071627 | 307.133 | 304.3499 | 305.0258
6003 | [8 empty] | 7.29453 | 4.456899 | 5.25021 | 5.667213 | 0.5037523 | 307.009 | 304.3193 | 305.0713
6004 | [8 empty] | 7.318677 | 4.520905 | 5.253848 | 5.69781 | 0.506472 | 307.0319 | 304.38 | 305.0747
6005 | [8 empty] | 7.408246 | 4.618781 | 5.35327 | 5.793432 | 0.5149718 | 307.1168 | 304.4728 | 305.169
6006 | [8 empty] | 7.433649 | 4.680919 | 5.471139 | 5.861903 | 0.521058 | 307.1409 | 304.5317 | 305.2807
6007 | [8 empty] | 7.413366 | 4.698305 | 5.360031 | 5.823901 | 0.51768 | 307.1217 | 304.5482 | 305.1754
6008 | [8 empty] | 7.436998 | 4.672967 | 5.34184 | 5.817268 | 0.5170905 | 307.1441 | 304.5241 | 305.1581
6009 | [8 empty] | 7.370996 | 4.756484 | 5.378737 | 5.835405 | 0.5187027 | 307.0815 | 304.6033 | 305.1931
6010 | [8 empty] | 7.383842 | 4.892351 | 5.414345 | 5.896846 | 0.5241641 | 307.0937 | 304.7321 | 305.2269
6011 | [8 empty] | 7.371865 | 4.973227 | 5.281408 | 5.8755 | 0.5222667 | 307.0823 | 304.8087 | 305.1009
6012 | [8 empty] | 7.485903 | 4.999081 | 5.343675 | 5.942886 | 0.5282566 | 307.1904 | 304.8333 | 305.1599
6013 | [8 empty] | 7.599298 | 4.845055 | 5.338137 | 5.927497 | 0.5268886 | 307.2979 | 304.6873 | 305.1546
6014 | [8 empty] | 7.586452 | 4.762118 | 5.411029 | 5.919866 | 0.5262103 | 307.2857 | 304.6086 | 305.2237
6015 | [8 empty] | 7.701359 | 4.71524 | 5.431216 | 5.949272 | 0.5288242 | 307.3947 | 304.5642 | 305.2429
6016 | [8 empty] | 7.416972 | 4.780116 | 5.371428 | 5.856172 | 0.5205486 | 307.1251 | 304.6257 | 305.1862
6017 | [8 empty] | 7.516812 | 4.885686 | 5.417694 | 5.940064 | 0.5280057 | 307.2197 | 304.7258 | 305.23
6018 | [8 empty] | 7.602356 | 4.809961 | 5.361769 | 5.924696 | 0.5266396 | 307.3008 | 304.654 | 305.177
6019 | [8 empty] | 7.556735 | 4.698499 | 5.412768 | 5.889334 | 0.5234963 | 307.2576 | 304.5483 | 305.2254
6020 | [8 empty] | 8.39322 | 4.681467 | 5.40488 | 6.159856 | 0.5475427 | 308.0504 | 304.5322 | 305.2179
6021 | [8 empty] | 7.435935 | 4.712568 | 5.248214 | 5.798906 | 0.5154583 | 307.1431 | 304.5617 | 305.0694
6022 | [8 empty] | 7.326919 | 4.707835 | 5.168142 | 5.734299 | 0.5097155 | 307.0397 | 304.5572 | 304.9935
6023 | [8 empty] | 7.3086 | 4.762021 | 5.213635 | 5.761419 | 0.5121261 | 307.0224 | 304.6086 | 305.0366
6024 | [8 empty] | 7.355542 | 4.798467 | 5.233565 | 5.795858 | 0.5151874 | 307.0669 | 304.6431 | 305.0555
6025 | [8 empty] | 7.31813 | 4.843284 | 5.116854 | 5.759423 | 0.5119487 | 307.0314 | 304.6856 | 304.9449
6026 | [8 empty] | 6.809271 | 4.866337 | 5.04071 | 5.572106 | 0.4952983 | 306.5491 | 304.7074 | 304.8727
6027 | [8 empty] | 7.426824 | 4.753779 | 5.058096 | 5.746233 | 0.5107763 | 307.1344 | 304.6007 | 304.8892
6028 | [8 empty] | 7.499683 | 4.62023 | 4.996763 | 5.705559 | 0.5071608 | 307.2035 | 304.4742 | 304.8311
6029 | [8 empty] | 7.566329 | 4.624061 | 5.066982 | 5.752458 | 0.5113296 | 307.2667 | 304.4778 | 304.8976
6030 | [8 empty] | 7.583071 | 4.645504 | 5.145058 | 5.791211 | 0.5147743 | 307.2825 | 304.4981 | 304.9716
6031 | [8 empty] | 6.834996 | 4.640127 | 5.039326 | 5.504816 | 0.489317 | 306.5735 | 304.493 | 304.8714
6032 | [8 empty] | 7.681011 | 4.683495 | 5.027896 | 5.797468 | 0.5153305 | 307.3754 | 304.5341 | 304.8606
6033 | [8 empty] | 7.804515 | 4.616334 | 5.061348 | 5.827399 | 0.517991 | 307.4924 | 304.4705 | 304.8923
6034 | [8 empty] | 7.830884 | 4.480628 | 5.122939 | 5.811484 | 0.5165763 | 307.5174 | 304.3418 | 304.9507
6035 | [8 empty] | 7.831657 | 4.358605 | 5.056293 | 5.748852 | 0.511009 | 307.5182 | 304.2262 | 304.8875
6036 | [8 empty] | 7.739029 | 4.32628 | 5.10346 | 5.722923 | 0.5087043 | 307.4304 | 304.1955 | 304.9322
6037 | [8 empty] | 8.173257 | 4.455193 | 5.101207 | 5.909885 | 0.5253232 | 307.8419 | 304.3177 | 304.9301
6038 | [8 empty] | 7.717425 | 4.50529 | 5.074645 | 5.765787 | 0.5125144 | 307.4099 | 304.3652 | 304.9049
6039 | [8 empty] | 7.614881 | 4.392346 | 5.108773 | 5.705333 | 0.5071407 | 307.3127 | 304.2581 | 304.9372
6040 | [8 empty] | 7.578113 | 4.45999 | 5.130312 | 5.722805 | 0.5086938 | 307.2778 | 304.3223 | 304.9576
6041 | [8 empty] | 7.514944 | 4.571775 | 5.190583 | 5.759101 | 0.5119201 | 307.218 | 304.4282 | 305.0148
6042 | [8 empty] | 7.525698 | 4.713598 | 5.237621 | 5.825639 | 0.5178346 | 307.2281 | 304.5627 | 305.0594
6043 | [8 empty] | 7.591023 | 4.759671 | 5.320301 | 5.890332 | 0.523585 | 307.2901 | 304.6063 | 305.1377
6044 | [8 empty] | 7.535034 | 4.677925 | 5.401982 | 5.871647 | 0.5219242 | 307.237 | 304.5288 | 305.2151
6045 | [8 empty] | 7.502516 | 4.533011 | 5.297989 | 5.777839 | 0.5135857 | 307.2062 | 304.3915 | 305.1166
6046 | [8 empty] | 7.53043 | 4.50001 | 5.286559 | 5.772333 | 0.5130963 | 307.2326 | 304.3602 | 305.1057
6047 | [8 empty] | 7.60519 | 4.400878 | 5.450276 | 5.818781 | 0.517225 | 307.3035 | 304.2662 | 305.2609
6048 | [8 empty] | 7.531718 | 4.376892 | 5.451725 | 5.786779 | 0.5143803 | 307.2339 | 304.2435 | 305.2623
6049 | [8 empty] | 7.59698 | 4.348817 | 5.359387 | 5.768395 | 0.5127462 | 307.2957 | 304.2169 | 305.1748
6050 | [8 empty] | 7.493147 | 4.370002 | 5.265503 | 5.709551 | 0.5075156 | 307.1973 | 304.237 | 305.0858
6051 | [8 empty] | 7.533972 | 4.491832 | 5.311994 | 5.779266 | 0.5137125 | 307.236 | 304.3524 | 305.1299
6052 | [8 empty] | 7.600167 | 4.653875 | 5.267725 | 5.840589 | 0.5191635 | 307.2987 | 304.506 | 305.0879
6053 | [8 empty] | 7.546013 | 4.664693 | 5.218046 | 5.809584 | 0.5164075 | 307.2474 | 304.5163 | 305.0408
6054 | [8 empty] | 7.563753 | 4.703779 | 5.182019 | 5.816517 | 0.5170237 | 307.2642 | 304.5533 | 305.0067
6055 | [8 empty] | 7.587385 | 4.681016 | 5.100015 | 5.789472 | 0.5146198 | 307.2866 | 304.5318 | 304.9289
6056 | [8 empty] | 7.531107 | 4.683334 | 5.175644 | 5.796695 | 0.5152618 | 307.2333 | 304.534 | 305.0006
6057 | [8 empty] | 7.546142 | 4.74177 | 5.295896 | 5.861269 | 0.5210017 | 307.2475 | 304.5894 | 305.1146
6058 | [8 empty] | 7.550843 | 4.782401 | 5.306424 | 5.879889 | 0.5226568 | 307.252 | 304.6279 | 305.1246
6059 | [8 empty] | 7.661919 | 4.813793 | 5.26032 | 5.91201 | 0.525512 | 307.3573 | 304.6576 | 305.0809
6060 | [8 empty] | 7.737 | 4.793573 | 5.320011 | 5.950195 | 0.5289062 | 307.4284 | 304.6385 | 305.1375
6061 | [8 empty] | 7.737998 | 4.742028 | 5.310932 | 5.930319 | 0.5271395 | 307.4294 | 304.5896 | 305.1288
6062 | [8 empty] | 7.664946 | 4.669683 | 5.335433 | 5.89002 | 0.5235574 | 307.3601 | 304.521 | 305.1521
6063 | [8 empty] | 7.547655 | 4.620874 | 5.326482 | 5.831671 | 0.5183707 | 307.249 | 304.4748 | 305.1436
6064 | [8 empty] | 7.602002 | 4.683882 | 5.308581 | 5.864822 | 0.5213175 | 307.3005 | 304.5345 | 305.1266
6065 | [8 empty] | 7.654836 | 4.785299 | 5.312348 | 5.917494 | 0.5259995 | 307.3506 | 304.6306 | 305.1302
6066 | [8 empty] | 7.586452 | 4.640127 | 5.26238 | 5.829653 | 0.5181914 | 307.2857 | 304.493 | 305.0828
6067 | [8 empty] | 7.577565 | 4.642606 | 5.258356 | 5.826176 | 0.5178823 | 307.2773 | 304.4954 | 305.079
6068 | [8 empty] | 7.623219 | 4.661055 | 5.228961 | 5.837745 | 0.5189107 | 307.3206 | 304.5128 | 305.0511
6069 | [8 empty] | 7.595338 | 4.672388 | 5.226997 | 5.831574 | 0.5183621 | 307.2942 | 304.5236 | 305.0493
6070 | [8 empty] | 7.546271 | 4.61276 | 5.319335 | 5.826122 | 0.5178775 | 307.2477 | 304.4671 | 305.1368
6071 | [8 empty] | 7.533328 | 4.559315 | 5.34873 | 5.813791 | 0.5167814 | 307.2354 | 304.4164 | 305.1647
6072 | [8 empty] | 7.485517 | 4.525026 | 5.19802 | 5.736188 | 0.5098834 | 307.1901 | 304.3839 | 305.0218
6073 | [8 empty] | 7.48233 | 4.535941 | 5.099017 | 5.705763 | 0.5071789 | 307.187 | 304.3943 | 304.928
6074 | [8 empty] | 7.534069 | 4.58475 | 5.188329 | 5.769049 | 0.5128044 | 307.2361 | 304.4405 | 305.0126
6075 | [8 empty] | 7.43352 | 4.536488 | 5.216211 | 5.72874 | 0.5092213 | 307.1408 | 304.3948 | 305.0390625
6076 | [8 empty] | 7.459245 | 4.470164 | 5.145508 | 5.691639 | 0.5059235 | 307.1652 | 304.3319 | 304.972
6077 | [8 empty] | 7.484454 | 4.48726 | 5.086718 | 5.686144 | 0.5054351 | 307.1891 | 304.3481 | 304.9163
6078 | [8 empty] | 7.453675 | 4.556933 | 5.099983 | 5.70353 | 0.5069805 | 307.1599 | 304.4142 | 304.9289
6079 | [8 empty] | 7.432909 | 4.538677 | 5.099468 | 5.690351 | 0.505809 | 307.1402 | 304.3969 | 304.9284
6080 | [8 empty] | 7.50931 | 4.507898 | 5.207904 | 5.741704 | 0.5103737 | 307.2126 | 304.3677 | 305.0312
6081 | [8 empty] | 7.585003 | 4.429082 | 5.150724 | 5.721603 | 0.5085869 | 307.2844 | 304.293 | 304.977
6082 | [8 empty] | 7.612498 | 4.376635 | 5.049307 | 5.67948 | 0.5048427 | 307.3104 | 304.2433 | 304.8809
6083 | [8 empty] | 7.556026 | 4.372031 | 5.064407 | 5.664155 | 0.5034804 | 307.2569 | 304.2389 | 304.8952
6084 | [8 empty] | 7.533006 | 4.398238 | 5.131568 | 5.687604 | 0.5055648 | 307.2351 | 304.2637 | 304.9588
6085 | [8 empty] | 7.553579 | 4.485329 | 5.097311 | 5.712073 | 0.5077398 | 307.2546 | 304.3463 | 304.9264
6086 | [8 empty] | 7.690574 | 4.566463 | 5.02854 | 5.761859 | 0.5121652 | 307.3844 | 304.4232 | 304.8612
6087 | [8 empty] | 7.658989 | 4.663437 | 5.045572 | 5.789333 | 0.5146074 | 307.3545 | 304.5151 | 304.8773
6088 | [8 empty] | 7.524667 | 4.607738 | 5.026383 | 5.719596 | 0.5084085 | 307.2272 | 304.4623 | 304.8591
6089 | [8 empty] | 7.518711 | 4.628923 | 4.995024 | 5.714219 | 0.5079306 | 307.2215 | 304.4824 | 304.8294
6090 | [8 empty] | 7.56913 | 4.701654 | 4.923581 | 5.731455 | 0.5094627 | 307.2693 | 304.5513 | 304.7617
6091 | [8 empty] | 7.425053 | 4.641673 | 5.012474 | 5.693067 | 0.5060504 | 307.1328 | 304.4945 | 304.8459
6092 | [8 empty] | 7.303448 | 4.521581 | 5.097021 | 5.640684 | 0.5013941 | 307.0175 | 304.3806 | 304.9261
6093 | [8 empty] | 7.27737 | 4.518845 | 5.247055 | 5.68109 | 0.5049857 | 306.9928 | 304.3781 | 305.0683
6094 | [8 empty] | 7.258535 | 4.528858 | 5.340166 | 5.709186 | 0.5074832 | 306.9749 | 304.3875 | 305.1566
6095 | [8 empty] | 7.25216 | 4.468941 | 5.287396 | 5.669499 | 0.5039555 | 306.9689 | 304.3307 | 305.1065
6096 | [8 empty] | 7.278657 | 4.430273 | 5.316534 | 5.675155 | 0.5044582 | 306.994 | 304.2941 | 305.1342
6097 | [8 empty] | 7.217678 | 4.404388 | 5.503496 | 5.708521 | 0.5074241 | 306.9362 | 304.2696 | 305.3114
6098 | [8 empty] | 7.308374 | 4.407865 | 5.497926 | 5.738055 | 0.5100493 | 307.0222 | 304.2729 | 305.3061
6099 | [8 empty] | 7.365619 | 4.467234 | 5.431892 | 5.754915 | 0.511548 | 307.0764 | 304.3291 | 305.2435
6100 | [8 empty] | 7.282457 | 4.575059 | 5.347088 | 5.734868 | 0.509766 | 306.9976 | 304.4313 | 305.1631
6101 | [8 empty] | 7.333101 | 4.607158 | 5.334757 | 5.758339 | 0.5118523 | 307.0456 | 304.4618 | 305.1514
6102 | [8 empty] | 7.356121 | 4.632271 | 5.188007 | 5.725467 | 0.5089304 | 307.0674 | 304.4856 | 305.0123
6103 | [8 empty] | 7.279237 | 4.620874 | 5.122359 | 5.674157 | 0.5043695 | 306.9945 | 304.4748 | 304.9501
6104 | [8 empty] | 7.335033 | 4.696696 | 5.148277 | 5.726668 | 0.5090372 | 307.0474 | 304.5466 | 304.9747
6105 | [8 empty] | 7.382329 | 4.80481 | 5.085173 | 5.757437 | 0.5117722 | 307.0923 | 304.6491 | 304.9149
6106 | [8 empty] | 7.551293 | 4.903684 | 5.123003 | 5.859327 | 0.5208291 | 307.2524 | 304.7428 | 304.9507
6107 | [8 empty] | 7.629659 | 4.8919 | 5.273616 | 5.931725 | 0.5272645 | 307.3267 | 304.7317 | 305.0935
6108 | [8 empty] | 7.632943 | 4.774417 | 5.229379 | 5.878913 | 0.52257 | 307.3298 | 304.6203 | 305.0515
6109 | [8 empty] | 7.59083 | 4.745376 | 5.159707 | 5.831971 | 0.5183974 | 307.2899 | 304.5928 | 304.9855
6110 | [8 empty] | 7.541763 | 4.656322 | 5.13498 | 5.777688 | 0.5135723 | 307.2434 | 304.5084 | 304.9621
6111 | [8 empty] | 7.6483 | 4.69354 | 5.191903 | 5.844581 | 0.5195183 | 307.3444 | 304.5436 | 305.016
6112 | [8 empty] | 7.652872 | 4.81772 | 5.23775 | 5.902781 | 0.5246916 | 307.3487 | 304.6613 | 305.0595
6113 | [8 empty] | 7.560888 | 4.724352 | 5.171169 | 5.818803 | 0.5172269 | 307.2615 | 304.5728 | 304.9964
6114 | [8 empty] | 7.496174 | 4.570036 | 5.260384 | 5.775531 | 0.5133806 | 307.2002 | 304.4266 | 305.0809
6115 | [8 empty] | 7.482555 | 4.544666 | 5.261607 | 5.762943 | 0.5122616 | 307.1873 | 304.4025 | 305.0821
6116 | [8 empty] | 7.435001 | 4.64222 | 5.267467 | 5.781563 | 0.5139167 | 307.1422 | 304.495 | 305.0876
6117 | [8 empty] | 7.335838 | 4.633334 | 5.222908 | 5.730693 | 0.5093949 | 307.0482 | 304.4866 | 305.0454
6118 | [8 empty] | 7.351098 | 4.549721 | 5.083177 | 5.661332 | 0.5032295 | 307.0627 | 304.4073 | 304.913
6119 | [8 empty] | 7.310499 | 4.571421 | 5.141902 | 5.674607 | 0.5044096 | 307.0242 | 304.4279 | 304.9686
6120 | [8 empty] | 7.316745 | 4.590127 | 5.316888 | 5.741253 | 0.5103336 | 307.0301 | 304.4456 | 305.1345
6121 | [8 empty] | 7.415426 | 4.693669 | 5.313862 | 5.807652 | 0.5162358 | 307.1236 | 304.5438 | 305.1316
6122 | [8 empty] | 7.388317 | 4.75056 | 5.128316 | 5.755731 | 0.5116205 | 307.0979 | 304.5977 | 304.9557
6123 | [8 empty] | 7.426759 | 4.700527 | 5.06621 | 5.731165 | 0.5094369 | 307.1344 | 304.5503 | 304.8969
6124 | [8 empty] | 7.471801 | 4.666592 | 5.167563 | 5.768652 | 0.5127691 | 307.1771 | 304.5181 | 304.993
6125 | [8 empty] | 7.457603 | 4.675768 | 5.157131 | 5.763501 | 0.5123112 | 307.1636 | 304.5268 | 304.9831
6126 | [8 empty] | 7.425149 | 4.713824 | 5.09818 | 5.745718 | 0.5107305 | 307.1328 | 304.5629 | 304.9272
6127 | [8 empty] | 7.457506 | 4.732047 | 5.075128 | 5.754894 | 0.5115461 | 307.1635 | 304.5801 | 304.9053
6128 | [8 empty] | 7.435388 | 4.739066 | 5.096892 | 5.757115 | 0.5117436 | 307.1425 | 304.5868 | 304.926
6129 | [8 empty] | 7.305316 | 4.713244 | 5.12339 | 5.713983 | 0.5079096 | 307.0193 | 304.5623 | 304.9511
6130 | [8 empty] | 7.162913 | 4.535329 | 5.262477 | 5.653573 | 0.5025398 | 306.8843 | 304.3937 | 305.0829
6131 | [8 empty] | 7.138766 | 4.446822 | 5.275323 | 5.620303 | 0.4995825 | 306.8614 | 304.3098 | 305.0951
6132 | [8 empty] | 7.189603 | 4.49737 | 5.213925 | 5.633633 | 0.5007673 | 306.9096 | 304.3577 | 305.0369
6133 | [8 empty] | 7.29379 | 4.562502 | 5.19596 | 5.684084 | 0.5052519 | 307.0083 | 304.4194 | 305.0199
6134 | [8 empty] | 7.327724 | 4.624802 | 5.263185 | 5.73857 | 0.5100951 | 307.0405 | 304.4785 | 305.0836
6135 | [8 empty] | 7.330107 | 4.589933 | 5.26003 | 5.72669 | 0.5090391 | 307.0428 | 304.4454 | 305.0806
6136 | [8 empty] | 7.432941 | 4.559701 | 5.249341 | 5.747328 | 0.5108736 | 307.1402 | 304.4168 | 305.0705
6137 | [8 empty] | 7.40947 | 4.651557 | 5.26502 | 5.775349 | 0.5133643 | 307.118 | 304.5038 | 305.0853
6138 | [8 empty] | 7.549394 | 4.838423 | 5.368241 | 5.918686 | 0.5261054 | 307.2506 | 304.681 | 305.1832
6139 | [8 empty] | 7.507958 | 4.859318 | 5.316276 | 5.894517 | 0.5239571 | 307.2113 | 304.7008 | 305.1339
6140 | [8 empty] | 7.539896 | 4.810573 | 5.17075 | 5.840406 | 0.5191472 | 307.2416 | 304.6546 | 304.996
6141 | [8 empty] | 7.537578 | 4.845473 | 5.122392 | 5.835148 | 0.5186798 | 307.2394 | 304.6877 | 304.9501
6142 | [8 empty] | 7.47808 | 4.860187 | 5.004232 | 5.780833 | 0.5138518 | 307.183 | 304.7016 | 304.8381
6143 | [8 empty] | 7.45947 | 4.831436 | 5.166468 | 5.819125 | 0.5172555 | 307.1654 | 304.6743 | 304.9919
6144 | [8 empty] | 7.344627 | 4.809221 | 5.224872 | 5.792906 | 0.514925 | 307.0565 | 304.6533 | 305.0473
6145 | [8 empty] | 7.416231 | 4.721229 | 5.157485 | 5.764982 | 0.5124428 | 307.1244 | 304.5699 | 304.9834
6146 | [8 empty] | 7.513367 | 4.676734 | 5.163248 | 5.78445 | 0.5141733 | 307.2165 | 304.5277 | 304.9889
6147 | [8 empty] | 7.492504 | 4.738357 | 5.259998 | 5.830286 | 0.5182477 | 307.1967 | 304.5861 | 305.0806
6148 | [8 empty] | 7.499393 | 4.77622 | 5.289715 | 5.855109 | 0.5204542 | 307.2032 | 304.622 | 305.1087
6149 | [8 empty] | 7.538286 | 4.81756 | 5.183629 | 5.846491 | 0.5196881 | 307.2401 | 304.6612 | 305.0082
6150 | [8 empty] | 7.50403 | 4.844604 | 5.131954 | 5.826863 | 0.5179433 | 307.2076 | 304.6868 | 304.9592
6151 | [8 empty] | 7.442825 | 4.74924 | 5.138361 | 5.776808 | 0.5134941 | 307.1496 | 304.5964 | 304.9653
6152 | [8 empty] | 7.339411 | 4.710282 | 5.144929 | 5.731541 | 0.5094703 | 307.0516 | 304.5595 | 304.9715
6153 | [8 empty] | 7.330074 | 4.732916 | 5.180377 | 5.747789 | 0.5109146 | 307.0427 | 304.581 | 305.0051
6154 | [8 empty] | 7.328143 | 4.786555 | 5.127543 | 5.747413 | 0.5108812 | 307.0409 | 304.6318 | 304.955
6155 | [8 empty] | 7.131715 | 4.851333 | 5.050176 | 5.677741 | 0.5046881 | 306.8547 | 304.6932 | 304.8817
6156 | [8 empty] | 7.000194 | 4.791996 | 5.059481 | 5.617223 | 0.4993087 | 306.73 | 304.637 | 304.8905
6157 | [8 empty] | 6.86761 | 4.77886 | 5.189134 | 5.611868 | 0.4988327 | 306.6044 | 304.6245 | 305.0134
6158 | [8 empty] | 6.934546 | 4.732401 | 5.161606 | 5.609518 | 0.4986238 | 306.6678 | 304.5805 | 304.9873
6159 | [8 empty] | 6.951224 | 4.803103 | 5.144575 | 5.632967 | 0.5007082 | 306.6836 | 304.6475 | 304.9712
6160 | [8 empty] | 6.880457 | 4.864083 | 5.12368 | 5.62274 | 0.4997991 | 306.6165 | 304.7053 | 304.9514
6161 | [8 empty] | 6.852543 | 4.715788 | 5.110222 | 5.559517 | 0.4941793 | 306.5901 | 304.5647 | 304.9386
6162 | [8 empty] | 6.926368 | 4.672291 | 5.074709 | 5.55779 | 0.4940257 | 306.6601 | 304.5235 | 304.9049
6163 | [8 empty] | 6.702026 | 4.671261 | 5.051947 | 5.475078 | 0.4866736 | 306.4474 | 304.5225 | 304.8834
6164 | [8 empty] | 7.007663 | 4.673418 | 5.095154 | 5.592078 | 0.4970736 | 306.7371 | 304.5246 | 304.9243
6165 | [8 empty] | 7.16082 | 4.642767 | 5.201852 | 5.66848 | 0.5038648 | 306.8823 | 304.4955 | 305.0255
6166 | [8 empty] | 7.157987 | 4.662375 | 5.206134 | 5.675498 | 0.5044887 | 306.8796 | 304.5141 | 305.0295
6167 | [8 empty] | 7.175952 | 4.647951 | 5.229444 | 5.684449 | 0.5052843 | 306.8966 | 304.5004 | 305.0516
6168 | [8 empty] | 7.326179 | 4.69969 | 5.124098 | 5.716656 | 0.5081472 | 307.039 | 304.5495 | 304.9518
6169 | [8 empty] | 7.292888 | 4.863085 | 5.154942 | 5.770305 | 0.512916 | 307.0075 | 304.7043 | 304.981
6170 | [8 empty] | 7.313461 | 4.865918 | 5.372587 | 5.850655 | 0.5200583 | 307.027 | 304.707 | 305.1873
6171 | [8 empty] | 7.357409 | 4.805905 | 5.382278 | 5.848531 | 0.5198694 | 307.0686 | 304.6501 | 305.1965
6172 | [8 empty] | 7.406508 | 4.776413 | 5.256424 | 5.813115 | 0.5167213 | 307.1152 | 304.6222 | 305.0772
6173 | [8 empty] | 7.397235 | 4.814984 | 5.237943 | 5.816721 | 0.5170419 | 307.1064 | 304.6588 | 305.0597
6174 | [8 empty] | 6.217508 | 4.756484 | 5.342226 | 5.438739 | 0.4834435 | 305.9882 | 304.6033 | 305.1585
6175 | [8 empty] | 7.286095 | 4.734172 | 5.356038 | 5.792102 | 0.5148535 | 307.001 | 304.5822 | 305.1716
6176 | [8 empty] | 7.558892 | 4.704938 | 5.310964 | 5.858264 | 0.5207346 | 307.2596 | 304.5544 | 305.1289
6177 | [8 empty] | 7.41269 | 4.834913 | 5.368917 | 5.872173 | 0.5219709 | 307.121 | 304.6776 | 305.1838
6178 | [8 empty] | 7.332521 | 4.608639 | 5.302207 | 5.747789 | 0.5109146 | 307.045 | 304.4632 | 305.1206
6179 | [8 empty] | 7.372316 | 4.531047 | 5.369142 | 5.757502 | 0.5117779 | 307.0828 | 304.3896 | 305.184
6180 | [8 empty] | 7.375181 | 4.561182 | 5.470399 | 5.802254 | 0.5157559 | 307.0855 | 304.4182 | 305.28
6181 | [8 empty] | 7.843859 | 4.610539 | 5.440489 | 5.964962 | 0.5302189 | 307.5297 | 304.465 | 305.2516
6182 | [8 empty] | 7.291278 | 4.698563 | 5.377417 | 5.789086 | 0.5145854 | 307.006 | 304.5484 | 305.1919
6183 | [8 empty] | 7.219674 | 4.617332 | 5.359709 | 5.732238 | 0.5095323 | 306.9381 | 304.4714 | 305.1751
6184 | [8 empty] | 7.280428 | 4.492991 | 5.299727 | 5.691049 | 0.505871 | 306.9957 | 304.3535 | 305.1182
6185 | [8 empty] | 7.283455 | 4.565175 | 5.333952 | 5.727527 | 0.5091135 | 306.9985 | 304.422 | 305.1507
6186 | [8 empty] | 7.235837 | 4.689162 | 5.287203 | 5.737401 | 0.5099912 | 306.9534 | 304.5395 | 305.1064
6187 | [8 empty] | 7.251902 | 4.682046 | 5.297313 | 5.743754 | 0.5105559 | 306.9686 | 304.5327 | 305.1159
6188 | [8 empty] | 7.36153 | 4.683077 | 5.370108 | 5.804905 | 0.5159915 | 307.0725 | 304.5337 | 305.1849
6189 | [8 empty] | 7.333004 | 4.721808 | 5.400726 | 5.818513 | 0.5172012 | 307.0455 | 304.5704 | 305.214
6190 | [8 empty] | 7.269836 | 4.749787 | 5.436754 | 5.818792 | 0.517226 | 306.9856 | 304.597 | 305.2481
6191 | [8 empty] | 7.228367 | 4.702716 | 5.401982 | 5.777688 | 0.5135723 | 306.9463 | 304.5523 | 305.2151
6192 | [8 empty] | 7.272283 | 4.71128 | 5.432762 | 5.805441 | 0.5160392 | 306.9879 | 304.5605 | 305.2443
6193 | [8 empty] | 7.448202 | 4.671325 | 5.567953 | 5.895827 | 0.5240735 | 307.1547 | 304.5226 | 305.3725
6194 | [8 empty] | 7.523669 | 4.568813 | 5.540393 | 5.877625 | 0.5224556 | 307.2262 | 304.4254 | 305.3463
6195 | [8 empty] | 7.537256 | 4.602908 | 5.431506 | 5.857223 | 0.5206421 | 307.2391 | 304.4577 | 305.2431
6196 | [8 empty] | 7.6398 | 4.613276 | 5.371589 | 5.874888 | 0.5222123 | 307.3363 | 304.4676 | 305.1863
6197 | [8 empty] | 7.667811 | 4.584525 | 5.439104 | 5.897147 | 0.5241908 | 307.3629 | 304.4403 | 305.2503
6198 | [8 empty] | 7.61047 | 4.591157 | 5.404751 | 5.868793 | 0.5216705 | 307.3085 | 304.4466 | 305.2178
6199 | [8 empty] | 7.655126 | 4.683366 | 5.303591 | 5.880694 | 0.5227284 | 307.3508 | 304.534 | 305.1219
6200 | [8 empty] | 7.744051 | 4.680694 | 5.318916 | 5.914554 | 0.5257381 | 307.4351 | 304.5315 | 305.1364
6201 | [8 empty] | 7.894117 | 4.668814 | 5.286559 | 5.94983 | 0.5288738 | 307.5774 | 304.5202 | 305.1057
6202 | [8 empty] | 7.612691 | 4.673643 | 5.352561 | 5.879632 | 0.5226339 | 307.3106 | 304.5248 | 305.1683
6203 | [8 empty] | 7.482941 | 4.761796 | 5.504237 | 5.916325 | 0.5258955 | 307.1876 | 304.6083 | 305.3121
6204 | [8 empty] | 7.382168 | 4.641318 | 5.465183 | 5.829556 | 0.5181828 | 307.0921 | 304.4941 | 305.2751
6205 | [8 empty] | 7.390442 | 4.564821 | 5.403753 | 5.786339 | 0.5143412 | 307.0999 | 304.4216 | 305.2168
6206 | [8 empty] | 7.320834 | 4.535039 | 5.422265625 | 5.75938 | 0.5119449 | 307.034 | 304.3934 | 305.234375
6207 | [8 empty] | 7.129557 | 4.618298 | 5.407198 | 5.718351 | 0.5082979 | 306.8527 | 304.4723 | 305.2201
6208 | [8 empty] | 6.850064 | 4.782305 | 5.344802 | 5.659057 | 0.5030273 | 306.5877 | 304.6278 | 305.1609
6209 | [8 empty] | 6.769123 | 4.746728 | 5.260899 | 5.59225 | 0.4970889 | 306.511 | 304.5941 | 305.0814
6210 | [8 empty] | 6.717287 | 4.627989 | 5.362445 | 5.569241 | 0.4950436 | 306.4619 | 304.4815 | 305.1777
6211 | [8 empty] | 6.526558 | 4.685974 | 5.437108 | 5.54988 | 0.4933227 | 306.2811 | 304.5365 | 305.2484
6212 | [8 empty] | 6.386763 | 4.582078 | 5.314377 | 5.427739 | 0.4824657 | 306.1486 | 304.438 | 305.1321
6213 | [8 empty] | 6.359042 | 4.490931 | 5.312831 | 5.387601 | 0.4788979 | 306.1223 | 304.3516 | 305.1306
6214 | [8 empty] | 6.207914 | 4.418779 | 5.28466 | 5.303784 | 0.4714475 | 305.9791 | 304.2832 | 305.1039
6215 | [8 empty] | 6.339402 | 4.411954 | 5.415794 | 5.38905 | 0.4790267 | 306.1037 | 304.2767 | 305.2282
6216 | [8 empty] | 6.334476 | 4.344696 | 5.438621 | 5.372598 | 0.4775643 | 306.099 | 304.213 | 305.2499
6217 | [8 empty] | 6.249511 | 4.478471 | 5.437752 | 5.388578 | 0.4789847 | 306.0185 | 304.3398 | 305.2491
6218 | [8 empty] | 6.235216 | 4.562084 | 5.342677 | 5.379992 | 0.4782215 | 306.0049 | 304.419 | 305.1589
6219 | [8 empty] | 6.277908 | 4.522644 | 5.411383 | 5.403978 | 0.4803536 | 306.0454 | 304.3817 | 305.2241
6220 | [8 empty] | 6.319344 | 4.489353 | 5.520142 | 5.442946 | 0.4838174 | 306.0847 | 304.3501 | 305.3271
6221 | [8 empty] | 6.385925 | 4.593797 | 5.499826 | 5.493183 | 0.4882829 | 306.1478 | 304.4491 | 305.3079
6222 | [8 empty] | 6.443653 | 4.641351 | 5.339715 | 5.474906 | 0.4866583 | 306.2025 | 304.4942 | 305.1561
6223 | [8 empty] | 6.434863 | 4.675704 | 5.334435 | 5.481667 | 0.4872593 | 306.1942 | 304.5267 | 305.1511
6224 | [8 empty] | 6.441914 | 4.674126 | 5.369239 | 5.495093 | 0.4884527 | 306.2009 | 304.5252 | 305.1841
6225 | [8 empty] | 6.343008 | 4.704294 | 5.417275 | 5.488192 | 0.4878393 | 306.1071 | 304.5538 | 305.2296
6226 | [8 empty] | 6.47791 | 4.637487 | 5.448795 | 5.521397 | 0.4907909 | 306.235 | 304.4905 | 305.2595
6227 | [8 empty] | 6.579359 | 4.599496 | 5.370655 | 5.516503 | 0.4903559 | 306.3311 | 304.4545 | 305.1855
6228 | [8 empty] | 6.647583 | 4.711538 | 5.333791 | 5.564304 | 0.4946048 | 306.3958 | 304.5607 | 305.1505
6229 | [8 empty] | 6.667673 | 4.763277 | 5.444095 | 5.625015 | 0.5000013 | 306.4149 | 304.6097 | 305.2551
6230 | [8 empty] | 6.611813 | 4.775994 | 5.542518 | 5.643442 | 0.5016393 | 306.3619 | 304.6218 | 305.3484
6231 | [8 empty] | 6.634382 | 4.75951 | 5.475486 | 5.623126 | 0.4998334 | 306.3833 | 304.6062 | 305.2848
6232 | [8 empty] | 6.781035 | 4.629148 | 5.402626 | 5.60427 | 0.4981573 | 306.5223 | 304.4826 | 305.2158
6233 | [8 empty] | 6.792529 | 4.72345 | 5.418402 | 5.644794 | 0.5017595 | 306.5332 | 304.572 | 305.2307
6234 | [8 empty] | 6.686443 | 4.855647 | 5.357036 | 5.633042 | 0.5007149 | 306.4326 | 304.6973 | 305.1725
6235 | [8 empty] | 6.675497 | 4.776767 | 5.316888 | 5.589717 | 0.4968638 | 306.4223 | 304.6225 | 305.1345
6236 | [8 empty] | 6.157044 | 4.672516 | 5.347056 | 5.392205 | 0.4793071 | 305.9308 | 304.5237 | 305.1631
6237 | [8 empty] | 6.761975 | 4.65072 | 5.432955 | 5.615217 | 0.4991304 | 306.5042 | 304.5031 | 305.2445
6238 | [8 empty] | 6.796296 | 4.689226 | 5.409902 | 5.631808 | 0.5006052 | 306.5368 | 304.5396 | 305.2227
6239 | [8 empty] | 6.763939 | 4.666013 | 5.413895 | 5.614616 | 0.4990769 | 306.5061 | 304.5175 | 305.2264
6240 | [8 empty] | 6.681839 | 4.66949 | 5.378286 | 5.576538 | 0.4956923 | 306.4283 | 304.5208 | 305.1927
6241 | [8 empty] | 6.725948 | 4.56994 | 5.336656 | 5.544181 | 0.4928161 | 306.4701 | 304.4265 | 305.1532
6242 | [8 empty] | 6.819284 | 4.486455 | 5.377835 | 5.561192 | 0.4943281 | 306.5586 | 304.3474 | 305.1923
6243 | [8 empty] | 6.833611 | 4.489385 | 5.387011 | 5.570003 | 0.4951113 | 306.5721 | 304.3501 | 305.201
6244 | [8 empty] | 6.870315 | 4.545535 | 5.258774 | 5.558208 | 0.4940629 | 306.6069 | 304.4034 | 305.0794
6245 | [8 empty] | 6.894784 | 4.506964 | 5.172843 | 5.524864 | 0.491099 | 306.6301 | 304.3668 | 304.998
6246 | [8 empty] | 6.88036 | 4.454485 | 5.248504 | 5.527783 | 0.4913585 | 306.6165 | 304.317 | 305.0697
6247 | [8 empty] | 6.89121 | 4.426442 | 5.288008 | 5.53522 | 0.4920196 | 306.6267 | 304.2905 | 305.1071
6248 | [8 empty] | 6.895653 | 4.554357 | 5.208452 | 5.552821 | 0.4935841 | 306.631 | 304.4117 | 305.0317
6249 | [8 empty] | 6.938989 | 4.683238 | 5.168142 | 5.59679 | 0.4974924 | 306.672 | 304.5339 | 304.9935
6250 | [8 empty] | 6.952833 | 4.719909 | 5.168271 | 5.613671 | 0.498993 | 306.6852 | 304.5686 | 304.9936
6251 | [8 empty] | 6.814777 | 4.826961 | 5.133371 | 5.591703 | 0.4970402 | 306.5543 | 304.6701 | 304.9605
6252 | [8 empty] | 6.826174 | 4.794346 | 5.269077 | 5.629866 | 0.5004325 | 306.5651 | 304.6392 | 305.0892
6253 | [8 empty] | 6.861815 | 4.793219 | 5.369915 | 5.674983 | 0.5044429 | 306.5989 | 304.6381 | 305.1848
6254 | [8 empty] | 6.973696 | 4.732659 | 5.277834 | 5.661396 | 0.5032352 | 306.7049 | 304.5807 | 305.0975
6255 | [8 empty] | 7.033098 | 4.788358 | 5.284434 | 5.701963 | 0.5068412 | 306.7612 | 304.6335 | 305.1037
6256 | [8 empty] | 6.962363 | 4.94013 | 5.342033 | 5.748175 | 0.5109489 | 306.6942 | 304.7774 | 305.1583
6257 | [8 empty] | 6.896587 | 4.867818 | 5.338717 | 5.70104 | 0.5067592 | 306.6318 | 304.7088 | 305.1552
6258 | [8 empty] | 6.916323 | 4.738583 | 5.310867 | 5.655258 | 0.5026896 | 306.6505 | 304.5863 | 305.1288
6259 | [8 empty] | 6.911365 | 4.794829 | 5.345253 | 5.683816 | 0.505228 | 306.6458 | 304.6396 | 305.1614
6260 | [8 empty] | 6.867578 | 4.813213 | 5.459162 | 5.713318 | 0.5078505 | 306.6043 | 304.6571 | 305.2693
6261 | [8 empty] | 6.85016 | 4.743315 | 5.442002 | 5.678492 | 0.5047549 | 306.5878 | 304.5908 | 305.2531
6262 | [8 empty] | 6.803669 | 4.668363 | 5.335175 | 5.602402 | 0.4979913 | 306.5438 | 304.5198 | 305.1518
6263 | [8 empty] | 6.795974 | 4.654454 | 5.268948 | 5.573126 | 0.4953889 | 306.5365 | 304.5066 | 305.0891
6264 | [8 empty] | 6.949646 | 4.665047 | 5.159449 | 5.591381 | 0.4970116 | 306.6821 | 304.5166 | 304.9853
6265 | [8 empty] | 6.905119 | 4.802556 | 5.250403 | 5.652693 | 0.5024616 | 306.6399 | 304.647 | 305.0715
6266 | [8 empty] | 6.848196 | 4.89541 | 5.17632 | 5.639975 | 0.5013311 | 306.586 | 304.735 | 305.0013
6267 | [8 empty] | 6.840662 | 4.84396 | 5.063602 | 5.582741 | 0.4962437 | 306.5788 | 304.6862 | 304.8944
6268 | [8 empty] | 6.813328 | 4.789839 | 5.089648 | 5.564272 | 0.4946019 | 306.5529 | 304.6349 | 304.9191
6269 | [8 empty] | 6.745587 | 4.820683 | 5.305297 | 5.623856 | 0.4998983 | 306.4887 | 304.6642 | 305.1235
6270 | [8 empty] | 6.809046 | 4.826671 | 5.357423 | 5.66438 | 0.5035004 | 306.5489 | 304.6698 | 305.1729
6271 | [8 empty] | 6.757339 | 4.715015 | 5.327448 | 5.599934 | 0.4977719 | 306.4998 | 304.564 | 305.1445
6272 | [8 empty] | 6.665226 | 4.587744 | 5.33305 | 5.528674 | 0.4914376 | 306.4125 | 304.4434 | 305.1498
6273 | [8 empty] | 6.650126 | 4.50207 | 5.389361 | 5.513853 | 0.4901202 | 306.3982 | 304.3622 | 305.2032
6274 | [8 empty] | 6.636378 | 4.410441 | 5.413508 | 5.486776 | 0.4877134 | 306.3852 | 304.2753 | 305.2261
6275 | [8 empty] | 6.792304 | 4.418876 | 5.373134 | 5.528105 | 0.4913871 | 306.533 | 304.2833 | 305.1878
6276 | [8 empty] | 6.89092 | 4.445599 | 5.338685 | 5.558401 | 0.4940801 | 306.6265 | 304.3086 | 305.1552
6277 | [8 empty] | 6.90338 | 4.474317 | 5.252592 | 5.54343 | 0.4927493 | 306.6383 | 304.3358 | 305.0735
6278 | [8 empty] | 6.942241 | 4.550493 | 5.260738 | 5.584491 | 0.4963992 | 306.6751 | 304.4081 | 305.0813
6279 | [8 empty] | 7.025983 | 4.538645 | 5.377545 | 5.647391 | 0.5019903 | 306.7545 | 304.3968 | 305.192
6280 | [8 empty] | 7.148231 | 4.531304 | 5.300017 | 5.659851 | 0.5030979 | 306.8704 | 304.3899 | 305.1185
6281 | [8 empty] | 7.174342 | 4.695601 | 5.24757 | 5.705838 | 0.5071856 | 306.8951 | 304.5456 | 305.0688
6282 | [8 empty] | 7.116904 | 4.800657 | 5.239006 | 5.718856 | 0.5083427 | 306.8407 | 304.6452 | 305.0607
6283 | [8 empty] | 7.069029 | 4.744764 | 5.146539 | 5.653444 | 0.5025284 | 306.7953 | 304.5922 | 304.973
6284 | [8 empty] | 7.12798 | 4.662858 | 5.121426 | 5.637421 | 0.5011041 | 306.8512 | 304.5146 | 304.9492
6285 | [8 empty] | 7.171187 | 4.695536 | 5.04026 | 5.635661 | 0.5009476 | 306.8921 | 304.5455 | 304.8723
6286 | [8 empty] | 7.123215 | 4.652651 | 5.091934 | 5.6226 | 0.4997867 | 306.8466 | 304.5049 | 304.9213
6287 | [8 empty] | 7.091727 | 4.574351 | 5.177865 | 5.614648 | 0.4990798 | 306.8168 | 304.4307 | 305.0027
6288 | [8 empty] | 7.025983 | 4.602071 | 5.182373 | 5.603476 | 0.4980867 | 306.7545 | 304.4569 | 305.007
6289 | [8 empty] | 6.992563 | 4.499173 | 5.192708 | 5.561481 | 0.4943539 | 306.7228 | 304.3594 | 305.0168
6290 | [8 empty] | 7.053188 | 4.519939 | 5.109932 | 5.56102 | 0.4943129 | 306.7803 | 304.3791 | 304.9383
6291 | [8 empty] | 7.02418 | 4.673901 | 5.173165 | 5.623748 | 0.4998888 | 306.7528 | 304.525 | 304.9983
6292 | [8 empty] | 7.03268 | 4.781693 | 5.329122 | 5.714498 | 0.5079554 | 306.7608 | 304.6272 | 305.1461
6293 | [8 empty] | 7.079235 | 4.780824 | 5.255973 | 5.705344 | 0.5071417 | 306.805 | 304.6264 | 305.0768
6294 | [8 empty] | 7.051064 | 4.817688 | 5.146571 | 5.671774 | 0.5041577 | 306.7783 | 304.6613 | 304.9731
6295 | [8 empty] | 7.025114 | 4.814662 | 5.117788 | 5.652521 | 0.5024463 | 306.7537 | 304.6584 | 304.9458
6296 | [8 empty] | 7.08986 | 4.874836 | 5.188619 | 5.717772 | 0.5082464 | 306.815 | 304.7155 | 305.0129
6297 | [8 empty] | 7.140182 | 4.886749 | 5.119687 | 5.715539 | 0.5080479 | 306.8627 | 304.7268 | 304.9476
6298 | [8 empty] | 7.214523 | 4.934141 | 5.140132 | 5.762932 | 0.5122606 | 306.9332 | 304.7717 | 304.9669
6299 | [8 empty] | 7.106891 | 5.047826 | 5.149662 | 5.768126 | 0.5127223 | 306.8312 | 304.8795 | 304.976
6300 | [8 empty] | 7.059628 | 4.945056 | 5.2033 | 5.735995 | 0.5098662 | 306.7864 | 304.782 | 305.0268
6301 | [8 empty] | 7.03841 | 4.868397 | 5.349792 | 5.7522 | 0.5113067 | 306.7663 | 304.7094 | 305.1657
6302 | [8 empty] | 7.080587 | 4.747565 | 5.484919 | 5.771024 | 0.5129799 | 306.8062 | 304.5948 | 305.2938
6303 | [8 empty] | 7.129203 | 4.830019 | 5.443773 | 5.800998 | 0.5156443 | 306.8523 | 304.673 | 305.2548
6304 | [8 empty] | 7.002608 | 4.986299 | 5.426805 | 5.805238 | 0.5160211 | 306.7323 | 304.8211 | 305.2387
6305 | [8 empty] | 7.019157 | 4.974515 | 5.413412 | 5.802361 | 0.5157655 | 306.748 | 304.81 | 305.226
6306 | [8 empty] | 7.126756 | 4.913278 | 5.427997 | 5.822677 | 0.5175713 | 306.85 | 304.7519 | 305.2398
6307 | [8 empty] | 7.101901 | 4.921488 | 5.417146 | 5.813512 | 0.5167566 | 306.8264 | 304.7597 | 305.2295
6308 | [8 empty] | 7.07022 | 4.988134 | 5.415376 | 5.824577 | 0.5177401 | 306.7964 | 304.8229 | 305.2278
6309 | [8 empty] | 7.052963 | 4.940194 | 5.446219 | 5.813126 | 0.5167223 | 306.7801 | 304.7774 | 305.2571
6310 | [8 empty] | 7.085352 | 4.877605 | 5.603658 | 5.855539 | 0.5204923 | 306.8108 | 304.7181 | 305.4063
6311 | [8 empty] | 7.049486 | 4.827862 | 5.526291 | 5.801213 | 0.5156634 | 306.7768 | 304.671 | 305.333
6312 | [8 empty] | 7.067709 | 4.769587 | 5.502015 | 5.779771 | 0.5137574 | 306.794 | 304.6157 | 305.31
6313 | [8 empty] | 7.025178 | 4.805132 | 5.493805 | 5.774705 | 0.5133071 | 306.7537 | 304.6494 | 305.3022
6314 | [8 empty] | 7.071122 | 4.843477 | 5.554463 | 5.823021 | 0.5176018 | 306.7973 | 304.6858 | 305.3597
6315 | [8 empty] | 7.145945 | 4.768074 | 5.629962 | 5.847994 | 0.5198217 | 306.8682 | 304.6143 | 305.4312
6316 | [8 empty] | 7.10438 | 4.717494 | 5.513541 | 5.778472 | 0.5136419 | 306.8288 | 304.5663 | 305.3209
6317 | [8 empty] | 7.024888 | 4.698917 | 5.427449 | 5.717085 | 0.5081853 | 306.7534 | 304.5487 | 305.2393
6318 | [8 empty] | 7.075178 | 4.740514 | 5.528577 | 5.781423 | 0.5139043 | 306.8011 | 304.5882 | 305.3351
6319 | [8 empty] | 7.062332 | 4.775383 | 5.649087 | 5.828934 | 0.5181275 | 306.7889 | 304.6212 | 305.4494
6320 | [8 empty] | 7.046234 | 4.816948 | 5.552595 | 5.805259 | 0.516023 | 306.7737 | 304.6606 | 305.3579
6321 | [8 empty] | 7.002029 | 4.83369 | 5.499053 | 5.778257 | 0.5136229 | 306.7318 | 304.6765 | 305.3072
6322 | [8 empty] | 6.951417 | 4.715756 | 5.535757 | 5.73431 | 0.5097164 | 306.6838 | 304.5647 | 305.3419
6323 | [8 empty] | 6.99823 | 4.68005 | 5.590715 | 5.756332 | 0.5116739 | 306.7282 | 304.5309 | 305.394
6324 | [8 empty] | 5.900184 | 4.785428 | 5.61702 | 5.43421 | 0.4830409 | 305.6874 | 304.6307 | 305.419
6325 | [8 empty] | 6.806599 | 4.76083 | 5.682796 | 5.750075 | 0.5111178 | 306.5465 | 304.6074 | 305.4813
6326 | [8 empty] | 6.93886 | 4.709735 | 5.534694 | 5.727763 | 0.5091345 | 306.6719 | 304.559 | 305.3409
6327 | [8 empty] | 7.037348 | 4.585619 | 5.497089 | 5.706685 | 0.5072609 | 306.7653 | 304.4413 | 305.3053
6328 | [8 empty] | 7.210885 | 4.529341 | 5.579962 | 5.773396 | 0.5131907 | 306.9297 | 304.388 | 305.3839
6329 | [8 empty] | 7.222733 | 4.629599 | 5.659454 | 5.837262 | 0.5188677 | 306.941 | 304.483 | 305.4592
6330 | [8 empty] | 7.135353 | 4.672162 | 5.559067 | 5.788861 | 0.5145654 | 306.8582 | 304.5234 | 305.364
6331 | [8 empty] | 7.097651 | 4.516752 | 5.602789 | 5.739064 | 0.510139 | 306.8224 | 304.3761 | 305.4055
6332 | [8 empty] | 7.118289 | 4.459121 | 5.615056 | 5.730822 | 0.5094064 | 306.842 | 304.3214 | 305.4171
6333 | [8 empty] | 7.100227 | 4.432849 | 5.604302 | 5.712459 | 0.5077742 | 306.8249 | 304.2965 | 305.4069
6334 | [8 empty] | 7.050613 | 4.358605 | 5.591971 | 5.667063 | 0.5037389 | 306.7778 | 304.2262 | 305.3952
6335 | [8 empty] | 7.092274 | 4.371097 | 5.543291 | 5.668887 | 0.5039011 | 306.8173 | 304.238 | 305.3491
6336 | [8 empty] | 7.101418 | 4.423319 | 5.589814 | 5.70485 | 0.5070978 | 306.826 | 304.2875 | 305.3932
6337 | [8 empty] | 7.25715 | 4.379082 | 5.571977 | 5.73607 | 0.5098729 | 306.9736 | 304.2456 | 305.3763
6338 | [8 empty] | 7.370255 | 4.442347 | 5.52407 | 5.77889 | 0.5136792 | 307.0808 | 304.3055 | 305.3309
6339 | [8 empty] | 7.2265 | 4.556578 | 5.438492 | 5.740524 | 0.5102688 | 306.9445 | 304.4138 | 305.2498
6340 | [8 empty] | 7.173344 | 4.575349 | 5.427192 | 5.725295 | 0.5089151 | 306.8942 | 304.4316 | 305.239
6341 | [8 empty] | 7.182101 | 4.548562 | 5.621688 | 5.784117 | 0.5141437 | 306.9025 | 304.4062 | 305.4234
6342 | [8 empty] | 7.135965 | 4.483558 | 5.658649 | 5.75939 | 0.5119458 | 306.8587 | 304.3446 | 305.4584
6343 | [8 empty] | 7.119158 | 4.473577 | 5.534565 | 5.7091 | 0.5074756 | 306.8428 | 304.3351 | 305.3408
6344 | [8 empty] | 7.155572 | 4.50426 | 5.471751 | 5.710528 | 0.5076024 | 306.8773 | 304.3642 | 305.2813
6345 | [8 empty] | 7.135417 | 4.611634 | 5.519465 | 5.755505 | 0.5116005 | 306.8582 | 304.466 | 305.3265
6346 | [8 empty] | 7.073858 | 4.7494 | 5.489813 | 5.771024 | 0.5129799 | 306.7999 | 304.5966 | 305.2984
6347 | [8 empty] | 6.980941 | 4.870651 | 5.419819 | 5.757137 | 0.5117455 | 306.7118 | 304.7115 | 305.2321
6348 | [8 empty] | 7.05174 | 4.824997 | 5.425807 | 5.767515 | 0.512668 | 306.7789 | 304.6682 | 305.2377
6349 | [8 empty] | 7.116293 | 4.812376 | 5.380701 | 5.76979 | 0.5128702 | 306.8401 | 304.6563 | 305.195
6350 | [8 empty] | 7.277112 | 4.828828125 | 5.333276 | 5.813072 | 0.5167175 | 306.9925 | 304.671875 | 305.15
6351 | [8 empty] | 7.31916 | 4.871263 | 5.478126 | 5.889516 | 0.5235125 | 307.0324 | 304.7121 | 305.2873
6352 | [8 empty] | 7.306636 | 5.015758 | 5.476033 | 5.932809 | 0.5273608 | 307.0205 | 304.8491 | 305.2853
6353 | [8 empty] | 7.320255 | 4.991933 | 5.370623 | 5.89427 | 0.5239351 | 307.0334 | 304.8265 | 305.1854
6354 | [8 empty] | 7.353159 | 4.94731 | 5.389136 | 5.896535 | 0.5241364 | 307.0646 | 304.7842 | 305.203
6355 | [8 empty] | 7.282843 | 4.925964 | 5.454558 | 5.887788 | 0.523359 | 306.998 | 304.7639 | 305.265
6356 | [8 empty] | 7.202932 | 4.974869 | 5.546414 | 5.908072 | 0.5251619 | 306.9222 | 304.8103 | 305.3521
6357 | [8 empty] | 7.203673 | 4.942867 | 5.393708 | 5.846749 | 0.519711 | 306.9229 | 304.78 | 305.2073
6358 | [8 empty] | 7.222668 | 4.919106 | 5.370591 | 5.837455 | 0.5188849 | 306.9409 | 304.7574 | 305.1854
6359 | [8 empty] | 7.158952 | 4.891965 | 5.317371 | 5.789429 | 0.5146159 | 306.8805 | 304.7317 | 305.1349
6360 | [8 empty] | 7.149261 | 4.910188 | 5.323392 | 5.79428 | 0.5150471 | 306.8713 | 304.749 | 305.1407
6361 | [8 empty] | 7.091148 | 4.96447 | 5.261124 | 5.772247 | 0.5130887 | 306.8163 | 304.8004 | 305.0816
6362 | [8 empty] | 7.153061 | 4.936234 | 5.275645 | 5.788313 | 0.5145167 | 306.8749 | 304.7737 | 305.0954
6363 | [8 empty] | 7.284581 | 4.81273 | 5.386464 | 5.827925 | 0.5180378 | 306.9996 | 304.6566 | 305.2004
6364 | [8 empty] | 7.319836 | 4.826735 | 5.43685 | 5.861141 | 0.5209903 | 307.033 | 304.6699 | 305.2482
6365 | [8 empty] | 7.334421 | 4.935461 | 5.451564 | 5.907149 | 0.5250799 | 307.0468 | 304.7729 | 305.2621
6366 | [8 empty] | 7.368839 | 4.947052 | 5.383405 | 5.899765 | 0.5244236 | 307.0795 | 304.7839 | 305.1975
6367 | [8 empty] | 7.358826 | 4.94805 | 5.45517 | 5.920682 | 0.5262828 | 307.07 | 304.7849 | 305.2656
6368 | [8 empty] | 7.381105 | 4.808029 | 5.568242 | 5.919126 | 0.5261445 | 307.0911 | 304.6522 | 305.3727
6369 | [8 empty] | 7.480462 | 4.70951 | 5.522202 | 5.904058 | 0.5248052 | 307.1853 | 304.5588 | 305.3291
6370 | [8 empty] | 7.534004 | 4.682787 | 5.441583 | 5.886125 | 0.5232111 | 307.236 | 304.5334 | 305.2527
6371 | [8 empty] | 7.5209 | 4.692413 | 5.392999 | 5.868771 | 0.5216685 | 307.2236 | 304.5426 | 305.2066
6372 | [8 empty] | 7.338832 | 4.806774 | 5.492517 | 5.879374 | 0.5226111 | 307.051 | 304.651 | 305.301
6373 | [8 empty] | 7.277434 | 4.822486 | 5.422072 | 5.840664 | 0.5191701 | 306.9928 | 304.6659 | 305.2342
6374 | [8 empty] | 7.259984 | 4.880181 | 5.418112 | 5.852759 | 0.5202452 | 306.9763 | 304.7206 | 305.2304
6375 | [8 empty] | 7.362367 | 4.841578 | 5.398988 | 5.867644 | 0.5215684 | 307.0733 | 304.684 | 305.2123
6376 | [8 empty] | 7.451196 | 4.8353 | 5.367565 | 5.884687 | 0.5230833 | 307.1575 | 304.678 | 305.1825
6377 | [8 empty] | 7.388349 | 4.951881 | 5.456136 | 5.932122 | 0.5272998 | 307.098 | 304.7885 | 305.2665
6378 | [8 empty] | 7.353578 | 5.087137 | 5.600535 | 6.01375 | 0.5345555 | 307.065 | 304.9167 | 305.4034
6379 | [8 empty] | 7.379914 | 5.082758 | 5.544772 | 6.002481 | 0.5335539 | 307.09 | 304.9126 | 305.3505
6380 | [8 empty] | 7.391279 | 5.106294 | 5.49915 | 5.998908 | 0.5332362 | 307.1007 | 304.9349 | 305.3073
6381 | [8 empty] | 7.369837 | 5.065372 | 5.533696 | 5.989635 | 0.532412 | 307.0804 | 304.8961 | 305.34
6382 | [8 empty] | 7.338832 | 5.009351 | 5.548345 | 5.965509 | 0.5302675 | 307.051 | 304.843 | 305.3539
6383 | [8 empty] | 7.278529 | 4.90568 | 5.64606 | 5.943423 | 0.5283043 | 306.9939 | 304.7447 | 305.4465
6384 | [8 empty] | 7.230009 | 4.861861 | 5.68666 | 5.926177 | 0.5267713 | 306.9479 | 304.7032 | 305.485
6385 | [8 empty] | 7.287318 | 4.791094 | 5.718276 | 5.93223 | 0.5273093 | 307.0022 | 304.6361 | 305.515
6386 | [8 empty] | 7.232327 | 4.811571 | 5.723492 | 5.922463 | 0.5264412 | 306.9501 | 304.6555 | 305.5199
6387 | [8 empty] | 7.187027 | 4.919138 | 5.638108 | 5.914758 | 0.5257562 | 306.9071 | 304.7575 | 305.439
6388 | [8 empty] | 7.250679 | 4.850689 | 5.526742 | 5.876037 | 0.5223144 | 306.9675 | 304.6926 | 305.3334
6389 | [8 empty] | 7.308149 | 4.850432 | 5.408454 | 5.855678 | 0.5205047 | 307.0219 | 304.6924 | 305.2213
6390 | [8 empty] | 7.280428 | 4.848693 | 5.471976 | 5.867033 | 0.521514 | 306.9957 | 304.6907 | 305.2815
6391 | [8 empty] | 7.324827 | 4.847695 | 5.509581 | 5.894034 | 0.5239142 | 307.0378 | 304.6898 | 305.3171
6392 | [8 empty] | 7.310081 | 4.931727 | 5.380507 | 5.874105 | 0.5221427 | 307.0238 | 304.7694 | 305.1948
6393 | [8 empty] | 7.260853 | 4.951946 | 5.318337 | 5.843712 | 0.5194411 | 306.9771 | 304.7886 | 305.1359
6394 | [8 empty] | 7.269707 | 5.001431 | 5.352658 | 5.874599 | 0.5221865 | 306.9855 | 304.8355 | 305.1684
6395 | [8 empty] | 7.272476 | 4.940323 | 5.368015 | 5.860271 | 0.520913 | 306.9881 | 304.7776 | 305.183
6396 | [8 empty] | 7.407538 | 4.716432 | 5.297828 | 5.807266 | 0.5162014 | 307.1161 | 304.5653 | 305.1164
6397 | [8 empty] | 7.451711 | 4.625317 | 5.276063 | 5.784364 | 0.5141657 | 307.158 | 304.479 | 305.0958
6398 | [8 empty] | 7.448266 | 4.648047 | 5.401435 | 5.832583 | 0.5184518 | 307.1548 | 304.5005 | 305.2146
6399 | [8 empty] | 7.358922 | 4.708383 | 5.367951 | 5.811752 | 0.5166002 | 307.0701 | 304.5577 | 305.1829
6400 | [8 empty] | 7.32106 | 4.746599 | 5.460418 | 5.842692 | 0.5193504 | 307.0342 | 304.5939 | 305.2705
6401 | [8 empty] | 7.401228 | 4.693025 | 5.567599 | 5.887284 | 0.5233141 | 307.1102 | 304.5432 | 305.3721
6402 | [8 empty] | 7.254124 | 4.662761 | 5.387816 | 5.768234 | 0.5127319 | 306.9707 | 304.5145 | 305.2017
6403 | [8 empty] | 7.113878 | 4.732755 | 5.400694 | 5.749109 | 0.5110319 | 306.8378 | 304.5808 | 305.2139
6404 | [8 empty] | 7.08107 | 4.736941 | 5.492034 | 5.770015 | 0.5128902 | 306.8067 | 304.5848 | 305.3005
6405 | [8 empty] | 7.15071 | 4.67667 | 5.465505 | 5.764295 | 0.5123818 | 306.8727 | 304.5276 | 305.2754
6406 | [8 empty] | 7.075629 | 4.69779 | 5.383727 | 5.719049 | 0.5083599 | 306.8015 | 304.5477 | 305.1978
6407 | [8 empty] | 7.166036 | 4.769684 | 5.391615 | 5.775778 | 0.5134025 | 306.8872 | 304.6158 | 305.2053
6408 | [8 empty] | 7.139796 | 4.841481 | 5.346573 | 5.77595 | 0.5134178 | 306.8624 | 304.6839 | 305.1626
6409 | [8 empty] | 7.004444 | 4.985397 | 5.288266 | 5.759369 | 0.5119439 | 306.7341 | 304.8203 | 305.1074
6410 | [8 empty] | 7.050001 | 4.941707 | 5.193384 | 5.728364 | 0.5091879 | 306.7773 | 304.7789 | 305.0174
6411 | [8 empty] | 7.176532 | 4.895281 | 5.2033 | 5.758371 | 0.5118552 | 306.8972 | 304.7349 | 305.0268
6412 | [8 empty] | 7.343436 | 4.905004 | 5.293642 | 5.847361 | 0.5197654 | 307.0554 | 304.7441 | 305.1125
6413 | [8 empty] | 7.250486 | 4.891385 | 5.368434 | 5.836768 | 0.5188238 | 306.9673 | 304.7312 | 305.1833
6414 | [8 empty] | 7.192114 | 4.846472 | 5.376322 | 5.804969 | 0.5159973 | 306.912 | 304.6886 | 305.1908
6415 | [8 empty] | 7.174471 | 4.874031 | 5.358389 | 5.802297 | 0.5157597 | 306.8952 | 304.7147 | 305.1738
6416 | [8 empty] | 7.264684 | 4.774835 | 5.334435 | 5.791318 | 0.5147838 | 306.9807 | 304.6207 | 305.1511
6417 | [8 empty] | 7.351098 | 4.687455 | 5.412188 | 5.816914 | 0.517059 | 307.0627 | 304.5379 | 305.2248
6418 | [8 empty] | 7.396785 | 4.659348 | 5.44931 | 5.835148 | 0.5186798 | 307.106 | 304.5112 | 305.26
6419 | [8 empty] | 7.364041 | 4.720263 | 5.36222 | 5.815508 | 0.5169341 | 307.0749 | 304.569 | 305.1775
6420 | [8 empty] | 7.220318 | 4.83369 | 5.333791 | 5.795933 | 0.515194 | 306.9387 | 304.6765 | 305.1505
6421 | [8 empty] | 7.24923 | 4.863214 | 5.402884 | 5.838442 | 0.5189727 | 306.9661 | 304.7045 | 305.216
6422 | [8 empty] | 7.317711 | 4.850271 | 5.410257 | 5.859413 | 0.5208367 | 307.031 | 304.6922 | 305.223
6423 | [8 empty] | 7.925637 | 4.760927 | 5.381505 | 6.02269 | 0.5353502 | 307.6072 | 304.6075 | 305.1957
6424 | [8 empty] | 7.319707 | 4.735975 | 5.381473 | 5.812385 | 0.5166565 | 307.0329 | 304.5839 | 305.1957
6425 | [8 empty] | 7.202482 | 4.866369 | 5.277577 | 5.782142 | 0.5139682 | 306.9218 | 304.7075 | 305.0972
6426 | [8 empty] | 7.220222 | 4.878796 | 5.273037 | 5.790685 | 0.5147276 | 306.9386 | 304.7192 | 305.0929
6427 | [8 empty] | 7.26858 | 4.814952 | 5.369368 | 5.817633 | 0.5171229 | 306.9844 | 304.6587 | 305.1842
6428 | [8 empty] | 7.230814 | 4.808931 | 5.330668 | 5.790138 | 0.5146789 | 306.9486 | 304.653 | 305.1476
6429 | [8 empty] | 7.142146 | 4.787521 | 5.193352 | 5.707673 | 0.5073487 | 306.8646 | 304.6327 | 305.0174
6430 | [8 empty] | 7.127111 | 4.697887 | 5.184755 | 5.669918 | 0.5039927 | 306.8503 | 304.5478 | 305.0092
6431 | [8 empty] | 7.130137 | 4.699851 | 5.27455 | 5.701513 | 0.5068011 | 306.8532 | 304.5496 | 305.0944
6432 | [8 empty] | 7.073697 | 4.636553 | 5.28598 | 5.66541 | 0.503592 | 306.7997 | 304.4896 | 305.1052
6433 | [8 empty] | 7.086028 | 4.614596 | 5.271717 | 5.657447 | 0.5028842 | 306.8114 | 304.4688 | 305.0917
6434 | [8 empty] | 6.20537 | 4.721969 | 5.318176 | 5.415172 | 0.4813486 | 305.9767 | 304.5706 | 305.1357
6435 | [8 empty] | 6.680712 | 4.788454 | 5.358002 | 5.609056 | 0.4985828 | 306.4272 | 304.6336 | 305.1735
6436 | [8 empty] | 6.968738 | 4.7579 | 5.271009 | 5.665882 | 0.503634 | 306.7002 | 304.6046 | 305.091
6437 | [8 empty] | 6.928203 | 4.759059 | 5.22851 | 5.638591 | 0.5012081 | 306.6618 | 304.6057 | 305.0507
6438 | [8 empty] | 6.844397 | 4.788873 | 5.13585 | 5.589707 | 0.4968628 | 306.5824 | 304.634 | 304.9629
6439 | [8 empty] | 6.87083 | 4.806162 | 5.220912 | 5.632635 | 0.5006786 | 306.6074 | 304.6504 | 305.0435
6440 | [8 empty] | 6.805633 | 4.853426 | 5.279541 | 5.6462 | 0.5018844 | 306.5456 | 304.6952 | 305.0991
6441 | [8 empty] | 6.789277 | 4.906388 | 5.222457 | 5.639374 | 0.5012777 | 306.5301 | 304.7454 | 305.045
6442 | [8 empty] | 6.838505 | 4.940709 | 5.121458 | 5.633558 | 0.5007607 | 306.5768 | 304.7779 | 304.9492
6443 | [8 empty] | 6.866999 | 4.783786 | 5.140711 | 5.597165 | 0.4975258 | 306.6038 | 304.6292 | 304.9675
6444 | [8 empty] | 7.136447 | 4.727829 | 5.280313 | 5.714863 | 0.5079878 | 306.8592 | 304.5761 | 305.0998
6445 | [8 empty] | 7.216712 | 4.71714 | 5.289779 | 5.74121 | 0.5103298 | 306.9353 | 304.566 | 305.1088
6446 | [8 empty] | 7.180459 | 4.799369 | 5.219913 | 5.733247 | 0.509622 | 306.9009 | 304.644 | 305.0426
6447 | [8 empty] | 7.17373 | 4.922325 | 5.248568 | 5.781541 | 0.5139148 | 306.8945 | 304.7605 | 305.0697
6448 | [8 empty] | 7.227112 | 4.893188 | 5.256005 | 5.792102 | 0.5148535 | 306.9451 | 304.7329 | 305.0768
6449 | [8 empty] | 7.266423 | 4.784623 | 5.24097 | 5.764005 | 0.512356 | 306.9824 | 304.63 | 305.0625
6450 | [8 empty] | 7.218837 | 4.782015 | 5.290069 | 5.76364 | 0.5123236 | 306.9373 | 304.6275 | 305.1091
6451 | [8 empty] | 7.164361 | 4.816948 | 5.225644 | 5.735651 | 0.5098357 | 306.8857 | 304.6606 | 305.048
6452 | [8 empty] | 7.113459 | 4.778956 | 5.168915 | 5.68711 | 0.5055209 | 306.8374 | 304.6246 | 304.9942
6453 | [8 empty] | 7.111946 | 4.775576 | 5.176481 | 5.688001 | 0.5056001 | 306.836 | 304.6214 | 305.0014
6454 | [8 empty] | 7.035416 | 4.803168 | 5.18688 | 5.675155 | 0.5044582 | 306.7634 | 304.6476 | 305.0113
6455 | [8 empty] | 7.00161 | 4.833819 | 5.135045 | 5.656825 | 0.5028288 | 306.7314 | 304.6766 | 304.9621
6456 | [8 empty] | 6.99134 | 4.795151 | 5.143866 | 5.643452 | 0.5016402 | 306.7216 | 304.64 | 304.9705
6457 | [8 empty] | 6.977206 | 4.755743 | 5.126867 | 5.619939 | 0.4995501 | 306.7083 | 304.6026 | 304.9544
6458 | [8 empty] | 7.079171 | 4.689741 | 5.067948 | 5.612287 | 0.4988699 | 306.8049 | 304.54 | 304.8985
6459 | [8 empty] | 7.108984 | 4.711441 | 5.018205 | 5.612877 | 0.4989224 | 306.8332 | 304.5606 | 304.8514
6460 | [8 empty] | 6.98767 | 4.828506 | 4.979892 | 5.598689 | 0.4976613 | 306.7182 | 304.6716 | 304.8151
6461 | [8 empty] | 7.000258 | 4.844218 | 5.072649 | 5.639042 | 0.5012481 | 306.7301 | 304.6865 | 304.903
6462 | [8 empty] | 7.029267 | 4.852879 | 5.176932 | 5.686359 | 0.5054541 | 306.7576 | 304.6947 | 305.0018
6463 | [8 empty] | 7.022184 | 4.744764 | 5.202238 | 5.656395 | 0.5027907 | 306.7509 | 304.5922 | 305.0258
6464 | [8 empty] | 7.088314 | 4.661698 | 5.217273 | 5.655762 | 0.5027344 | 306.8136 | 304.5135 | 305.0401
6465 | [8 empty] | 7.215231 | 4.573771 | 5.068785 | 5.619262 | 0.49949 | 306.9339 | 304.4301 | 304.8993
6466 | [8 empty] | 7.280911 | 4.552908 | 5.141291 | 5.65837 | 0.5029662 | 306.9961 | 304.4103 | 304.968
6467 | [8 empty] | 7.251484 | 4.913761 | 5.271009 | 5.812085 | 0.5166297 | 306.9682 | 304.7524 | 305.091
6468 | [8 empty] | 7.185482 | 5.076705 | 5.262766 | 5.841651 | 0.5192579 | 306.9057 | 304.9068 | 305.0832
6469 | [8 empty] | 7.164844 | 4.937039 | 5.139359 | 5.747081 | 0.5108516 | 306.8861 | 304.7744 | 304.9662
6470 | [8 empty] | 7.233325 | 4.834623 | 5.155843 | 5.741264 | 0.5103346 | 306.951 | 304.6774 | 304.9818
6471 | [8 empty] | 7.306475 | 4.732079 | 5.277416 | 5.77199 | 0.5130658 | 307.0204 | 304.5802 | 305.0971
6472 | [8 empty] | 7.298104 | 4.792382 | 5.309805 | 5.800097 | 0.5155642 | 307.0124 | 304.6373 | 305.1278
6473 | [8 empty] | 7.224053 | 4.81038 | 5.522814 | 5.852416 | 0.5202147 | 306.9422 | 304.6544 | 305.3297
6474 | [8 empty] | 7.237511 | 4.72857 | 5.503496 | 5.823192 | 0.5176171 | 306.955 | 304.5768 | 305.3114
6475 | [8 empty] | 7.233615 | 4.632014 | 5.315954 | 5.727194 | 0.5090839 | 306.9513 | 304.4853 | 305.1336
6476 | [8 empty] | 7.187478 | 4.643379 | 5.308002 | 5.712953 | 0.507818 | 306.9076 | 304.4961 | 305.1261
6477 | [8 empty] | 7.201451 | 4.686425 | 5.311898 | 5.733258 | 0.5096229 | 306.9208 | 304.5369 | 305.1298
6478 | [8 empty] | 7.22225 | 4.588098 | 5.118432 | 5.642927 | 0.5015935 | 306.9405 | 304.4437 | 304.9464
6479 | [8 empty] | 7.208953 | 4.518877 | 4.996763 | 5.574864 | 0.4955435 | 306.9279 | 304.3781 | 304.8311
6480 | [8 empty] | 7.208019 | 4.557673 | 4.979409 | 5.5817 | 0.4961512 | 306.927 | 304.4149 | 304.8146
6481 | [8 empty] | 7.289089 | 4.68591 | 4.942995 | 5.639331 | 0.5012739 | 307.0039 | 304.5364 | 304.7801
6482 | [8 empty] | 7.219513 | 4.994251 | 4.902267 | 5.705344 | 0.5071417 | 306.9379 | 304.8287 | 304.7415
6483 | [8 empty] | 7.275567 | 5.050562 | 4.887779 | 5.737969 | 0.5100417 | 306.9911 | 304.882 | 304.7278
6484 | [8 empty] | 7.377177 | 4.969267 | 4.978121 | 5.774855 | 0.5133205 | 307.0874 | 304.805 | 304.8134
6485 | [8 empty] | 7.350197 | 4.822196 | 5.037555 | 5.736649 | 0.5099244 | 307.0618 | 304.6656 | 304.8697
6486 | [8 empty] | 7.312817 | 4.765756 | 4.98118 | 5.686584 | 0.5054742 | 307.0264 | 304.6121 | 304.8163
6487 | [8 empty] | 7.280557 | 4.622033 | 4.924547 | 5.609046 | 0.4985818 | 306.9958 | 304.4759 | 304.7626
6488 | [8 empty] | 7.156377 | 4.534041 | 4.92049 | 5.536969 | 0.4921751 | 306.8781 | 304.3925 | 304.7588
6489 | [8 empty] | 7.121444 | 4.449752 | 5.050273 | 5.54049 | 0.492488 | 306.845 | 304.3126 | 304.8818
6490 | [8 empty] | 7.141792 | 4.481626 | 5.234852 | 5.619423 | 0.4995043 | 306.8643 | 304.3428 | 305.0567
6491 | [8 empty] | 7.251065 | 4.342893 | 5.112604 | 5.568854 | 0.4950093 | 306.9678 | 304.2113 | 304.9409
6492 | [8 empty] | 7.3605 | 4.285745 | 4.99966 | 5.548635 | 0.493212 | 307.0716 | 304.1571 | 304.8338
6493 | [8 empty] | 7.299617 | 4.420775 | 5.045057 | 5.588483 | 0.4967541 | 307.0139 | 304.2851 | 304.8768
6494 | [8 empty] | 7.281523 | 4.474414 | 5.147472 | 5.63447 | 0.5008418 | 306.9967 | 304.3359375 | 304.9739
6495 | [8 empty] | 7.19968 | 4.546018 | 5.103074 | 5.616258 | 0.4992229 | 306.9191 | 304.4038 | 304.9318
6496 | [8 empty] | 7.240859 | 4.453583 | 5.072745 | 5.589063 | 0.4968056 | 306.9582 | 304.3162 | 304.9031
6497 | [8 empty] | 7.331523 | 4.38565 | 5.110898 | 5.609357 | 0.4986095 | 307.0441 | 304.2518 | 304.9392
6498 | [8 empty] | 7.31491 | 4.395308 | 5.117208 | 5.609142 | 0.4985904 | 307.0284 | 304.261 | 304.9452
6499 | [8 empty] | 7.170189 | 4.42509 | 5.230699 | 5.608659 | 0.4985475 | 306.8912 | 304.2892 | 305.0528
6500 | [8 empty] | 7.145108 | 4.311631 | 5.243578 | 5.566772 | 0.4948242 | 306.8674 | 304.1816 | 305.065
6501 | [8 empty] | 7.163396 | 4.194244 | 5.146378 | 5.501339 | 0.4890079 | 306.8847 | 304.0704 | 304.9729
6502 | [8 empty] | 7.129042 | 4.221063 | 5.10008 | 5.483395 | 0.4874129 | 306.8522 | 304.0958 | 304.929
6503 | [8 empty] | 7.151612 | 4.256737 | 5.15668 | 5.521676 | 0.4908157 | 306.8736 | 304.1296 | 304.9826
6504 | [8 empty] | 7.124696 | 4.33713 | 5.228156 | 5.563327 | 0.494518 | 306.8481 | 304.2058 | 305.0504
6505 | [8 empty] | 7.083582 | 4.436906 | 5.162476 | 5.560988 | 0.49431 | 306.8091 | 304.3004 | 304.9881
6506 | [8 empty] | 7.169481 | 4.358412 | 5.134787 | 5.554226 | 0.493709 | 306.8905 | 304.226 | 304.9619
6507 | [8 empty] | 7.180298 | 4.336551 | 5.165502 | 5.560784 | 0.4942919 | 306.9008 | 304.2053 | 304.991
6508 | [8 empty] | 7.093112 | 4.457962 | 5.150628 | 5.567234 | 0.4948652 | 306.8181 | 304.3203 | 304.9769
6509 | [8 empty] | 7.05145 | 4.510248 | 5.022487 | 5.528062 | 0.4913833 | 306.7786 | 304.3699 | 304.8554
6510 | [8 empty] | 7.034483 | 4.454259 | 4.981115 | 5.489952 | 0.4879958 | 306.7625 | 304.3168 | 304.8162
6511 | [8 empty] | 7.037992 | 4.40867 | 4.990935 | 5.479199 | 0.4870399 | 306.7659 | 304.2736 | 304.8255
6512 | [8 empty] | 7.106795 | 4.277406 | 5.083917 | 5.489373 | 0.4879443 | 306.8311 | 304.1492 | 304.9137
6513 | [8 empty] | 7.170768 | 4.264335 | 5.131374 | 5.522159 | 0.4908586 | 306.8917 | 304.1368 | 304.9586
6514 | [8 empty] | 7.264105 | 4.243729 | 5.041741 | 5.516525 | 0.4903578 | 306.9802 | 304.1173 | 304.8737
6515 | [8 empty] | 7.186995 | 4.195854 | 4.986879 | 5.456576 | 0.485029 | 306.9071 | 304.0719 | 304.8217
6516 | [8 empty] | 7.172282 | 4.303936 | 5.239811 | 5.572009 | 0.4952897 | 306.8932 | 304.1743 | 305.0614
6517 | [8 empty] | 7.142243 | 4.286679 | 5.380314 | 5.603079 | 0.4980514 | 306.8647 | 304.158 | 305.1946
6518 | [8 empty] | 7.205959 | 4.152003 | 5.291099 | 5.549687 | 0.4933055 | 306.9251 | 304.0303 | 305.11
6519 | [8 empty] | 7.338059 | 4.151488 | 5.202302 | 5.56395 | 0.4945733 | 307.0503 | 304.0298 | 305.0259
6520 | [8 empty] | 7.17109 | 4.188803 | 5.281794 | 5.547229 | 0.493087 | 306.892 | 304.0652 | 305.1012
6521 | [8 empty] | 7.048005 | 4.291702 | 5.334338 | 5.558015 | 0.4940458 | 306.7754 | 304.1628 | 305.151
6522 | [8 empty] | 7.065809 | 4.368167 | 5.278961 | 5.570979 | 0.4951981 | 306.7922 | 304.2352 | 305.0985
6523 | [8 empty] | 7.140923 | 4.27937 | 5.270976 | 5.563757 | 0.4945561 | 306.8634 | 304.1511 | 305.091
6524 | [8 empty] | 7.110304 | 4.241798 | 5.04686 | 5.466321 | 0.4858952 | 306.8344 | 304.1154 | 304.8785
6525 | [8 empty] | 7.060883 | 4.260246 | 4.978411 | 5.43318 | 0.4829493 | 306.7876 | 304.1329 | 304.8137
6526 | [8 empty] | 7.044238 | 4.280272 | 5.124935 | 5.483148 | 0.487391 | 306.7718 | 304.1519 | 304.9525
6527 | [8 empty] | 6.983516 | 4.279757 | 5.125 | 5.462758 | 0.4855784 | 306.7142 | 304.1514 | 304.9526
6528 | [8 empty] | 6.940824 | 4.288128 | 5.01608 | 5.415011 | 0.4813343 | 306.6738 | 304.1594 | 304.8494
6529 | [8 empty] | 6.952125 | 4.281753 | 4.983369 | 5.405749 | 0.480511 | 306.6845 | 304.1533 | 304.8184
6530 | [8 empty] | 6.883226 | 4.342797 | 5.035656 | 5.420559 | 0.4818275 | 306.6192 | 304.2112 | 304.8679
6531 | [8 empty] | 6.906181 | 4.516333 | 5.036718 | 5.486411 | 0.487681 | 306.6409 | 304.3757 | 304.8689
6532 | [8 empty] | 7.04823 | 4.586488 | 5.015533 | 5.550084 | 0.4933408 | 306.7756 | 304.4422 | 304.8488
6533 | [8 empty] | 7.122346 | 4.499817 | 4.988714 | 5.536959 | 0.4921741 | 306.8458 | 304.36 | 304.8234
6534 | [8 empty] | 7.167291 | 4.450235 | 5.137975 | 5.585167 | 0.4964593 | 306.8884 | 304.313 | 304.9649
6535 | [8 empty] | 7.167839 | 4.575027 | 5.15668 | 5.633182 | 0.5007273 | 306.8889 | 304.4313 | 304.9826
6536 | [8 empty] | 7.036865 | 4.54135 | 5.117788 | 5.565334 | 0.4946964 | 306.7648 | 304.3994 | 304.9458
6537 | [8 empty] | 7.01832 | 4.527699 | 5.020298 | 5.522106 | 0.4908538 | 306.7472 | 304.3864 | 304.8534
6538 | [8 empty] | 7.008533 | 4.467138 | 5.082211 | 5.519294 | 0.4906039 | 306.7379 | 304.329 | 304.912
6539 | [8 empty] | 7.055056 | 4.369519 | 5.215374 | 5.54665 | 0.4930355 | 306.782 | 304.2365 | 305.0383
6540 | [8 empty] | 7.117806 | 4.225603 | 5.247345 | 5.530251 | 0.4915779 | 306.8415 | 304.1001 | 305.0686
6541 | [8 empty] | 7.057889 | 4.118358 | 5.102623 | 5.42629 | 0.4823369 | 306.7847 | 303.9984 | 304.9314
6542 | [8 empty] | 6.968384 | 4.195242 | 5.061477 | 5.408368 | 0.4807438 | 306.6999 | 304.0713 | 304.8924
6543 | [8 empty] | 6.937315 | 4.263691 | 5.199598 | 5.466868 | 0.4859438 | 306.6704 | 304.1362 | 305.0233
6544 | [8 empty] | 7.067355 | 4.213497 | 5.262058 | 5.514303 | 0.4901603 | 306.7937 | 304.0886 | 305.0825
6545 | [8 empty] | 7.176177 | 4.14698 | 5.172006 | 5.498388 | 0.4887456 | 306.8969 | 304.0256 | 304.9972
6546 | [8 empty] | 7.138379 | 4.050875 | 5.20796875 | 5.465741 | 0.4858436 | 306.861 | 303.9345 | 305.03125
6547 | [8 empty] | 7.130942 | 4.186903 | 5.204395 | 5.507413 | 0.4895479 | 306.854 | 304.0634 | 305.0279
6548 | [8 empty] | 7.214297 | 4.279821 | 5.191549 | 5.561889 | 0.4943901 | 306.933 | 304.1515 | 305.0157
6549 | [8 empty] | 7.30171 | 4.214882 | 5.339264 | 5.618619 | 0.4994328 | 307.0158 | 304.0899 | 305.1557
6550 | [8 empty] | 7.264427 | 4.187419 | 5.336946 | 5.596264 | 0.4974457 | 306.9805 | 304.0639 | 305.1535
6551 | [8 empty] | 7.240698 | 4.19595 | 5.194479 | 5.543709 | 0.4927741 | 306.958 | 304.072 | 305.0185
6552 | [8 empty] | 7.246236 | 4.245758 | 5.156552 | 5.549515 | 0.4932902 | 306.9633 | 304.1192 | 304.9825
6553 | [8 empty] | 7.270673 | 4.339255 | 5.239102 | 5.616343 | 0.4992305 | 306.9864 | 304.2078 | 305.0608
6554 | [8 empty] | 7.44437 | 4.428181 | 5.245735 | 5.706095 | 0.5072085 | 307.1511 | 304.2921 | 305.067
6555 | [8 empty] | 7.469998 | 4.343247 | 5.19171 | 5.668319 | 0.5038505 | 307.1754 | 304.2116 | 305.0158
6556 | [8 empty] | 7.453031 | 4.312339 | 5.160158 | 5.641843 | 0.5014971 | 307.1593 | 304.1823 | 304.9859
6557 | [8 empty] | 7.366456 | 4.399365 | 5.161091 | 5.642304 | 0.5015381 | 307.0772 | 304.2648 | 304.9868
6558 | [8 empty] | 7.30992 | 4.386068 | 5.098792 | 5.59826 | 0.4976231 | 307.0236 | 304.2522 | 304.9278
6559 | [8 empty] | 7.206506 | 4.389223 | 5.051432 | 5.549054 | 0.4932492 | 306.9256 | 304.2552 | 304.8829
6560 | [8 empty] | 7.171702 | 4.320646 | 5.104169 | 5.532172 | 0.4917486 | 306.8926 | 304.1902 | 304.9329
6561 | [8 empty] | 7.174052 | 4.288804 | 5.164247 | 5.542368 | 0.4926549 | 306.8948 | 304.16 | 304.9898
6562 | [8 empty] | 7.222121 | 4.356866 | 5.262155 | 5.613714 | 0.4989968 | 306.9404 | 304.2245 | 305.0826
6563 | [8 empty] | 7.132037 | 4.447337 | 5.289972 | 5.623115 | 0.4998325 | 306.855 | 304.3103 | 305.109
6564 | [8 empty] | 7.085964 | 4.362597 | 5.204717 | 5.551093 | 0.4934305 | 306.8113 | 304.2299 | 305.0282
6565 | [8 empty] | 7.120671 | 4.49634 | 5.258549 | 5.625187 | 0.5000166 | 306.8442 | 304.3567 | 305.0792
6566 | [8 empty] | 7.181715 | 4.466751 | 5.355845 | 5.668104 | 0.5038315 | 306.9021 | 304.3287 | 305.1714
6567 | [8 empty] | 7.242888 | 4.310794 | 5.30153 | 5.618404 | 0.4994137 | 306.9601 | 304.1808 | 305.1199
6568 | [8 empty] | 7.14807 | 4.288675 | 5.206842 | 5.547862 | 0.4931433 | 306.8702 | 304.1599 | 305.0302
6569 | [8 empty] | 7.127207 | 4.271064 | 5.156938 | 5.518403 | 0.4905247 | 306.8504 | 304.1432 | 304.9829
6570 | [8 empty] | 7.160723 | 4.426635 | 5.215374 | 5.600911 | 0.4978587 | 306.8822 | 304.2906 | 305.0383
6571 | [8 empty] | 7.106409 | 4.548207 | 5.234659 | 5.629758 | 0.500423 | 306.8307 | 304.4059 | 305.0565
6572 | [8 empty] | 7.02756 | 4.478761 | 5.223519 | 5.576613 | 0.495699 | 306.756 | 304.3401 | 305.046
6573 | [8 empty] | 6.954894 | 4.473706 | 5.206906 | 5.545169 | 0.4929039 | 306.6871 | 304.3353 | 305.0302
6574 | [8 empty] | 6.953155 | 4.506449 | 5.075224 | 5.51161 | 0.4899209 | 306.6855 | 304.3663 | 304.9054
6575 | [8 empty] | 7.009563 | 4.501169 | 5.070749 | 5.52716 | 0.4913031 | 306.7389 | 304.3613 | 304.9012
6576 | [8 empty] | 7.080974 | 4.461632 | 5.272651 | 5.605086 | 0.4982298 | 306.8066 | 304.3238 | 305.0926
6577 | [8 empty] | 7.060561 | 4.461632 | 5.347281 | 5.623158 | 0.4998363 | 306.7873 | 304.3238 | 305.1633
6578 | [8 empty] | 7.007406 | 4.340607 | 5.326418 | 5.558144 | 0.4940572 | 306.7369 | 304.2091 | 305.1435
6579 | [8 empty] | 7.038958 | 4.254644 | 5.375614 | 5.556405 | 0.4939027 | 306.7668 | 304.1276 | 305.1902
6580 | [8 empty] | 7.120221 | 4.359861 | 5.437237 | 5.639106 | 0.5012539 | 306.8438 | 304.2274 | 305.2486
6581 | [8 empty] | 7.128978 | 4.462888 | 5.439491 | 5.677119 | 0.5046328 | 306.8521 | 304.325 | 305.2507
6582 | [8 empty] | 7.203641 | 4.458863 | 5.371235 | 5.677913 | 0.5047034 | 306.9229 | 304.3212 | 305.186
6583 | [8 empty] | 7.183454 | 4.488934 | 5.414217 | 5.695535 | 0.5062698 | 306.9037 | 304.3497 | 305.2267
6584 | [8 empty] | 7.149712 | 4.477054 | 5.438299 | 5.688355 | 0.5056316 | 306.8718 | 304.3384 | 305.2496
6585 | [8 empty] | 7.181522 | 4.544376 | 5.350404 | 5.692101 | 0.5059645 | 306.9019 | 304.4023 | 305.1663
6586 | [8 empty] | 7.273087 | 4.598433 | 5.314119 | 5.728547 | 0.5092041 | 306.9887 | 304.4535 | 305.1319
6587 | [8 empty] | 7.405123 | 4.610571 | 5.241453 | 5.752382 | 0.5113229 | 307.1139 | 304.465 | 305.063
6588 | [8 empty] | 7.469226 | 4.745666 | 5.360353 | 5.858415 | 0.520748 | 307.1746 | 304.593 | 305.1757
6589 | [8 empty] | 7.434905 | 4.73092 | 5.505621 | 5.890482 | 0.5235984 | 307.1421 | 304.5791 | 305.3134
6590 | [8 empty] | 7.408407 | 4.733206 | 5.413219 | 5.851611 | 0.5201432 | 307.117 | 304.5812 | 305.2258
6591 | [8 empty] | 7.451099 | 4.685878 | 5.259837 | 5.798938 | 0.5154611 | 307.1574 | 304.5364 | 305.0804
6592 | [8 empty] | 7.565846 | 4.68459 | 5.275741 | 5.842059 | 0.5192941 | 307.2662 | 304.5352 | 305.0955
6593 | [8 empty] | 7.552227 | 4.778634 | 5.390585 | 5.907149 | 0.5250799 | 307.2533 | 304.6243 | 305.2043
6594 | [8 empty] | 7.497751 | 4.708576 | 5.300822 | 5.835717 | 0.5187304 | 307.2017 | 304.5579 | 305.1193
6595 | [8 empty] | 7.510598 | 4.589966 | 5.273842 | 5.791468 | 0.5147972 | 307.2138 | 304.4455 | 305.0937
6596 | [8 empty] | 7.448298 | 4.605935 | 5.3609 | 5.805044 | 0.5160039 | 307.1548 | 304.4606 | 305.1762
6597 | [8 empty] | 7.308986 | 4.665723 | 5.38788 | 5.78753 | 0.5144471 | 307.0227 | 304.5173 | 305.2018
6598 | [8 empty] | 7.270544 | 4.64808 | 5.483889 | 5.800837 | 0.51563 | 306.9863 | 304.5005 | 305.2928
6599 | [8 empty] | 7.318484 | 4.63166 | 5.530895 | 5.827013 | 0.5179567 | 307.0317 | 304.485 | 305.3373
6600 | [8 empty] | 7.296333 | 4.545889 | 5.406715 | 5.749646 | 0.5110796 | 307.0107 | 304.4037 | 305.2196
6601 | [8 empty] | 7.47515 | 4.525123 | 5.392323 | 5.797532 | 0.5153362 | 307.1802 | 304.384 | 305.206
6602 | [8 empty] | 7.466714 | 4.627603 | 5.478609 | 5.857642 | 0.5206793 | 307.1722 | 304.4811 | 305.2878
6603 | [8 empty] | 7.341665 | 4.72007 | 5.543355 | 5.868363 | 0.5216323 | 307.0537 | 304.5688 | 305.3492
6604 | [8 empty] | 7.348426 | 4.714307 | 5.479703 | 5.847479 | 0.5197759 | 307.0601 | 304.5633 | 305.2888
6605 | [8 empty] | 7.414106 | 4.679117 | 5.408293 | 5.833838 | 0.5185634 | 307.1224 | 304.53 | 305.2211
6606 | [8 empty] | 7.3737 | 4.680759 | 5.344641 | 5.7997 | 0.5155289 | 307.0841 | 304.5315 | 305.1608
6607 | [8 empty] | 7.343565 | 4.740386 | 5.346798 | 5.810249 | 0.5164666 | 307.0555 | 304.588 | 305.1628
6608 | [8 empty] | 7.340409 | 4.790547 | 5.296926 | 5.809294 | 0.5163817 | 307.0525 | 304.6356 | 305.1156
6609 | [8 empty] | 7.308503 | 4.825802 | 5.3326 | 5.822301 | 0.5175379 | 307.0223 | 304.669 | 305.1494
6610 | [8 empty] | 7.346591 | 4.871166 | 5.411319 | 5.876359 | 0.522343 | 307.0584 | 304.712 | 305.224
6611 | [8 empty] | 7.339347 | 4.850625 | 5.418756 | 5.869576 | 0.5217401 | 307.0515 | 304.6925 | 305.231
6612 | [8 empty] | 7.263429 | 4.660765 | 5.427449 | 5.783881 | 0.5141227 | 306.9796 | 304.5126 | 305.2393
6613 | [8 empty] | 7.324666 | 4.659574 | 5.306843 | 5.763694 | 0.5123284 | 307.0376 | 304.5114 | 305.125
6614 | [8 empty] | 7.44817 | 4.579631 | 5.253333 | 5.760378 | 0.5120336 | 307.1547 | 304.4357 | 305.0742
6615 | [8 empty] | 7.459567 | 4.643894 | 5.426419 | 5.843293 | 0.5194038 | 307.1655 | 304.4966 | 305.2383
6616 | [8 empty] | 7.339025 | 4.627635 | 5.454108 | 5.806923 | 0.5161709 | 307.0512 | 304.4812 | 305.2646
6617 | [8 empty] | 7.277015 | 4.529147 | 5.373682 | 5.726615 | 0.5090324 | 306.9924 | 304.3878 | 305.1883
6618 | [8 empty] | 7.3737 | 4.541736 | 5.343675 | 5.753037 | 0.5113811 | 307.0841 | 304.3997 | 305.1599
6619 | [8 empty] | 7.348652 | 4.644796 | 5.421493 | 5.80498 | 0.5159982 | 307.0603 | 304.4974 | 305.2336
6620 | [8 empty] | 7.195302 | 4.664049 | 5.428447 | 5.762599 | 0.512231 | 306.915 | 304.5157 | 305.2402
6621 | [8 empty] | 7.172829 | 4.588646 | 5.335851 | 5.699109 | 0.5065874 | 306.8937 | 304.4442 | 305.1525
6622 | [8 empty] | 7.182134 | 4.487132 | 5.29522 | 5.654828 | 0.5026514 | 306.9025 | 304.348 | 305.114
6623 | [8 empty] | 7.082583 | 4.451523 | 5.250596 | 5.594901 | 0.4973245 | 306.8081 | 304.3142 | 305.0717
6624 | [8 empty] | 7.005538 | 4.419069 | 5.238845 | 5.554484 | 0.4937319 | 306.7351 | 304.2835 | 305.0605
6625 | [8 empty] | 6.953123 | 4.534395 | 5.350662 | 5.612727 | 0.498909 | 306.6854 | 304.3928 | 305.1665
6626 | [8 empty] | 6.992757 | 4.525155 | 5.368369 | 5.62876 | 0.5003343 | 306.723 | 304.384 | 305.1833
6627 | [8 empty] | 7.063942 | 4.468426 | 5.218529 | 5.583632 | 0.4963229 | 306.7905 | 304.3303 | 305.0413
6628 | [8 empty] | 7.045139 | 4.380949 | 5.236655 | 5.554248 | 0.4937109 | 306.7726 | 304.2473 | 305.0584
6629 | [8 empty] | 6.996491 | 4.441671 | 5.318562 | 5.585575 | 0.4964955 | 306.7265 | 304.3049 | 305.1361
6630 | [8 empty] | 7.024953 | 4.487292 | 5.36721 | 5.626485 | 0.500132 | 306.7535 | 304.3481 | 305.1822
6631 | [8 empty] | 6.964778 | 4.475798 | 5.351177 | 5.597251 | 0.4975334 | 306.6965 | 304.3372 | 305.167
6632 | [8 empty] | 6.961398 | 4.37979 | 5.444191 | 5.595126 | 0.4973446 | 306.6933 | 304.2462 | 305.2552
6633 | [8 empty] | 6.949968 | 4.345211 | 5.508583 | 5.601254 | 0.4978893 | 306.6824 | 304.2135 | 305.3162
6634 | [8 empty] | 6.995493 | 4.303421 | 5.487881 | 5.595598 | 0.4973865 | 306.7256 | 304.1739 | 305.2966
6635 | [8 empty] | 7.163428 | 4.284039 | 5.415891 | 5.621119 | 0.499655 | 306.8848 | 304.1555 | 305.2283
6636 | [8 empty] | 7.206087 | 4.397047 | 5.391196 | 5.664777 | 0.5035357 | 306.9252 | 304.2626 | 305.2049
6637 | [8 empty] | 7.135031 | 4.479501 | 5.378479 | 5.664337 | 0.5034966 | 306.8578 | 304.3408 | 305.1929
6638 | [8 empty] | 7.086994 | 4.54267 | 5.48302 | 5.704228 | 0.5070425 | 306.8123 | 304.4006 | 305.292
6639 | [8 empty] | 7.139731 | 4.458219 | 5.513316 | 5.703756 | 0.5070005 | 306.8623 | 304.3206 | 305.3207
6640 | [8 empty] | 7.208019 | 4.34431 | 5.406168 | 5.652832 | 0.502474 | 306.927 | 304.2126 | 305.2191
6641 | [8 empty] | 7.110047 | 4.528954 | 5.373939 | 5.67098 | 0.5040871 | 306.8342 | 304.3876 | 305.1886
6642 | [8 empty] | 6.324302 | 4.652587 | 5.460579 | 5.479156 | 0.4870361 | 306.0894 | 304.5048 | 305.2707
6643 | [8 empty] | 5.780994 | 4.623739 | 5.441905 | 5.282213 | 0.46953 | 305.5744 | 304.4775 | 305.253
6644 | [8 empty] | 5.553561 | 4.613823 | 5.335368 | 5.167584 | 0.4593408 | 305.3588 | 304.4681 | 305.152
6645 | [8 empty] | 5.384467 | 4.582593 | 5.341228 | 5.102763 | 0.4535789 | 305.1985 | 304.4385 | 305.1576
6646 | [8 empty] | 5.260448 | 4.565175 | 5.39213 | 5.072584 | 0.4508964 | 305.081 | 304.422 | 305.2058
6647 | [8 empty] | 5.199469 | 4.60703 | 5.346444 | 5.050981 | 0.4489761 | 305.0232 | 304.4616 | 305.1625
6648 | [8 empty] | 5.136268 | 4.666077 | 5.333469 | 5.045271 | 0.4484686 | 304.9633 | 304.5176 | 305.1502
6649 | [8 empty] | 5.174968 | 4.544634 | 5.277061 | 4.998888 | 0.4443456 | 305 | 304.4025 | 305.0967
6650 | [8 empty] | 5.166114 | 4.468973 | 5.202431 | 4.945839 | 0.4396302 | 304.9916 | 304.3308 | 305.026
6651 | [8 empty] | 5.054265 | 4.551524 | 5.30401 | 4.969933 | 0.4417718 | 304.8856 | 304.409 | 305.1223
6652 | [8 empty] | 5.184466 | 4.615658 | 5.529382 | 5.109835 | 0.4542076 | 305.009 | 304.4698 | 305.3359
6653 | [8 empty] | 5.440456 | 4.569908 | 5.536723 | 5.182362 | 0.4606544 | 305.2516 | 304.4265 | 305.3429
6654 | [8 empty] | 5.46367 | 4.529823 | 5.471558 | 5.155017 | 0.4582237 | 305.2736 | 304.3885 | 305.2811
6655 | [8 empty] | 5.340777 | 4.457801 | 5.518661 | 5.105746 | 0.4538441 | 305.1571 | 304.3202 | 305.3257
6656 | [8 empty] | 5.293224 | 4.466623 | 5.512608 | 5.090818 | 0.4525172 | 305.1121 | 304.3286 | 305.32
6657 | [8 empty] | 5.253591 | 4.409764 | 5.499343 | 5.054233 | 0.4492651 | 305.0745 | 304.2747 | 305.3074
6658 | [8 empty] | 5.145573 | 4.425669 | 5.4062 | 4.992481 | 0.4437761 | 304.9721 | 304.2897 | 305.2191
6659 | [8 empty] | 5.052945 | 4.478439 | 5.424713 | 4.985365 | 0.4431436 | 304.8843 | 304.3398 | 305.2367
6660 | [8 empty] | 5.004651 | 4.268037 | 5.481184 | 4.917958 | 0.4371518 | 304.8385 | 304.1403 | 305.2902
6661 | [8 empty] | 5.025546 | 4.192345 | 5.43714 | 4.88501 | 0.4342231 | 304.8583 | 304.0686 | 305.2485
6662 | [8 empty] | 5.103074 | 4.143246 | 5.41412 | 4.886813 | 0.4343834 | 304.9318 | 304.022 | 305.2267
6663 | [8 empty] | 5.029699 | 4.232332 | 5.332503 | 4.864845 | 0.4324306 | 304.8623 | 304.1065 | 305.1493
6664 | [8 empty] | 4.869524 | 4.371709 | 5.376676 | 4.872636 | 0.4331232 | 304.7104 | 304.2386 | 305.1912
6665 | [8 empty] | 4.92107 | 4.293987 | 5.507585 | 4.907547 | 0.4362264 | 304.7593 | 304.1649 | 305.3152
6666 | [8 empty] | 5.045572 | 4.234843 | 5.420205 | 4.900207 | 0.4355739 | 304.8773 | 304.1089 | 305.2324
6667 | [8 empty] | 5.005069 | 4.268585 | 5.3222 | 4.865285 | 0.4324698 | 304.8389 | 304.1408 | 305.1395
6668 | [8 empty] | 4.902171 | 4.326344 | 5.339779 | 4.856098 | 0.4316532 | 304.7414 | 304.1956 | 305.1562
6669 | [8 empty] | 4.962474 | 4.346242 | 5.415118 | 4.907945 | 0.4362617 | 304.7986 | 304.2144 | 305.2276
6670 | [8 empty] | 4.933143 | 4.351554 | 5.414152 | 4.899616 | 0.4355215 | 304.7708 | 304.2195 | 305.2267
6671 | [8 empty] | 4.995958 | 4.281721 | 5.402562 | 4.893413 | 0.4349701 | 304.8303 | 304.1533 | 305.2157
6672 | [8 empty] | 5.094671 | 4.16105 | 5.46148 | 4.905734 | 0.4360652 | 304.9239 | 304.0389 | 305.2715
6673 | [8 empty] | 4.998888 | 4.269422 | 5.426097 | 4.898135 | 0.4353898 | 304.8331 | 304.1416 | 305.238
6674 | [8 empty] | 4.975932 | 4.414497 | 5.425356 | 4.938595 | 0.4389862 | 304.8113 | 304.2791 | 305.2373
6675 | [8 empty] | 5.016306 | 4.284361 | 5.530509 | 4.943725 | 0.4394422 | 304.8496 | 304.1558 | 305.337
6676 | [8 empty] | 5.056068 | 4.250104 | 5.389296875 | 4.89849 | 0.4354213 | 304.8873 | 304.1233 | 305.203125
6677 | [8 empty] | 4.998759 | 4.298527 | 5.393482 | 4.896923 | 0.435282 | 304.8329 | 304.1692 | 305.2071
6678 | [8 empty] | 5.072391 | 4.376248 | 5.458518 | 4.969053 | 0.4416936 | 304.9027 | 304.2429 | 305.2687
6679 | [8 empty] | 4.994573 | 4.323157 | 5.469626 | 4.929119 | 0.4381439 | 304.829 | 304.1926 | 305.2793
6680 | [8 empty] | 4.904231 | 4.326505 | 5.361962 | 4.864233 | 0.4323763 | 304.7433 | 304.1957 | 305.1772
6681 | [8 empty] | 4.874579 | 4.293504 | 5.323456 | 4.830513 | 0.4293789 | 304.7152 | 304.1645 | 305.1407
6682 | [8 empty] | 4.915629 | 4.328276 | 5.249663 | 4.831189 | 0.429439 | 304.7542 | 304.1974 | 305.0708
6683 | [8 empty] | 5.022874 | 4.243858 | 5.191613 | 4.819448 | 0.4283954 | 304.8558 | 304.1174 | 305.0157
6684 | [8 empty] | 4.960993 | 4.307703 | 5.079507 | 4.782734 | 0.4251319 | 304.7971 | 304.1779 | 304.9095
6685 | [8 empty] | 4.877991 | 4.46981 | 5.096506 | 4.814769 | 0.4279795 | 304.7185 | 304.3316 | 304.9256
6686 | [8 empty] | 4.825351 | 4.463435 | 5.142546 | 4.810444 | 0.427595 | 304.6686 | 304.3255 | 304.9692
6687 | [8 empty] | 4.874901 | 4.485618 | 5.266662 | 4.875727 | 0.433398 | 304.7155 | 304.3466 | 305.0869
6688 | [8 empty] | 4.952525 | 4.434523 | 5.356586 | 4.914545 | 0.4368484 | 304.7891 | 304.2981 | 305.1721
6689 | [8 empty] | 4.9089 | 4.451169 | 5.266501 | 4.875523 | 0.4333798 | 304.7478 | 304.3139 | 305.0867
6690 | [8 empty] | 4.84454 | 4.540416 | 5.168078 | 4.851011 | 0.431201 | 304.6868 | 304.3985 | 304.9934
6691 | [8 empty] | 4.825834 | 4.508864 | 5.338298 | 4.890999 | 0.4347554 | 304.669 | 304.3686 | 305.1548
6692 | [8 empty] | 4.908417 | 4.423448 | 5.440134 | 4.924 | 0.4376889 | 304.7473 | 304.2876 | 305.2513
6693 | [8 empty] | 4.929924 | 4.374832 | 5.360675 | 4.888477 | 0.4345313 | 304.7677 | 304.2415 | 305.176
6694 | [8 empty] | 4.961379 | 4.369616 | 5.285658 | 4.872218 | 0.433086 | 304.7975 | 304.2366 | 305.1049
6695 | [8 empty] | 4.988231 | 4.4163 | 5.385627 | 4.930052 | 0.4382269 | 304.823 | 304.2809 | 305.1996
6696 | [8 empty] | 4.975578 | 4.512309 | 5.405105 | 4.964331 | 0.4412738 | 304.811 | 304.3719 | 305.2181
6697 | [8 empty] | 5.079313 | 4.454742 | 5.284306 | 4.939454 | 0.4390626 | 304.9093 | 304.3173 | 305.1036
6698 | [8 empty] | 5.207357 | 4.247625 | 5.271588 | 4.908857 | 0.4363428 | 305.0307 | 304.121 | 305.0916
6699 | [8 empty] | 5.140518 | 4.403035 | 5.230989 | 4.924847 | 0.4377642 | 304.9673 | 304.2683 | 305.0531
6700 | [8 empty] | 5.188876 | 4.681757 | 5.223165 | 5.031266 | 0.4472237 | 305.0132 | 304.5325 | 305.0457
6701 | [8 empty] | 5.269109 | 4.749819 | 5.317371 | 5.1121 | 0.4544089 | 305.0892 | 304.597 | 305.1349
6702 | [8 empty] | 5.306392 | 4.787843 | 5.32146 | 5.138565 | 0.4567613 | 305.1245 | 304.633 | 305.1388
6703 | [8 empty] | 5.26663 | 4.818171 | 5.206488 | 5.097096 | 0.4530752 | 305.0869 | 304.6618 | 305.0298
6704 | [8 empty] | 5.309934 | 4.908513 | 5.215052 | 5.1445 | 0.4572889 | 305.1279 | 304.7474 | 305.038
6705 | [8 empty] | 5.270558 | 4.928346 | 5.273069 | 5.157324 | 0.4584288 | 305.0906 | 304.7662 | 305.093
6706 | [8 empty] | 5.185464 | 4.814887 | 5.275838 | 5.092063 | 0.4526278 | 305.0099 | 304.6587 | 305.0956
6707 | [8 empty] | 5.024838 | 4.961798 | 5.215438 | 5.067358 | 0.4504318 | 304.8577 | 304.7979 | 305.0383
6708 | [8 empty] | 5.002622 | 4.941675 | 5.306617 | 5.083638 | 0.451879 | 304.8366 | 304.7788 | 305.1248
6709 | [8 empty] | 4.999821 | 4.784204 | 5.386045 | 5.05669 | 0.4494836 | 304.834 | 304.6296 | 305.2
6710 | [8 empty] | 5.071039 | 4.787649 | 5.347378 | 5.068689 | 0.4505501 | 304.9015 | 304.6328 | 305.1634
6711 | [8 empty] | 5.116951 | 4.86302 | 5.252431 | 5.077467 | 0.4513304 | 304.945 | 304.7043 | 305.0734
6712 | [8 empty] | 5.051496 | 4.984754 | 5.139617 | 5.058622 | 0.4496553 | 304.8829 | 304.8197 | 304.9665
6713 | [8 empty] | 5.108483 | 4.993768 | 5.153235 | 5.085162 | 0.4520144 | 304.937 | 304.8282 | 304.9794
6714 | [8 empty] | 5.209965 | 4.885686 | 5.308549 | 5.134733 | 0.4564208 | 305.0331 | 304.7258 | 305.1266
6715 | [8 empty] | 5.216147 | 4.824739 | 5.335079 | 5.125322 | 0.4555841 | 305.039 | 304.668 | 305.1517
6716 | [8 empty] | 5.166565 | 4.84351 | 5.311737 | 5.10727 | 0.4539796 | 304.992 | 304.6858 | 305.1296
6717 | [8 empty] | 5.190358 | 4.82416 | 5.376515 | 5.130344 | 0.4560306 | 305.0146 | 304.6674 | 305.191
6718 | [8 empty] | 5.190905 | 4.804198 | 5.542679 | 5.179261 | 0.4603787 | 305.0151 | 304.6485 | 305.3485
6719 | [8 empty] | 5.153622 | 4.773129 | 5.511191 | 5.145981 | 0.4574205 | 304.9797 | 304.6191 | 305.3187
6720 | [8 empty] | 5.183564 | 4.753747 | 5.351563 | 5.096291 | 0.4530037 | 305.0081 | 304.6007 | 305.1674
6721 | [8 empty] | 5.079185 | 4.818719 | 5.302883 | 5.066929 | 0.4503937 | 304.9092 | 304.6623 | 305.1212
6722 | [8 empty] | 5.114182 | 5.047021 | 5.400308 | 5.18717 | 0.4610818 | 304.9424 | 304.8787 | 305.2136
6723 | [8 empty] | 5.233436 | 5.084304 | 5.359129 | 5.225623 | 0.4644998 | 305.0554 | 304.914 | 305.1745
6724 | [8 empty] | 5.274937 | 5.036235 | 5.320462 | 5.210544 | 0.4631595 | 305.0947 | 304.8685 | 305.1379
6725 | [8 empty] | 5.226675 | 5.196249 | 5.290036 | 5.237654 | 0.4655692 | 305.049 | 305.0201 | 305.109
6726 | [8 empty] | 5.251562 | 5.484211 | 5.212283 | 5.316019 | 0.472535 | 305.0726 | 305.2931 | 305.0353
6727 | [8 empty] | 5.202817 | 5.525551 | 5.319142 | 5.34917 | 0.4754818 | 305.0264 | 305.3323 | 305.1366
6728 | [8 empty] | 5.215696 | 5.39477 | 5.392259 | 5.334242 | 0.4741548 | 305.0386 | 305.2083 | 305.2059
6729 | [8 empty] | 5.200049 | 5.224389 | 5.348891 | 5.257776 | 0.4673579 | 305.0237 | 305.0468 | 305.1648
6730 | [8 empty] | 5.228381 | 5.207518 | 5.297764 | 5.244554 | 0.4661826 | 305.0506 | 305.0308 | 305.1164
6731 | [8 empty] | 5.307937 | 5.004908 | 5.354107 | 5.222317 | 0.464206 | 305.126 | 304.8388 | 305.1698
6732 | [8 empty] | 5.206777 | 4.859897 | 5.347184 | 5.137953 | 0.4567069 | 305.0301 | 304.7013 | 305.1632
6733 | [8 empty] | 5.147569 | 4.9523 | 5.403302 | 5.167724 | 0.4593532 | 304.974 | 304.7889 | 305.2164
6734 | [8 empty] | 5.09525 | 4.954521 | 5.32748 | 5.125751 | 0.4556223 | 304.9244 | 304.791 | 305.1445
6735 | [8 empty] | 5.111831 | 4.853716 | 5.437333 | 5.134293 | 0.4563816 | 304.9401 | 304.6955 | 305.2487
6736 | [8 empty] | 5.188233 | 4.727411 | 5.462318 | 5.125987 | 0.4556433 | 305.0125 | 304.5757 | 305.2723
6737 | [8 empty] | 5.147859 | 4.691093 | 5.368595 | 5.069182 | 0.450594 | 304.9743 | 304.5413 | 305.1835
6738 | [8 empty] | 5.049854 | 4.763052 | 5.321589 | 5.044831 | 0.4484295 | 304.8814 | 304.6095 | 305.1389
6739 | [8 empty] | 5.043028 | 4.815241 | 5.264763 | 5.041011 | 0.4480898 | 304.8749 | 304.659 | 305.0851
6740 | [8 empty] | 5.09216 | 4.829762 | 5.397732 | 5.106551 | 0.4539157 | 304.9215 | 304.6728 | 305.2111
6741 | [8 empty] | 5.090035 | 4.809768 | 5.485305 | 5.128369 | 0.4558551 | 304.9195 | 304.6538 | 305.2941
6742 | [8 empty] | 5.122939 | 4.994284 | 5.339135 | 5.152119 | 0.4579662 | 304.9507 | 304.8287 | 305.1556
6743 | [8 empty] | 5.154169 | 4.973775 | 5.241195 | 5.123046 | 0.4553819 | 304.9803 | 304.8093 | 305.0627
6744 | [8 empty] | 5.122617 | 4.879118 | 5.248439 | 5.083392 | 0.451857 | 304.9503 | 304.7195 | 305.0696
6745 | [8 empty] | 5.143641 | 4.934335 | 5.35723 | 5.145068 | 0.4573394 | 304.9703 | 304.7719 | 305.1727
6746 | [8 empty] | 5.131503 | 4.797952 | 5.378576 | 5.102677 | 0.4535713 | 304.9588 | 304.6426 | 305.193
6747 | [8 empty] | 4.987619 | 4.713695 | 5.426805 | 5.042706 | 0.4482406 | 304.8224 | 304.5627 | 305.2387
6748 | [8 empty] | 4.979795 | 4.921392 | 5.453174 | 5.11812 | 0.454944 | 304.815 | 304.7596 | 305.2637
6749 | [8 empty] | 4.968527 | 4.884205 | 5.402401 | 5.085044 | 0.4520039 | 304.8043 | 304.7244 | 305.2155
6750 | [8 empty] | 4.920201 | 4.869653 | 5.470946 | 5.086933 | 0.4521718 | 304.7585 | 304.7106 | 305.2805
6751 | [8 empty] | 4.940162 | 4.921295 | 5.522428 | 5.127962 | 0.4558188 | 304.7774 | 304.7595 | 305.3293
6752 | [8 empty] | 5.021779 | 4.935912 | 5.396992 | 5.118228 | 0.4549536 | 304.8548 | 304.7734 | 305.2104
6753 | [8 empty] | 5.076577 | 4.834237 | 5.388138 | 5.099651 | 0.4533023 | 304.9067 | 304.677 | 305.202
6754 | [8 empty] | 5.059513 | 4.929666 | 5.456651 | 5.14861 | 0.4576542 | 304.8905 | 304.7675 | 305.267
6755 | [8 empty] | 5.045379 | 4.886234 | 5.489362 | 5.140325 | 0.4569178 | 304.8771 | 304.7263 | 305.298
6756 | [8 empty] | 5.176642 | 4.961508 | 5.404204 | 5.180785 | 0.4605142 | 305.0016 | 304.7976 | 305.2173
6757 | [8 empty] | 5.243159 | 4.69486 | 5.322619 | 5.086879 | 0.4521671 | 305.0646 | 304.5449 | 305.1399
6758 | [8 empty] | 5.308678 | 4.76054 | 5.209804 | 5.093007 | 0.4527118 | 305.1267 | 304.6071 | 305.033
6759 | [8 empty] | 5.25446 | 4.752169 | 5.230603 | 5.079077 | 0.4514735 | 305.0753 | 304.5992 | 305.0527
6760 | [8 empty] | 5.212058 | 4.851526 | 5.145766 | 5.069783 | 0.4506474 | 305.0351 | 304.6934 | 304.9723
6761 | [8 empty] | 5.277577 | 4.891997 | 5.122392 | 5.097322 | 0.4530953 | 305.0972 | 304.7318 | 304.9501
6762 | [8 empty] | 5.290294 | 4.850754 | 5.143609 | 5.094886 | 0.4528787 | 305.1093 | 304.6927 | 304.9702
6763 | [8 empty] | 5.188876 | 4.714436 | 5.189005 | 5.030772 | 0.4471798 | 305.0132 | 304.5634 | 305.0133
6764 | [8 empty] | 5.059867 | 4.680243 | 5.295928 | 5.012013 | 0.4455123 | 304.8909 | 304.531 | 305.1146
6765 | [8 empty] | 5.066113 | 4.70101 | 5.219785 | 4.995636 | 0.4440565 | 304.8968 | 304.5507 | 305.0424
6766 | [8 empty] | 5.074581 | 4.647822 | 5.166661 | 4.963021 | 0.4411574 | 304.9048 | 304.5003 | 304.9921
6767 | [8 empty] | 5.10037 | 4.700913 | 5.338846 | 5.046709 | 0.4485964 | 304.9293 | 304.5506 | 305.1553
6768 | [8 empty] | 5.144382 | 4.727314 | 5.357584 | 5.076426 | 0.4512379 | 304.971 | 304.5757 | 305.1731
6769 | [8 empty] | 5.098921 | 4.700688 | 5.257712 | 5.019107 | 0.4461428 | 304.9279 | 304.5504 | 305.0784
6770 | [8 empty] | 5.094413 | 4.812923 | 5.215664 | 5.041 | 0.4480889 | 304.9236 | 304.6568 | 305.0385
6771 | [8 empty] | 5.212895 | 4.919009 | 5.158194 | 5.096699 | 0.4530399 | 305.0359 | 304.7574 | 304.9841
6772 | [8 empty] | 5.203912 | 4.875706 | 5.12471 | 5.068109 | 0.4504986 | 305.0274 | 304.7163 | 304.9523
6773 | [8 empty] | 5.236945 | 4.889904 | 5.063956 | 5.063602 | 0.4500979 | 305.0587 | 304.7298 | 304.8947
6774 | [8 empty] | 5.321621 | 5.003105 | 5.074033 | 5.13292 | 0.4562595 | 305.139 | 304.8371 | 304.9043
6775 | [8 empty] | 5.306199 | 5.035108 | 4.966949 | 5.102752 | 0.453578 | 305.1244 | 304.8674 | 304.8028
6776 | [8 empty] | 5.290519 | 4.95655 | 5.041386 | 5.096152 | 0.4529913 | 305.1095 | 304.7929 | 304.8734
6777 | [8 empty] | 5.359322 | 4.912699 | 5.162057 | 5.144693 | 0.457306 | 305.1747 | 304.7514 | 304.9877
6778 | [8 empty] | 5.447057 | 4.879312 | 5.114665 | 5.147011 | 0.4575121 | 305.2579 | 304.7197 | 304.9428
6779 | [8 empty] | 5.497765 | 4.870651 | 5.027671 | 5.132029 | 0.4561804 | 305.3059 | 304.7115 | 304.8604
6780 | [8 empty] | 5.366051 | 4.722807 | 5.07941 | 5.056089 | 0.4494302 | 305.1811 | 304.5714 | 304.9094
6781 | [8 empty] | 5.344995 | 4.742382 | 5.12339 | 5.070256 | 0.4506894 | 305.1611 | 304.5899 | 304.9511
6782 | [8 empty] | 5.328382 | 4.844572 | 5.175741 | 5.116231 | 0.4547761 | 305.1454 | 304.6868 | 305.0007
6783 | [8 empty] | 5.440231 | 4.819556 | 5.170138 | 5.143308 | 0.457183 | 305.2514 | 304.6631 | 304.9954
6784 | [8 empty] | 5.509935 | 4.788519 | 5.190873 | 5.163109 | 0.458943 | 305.3175 | 304.6337 | 305.015
6785 | [8 empty] | 5.450952 | 4.738035 | 5.292355 | 5.160447 | 0.4587064 | 305.2616 | 304.5858 | 305.1112
6786 | [8 empty] | 5.428318 | 4.768428 | 5.26077 | 5.152506 | 0.4580005 | 305.2401 | 304.6146 | 305.0813
6787 | [8 empty] | 5.380572 | 4.800818 | 5.194543 | 5.125311 | 0.4555832 | 305.1949 | 304.6453 | 305.0185
6788 | [8 empty] | 5.388395 | 4.747437 | 5.181793 | 5.105875 | 0.4538556 | 305.2023 | 304.5947 | 305.0064
6789 | [8 empty] | 5.463831 | 4.738808 | 5.101432 | 5.101357 | 0.4534539 | 305.2738 | 304.5865 | 304.9303
6790 | [8 empty] | 5.449117 | 4.745118 | 5.233919 | 5.142718 | 0.4571305 | 305.2598 | 304.5925 | 305.0558
6791 | [8 empty] | 5.414056 | 4.798371 | 5.310739 | 5.174388 | 0.4599456 | 305.2266 | 304.643 | 305.1287
6792 | [8 empty] | 5.352851 | 4.843477 | 5.148696 | 5.115008 | 0.4546674 | 305.1686 | 304.6858 | 304.9751
6793 | [8 empty] | 5.387365 | 4.902911 | 5.132308 | 5.140861 | 0.4569655 | 305.2013 | 304.7421 | 304.9595
6794 | [8 empty] | 5.204298 | 4.90436 | 5.214311 | 5.107657 | 0.4540139 | 305.0278 | 304.7435 | 305.0373
6795 | [8 empty] | 5.087008 | 4.764726 | 5.215503 | 5.022412 | 0.4464366 | 304.9166 | 304.6111 | 305.0384
6796 | [8 empty] | 5.146152 | 4.74367 | 5.187524 | 5.025782 | 0.4467362 | 304.9727 | 304.5912 | 305.0119
6797 | [8 empty] | 5.188104 | 4.8702 | 5.245896 | 5.1014 | 0.4534578 | 305.0124 | 304.7111 | 305.0672
6798 | [8 empty] | 5.210931 | 4.854649 | 5.40034 | 5.155307 | 0.4582495 | 305.0341 | 304.6964 | 305.2136
6799 | [8 empty] | 5.275548 | 4.845892 | 5.449149 | 5.190197 | 0.4613508 | 305.0953 | 304.688 | 305.2599
6800 | [8 empty] | 5.200016 | 4.887747 | 5.48244 | 5.190068 | 0.4613394 | 305.0237 | 304.7277 | 305.2914
6801 | [8 empty] | 5.131922 | 5.04789 | 5.443966 | 5.207926 | 0.4629267 | 304.9592 | 304.8795 | 305.2549
6802 | [8 empty] | 5.04657 | 5.116146 | 5.300082 | 5.154266 | 0.458157 | 304.8783 | 304.9442 | 305.1186
6803 | [8 empty] | 5.078058 | 5.028315 | 5.250371 | 5.118914 | 0.4550146 | 304.9081 | 304.861 | 305.0714
6804 | [8 empty] | 5.246475 | 5.042835 | 5.297281 | 5.19553 | 0.4618249 | 305.0677 | 304.8747 | 305.1159
6805 | [8 empty] | 5.226964 | 5.100176 | 5.301144 | 5.209428 | 0.4630603 | 305.0493 | 304.9291 | 305.1196
6806 | [8 empty] | 5.189295 | 4.94512 | 5.305523 | 5.146646 | 0.4574796 | 305.0135 | 304.7821 | 305.1237
6807 | [8 empty] | 5.100724 | 4.872293 | 5.18131 | 5.051442 | 0.4490171 | 304.9296 | 304.7131 | 305.006
6808 | [8 empty] | 5.118979 | 4.933176 | 5.053524 | 5.035226 | 0.4475757 | 304.9469 | 304.7708 | 304.8849
6809 | [8 empty] | 5.171491 | 5.037813 | 4.939808 | 5.049704 | 0.4488626 | 304.9967 | 304.87 | 304.7771
6810 | [8 empty] | 5.077736 | 5.034915 | 4.789356 | 4.967336 | 0.4415409 | 304.9078 | 304.8672 | 304.6345
6811 | [8 empty] | 5.02825 | 5.012732 | 4.842801 | 4.961261 | 0.441001 | 304.8609 | 304.8462 | 304.6851
6812 | [8 empty] | 4.999435 | 5.034754 | 4.932532 | 4.988907 | 0.4434584 | 304.8336 | 304.8671 | 304.7702
6813 | [8 empty] | 5.081342 | 5.1099 | 4.936073 | 5.042438 | 0.4482167 | 304.9112 | 304.9383 | 304.7735
6814 | [8 empty] | 5.088135 | 5.08337 | 5.026447 | 5.065984 | 0.4503097 | 304.9177 | 304.9131 | 304.8592
6815 | [8 empty] | 5.105972 | 5.029603 | 5.093802 | 5.076459 | 0.4512408 | 304.9346 | 304.8622 | 304.923
6816 | [8 empty] | 5.11914 | 4.979763 | 5.108547 | 5.06915 | 0.4505911 | 304.9471 | 304.8149 | 304.937
6817 | [8 empty] | 5.157324 | 5.064535 | 5.290552 | 5.170804 | 0.459627 | 304.9832 | 304.8953 | 305.1095
6818 | [8 empty] | 5.297892 | 5.076448 | 5.367661 | 5.247334 | 0.4664297 | 305.1165 | 304.9066 | 305.1826
6819 | [8 empty] | 5.368691 | 5.228767 | 5.257583 | 5.285014 | 0.469779 | 305.1836 | 305.051 | 305.0783
6820 | [8 empty] | 5.344544 | 5.234176 | 5.239778 | 5.272833 | 0.4686963 | 305.1607 | 305.0561 | 305.0614
6821 | [8 empty] | 5.352465 | 5.179701 | 5.364409 | 5.298858 | 0.4710096 | 305.1682 | 305.0045 | 305.1795
6822 | [8 empty] | 5.380121 | 5.198117 | 5.289393 | 5.28921 | 0.470152 | 305.1944 | 305.0219 | 305.1084
6823 | [8 empty] | 5.394802 | 5.270075 | 5.202978 | 5.289285 | 0.4701587 | 305.2083 | 305.0901 | 305.0265
6824 | [8 empty] | 5.450856 | 5.219366 | 5.271041 | 5.313754 | 0.4723337 | 305.2615 | 305.0421 | 305.091
6825 | [8 empty] | 5.563349 | 5.149404 | 5.273391 | 5.328715 | 0.4736635 | 305.3681 | 304.9757 | 305.0933
6826 | [8 empty] | 5.654946 | 5.088618 | 5.298118 | 5.347227 | 0.4753091 | 305.4549 | 304.9181 | 305.1167
6827 | [8 empty] | 5.624135 | 4.992416 | 5.411448 | 5.342666 | 0.4749037 | 305.4257 | 304.8269 | 305.2241
6828 | [8 empty] | 5.528577 | 5.063248 | 5.405234 | 5.332353 | 0.4739869 | 305.3351 | 304.8941 | 305.2182
6829 | [8 empty] | 5.474906 | 4.865467 | 5.310127 | 5.216833 | 0.4637185 | 305.2843 | 304.7066 | 305.1281
6830 | [8 empty] | 5.472942 | 5.022423 | 5.274582 | 5.256649 | 0.4672577 | 305.2824 | 304.8554 | 305.0944
6831 | [8 empty] | 5.554946 | 5.106068 | 5.286591 | 5.315868 | 0.4725216 | 305.3601 | 304.9347 | 305.1058
6832 | [8 empty] | 5.544611 | 5.054683 | 5.300275 | 5.299856 | 0.4710983 | 305.3503 | 304.886 | 305.1187
6833 | [8 empty] | 5.488235 | 4.952075 | 5.319528 | 5.253279 | 0.4669582 | 305.2969 | 304.7887 | 305.137
6834 | [8 empty] | 5.502434 | 4.939615 | 5.389007 | 5.277019 | 0.4690683 | 305.3104 | 304.7769 | 305.2029
6835 | [8 empty] | 5.54841 | 5.036428 | 5.46235 | 5.349063 | 0.4754722 | 305.3539 | 304.8687 | 305.2724
6836 | [8 empty] | 5.504301 | 5.062121 | 5.340069 | 5.302164 | 0.4713034 | 305.3121 | 304.893 | 305.1565
6837 | [8 empty] | 5.457359 | 5.044606 | 5.229283 | 5.243749 | 0.466111 | 305.2676 | 304.8764 | 305.0515
6838 | [8 empty] | 5.411673 | 4.996602 | 5.181922 | 5.196732 | 0.4619318 | 305.2243 | 304.8309 | 305.0066
6839 | [8 empty] | 5.384886 | 5.10169 | 5.200338 | 5.228971 | 0.4647974 | 305.1989 | 304.9305 | 305.024
6840 | [8 empty] | 5.392227 | 5.246185 | 5.355459 | 5.33129 | 0.4738925 | 305.2059 | 305.0675 | 305.1711
6841 | [8 empty] | 5.429059 | 5.238941 | 5.307905 | 5.325302 | 0.4733602 | 305.2408 | 305.0606 | 305.126
6842 | [8 empty] | 5.314538 | 5.211221 | 5.241002 | 5.255587 | 0.4671633 | 305.1323 | 305.0343 | 305.0626
6843 | [8 empty] | 5.358968 | 5.078219 | 5.24699 | 5.228059 | 0.4647164 | 305.1744 | 304.9083 | 305.0682
6844 | [8 empty] | 5.407423 | 5.029731 | 5.37542 | 5.270858 | 0.4685207 | 305.2203 | 304.8623 | 305.19
6845 | [8 empty] | 5.402529 | 5.242612 | 5.315117 | 5.320086 | 0.4728965 | 305.2157 | 305.0641 | 305.1328125
6846 | [8 empty] | 5.373328 | 5.266179 | 5.219495 | 5.286334 | 0.4698963 | 305.188 | 305.0864 | 305.0422
6847 | [8 empty] | 5.340069 | 5.145991 | 5.239135 | 5.241732 | 0.4659317 | 305.1565 | 304.9725 | 305.0608
6848 | [8 empty] | 5.314634 | 5.067079 | 5.281762 | 5.221158 | 0.464103 | 305.1324 | 304.8977 | 305.1012
6849 | [8 empty] | 5.265117 | 5.117981 | 5.219366 | 5.200821 | 0.4622952 | 305.0854 | 304.946 | 305.0421
6850 | [8 empty] | 5.22104 | 5.214247 | 5.307294 | 5.247527 | 0.4664468 | 305.0436 | 305.0372 | 305.1254
6851 | [8 empty] | 5.279895 | 5.228864 | 5.264151 | 5.257637 | 0.4673455 | 305.0994 | 305.0511 | 305.0845
6852 | [8 empty] | 5.35459 | 5.145251 | 5.172102 | 5.223981 | 0.4643539 | 305.1702 | 304.9718 | 304.9973
6853 | [8 empty] | 5.295349 | 5.095025 | 5.280217 | 5.22353 | 0.4643138 | 305.1141 | 304.9242 | 305.0997
6854 | [8 empty] | 5.241002 | 4.979602 | 5.344126 | 5.188243 | 0.4611772 | 305.0626 | 304.8148 | 305.1603
6855 | [8 empty] | 5.218271 | 4.888874 | 5.280861 | 5.129335 | 0.4559409 | 305.041 | 304.7288 | 305.1003
6856 | [8 empty] | 5.322168 | 4.995829 | 5.304847 | 5.207615 | 0.4628991 | 305.1395 | 304.8302 | 305.1231
6857 | [8 empty] | 5.396187 | 5.110576 | 5.354622 | 5.287128 | 0.4699669 | 305.2097 | 304.9389 | 305.1703
6858 | [8 empty] | 5.399117 | 5.073325 | 5.32117 | 5.264537 | 0.4679589 | 305.2124 | 304.9036 | 305.1385
6859 | [8 empty] | 5.322168 | 5.025997 | 5.323488 | 5.223884 | 0.4643453 | 305.1395 | 304.8588 | 305.1407
6860 | [8 empty] | 5.323424 | 5.013118 | 5.318337 | 5.218293 | 0.4638483 | 305.1407 | 304.8466 | 305.1359
6861 | [8 empty] | 5.287396 | 5.179958 | 5.389651 | 5.285669 | 0.4698372 | 305.1065 | 305.0047 | 305.2035
6862 | [8 empty] | 5.24039 | 5.232212 | 5.495286 | 5.32263 | 0.4731226 | 305.062 | 305.0542 | 305.3036
6863 | [8 empty] | 5.206971 | 5.162089 | 5.485595 | 5.284885 | 0.4697676 | 305.0303 | 304.9878 | 305.2944
6864 | [8 empty] | 5.142192 | 5.051721 | 5.531056 | 5.241657 | 0.465925 | 304.9689 | 304.8831 | 305.3375
6865 | [8 empty] | 5.094445 | 5.136204 | 5.406844 | 5.212498 | 0.4633331 | 304.9236 | 304.9632 | 305.2198
6866 | [8 empty] | 5.230184 | 5.155489 | 5.532859 | 5.306177 | 0.4716602 | 305.0523 | 304.9815 | 305.3392
6867 | [8 empty] | 5.233114 | 5.095186 | 5.627419 | 5.318573 | 0.472762 | 305.0551 | 304.9243 | 305.4288
6868 | [8 empty] | 5.197119 | 4.982757 | 5.54313 | 5.241002 | 0.4658668 | 305.021 | 304.8178 | 305.3489
6869 | [8 empty] | 5.17397 | 4.708608 | 5.458937 | 5.113838 | 0.4545634 | 304.999 | 304.5579 | 305.2691
6870 | [8 empty] | 5.179346 | 4.626637 | 5.458647 | 5.08821 | 0.4522854 | 305.0041 | 304.4802 | 305.2689
6871 | [8 empty] | 5.246604 | 4.653617 | 5.454687 | 5.118303 | 0.4549602 | 305.0679 | 304.5058 | 305.2651
6872 | [8 empty] | 5.315793 | 4.725447 | 5.389072 | 5.143437 | 0.4571944 | 305.1335 | 304.5739 | 305.2029
6873 | [8 empty] | 5.367275 | 4.662536 | 5.333276 | 5.121029 | 0.4552026 | 305.1823 | 304.5143 | 305.15
6874 | [8 empty] | 5.437977 | 4.64428 | 5.308388 | 5.130215 | 0.4560191 | 305.2493 | 304.4969 | 305.1264
6875 | [8 empty] | 5.304621 | 4.765112 | 5.378157 | 5.149297 | 0.4577153 | 305.1229 | 304.6115 | 305.1926
6876 | [8 empty] | 5.217306 | 4.923742 | 5.435208 | 5.192085 | 0.4615187 | 305.0401 | 304.7618 | 305.2466
6877 | [8 empty] | 5.163925 | 4.907773 | 5.479446 | 5.183714 | 0.4607746 | 304.9895 | 304.7467 | 305.2886
6878 | [8 empty] | 5.200821 | 4.977703 | 5.370108 | 5.182877 | 0.4607002 | 305.0245 | 304.813 | 305.1849
6879 | [8 empty] | 5.24786 | 5.078122 | 5.412027 | 5.246003 | 0.4663114 | 305.0691 | 304.9082 | 305.2247
6880 | [8 empty] | 5.122875 | 4.946215 | 5.484243 | 5.184444 | 0.4608395 | 304.9506 | 304.7831 | 305.2931
6881 | [8 empty] | 5.035688 | 4.857579 | 5.508293 | 5.133853 | 0.4563425 | 304.868 | 304.6991 | 305.3159
6882 | [8 empty] | 5.032436 | 4.85481 | 5.513219 | 5.133489 | 0.4563101 | 304.8649 | 304.6965 | 305.3206
6883 | [8 empty] | 5.049049 | 4.982951 | 5.529543 | 5.187181 | 0.4610827 | 304.8806 | 304.818 | 305.3361
6884 | [8 empty] | 5.018366 | 5.129024 | 5.541166 | 5.229519 | 0.4648461 | 304.8515 | 304.9564 | 305.3471
6885 | [8 empty] | 5.00874 | 5.04979 | 5.512704 | 5.190411 | 0.4613699 | 304.8424 | 304.8813 | 305.3201
6886 | [8 empty] | 5.004039 | 4.920522 | 5.48537 | 5.136644 | 0.4565906 | 304.838 | 304.7588 | 305.2942
6887 | [8 empty] | 5.007903 | 4.92313 | 5.438042 | 5.123025 | 0.45538 | 304.8416 | 304.7613 | 305.2493
6888 | [8 empty] | 5.109771 | 5.055842 | 5.357358 | 5.174324 | 0.4599399 | 304.9382 | 304.8871 | 305.1729
6889 | [8 empty] | 5.129571 | 5.022681 | 5.49226 | 5.214837 | 0.4635411 | 304.9569 | 304.8556 | 305.3007
6890 | [8 empty] | 5.084594 | 5.008418 | 5.640362 | 5.244458 | 0.466174 | 304.9143 | 304.8421 | 305.4411
6891 | [8 empty] | 5.133467 | 4.984399 | 5.520979 | 5.212948 | 0.4633732 | 304.9606 | 304.8193 | 305.3279
6892 | [8 empty] | 5.159288 | 4.904199 | 5.437108 | 5.166865 | 0.4592769 | 304.9851 | 304.7433 | 305.2484
6893 | [8 empty] | 5.153074 | 5.009866 | 5.517823 | 5.226921 | 0.4646152 | 304.9792 | 304.8435 | 305.325
6894 | [8 empty] | 5.156455 | 5.115566 | 5.569402 | 5.280474 | 0.4693755 | 304.9824 | 304.9437 | 305.3738
6895 | [8 empty] | 5.086654 | 5.068367 | 5.483213 | 5.212744 | 0.4633551 | 304.9163 | 304.8989 | 305.2921
6896 | [8 empty] | 5.007903 | 4.992094 | 5.495705 | 5.165234 | 0.4591319 | 304.8416 | 304.8266 | 305.304
6897 | [8 empty] | 4.993189 | 4.992931 | 5.520979 | 5.169033 | 0.4594696 | 304.8277 | 304.8274 | 305.3279
6898 | [8 empty] | 4.995507 | 5.02986 | 5.509549 | 5.178305 | 0.4602938 | 304.8299 | 304.8624 | 305.3171
6899 | [8 empty] | 5.116693 | 4.960156 | 5.510644 | 5.195831 | 0.4618516 | 304.9447 | 304.7964 | 305.3181
6900 | [8 empty] | 5.194479 | 4.940323 | 5.420946 | 5.185249 | 0.460911 | 305.0185 | 304.7776 | 305.2331
6901 | [8 empty] | 5.187814 | 4.917206 | 5.301466 | 5.135495 | 0.4564885 | 305.0121 | 304.7556 | 305.1199
6902 | [8 empty] | 5.179475 | 5.01901 | 5.285207 | 5.161231 | 0.4587761 | 305.0042 | 304.8521 | 305.1045
6903 | [8 empty] | 5.185657 | 4.737746 | 5.384178 | 5.102527 | 0.4535579 | 305.0101 | 304.5855 | 305.1983
6904 | [8 empty] | 5.284306 | 4.628021 | 5.362252 | 5.091526 | 0.4525801 | 305.1036 | 304.4815 | 305.1775
6905 | [8 empty] | 5.298118 | 4.696502 | 5.427449 | 5.14069 | 0.4569502 | 305.1167 | 304.5464 | 305.2393
6906 | [8 empty] | 5.221105 | 4.912409 | 5.518403 | 5.217306 | 0.4637605 | 305.0437 | 304.7511 | 305.3255
6907 | [8 empty] | 5.190068 | 4.898597 | 5.471751 | 5.186805 | 0.4610494 | 305.0143 | 304.738 | 305.2813
6908 | [8 empty] | 5.224518 | 4.701139 | 5.398312 | 5.107989 | 0.4540435 | 305.0469 | 304.5508 | 305.2117
6909 | [8 empty] | 5.191227 | 4.57947 | 5.336173 | 5.035623 | 0.447611 | 305.0154 | 304.4355 | 305.1528
6910 | [8 empty] | 5.202495 | 4.578439 | 5.298729 | 5.026555 | 0.4468049 | 305.0261 | 304.4345 | 305.1173
6911 | [8 empty] | 5.190679 | 4.554614 | 5.317242 | 5.020845 | 0.4462974 | 305.0149 | 304.412 | 305.1348
6912 | [8 empty] | 5.107775 | 4.482721 | 5.407101 | 4.999199 | 0.4443732 | 304.9363 | 304.3438 | 305.22
6913 | [8 empty] | 5.169881 | 4.485264 | 5.362606 | 5.005917 | 0.4449704 | 304.9951 | 304.3462 | 305.1778
6914 | [8 empty] | 5.264763 | 4.519843 | 5.28569 | 5.023432 | 0.4465273 | 305.0851 | 304.379 | 305.1049
6915 | [8 empty] | 5.219141 | 4.496018 | 5.435144 | 5.050101 | 0.4488978 | 305.0418 | 304.3564 | 305.2466
6916 | [8 empty] | 5.204395 | 4.455612 | 5.502241 | 5.054082 | 0.4492518 | 305.0279 | 304.3181 | 305.3102
6917 | [8 empty] | 5.261704 | 4.492251 | 5.409677 | 5.054544 | 0.4492928 | 305.0822 | 304.3528 | 305.2224
6918 | [8 empty] | 5.300468 | 4.381818 | 5.274808 | 4.985698 | 0.4431732 | 305.1189 | 304.2482 | 305.0946
6919 | [8 empty] | 5.337719 | 4.398528 | 5.379445 | 5.038564 | 0.4478723 | 305.1542 | 304.264 | 305.1938
6920 | [8 empty] | 5.445028 | 4.56202 | 5.407037 | 5.138028 | 0.4567136 | 305.256 | 304.419 | 305.2199
6921 | [8 empty] | 5.44886 | 4.637938 | 5.265342 | 5.11738 | 0.4548782 | 305.2596 | 304.4909 | 305.0856
6922 | [8 empty] | 5.458551 | 4.609605 | 5.173616 | 5.08059 | 0.451608 | 305.2688 | 304.4641 | 304.9987
6923 | [8 empty] | 5.190905 | 4.638389 | 5.139778 | 4.98969 | 0.443528 | 305.0151 | 304.4914 | 304.9666
6924 | [8 empty] | 5.0627 | 4.66202 | 5.121136 | 4.948619 | 0.4398772 | 304.8936 | 304.5138 | 304.9489
6925 | [8 empty] | 5.064857 | 4.725543 | 5.210061 | 5.000154 | 0.4444581 | 304.8956 | 304.574 | 305.0332
6926 | [8 empty] | 5.162283 | 4.688969 | 5.362961 | 5.071404 | 0.4507915 | 304.9879 | 304.5393 | 305.1782
6927 | [8 empty] | 5.19435 | 4.765853 | 5.252174 | 5.070792 | 0.4507371 | 305.0183 | 304.6122 | 305.0732
6928 | [8 empty] | 5.181697 | 4.779439 | 5.248214 | 5.069783 | 0.4506474 | 305.0063 | 304.6251 | 305.0694
6929 | [8 empty] | 5.214247 | 4.527795 | 5.284402 | 5.008815 | 0.445228 | 305.0372 | 304.3865 | 305.1037
6930 | [8 empty] | 5.211832 | 4.475992 | 5.355813 | 5.014546 | 0.4457374 | 305.0349 | 304.3374 | 305.1714
6931 | [8 empty] | 5.164214 | 4.601524 | 5.297474 | 5.021071 | 0.4463174 | 304.9898 | 304.4564 | 305.1161
6932 | [8 empty] | 5.107002 | 4.803683 | 5.319335 | 5.076673 | 0.4512598 | 304.9355 | 304.648 | 305.1368
6933 | [8 empty] | 5.093222 | 4.760218 | 5.391486 | 5.081642 | 0.4517015 | 304.9225 | 304.6068 | 305.2052
6934 | [8 empty] | 5.051303 | 4.691093 | 5.419078 | 5.053825 | 0.4492289 | 304.8828 | 304.5413 | 305.2314
6935 | [8 empty] | 5.079442 | 4.633945 | 5.30182 | 5.005069 | 0.444895 | 304.9094 | 304.4872 | 305.1202
6936 | [8 empty] | 5.17046 | 4.577667 | 5.263088 | 5.003739 | 0.4447768 | 304.9957 | 304.4338 | 305.0835
6937 | [8 empty] | 5.133274 | 4.501105 | 5.238104 | 4.957494 | 0.4406662 | 304.9604 | 304.3612 | 305.0598
6938 | [8 empty] | 5.107227 | 4.370646 | 5.282953 | 4.920276 | 0.4373578 | 304.9358 | 304.2376 | 305.1023
6939 | [8 empty] | 5.15301 | 4.410827 | 5.383019 | 4.982285 | 0.4428698 | 304.9792 | 304.2757 | 305.1972
6940 | [8 empty] | 5.149243 | 4.373608 | 5.243288 | 4.922046 | 0.4375152 | 304.9756 | 304.2404 | 305.0647
6941 | [8 empty] | 5.093737 | 4.311309 | 5.239135 | 4.881394 | 0.4339016 | 304.923 | 304.1813 | 305.0608
6942 | [8 empty] | 5.148664 | 4.478245 | 5.328446 | 4.985118 | 0.4431216 | 304.975 | 304.3396 | 305.1454
6943 | [8 empty] | 5.147311 | 4.606869 | 5.483052 | 5.079077 | 0.4514735 | 304.9738 | 304.4615 | 305.292
6944 | [8 empty] | 5.05771 | 4.525284 | 5.408647 | 4.997213 | 0.4441968 | 304.8888 | 304.3842 | 305.2215
6945 | [8 empty] | 5.072101 | 4.493152 | 5.412768 | 4.992674 | 0.4437932 | 304.9025 | 304.3537 | 305.2254
6946 | [8 empty] | 5.021393 | 4.481304 | 5.465827 | 4.989508 | 0.4435118 | 304.8544 | 304.3425 | 305.2757
6947 | [8 empty] | 5.180377 | 4.550204 | 5.392195 | 5.040925 | 0.4480822 | 305.0051 | 304.4078 | 305.2059
6948 | [8 empty] | 5.232212 | 4.546082 | 5.437559 | 5.071951 | 0.4508401 | 305.0542 | 304.4039 | 305.2489
6949 | [8 empty] | 5.146635 | 4.539708 | 5.480025 | 5.055456 | 0.4493739 | 304.9731 | 304.3978 | 305.2891
6950 | [8 empty] | 5.121297 | 4.492862 | 5.334564 | 4.982908 | 0.4429251 | 304.9491 | 304.3534 | 305.1512
6951 | [8 empty] | 5.121039 | 4.493152 | 5.303076 | 4.972422 | 0.4419931 | 304.9489 | 304.3537 | 305.1214
6952 | [8 empty] | 5.199984 | 4.41205 | 5.449182 | 5.020405 | 0.4462583 | 305.0237 | 304.2768 | 305.2599
6953 | [8 empty] | 5.180312 | 4.411664 | 5.454526 | 5.015501 | 0.4458223 | 305.005 | 304.2765 | 305.265
6954 | [8 empty] | 5.161767 | 4.496919 | 5.448763 | 5.035816 | 0.4476281 | 304.9875 | 304.3573 | 305.2595
6955 | [8 empty] | 5.143319 | 4.537969 | 5.462929 | 5.048072 | 0.4487176 | 304.97 | 304.3962 | 305.2729
6956 | [8 empty] | 5.188555 | 4.665143 | 5.385337 | 5.079678 | 0.451527 | 305.0128 | 304.5167 | 305.1994
6957 | [8 empty] | 5.147537 | 4.879698 | 5.452079 | 5.159771 | 0.4586463 | 304.974 | 304.7201 | 305.2626
6958 | [8 empty] | 5.123583 | 4.98778 | 5.472298 | 5.194554 | 0.4617381 | 304.9513 | 304.8225 | 305.2818
6959 | [8 empty] | 5.076995 | 4.984238 | 5.421396 | 5.160877 | 0.4587446 | 304.9071 | 304.8192 | 305.2336
6960 | [8 empty] | 4.976672 | 4.764243 | 5.530187 | 5.090367 | 0.4524771 | 304.812 | 304.6107 | 305.3367
6961 | [8 empty] | 5.068882 | 4.5371 | 5.5685 | 5.058161 | 0.4496143 | 304.8994 | 304.3954 | 305.373
6962 | [8 empty] | 5.139745 | 4.794829 | 7.318452 | 5.751009 | 0.5112008 | 304.9666 | 304.6396 | 307.0317
6963 | [8 empty] | 5.088554 | 4.784494 | 7.467358 | 5.780135 | 0.5137898 | 304.9181 | 304.6299 | 307.1729
6964 | [8 empty] | 5.14715 | 4.522451 | 7.61443 | 5.761344 | 0.5121194 | 304.9736 | 304.3815 | 307.3123
6965 | [8 empty] | 5.158226 | 4.41952 | 7.560115 | 5.71262 | 0.5077885 | 304.9841 | 304.2839 | 307.2608
6966 | [8 empty] | 5.101013 | 4.278372 | 7.633265 | 5.670883 | 0.5040785 | 304.9299 | 304.1501 | 307.3301
6967 | [8 empty] | 5.134272 | 4.153838 | 7.649878 | 5.645996 | 0.5018663 | 304.9614 | 304.0321 | 307.3459
6968 | [8 empty] | 5.216114 | 4.111565 | 7.696562 | 5.674747 | 0.504422 | 305.039 | 303.992 | 307.3901
6969 | [8 empty] | 5.271459 | 4.199299 | 7.673059 | 5.714606 | 0.507965 | 305.0914 | 304.0752 | 307.3678
6970 | [8 empty] | 5.304686 | 4.162402 | 7.763369 | 5.743486 | 0.5105321 | 305.1229 | 304.0402 | 307.4534
6971 | [8 empty] | 5.166629 | 4.192763 | 7.906223 | 5.755205 | 0.5115738 | 304.9921 | 304.069 | 307.5888
6972 | [8 empty] | 5.167209 | 4.23362 | 7.990737 | 5.797189 | 0.5153057 | 304.9926 | 304.1077 | 307.6689
6973 | [8 empty] | 5.227222 | 4.227889 | 7.92216 | 5.792424 | 0.5148821 | 305.0495 | 304.1023 | 307.6039
6974 | [8 empty] | 5.289779 | 4.293891 | 7.922771 | 5.83548 | 0.5187094 | 305.1088 | 304.1648 | 307.6045
6975 | [8 empty] | 5.303333 | 4.19389 | 7.797303 | 5.764842 | 0.5124304 | 305.1216 | 304.07 | 307.4856
6976 | [8 empty] | 5.263217 | 4.349719 | 7.800587 | 5.804508 | 0.5159562 | 305.0836 | 304.2177 | 307.4887
6977 | [8 empty] | 5.26077 | 4.321451 | 7.818102 | 5.800108 | 0.5155651 | 305.0813 | 304.1909 | 307.5053
6978 | [8 empty] | 5.344222 | 4.230078 | 7.716685 | 5.763662 | 0.5123255 | 305.1604 | 304.1043 | 307.4092
6979 | [8 empty] | 5.290326 | 4.212531 | 7.573992 | 5.692283 | 0.5059807 | 305.1093 | 304.0877 | 307.2739
6980 | [8 empty] | 5.199984 | 4.217683 | 7.542214 | 5.653294 | 0.502515 | 305.0237 | 304.0926 | 307.2438
6981 | [8 empty] | 5.230989 | 4.336068 | 7.638738 | 5.735265 | 0.5098013 | 305.0531 | 304.2048 | 307.3353
6982 | [8 empty] | 5.220493 | 4.43594 | 7.549587 | 5.73534 | 0.509808 | 305.0431 | 304.2995 | 307.2508
6983 | [8 empty] | 5.191356 | 4.36469 | 7.440797 | 5.665614 | 0.5036101 | 305.0155 | 304.2319 | 307.1477
6984 | [8 empty] | 5.287751 | 4.280368 | 7.461048 | 5.676389 | 0.5045679 | 305.1069 | 304.152 | 307.1669
6985 | [8 empty] | 5.193802 | 4.307574 | 7.476405 | 5.659261 | 0.5030454 | 305.0178 | 304.1778 | 307.1814
6986 | [8 empty] | 5.148213 | 4.397305 | 7.473476 | 5.672998 | 0.5042665 | 304.9746 | 304.2628 | 307.1786
6987 | [8 empty] | 5.169108 | 4.429082 | 7.517649 | 5.70528 | 0.507136 | 304.9944 | 304.293 | 307.2205
6988 | [8 empty] | 5.190776 | 4.435264 | 7.46768 | 5.697907 | 0.5064806 | 305.015 | 304.2988 | 307.1732
6989 | [8 empty] | 5.173519 | 4.459089 | 7.370416 | 5.667675 | 0.5037933 | 304.9986 | 304.3214 | 307.081
6990 | [8 empty] | 5.243256 | 4.425734 | 7.403771 | 5.69092 | 0.5058596 | 305.0647 | 304.2898 | 307.1126
6991 | [8 empty] | 5.22236 | 4.559251 | 7.484937 | 5.755516 | 0.5116014 | 305.0449 | 304.4164 | 307.1895
6992 | [8 empty] | 5.205361 | 4.59061 | 7.443147 | 5.746372 | 0.5107887 | 305.0288 | 304.4461 | 307.1499
6993 | [8 empty] | 5.200016 | 4.575155 | 7.401067 | 5.725413 | 0.5089256 | 305.0237 | 304.4314 | 307.11
6994 | [8 empty] | 5.191613 | 4.470969 | 7.460082 | 5.707555 | 0.5073382 | 305.0157 | 304.3327 | 307.166
6995 | [8 empty] | 5.255297 | 4.527988 | 7.448427 | 5.743904 | 0.5105693 | 305.0761 | 304.3867 | 307.1549
6996 | [8 empty] | 5.216372 | 4.622226 | 7.450616 | 5.763071 | 0.512273 | 305.0392 | 304.476 | 307.157
6997 | [8 empty] | 5.141548 | 4.532592 | 7.415619 | 5.696587 | 0.5063633 | 304.9683 | 304.3911 | 307.1238
6998 | [8 empty] | 5.083273 | 4.532592 | 7.429689 | 5.681852 | 0.5050535 | 304.9131 | 304.3911 | 307.1371
6999 | [8 empty] | 5.080505 | 4.583848 | 7.473121 | 5.712492 | 0.507777 | 304.9104 | 304.4397 | 307.1783
7000 | [8 empty] | 5.112668 | 4.47113 | 7.500198 | 5.694666 | 0.5061925 | 304.9409 | 304.3328 | 307.204
7001 | [8 empty] | 5.033337 | 4.419198 | 7.497397 | 5.649978 | 0.5022202 | 304.8657 | 304.2836 | 307.2013
7002 | [8 empty] | 4.955809 | 4.42084 | 7.349939 | 5.57553 | 0.4956026 | 304.7922 | 304.2852 | 307.0616
7003 | [8 empty] | 4.946344 | 4.494665 | 7.319031 | 5.58668 | 0.4965938 | 304.7833 | 304.3551 | 307.0323
7004 | [8 empty] | 4.986363 | 4.573031 | 7.436193 | 5.665196 | 0.5035729 | 304.8212 | 304.4294 | 307.1433
7005 | [8 empty] | 4.974354 | 4.662632 | 7.565299 | 5.734095 | 0.5096973 | 304.8098 | 304.5143 | 307.2657
7006 | [8 empty] | 4.976189 | 4.584138 | 7.465684 | 5.675337 | 0.5044744 | 304.8116 | 304.4399 | 307.1713
7007 | [8 empty] | 5.042288 | 4.602876 | 7.371833 | 5.672332 | 0.5042073 | 304.8742 | 304.4577 | 307.0823
7008 | [8 empty] | 5.056937 | 4.693669 | 7.390378 | 5.713661 | 0.507881 | 304.8881 | 304.5438 | 307.0999
7009 | [8 empty] | 5.236205 | 4.737295 | 7.426083 | 5.799861 | 0.5155432 | 305.058 | 304.5851 | 307.1337
7010 | [8 empty] | 5.275967 | 4.654519 | 7.406186 | 5.77889 | 0.5136792 | 305.0957 | 304.5067 | 307.1149
7011 | [8 empty] | 5.223423 | 4.673418 | 7.447751 | 5.781531 | 0.5139138 | 305.0459 | 304.5246 | 307.1543
7012 | [8 empty] | 5.309579 | 4.671068 | 7.386804 | 5.78915 | 0.5145911 | 305.1276 | 304.5223 | 307.0965
7013 | [8 empty] | 5.399761 | 4.659895 | 7.366005 | 5.808554 | 0.5163159 | 305.213 | 304.5117 | 307.0768
7014 | [8 empty] | 5.351048 | 4.678923 | 7.48922 | 5.83973 | 0.5190871 | 305.1669 | 304.5298 | 307.1936
7015 | [8 empty] | 5.335626 | 4.598498 | 7.623509 | 5.852544 | 0.5202262 | 305.1523 | 304.4536 | 307.3209
7016 | [8 empty] | 5.367114 | 4.541897 | 7.652099 | 5.853703 | 0.5203292 | 305.1821 | 304.3999 | 307.348
7017 | [8 empty] | 5.315504 | 4.60014 | 7.673188 | 5.862944 | 0.5211505 | 305.1332 | 304.4551 | 307.368
7018 | [8 empty] | 5.2409375 | 4.612664 | 7.687676 | 5.847092 | 0.5197416 | 305.0625 | 304.467 | 307.3817
7019 | [8 empty] | 5.155296 | 4.603585 | 7.593857 | 5.784246 | 0.5141552 | 304.9813 | 304.4584 | 307.2928
7020 | [8 empty] | 5.163248 | 4.685588 | 7.522156 | 5.790331 | 0.5146961 | 304.9889 | 304.5361 | 307.2248
7021 | [8 empty] | 5.206971 | 4.537711 | 7.498331 | 5.747671 | 0.5109041 | 305.0303 | 304.3959 | 307.2022
7022 | [8 empty] | 5.238136 | 4.473255 | 7.544854 | 5.752082 | 0.5112962 | 305.0598 | 304.3348 | 307.2463
7023 | [8 empty] | 5.180087 | 4.470003 | 7.580978 | 5.743689 | 0.5105502 | 305.0048 | 304.3318 | 307.2805
7024 | [8 empty] | 5.206713 | 4.489707 | 7.601906 | 5.766109 | 0.512543 | 305.0301 | 304.3504 | 307.3004
7025 | [8 empty] | 5.335884 | 4.579599 | 7.631623 | 5.849035 | 0.5199142 | 305.1525 | 304.4356 | 307.3286
7026 | [8 empty] | 5.389522 | 4.676927 | 7.524861 | 5.86377 | 0.521224 | 305.2033 | 304.5279 | 307.2274
7027 | [8 empty] | 5.337526 | 4.589064 | 7.57528 | 5.833956 | 0.5185739 | 305.1541 | 304.4446 | 307.2751
7028 | [8 empty] | 5.339296 | 4.497016 | 7.796853 | 5.877722 | 0.5224641 | 305.1557 | 304.3574 | 307.4852
7029 | [8 empty] | 5.355105 | 4.537035 | 7.83742 | 5.909853 | 0.5253203 | 305.1707 | 304.3953 | 307.5236
7030 | [8 empty] | 5.322554 | 4.581176 | 7.773028 | 5.892253 | 0.5237558 | 305.1399 | 304.4371 | 307.4626
7031 | [8 empty] | 5.28334 | 4.543539 | 7.730046 | 5.852308 | 0.5202052 | 305.1027 | 304.4015 | 307.4218
7032 | [8 empty] | 5.271041 | 4.479952 | 7.822835 | 5.857943 | 0.520706 | 305.091 | 304.3412 | 307.5098
7033 | [8 empty] | 5.184788 | 4.479469 | 7.794985 | 5.819747 | 0.5173109 | 305.0093 | 304.3407 | 307.4834
7034 | [8 empty] | 5.239167 | 4.552779 | 7.688545 | 5.82683 | 0.5179405 | 305.0608 | 304.4102 | 307.3825
7035 | [8 empty] | 5.287171 | 4.572065 | 7.686227 | 5.848488 | 0.5198656 | 305.1063 | 304.4285 | 307.3803
7036 | [8 empty] | 5.230023 | 4.595214 | 7.628017 | 5.817751 | 0.5171334 | 305.0522 | 304.4504 | 307.3251
7037 | [8 empty] | 5.242386 | 4.567557 | 7.639543 | 5.816495 | 0.5170218 | 305.0639 | 304.4242 | 307.3361
7038 | [8 empty] | 5.249437 | 4.52567 | 7.716491 | 5.830533 | 0.5182696 | 305.0706 | 304.3845 | 307.409
7039 | [8 empty] | 5.227769 | 4.616882 | 7.75957 | 5.868074 | 0.5216065 | 305.05 | 304.471 | 307.4498
7040 | [8 empty] | 5.286366 | 4.732916 | 7.733684 | 5.917655 | 0.5260138 | 305.1056 | 304.581 | 307.4253
7041 | [8 empty] | 5.30797 | 4.686167 | 7.765397 | 5.919845 | 0.5262084 | 305.126 | 304.5367 | 307.4554
7042 | [8 empty] | 5.358035 | 4.700462 | 7.77042 | 5.942972 | 0.5282642 | 305.1735 | 304.5502 | 307.4601
7043 | [8 empty] | 5.396316 | 4.677603 | 7.702035 | 5.925318 | 0.5266949 | 305.2098 | 304.5285 | 307.3953
7044 | [8 empty] | 5.282245 | 4.719168 | 7.619549 | 5.873654 | 0.5221026 | 305.1017 | 304.5679 | 307.3171
7045 | [8 empty] | 5.211639 | 4.816272 | 7.600328 | 5.87608 | 0.5223182 | 305.0347 | 304.66 | 307.2989
7046 | [8 empty] | 5.149436 | 4.85481 | 7.685197 | 5.896481 | 0.5241317 | 304.9758 | 304.6965 | 307.3793
7047 | [8 empty] | 5.207743 | 4.859672 | 7.685712 | 5.917709 | 0.5260186 | 305.031 | 304.7011 | 307.3798
7048 | [8 empty] | 5.364152 | 4.779633 | 7.630013 | 5.924599 | 0.526631 | 305.1793 | 304.6252 | 307.327
7049 | [8 empty] | 5.352304 | 4.656579 | 7.470514 | 5.826466 | 0.517908 | 305.1681 | 304.5086 | 307.1758
7050 | [8 empty] | 5.32806 | 4.628182 | 7.326597 | 5.760947 | 0.5120841 | 305.1451 | 304.4817 | 307.0394
7051 | [8 empty] | 5.344061 | 4.573546 | 7.355284 | 5.75763 | 0.5117894 | 305.1602 | 304.4299 | 307.0666
7052 | [8 empty] | 5.418306 | 4.607545 | 7.529915 | 5.851922 | 0.5201708 | 305.2306 | 304.4621 | 307.2321
7053 | [8 empty] | 5.414796 | 4.678215 | 7.484004 | 5.859005 | 0.5208004 | 305.2273 | 304.5291 | 307.1886
7054 | [8 empty] | 5.3439 | 4.545793 | 7.419386 | 5.769693 | 0.5128616 | 305.1601 | 304.4036 | 307.1274
7055 | [8 empty] | 5.415698 | 4.438033 | 7.435774 | 5.763168 | 0.5122816 | 305.2281 | 304.3015 | 307.1429
7056 | [8 empty] | 5.391132 | 4.468007 | 7.517874 | 5.792338 | 0.5148745 | 305.2049 | 304.3299 | 307.2207
7057 | [8 empty] | 5.46338 | 4.491478 | 7.464654 | 5.806504 | 0.5161337 | 305.2733 | 304.3521 | 307.1703
7058 | [8 empty] | 5.575841 | 4.448464 | 7.461563 | 5.828623 | 0.5180998 | 305.3799 | 304.3113 | 307.1674
7059 | [8 empty] | 5.460579 | 4.367749 | 7.477854 | 5.768727 | 0.5127758 | 305.2707 | 304.2348 | 307.1828
7060 | [8 empty] | 5.397121 | 4.384136 | 7.406443 | 5.729233 | 0.5092652 | 305.2105 | 304.2504 | 307.1151
7061 | [8 empty] | 5.248954 | 4.528729 | 7.507764 | 5.761816 | 0.5121614 | 305.0701 | 304.3874 | 307.2112
7062 | [8 empty] | 5.19963 | 4.852202 | 7.592086 | 5.881306 | 0.5227828 | 305.0233 | 304.694 | 307.2911
7063 | [8 empty] | 5.178735 | 4.927477 | 7.628113 | 5.911442 | 0.5254615 | 305.0035 | 304.7654 | 307.3252
7064 | [8 empty] | 5.174646 | 4.759446 | 7.602839 | 5.845644 | 0.5196128 | 304.9997 | 304.6061 | 307.3013
7065 | [8 empty] | 5.200499 | 4.64985 | 7.661694 | 5.837348 | 0.5188754 | 305.0242 | 304.5022 | 307.3571
7066 | [8 empty] | 5.144575 | 4.594377 | 7.596465 | 5.778472 | 0.5136419 | 304.9712 | 304.4496 | 307.2952
7067 | [8 empty] | 4.929022 | 4.536713 | 7.535389 | 5.667041 | 0.503737 | 304.7668 | 304.395 | 307.2373
7068 | [8 empty] | 4.821423 | 4.454324 | 7.487674 | 5.587807 | 0.496694 | 304.6649 | 304.3169 | 307.1921
7069 | [8 empty] | 4.74573 | 4.362533 | 7.436611 | 5.514958 | 0.4902185 | 304.5931 | 304.2299 | 307.1437
7070 | [8 empty] | 4.831758 | 4.340639 | 7.460855 | 5.544417 | 0.4928371 | 304.6747 | 304.2091 | 307.1667
7071 | [8 empty] | 4.99628 | 4.315784 | 7.395239 | 5.569101 | 0.4950312 | 304.8306 | 304.1856 | 307.1045
7072 | [8 empty] | 4.872003 | 4.280433 | 7.29849 | 5.483642 | 0.4874348 | 304.7128 | 304.1521 | 307.0128
7073 | [8 empty] | 4.730791 | 4.40046 | 7.217742 | 5.449664 | 0.4844146 | 304.5789 | 304.2658 | 306.9362
7074 | [8 empty] | 4.830631 | 4.485876 | 7.20216 | 5.506222 | 0.489442 | 304.6736 | 304.3468 | 306.9215
7075 | [8 empty] | 4.971199 | 4.453776 | 7.340957 | 5.588644 | 0.4967684 | 304.8068 | 304.3164 | 307.053
7076 | [8 empty] | 4.921939 | 4.360698 | 7.418388 | 5.567008 | 0.4948452 | 304.7601 | 304.2281 | 307.1264
7077 | [8 empty] | 4.904135 | 4.369487 | 7.289121 | 5.520914 | 0.4907479 | 304.7433 | 304.2365 | 307.0039
7078 | [8 empty] | 5.001817 | 4.466816 | 7.22679 | 5.565141 | 0.4946792 | 304.8358 | 304.3287 | 306.9448
7079 | [8 empty] | 5.034883 | 4.456223 | 7.293983 | 5.59503 | 0.497336 | 304.8671875 | 304.3187 | 307.0085
7080 | [8 empty] | 4.965726 | 4.360891 | 7.482136 | 5.602918 | 0.4980371 | 304.8016 | 304.2283 | 307.1869
7081 | [8 empty] | 5.038038 | 4.250136 | 7.519613 | 5.602596 | 0.4980085 | 304.8702 | 304.1234 | 307.2224
7082 | [8 empty] | 4.992577 | 4.284812 | 7.499651 | 5.592347 | 0.4970975 | 304.8271 | 304.1562 | 307.2035
7083 | [8 empty] | 5.01183 | 4.484073 | 7.52354 | 5.673148 | 0.5042798 | 304.8453 | 304.3451 | 307.2261
7084 | [8 empty] | 5.076126 | 4.429694 | 7.499554 | 5.668458 | 0.5038629 | 304.9063 | 304.2935 | 307.2034
7085 | [8 empty] | 5.103782 | 4.316943 | 7.632653 | 5.684459 | 0.5052853 | 304.9325 | 304.1867 | 307.3295
7086 | [8 empty] | 5.041902 | 4.088126 | 7.733652 | 5.621226 | 0.4996646 | 304.8738 | 303.9698 | 307.4253
7087 | [8 empty] | 5.049113 | 4.013238 | 7.618712 | 5.560354 | 0.4942537 | 304.8807 | 303.8988 | 307.3163
7088 | [8 empty] | 4.98778 | 4.162145 | 7.536773 | 5.562233 | 0.4944207 | 304.8225 | 304.0399 | 307.2386
7089 | [8 empty] | 4.887489 | 4.216878 | 7.570386 | 5.558251 | 0.4940668 | 304.7275 | 304.0918 | 307.2705
7090 | [8 empty] | 4.920555 | 4.203517 | 7.571963 | 5.565345 | 0.4946973 | 304.7588 | 304.0792 | 307.272
7091 | [8 empty] | 4.881308 | 4.200876 | 7.443694 | 5.508626 | 0.4896557 | 304.7216 | 304.0767 | 307.1504
7092 | [8 empty] | 5.033434 | 4.269003 | 7.459825 | 5.587421 | 0.4966596 | 304.8658 | 304.1412 | 307.1657
7093 | [8 empty] | 5.160608 | 4.377955 | 7.544049 | 5.694204 | 0.5061515 | 304.9864 | 304.2445 | 307.2455
7094 | [8 empty] | 5.186011 | 4.443345 | 7.600972 | 5.743443 | 0.5105282 | 305.0104 | 304.3065 | 307.2995
7095 | [8 empty] | 5.194704 | 4.506546 | 7.504931 | 5.735394 | 0.5098128 | 305.0187 | 304.3664 | 307.2085
7096 | [8 empty] | 5.143899 | 4.566495 | 7.419805 | 5.710066 | 0.5075614 | 304.9705 | 304.4232 | 307.1278
7097 | [8 empty] | 5.182888 | 4.371322 | 7.350648 | 5.634953 | 0.5008847 | 305.0075 | 304.2382 | 307.0622
7098 | [8 empty] | 5.273745 | 4.343956 | 7.351131 | 5.656277 | 0.5027802 | 305.0936 | 304.2123 | 307.0627
7099 | [8 empty] | 5.140582 | 4.280626 | 7.478563 | 5.633257 | 0.500734 | 304.9674 | 304.1523 | 307.1835
7100 | [8 empty] | 5.021393 | 4.311663 | 7.513689 | 5.615581 | 0.4991628 | 304.8544 | 304.1817 | 307.2168
7101 | [8 empty] | 5.020201 | 4.457125 | 7.427983 | 5.635103 | 0.500898 | 304.8533 | 304.3195 | 307.1355
7102 | [8 empty] | 5.019332 | 4.456899 | 7.358793 | 5.611675 | 0.4988156 | 304.8524 | 304.3193 | 307.0699
7103 | [8 empty] | 4.920812 | 4.373512 | 7.44685 | 5.580391 | 0.4960348 | 304.7591 | 304.2403 | 307.1534
7104 | [8 empty] | 4.892769 | 4.384555 | 7.492504 | 5.589943 | 0.4968838 | 304.7325 | 304.2508 | 307.1967
7105 | [8 empty] | 4.88105 | 4.41131 | 7.451325 | 5.581228 | 0.4961092 | 304.7214 | 304.2761 | 307.1577
7106 | [8 empty] | 4.90436 | 4.401651 | 7.459503 | 5.588505 | 0.496756 | 304.7435 | 304.267 | 307.1654
7107 | [8 empty] | 5.052784 | 4.366396 | 7.553096 | 5.657426 | 0.5028823 | 304.8842 | 304.2336 | 307.2541
7108 | [8 empty] | 5.11592 | 4.44312 | 7.558956 | 5.705999 | 0.5071999 | 304.944 | 304.3063 | 307.2597
7109 | [8 empty] | 5.0948 | 4.425605 | 7.681333 | 5.733913 | 0.5096811 | 304.924 | 304.2897 | 307.3757
7110 | [8 empty] | 5.162379 | 4.549592 | 7.94914 | 5.887037 | 0.5232922 | 304.988 | 304.4072 | 307.6295
7111 | [8 empty] | 5.213603 | 4.584299 | 7.868972 | 5.888958 | 0.5234629 | 305.0366 | 304.4401 | 307.5535
7112 | [8 empty] | 5.213861 | 4.426925 | 7.827922 | 5.822902 | 0.5175913 | 305.0368 | 304.2909 | 307.5146
7113 | [8 empty] | 5.156455 | 4.366976 | 7.814239 | 5.779223 | 0.5137087 | 304.9824 | 304.2341 | 307.5016
7114 | [8 empty] | 5.155489 | 4.471066 | 7.740155 | 5.788903 | 0.5145692 | 304.9815 | 304.3328 | 307.4314
7115 | [8 empty] | 5.214666 | 4.552264 | 7.574636 | 5.780522 | 0.5138242 | 305.0376 | 304.4097 | 307.2745
7116 | [8 empty] | 5.148953 | 4.550976 | 7.488898 | 5.729609 | 0.5092986 | 304.9753 | 304.4085 | 307.1933
7117 | [8 empty] | 4.975513 | 4.574286 | 7.407313 | 5.652371 | 0.502433 | 304.8109 | 304.4306 | 307.1159
7118 | [8 empty] | 4.919879 | 4.586714 | 7.403546 | 5.636713 | 0.5010411 | 304.7582 | 304.4424 | 307.1124
7119 | [8 empty] | 4.922422 | 4.554904 | 7.356701 | 5.611342 | 0.498786 | 304.7606 | 304.4122 | 307.068
7120 | [8 empty] | 5.027864 | 4.475766 | 7.401163 | 5.634931 | 0.5008828 | 304.8605 | 304.3372 | 307.1101
7121 | [8 empty] | 5.034786 | 4.527731 | 7.415941 | 5.659486 | 0.5030654 | 304.8671 | 304.3865 | 307.1241
7122 | [8 empty] | 5.01476 | 4.594956 | 7.413366 | 5.674361 | 0.5043876 | 304.8481 | 304.4502 | 307.1217
7123 | [8 empty] | 5.035816 | 4.601331 | 7.5096 | 5.715582 | 0.5080518 | 304.8681 | 304.4562 | 307.2129
7124 | [8 empty] | 5.069139 | 4.601524 | 7.504577 | 5.72508 | 0.508896 | 304.8997 | 304.4564 | 307.2081
7125 | [8 empty] | 5.081696 | 4.562824 | 7.37473 | 5.673084 | 0.5042741 | 304.9116 | 304.4197 | 307.0851
7126 | [8 empty] | 5.046989 | 4.623932 | 7.400326 | 5.690416 | 0.5058147 | 304.8787 | 304.4777 | 307.1093
7127 | [8 empty] | 5.086944 | 4.648498 | 7.541055 | 5.758832 | 0.5118962 | 304.9165 | 304.5009 | 307.2427
7128 | [8 empty] | 5.148567 | 4.573256 | 7.535067 | 5.752297 | 0.5113152 | 304.9749 | 304.4296 | 307.237
7129 | [8 empty] | 5.186043 | 4.451329 | 7.394949 | 5.677441 | 0.5046614 | 305.0105 | 304.3141 | 307.1042
7130 | [8 empty] | 5.197344 | 4.427343 | 7.400262 | 5.674983 | 0.5044429 | 305.0212 | 304.2913 | 307.1093
7131 | [8 empty] | 5.05874 | 4.537196 | 7.523251 | 5.706396 | 0.5072352 | 304.8898 | 304.3954 | 307.2258
7132 | [8 empty] | 5.06753 | 4.543893 | 7.454255 | 5.688559 | 0.5056497 | 304.8981 | 304.4018 | 307.1604
7133 | [8 empty] | 5.097858 | 4.569199 | 7.43967 | 5.702242 | 0.506866 | 304.9269 | 304.4258 | 307.1466
7134 | [8 empty] | 5.02004 | 4.542509 | 7.372702 | 5.645084 | 0.5017852 | 304.8531 | 304.4005 | 307.0831
7135 | [8 empty] | 5.025288 | 4.631177 | 7.346205 | 5.667557 | 0.5037828 | 304.8581 | 304.4845 | 307.058
7136 | [8 empty] | 5.089198 | 4.560764 | 7.466875 | 5.705612 | 0.5071655 | 304.9187 | 304.4178 | 307.1724
7137 | [8 empty] | 5.069204 | 4.660475 | 7.62161 | 5.783763 | 0.5141123 | 304.8997 | 304.5123 | 307.3191
7138 | [8 empty] | 5.123486 | 4.606869 | 7.606156 | 5.778837 | 0.5136744 | 304.9512 | 304.4615 | 307.3044
7139 | [8 empty] | 5.126062 | 4.609122 | 7.581654 | 5.77228 | 0.5130915 | 304.9536 | 304.4636 | 307.2812
7140 | [8 empty] | 5.213474 | 4.569167 | 7.570676 | 5.784439 | 0.5141723 | 305.0365 | 304.4258 | 307.2708
7141 | [8 empty] | 5.270654 | 4.584718 | 7.476888 | 5.77742 | 0.5135485 | 305.0907 | 304.4405 | 307.1819
7142 | [8 empty] | 5.373392 | 4.551298 | 7.416843 | 5.780511 | 0.5138232 | 305.188 | 304.4088 | 307.125
7143 | [8 empty] | 5.437366 | 4.501137 | 7.408665 | 5.782389 | 0.5139901 | 305.2487 | 304.3613 | 307.1172
7144 | [8 empty] | 5.434275 | 4.602329 | 7.640734 | 5.892446 | 0.523773 | 305.2458 | 304.4572 | 307.3372
7145 | [8 empty] | 5.505879 | 4.683366 | 7.734135 | 5.97446 | 0.5310631 | 305.3136 | 304.534 | 307.4257
7146 | [8 empty] | 5.614798 | 4.698724 | 7.619646 | 5.977723 | 0.5313531 | 305.4169 | 304.5486 | 307.3172
7147 | [8 empty] | 5.598829 | 4.642735 | 7.447107 | 5.896224 | 0.5241088 | 305.4017 | 304.4955 | 307.1537
7148 | [8 empty] | 5.52877 | 4.673064 | 7.256603 | 5.819479 | 0.517287 | 305.3353 | 304.5242 | 306.9731
7149 | [8 empty] | 5.521784 | 4.697275 | 7.239797 | 5.819618 | 0.5172994 | 305.3287 | 304.5472 | 306.9572
7150 | [8 empty] | 5.501082 | 4.694699 | 7.28896 | 5.828247 | 0.5180664 | 305.3091 | 304.5447 | 307.0038
7151 | [8 empty] | 5.401628 | 4.645697 | 7.113942 | 5.720422 | 0.508482 | 305.2148 | 304.4983 | 306.8379
7152 | [8 empty] | 5.343031 | 4.585748 | 7.005442 | 5.64474 | 0.5017547 | 305.1593 | 304.4415 | 306.735
7153 | [8 empty] | 5.276418 | 4.543636 | 7.093884 | 5.637979 | 0.5011537 | 305.0961 | 304.4016 | 306.8188
7154 | [8 empty] | 5.29625 | 4.493667 | 7.249423 | 5.67978 | 0.5048694 | 305.1149 | 304.3542 | 306.9663
7155 | [8 empty] | 5.387558 | 4.376087 | 7.250615 | 5.67142 | 0.5041262 | 305.2015 | 304.2427 | 306.9674
7156 | [8 empty] | 5.431055 | 4.389481 | 7.225598 | 5.682045 | 0.5050706 | 305.2427 | 304.2554 | 306.9437
7157 | [8 empty] | 5.348923 | 4.282687 | 7.271671 | 5.634427 | 0.5008379 | 305.1649 | 304.1542 | 306.9874
7158 | [8 empty] | 5.352336 | 4.259119 | 7.319385 | 5.643613 | 0.5016545 | 305.1681 | 304.1319 | 307.0326
7159 | [8 empty] | 5.408035 | 4.452939 | 7.446302 | 5.769092 | 0.5128082 | 305.2209 | 304.3156 | 307.1529
7160 | [8 empty] | 5.43376 | 4.514884 | 7.484197 | 5.810947 | 0.5165286 | 305.2453 | 304.3743 | 307.1888
7161 | [8 empty] | 5.482311 | 4.476024 | 7.339798 | 5.766044 | 0.5125373 | 305.2913 | 304.3375 | 307.0519
7162 | [8 empty] | 5.610645 | 4.450943 | 7.321543 | 5.794377 | 0.5150557 | 305.4129 | 304.3137 | 307.0346
7163 | [8 empty] | 5.684277 | 4.474446 | 7.376566 | 5.845096 | 0.5195641 | 305.4827 | 304.336 | 307.0868
7164 | [8 empty] | 5.571945 | 4.592091 | 7.481975 | 5.882004 | 0.5228448 | 305.3763 | 304.4475 | 307.1867
7165 | [8 empty] | 5.505686 | 4.623031 | 7.519677 | 5.882798 | 0.5229154 | 305.3134 | 304.4768 | 307.2224
7166 | [8 empty] | 5.43186 | 4.603359 | 7.610373 | 5.881864 | 0.5228324 | 305.2435 | 304.4582 | 307.3084
7167 | [8 empty] | 5.465344 | 4.675414 | 7.898721 | 6.01316 | 0.5345031 | 305.2752 | 304.5265 | 307.5817
7168 | [8 empty] | 5.535982 | 4.591543 | 7.975637 | 6.034388 | 0.53639 | 305.3422 | 304.447 | 307.6546
7169 | [8 empty] | 5.436593 | 4.524318 | 8.020712 | 5.993874 | 0.5327888 | 305.248 | 304.3832 | 307.6974
7170 | [8 empty] | 5.303977 | 4.506771 | 8.086617 | 5.965789 | 0.5302923 | 305.1223 | 304.3666 | 307.7598
7171 | [8 empty] | 5.290294 | 4.494569 | 8.073481 | 5.952781 | 0.5291361 | 305.1093 | 304.355 | 307.7474
7172 | [8 empty] | 5.284402 | 4.617107 | 8.029598 | 5.977036 | 0.5312921 | 305.1037 | 304.4712 | 307.7058
7173 | [8 empty] | 5.133242 | 4.623289 | 7.918457 | 5.891662 | 0.5237033 | 304.9604 | 304.4771 | 307.6004
7174 | [8 empty] | 5.130763 | 4.546565 | 7.556574 | 5.744634 | 0.5106341 | 304.9581 | 304.4043 | 307.2574
7175 | [8 empty] | 5.061541 | 4.434137 | 7.288123 | 5.5946 | 0.4972978 | 304.8925 | 304.2978 | 307.003
7176 | [8 empty] | 5.016563 | 4.488226 | 7.264008 | 5.589599 | 0.4968533 | 304.8498 | 304.349 | 306.9801
7177 | [8 empty] | 5.077993 | 4.416139 | 7.347621 | 5.613918 | 0.4990149 | 304.9081 | 304.2807 | 307.0594
7178 | [8 empty] | 5.020459 | 4.33552 | 7.210788 | 5.522256 | 0.4908672 | 304.8535 | 304.2043 | 306.9297
7179 | [8 empty] | 4.990002 | 4.333267 | 7.109274 | 5.477514 | 0.4868901 | 304.8246 | 304.2021 | 306.8334
7180 | [8 empty] | 5.060253 | 4.329822 | 7.051579 | 5.480551 | 0.4871601 | 304.8912 | 304.1989 | 306.7787
7181 | [8 empty] | 5.124484 | 4.457833 | 6.928107 | 5.503475 | 0.4891978 | 304.9521 | 304.3202 | 306.6617
7182 | [8 empty] | 5.104491 | 4.579277 | 6.883708 | 5.522492 | 0.4908882 | 304.9332 | 304.4353 | 306.6196
7183 | [8 empty] | 5.057452 | 4.507383 | 6.846361 | 5.470399 | 0.4862577 | 304.8886 | 304.3671875 | 306.5842
7184 | [8 empty] | 5.057742 | 4.464337 | 6.733836 | 5.418638 | 0.4816567 | 304.8889 | 304.3264 | 306.4776
7185 | [8 empty] | 5.065662 | 4.49943 | 6.799999 | 5.45503 | 0.4848916 | 304.8964 | 304.3596 | 306.5403
7186 | [8 empty] | 5.101013 | 4.6192 | 6.974501 | 5.564905 | 0.4946582 | 304.9299 | 304.4732 | 306.7057
7187 | [8 empty] | 5.046312 | 4.627377 | 6.949356 | 5.541015 | 0.4925347 | 304.878 | 304.4809 | 306.6819
7188 | [8 empty] | 5.135302 | 4.601492 | 6.956117 | 5.564304 | 0.4946048 | 304.9624 | 304.4564 | 306.6883
7189 | [8 empty] | 5.186687 | 4.572934 | 6.931262 | 5.563628 | 0.4945447 | 305.0111 | 304.4293 | 306.6647
7190 | [8 empty] | 5.129893 | 4.561762 | 6.964456 | 5.552037 | 0.4935144 | 304.9572 | 304.4187 | 306.6962
7191 | [8 empty] | 5.015018 | 4.498078 | 7.027045 | 5.51338 | 0.4900783 | 304.8484 | 304.3584 | 306.7555
7192 | [8 empty] | 4.996988 | 4.456416 | 7.038797 | 5.4974 | 0.4886578 | 304.8313 | 304.3189 | 306.7666
7193 | [8 empty] | 5.120814 | 4.601556 | 7.069222 | 5.597197 | 0.4975287 | 304.9486 | 304.4565 | 306.7955
7194 | [8 empty] | 5.177994 | 4.711409 | 7.051225 | 5.646876 | 0.5019445 | 305.0028 | 304.5606 | 306.7784
7195 | [8 empty] | 5.037619 | 4.74544 | 7.06333 | 5.615463 | 0.4991523 | 304.8698 | 304.5928 | 306.7899
7196 | [8 empty] | 4.974064 | 4.562567 | 7.027915 | 5.521515 | 0.4908014 | 304.8095 | 304.4195 | 306.7563
7197 | [8 empty] | 4.947953 | 4.584879 | 6.909304 | 5.480712 | 0.4871744 | 304.7848 | 304.4406 | 306.6439
7198 | [8 empty] | 4.887747 | 4.611569 | 6.973793 | 5.491036 | 0.4880921 | 304.7277 | 304.4659 | 306.705
7199 | [8 empty] | 4.880857 | 4.652845 | 7.209565 | 5.581089 | 0.4960968 | 304.7212 | 304.5051 | 306.9285
7200 | [8 empty] | 4.963569 | 4.62609 | 7.500617 | 5.696758 | 0.5063785 | 304.7996 | 304.4797 | 307.2044

## Протокол 1
ПРОТОКОЛ ИСПЫТАНИЙ № 1 от 07 мая 2021 г.
Форма образца: Ролик Æ50х12
1. Регистрация температуры трения, 0С
Приработка |  |  |  | Испытание
t, мин | 01-6-1 | 01-6-2 | 01-6-3 | t, мин | 01-6-1 | 01-6-2 | 01-6-3
0 | 22 | 25.5 | 35.2 | 0 | 30.1 | 45.2 | 38.1
5 | 29.5 | 36 | 37 | 10 | 36 | 55 | 59.1
10 | 30.5 | 47 | 50 | 20 | 38.6 | 61.7 | 59.5
15 | 32.5 | 46.6 | 52.5 | 30 | 51.7 | 64.2 | 65.7
|  |  |  | 40 | 55.2 | 64.3 | 66.5
|  |  |  | 50 | 55 | 67 | 66.6
|  |  |  | 60 | 57.3 | 67.2 | 68
|  |  |  | 70 | 56.5 | 68 | 68.2
|  |  |  | 80 | 55 | 68.6 | 68.2
|  |  |  | 90 | 57.1 | 70 | 68.6
|  |  |  | 100 | 67 | 69.7 | 68.6
|  |  |  | 110 | 61.5 | 70.5 | 69.2
|  |  |  | 120 | 67 | 70.7 | 70.5
2. Регистрация весового износа.
№ образца | m до испытаний, г |  | m после испытаний, г | Износ, г
01-6-1 | 164.9 |  | 164.6 | 0.3
01-6-2 | 164.8 |  | 164.3 | 0.5
01-6-3 | 164.8 |  | 164.5 | 0.3
3. Измерение шероховатости поверхности.
Профиль шероховатости рабочей поверхности образца 01-6-1 до испытаний.
Профиль шероховатости рабочей поверхности образца 01-6-1 после испытаний.
Профиль шероховатости рабочей поверхности образца 01-6-2 до испытаний.
Профиль шероховатости рабочей поверхности образца 01-6-2 после испытаний.
Профиль шероховатости рабочей поверхности образца 01-6-3 до испытаний.
Профиль шероховатости рабочей поверхности образца 01-6-3 после испытаний.
4. Регистрация момента и коэффициента трения.
Испытания провел
Инженер, к.т.н. |  |  |  | Е. К. Иванов

## Протокол 2
ПРОТОКОЛ ИСПЫТАНИЙ № 2 от 07 мая 2021 г.
Форма образца: Ролик Æ50х12
1. Регистрация температуры трения, 0С
Испытание
t, мин | 02-6-1 | 02-6-2 | 02-6-3 | t, мин | 02-6-1 | 02-6-2 | 02-6-3
0 | 35.1 | 25.1 | 30 | 0 | 46.2 | 35.1 | 46.5
5 | 44.6 | 38 | 45.5 | 10 | 57 | 53.6 | 58
10 | 49 | 45.7 | 51.6 | 20 | 60 | 58 | 61.5
15 | 50.7 | 50.7 | 55.6 | 30 | 60.8 | 61.7 | 63.6
|  |  |  | 40 | 62.2 | 63.3 | 64.2
|  |  |  | 50 | 63.7 | 64.2 | 64.8
|  |  |  | 60 | 64 | 64.5 | 64.7
|  |  |  | 70 | 65.1 | 65.1 | 65
|  |  |  | 80 | 65.1 | 64.8 | 66.7
|  |  |  | 90 | 63.8 | 65.5 | 67
|  |  |  | 100 | 64.2 | 67.5 | 68
|  |  |  | 110 | 65.5 | 66.7 | 68
|  |  |  | 120 | 66.5 | 66.6 | 68
2. Регистрация весового износа.
№ образца | m до испытаний, г |  | m после испытаний, г | Износ, г
02-6-1 | 164.336 |  | 164.116 | 0.22
02-6-2 | 164.026 |  | 163.727 | 0.299
02-6-3 | 163.57 |  | 163.256 | 0.314
3. Измерение шероховатости поверхности.
Профиль шероховатости рабочей поверхности образца 02-6-1 до испытаний.
Профиль шероховатости рабочей поверхности образца 02-6-1 после испытаний.
Профиль шероховатости рабочей поверхности образца 02-6-2 до испытаний.
Профиль шероховатости рабочей поверхности образца 02-6-2 после испытаний.
Профиль шероховатости рабочей поверхности образца 02-6-3 до испытаний.
Профиль шероховатости рабочей поверхности образца 02-6-3 после испытаний.
4. Регистрация момента и коэффициента трения.
Испытания провел
Инженер, к.т.н. |  |  |  | Е. К. Иванов

## Протокол 3
ПРОТОКОЛ ИСПЫТАНИЙ № 3 от 07 мая 2021 г.
Форма образца: Ролик Æ50х12
1. Регистрация температуры трения, 0С
Приработка |  |  |  | Испытание
t, мин | 03-6-1 | 03-6-2 | 03-6-3 | t, мин | 03-6-1 | 03-6-2 | 03-6-3
0 | 40.3 | 24.5 | 31.3 | 0 | 47 | 40.1 | 43.5
5 | 52.8 | 39.6 | 44 | 10 | 62.2 | 52.2 | 56
10 | 57.3 | 49.5 | 48.6 | 20 | 64 | 56.6 | 61.5
15 | 57.8 | 48.7 | 49 | 30 | 65.7 | 61.1 | 62
|  |  |  | 40 | 67.1 | 62.7 | 63.5
|  |  |  | 50 | 68.2 | 63.8 | 63
|  |  |  | 60 | 68.5 | 62 | 66
|  |  |  | 70 | 71.1 | 64.5 | 66
|  |  |  | 80 | 70.1 | 65.5 | 66.1
|  |  |  | 90 | 71 | 65.5 | 66.2
|  |  |  | 100 | 70 | 67 | 65.6
|  |  |  | 110 | 71.5 | 67 | 67.3
|  |  |  | 120 | 71.6 | 67.2 | 67
2. Регистрация весового износа.
№ образца | m до испытаний, г |  | m после испытаний, г | Износ, г
03-6-1 | 163.1 |  | 162.1 | 1
03-6-2 | 164.552 |  | 162.741 | 1.811
03-6-3 | 164.188 |  | 163.4497 | 0.7383333
3. Измерение шероховатости поверхности.
Профиль шероховатости рабочей поверхности образца 03-6-1 до испытаний.
Профиль шероховатости рабочей поверхности образца 03-6-1 после испытаний.
Профиль шероховатости рабочей поверхности образца 03-6-2 до испытаний.
Профиль шероховатости рабочей поверхности образца 03-6-2 после испытаний.
Профиль шероховатости рабочей поверхности образца 03-6-3 до испытаний.
Профиль шероховатости рабочей поверхности образца 03-6-3 после испытаний.
4. Регистрация момента и коэффициента трения.
Испытания провел
Инженер, к.т.н. |  |  |  | Е. К. Иванов

## Протокол 4
ПРОТОКОЛ ИСПЫТАНИЙ № 4 от 07 мая 2021 г.
Форма образца: Ролик Æ50х12
1. Регистрация температуры трения, 0С
Приработка |  |  |  | Испытание
t, мин | 04-6-1 | 04-6-2 | 04-6-3 | t, мин | 04-6-1 | 04-6-2 | 04-6-3
0 | 27.3 | 33.7 | 41.1 | 0 | 22.2 | 30.2 | 42.6
5 | 40.5 | 46.5 | 50.5 | 10 | 53 | 56.1 | 60
10 | 46.1 | 50.8 | 56.1 | 20 | 57 | 61.5 | 63.5
15 | 46.3 | 57.2 | 58 | 30 | 57.6 | 63.6 | 65.5
|  |  |  | 40 | 62.5 | 65.2 | 64.6
|  |  |  | 50 | 63.7 | 65.5 | 68
|  |  |  | 60 | 64 | 65.5 | 67.6
|  |  |  | 70 | 66.1 | 67.5 | 69.5
|  |  |  | 80 | 64 | 68.7 | 69.6
|  |  |  | 90 | 66.3 | 68 | 69.5
|  |  |  | 100 | 65.5 | 66.5 | 68.7
|  |  |  | 110 | 65 | 67.7 | 69.6
|  |  |  | 120 | 67 | 68.1 | 71.1
2. Регистрация весового износа.
№ образца | m до испытаний, г |  | m после испытаний, г | Износ, г
04-6-1 | 164.1 |  | 163.9 | 0.2
04-6-2 | 164.2667 |  | 164 | 0.2666667
04-6-3 | 163.5 |  | 163.1 | 0.4
3. Измерение шероховатости поверхности.
Профиль шероховатости рабочей поверхности образца 04-6-1 до испытаний.
Профиль шероховатости рабочей поверхности образца 04-6-1 после испытаний.
Профиль шероховатости рабочей поверхности образца 04-6-2 до испытаний.
Профиль шероховатости рабочей поверхности образца 04-6-2 после испытаний.
Профиль шероховатости рабочей поверхности образца 04-6-3 до испытаний.
Профиль шероховатости рабочей поверхности образца 04-6-3 после испытаний.
4. Регистрация момента и коэффициента трения.
Испытания провел
Инженер, к.т.н. |  |  |  | Е. К. Иванов

## Протокол 5
ПРОТОКОЛ ИСПЫТАНИЙ № 5 от 07 мая 2021 г.
Форма образца: Ролик Æ50х12
1. Регистрация температуры трения, 0С
Приработка |  |  |  | Испытание
t, мин | 05-6-5 | 05-6-6 | 05-6-7 | t, мин | 05-6-5 | 05-6-6 | 05-6-7
0 | 23.1 | 36.2 | 28.2 | 0 | 42 | 49 | 42
5 | 34.1 | 47 | 39 | 10 | 55 | 62.1 | 61.2
10 | 41.5 | 55.6 | 52.2 | 20 | 61.5 | 66 | 66.3
15 | 49 | 58.1 | 54 | 30 | 61.7 | 69 | 68
|  |  |  | 40 | 66 | 70.3 | 68.8
|  |  |  | 50 | 65 | 70.6 | 70.2
|  |  |  | 60 | 66.2 | 72 | 70.2
|  |  |  | 70 | 68.8 | 72.6 | 71.7
|  |  |  | 80 | 69.2 | 73.8 | 72.2
|  |  |  | 90 | 69.7 | 73 | 71.1
|  |  |  | 100 | 70.5 | 72.2 | 72
|  |  |  | 110 | 70.3 | 74 | 71.6
|  |  |  | 120 | 72 | 73.5 | 72.1
2. Регистрация весового износа.
№ образца | m до испытаний, г |  | m после испытаний, г | Износ, г
05-6-5 | 164.6333 |  | 164.5 | 0.1333333
05-6-6 | 164.6 |  | 164.4 | 0.2
05-6-7 | 163.9 |  | 163.7 | 0.2
3. Измерение шероховатости поверхности.
Профиль шероховатости рабочей поверхности образца 05-6-5 до испытаний.
Профиль шероховатости рабочей поверхности образца 05-6-5 после испытаний.
Профиль шероховатости рабочей поверхности образца 05-6-6 до испытаний.
Профиль шероховатости рабочей поверхности образца 05-6-6 после испытаний.
Профиль шероховатости рабочей поверхности образца 05-6-7 до испытаний.
Профиль шероховатости рабочей поверхности образца 05-6-7 после испытаний.
4. Регистрация момента и коэффициента трения.
Испытания провел
Инженер, к.т.н. |  |  |  | Е. К. Иванов

## Протокол 6
ПРОТОКОЛ ИСПЫТАНИЙ № 6 от 07 мая 2021 г.
Форма образца: Ролик Æ50х12
1. Регистрация температуры трения, 0С
Приработка |  |  |  | Испытание
t, мин | 06-6-1 | 06-6-2 | 06-6-3 | t, мин | 06-6-1 | 06-6-2 | 06-6-3
0 | 43.6 | 42.8 | 40.1 | 0 | 45.8 | 40.2 | 25.5
5 | 51.6 | 52.5 | 53.2 | 10 | 63 | 60.2 | 56
10 | 56.6 | 58 | 56.8 | 20 | 63.3 | 63.5 | 60.2
15 | 59.1 | 59.5 | 57 | 30 | 64.7 | 68 | 61.2
|  |  |  | 40 | 66.5 | 69.2 | 63.7
|  |  |  | 50 | 67.8 | 70 | 65
|  |  |  | 60 | 68 | 70.7 | 65.2
|  |  |  | 70 | 69 | 71.3 | 64.8
|  |  |  | 80 | 68.6 | 70.7 | 64.5
|  |  |  | 90 | 67.3 | 72.8 | 66.5
|  |  |  | 100 | 67.3 | 70.7 | 66.7
|  |  |  | 110 | 68.7 | 72.2 | 66.5
|  |  |  | 120 | 69 | 71.8 | 66.9
2. Регистрация весового износа.
№ образца | m до испытаний, г |  | m после испытаний, г | Износ, г
06-6-1 | 164.3 |  | 163.846 | 0.454
06-6-2 | 163.6 |  | 163.3 | 0.3
06-6-3 | 164.4 |  | 164.2 | 0.2
3. Измерение шероховатости поверхности.
Профиль шероховатости рабочей поверхности образца 06-6-1 до испытаний.
Профиль шероховатости рабочей поверхности образца 06-6-1 после испытаний.
Профиль шероховатости рабочей поверхности образца 06-6-2 до испытаний.
Профиль шероховатости рабочей поверхности образца 06-6-2 после испытаний.
Профиль шероховатости рабочей поверхности образца 06-6-3 до испытаний.
Профиль шероховатости рабочей поверхности образца 06-6-3 после испытаний.
4. Регистрация момента и коэффициента трения.
Испытания провел
Инженер, к.т.н. |  |  |  | Е. К. Иванов

## Протокол 7
ПРОТОКОЛ ИСПЫТАНИЙ № 7 от 07 мая 2021 г.
Форма образца: Ролик Æ50х12
1. Регистрация температуры трения, 0С
Приработка |  |  |  | Испытание
t, мин | 07-6-1 | 07-6-2 | 07-6-3 | t, мин | 07-6-1 | 07-6-2 | 07-6-3
0 | 41 | 40.2 | 24 | 0 | 54 | 56.7 | 44.5
5 | 61 | 59.5 | 45.2 | 10 | 74.6 | 72.6 | 67.1
10 | 67.1 | 65.3 | 61.5 | 20 | 77.3 | 77.2 | 75.5
15 | 69 | 67.7 | 62 | 30 | 71 | 80 | 76.3
|  |  |  | 40 | 75.1 | 78.2 | 71.2
|  |  |  | 50 | 79.5 | 74.5 | 72.6
|  |  |  | 60 | 75.7 | 73.8 | 69.6
|  |  |  | 70 | 73 | 73.7 | 70.7
|  |  |  | 80 | 72.5 | 73.6 | 73
|  |  |  | 90 | 74.5 | 72.2 | 74.5
|  |  |  | 100 | 75 | 74.5 | 73.2
|  |  |  | 110 | 74.3 | 71.7 | 72.2
|  |  |  | 120 | 74.3 | 73.6 | 73.6
2. Регистрация весового износа.
№ образца | m до испытаний, г |  | m после испытаний, г | Износ, г
07-6-1 | 163.147 |  | 156.119 | 7.028
07-6-2 | 163.223 |  | 156.255 | 6.968
07-6-3 | 163.046 |  | 156.529 | 6.517
3. Измерение шероховатости поверхности.
Профиль шероховатости рабочей поверхности образца 07-6-1 до испытаний.
Профиль шероховатости рабочей поверхности образца 07-6-1 после испытаний.
Профиль шероховатости рабочей поверхности образца 07-6-2 до испытаний.
Профиль шероховатости рабочей поверхности образца 07-6-2 после испытаний.
Профиль шероховатости рабочей поверхности образца 07-6-3 до испытаний.
Профиль шероховатости рабочей поверхности образца 07-6-3 после испытаний.
4. Регистрация момента и коэффициента трения.
Испытания провел
Инженер, к.т.н. |  |  |  | Е. К. Иванов